## Sheet1
Proyecto | Cilindro Nº | Código de mezcla | Localización | Toma | Rotura | Edad (días) | Resistencia nominal (MPa) | Resistencia (MPa) Individual | Resistencia (%) | TIPO | PK | Resistencia Promedio (MPa) | Promedio móvil | Conteo Elementos | Resistencia (%) Individual
B-19322 VIALE 26 | 152.4 | concreto 3000 psi | Placa P6 T1 (ejes 08-10 entre A-J) | 2026-02-27 | 5/5/2026 12:00:00 AM | 67 | 21 | 20.5 | 98 | PLACA | B-19322 VIALE 26_PLACA_21.0_67 | 20.2 |  | 3 | 97.619
B-19322 VIALE 26 | 152.4 | concreto 3000 psi | Placa P6 T1 (ejes 08-10 entre A-J) | 2026-02-27 | 5/5/2026 12:00:00 AM | 67 | 21 | 19.2 | 91 | PLACA | B-19322 VIALE 26_PLACA_21.0_67 | 20.2 |  | 3 | 91.429
B-19322 VIALE 26 | 152.4 | concreto 3000 psi | Placa P6 T1 (ejes 08-10 entre A-J) | 2026-02-27 | 5/5/2026 12:00:00 AM | 67 | 21 | 20.9 | 100 | PLACA | B-19322 VIALE 26_PLACA_21.0_67 | 20.2 |  | 3 | 99.524
B-19322 VIALE 26 | 0 | concreto 3500 psi | TORRE 2 PILOTE 90-43 | 2025-05-07 | 7/11/2025 12:00:00 AM | 65 | 24.5 | 27.3 | 111 |  |  | 25.7 |  | 3 | 111.429
B-19322 VIALE 26 | 0 | concreto 3500 psi | TORRE 2 PILOTE 90-43 | 2025-05-07 | 7/11/2025 12:00:00 AM | 65 | 24.5 | 25 | 102 |  |  | 25.7 |  | 3 | 102.041
B-19322 VIALE 26 | 0 | concreto 3500 psi | TORRE 2 PILOTE 90-43 | 2025-05-07 | 7/11/2025 12:00:00 AM | 65 | 24.5 | 24.8 | 101 |  |  | 25.7 |  | 3 | 101.224
B-19322 VIALE 26 | 0 | concreto 3500 psi | TORRE 2 PILOTE 49 | 2025-05-09 | 7/11/2025 12:00:00 AM | 63 | 24.5 | 26.2 | 107 |  |  | 24.933 |  | 3 | 106.939
B-19322 VIALE 26 | 0 | concreto 3500 psi | TORRE 2 PILOTE 49 | 2025-05-09 | 7/11/2025 12:00:00 AM | 63 | 24.5 | 25 | 102 |  |  | 24.933 |  | 3 | 102.041
B-19322 VIALE 26 | 0 | concreto 3500 psi | TORRE 2 PILOTE 49 | 2025-05-09 | 7/11/2025 12:00:00 AM | 63 | 24.5 | 23.6 | 96 |  |  | 24.933 |  | 3 | 96.327
B-19322 VIALE 26 | 0 | concreto 3500 psi | TORRE 2 PILOTE 85 | 2025-05-12 | 7/11/2025 12:00:00 AM | 60 | 24.5 | 20.6 | 84 |  |  | 23.433 |  | 3 | 84.082
B-19322 VIALE 26 | 0 | concreto 3500 psi | TORRE 2 PILOTE 85 | 2025-05-12 | 7/11/2025 12:00:00 AM | 60 | 24.5 | 25.2 | 103 |  |  | 23.433 |  | 3 | 102.857
B-19322 VIALE 26 | 0 | concreto 3500 psi | TORRE 2 PILOTE 85 | 2025-05-12 | 7/11/2025 12:00:00 AM | 60 | 24.5 | 24.5 | 100 |  |  | 23.433 |  | 3 | 100
B-19322 VIALE 26 | 215.9 | 3000 PSI | MURO T2 P7 EJES 3 AL 4 ENTRE A Y J M=16,27,01 | 2026-02-12 | 4/11/2026 12:00:00 AM | 58 | 21 | 24.3 | 116 | MURO | B-19322 VIALE 26_MURO_21.0_58 | 24.267 |  | 3 | 115.714
B-19322 VIALE 26 | 215.9 | 3000 PSI | MURO T2 P7 EJES 3 AL 4 ENTRE A Y J M=16,27,01 | 2026-02-12 | 4/11/2026 12:00:00 AM | 58 | 21 | 23.4 | 111 | MURO | B-19322 VIALE 26_MURO_21.0_58 | 24.267 |  | 3 | 111.429
B-19322 VIALE 26 | 215.9 | 3000 PSI | MURO T2 P7 EJES 3 AL 4 ENTRE A Y J M=16,27,01 | 2026-02-12 | 4/11/2026 12:00:00 AM | 58 | 21 | 25.1 | 119 | MURO | B-19322 VIALE 26_MURO_21.0_58 | 24.267 |  | 3 | 119.524
B-19322 VIALE 26 | 203.2 | 4000 PSI | MUROS T1 P4 EJES 15 Y 12 ENTRE A YJ M=32,03,04,25,13 | 2026-02-13 | 4/11/2026 12:00:00 AM | 57 | 28 | 31.7 | 113 | MURO | B-19322 VIALE 26_MURO_28.0_57 | 31.633 |  | 3 | 113.214
B-19322 VIALE 26 | 203.2 | 4000 PSI | MUROS T1 P4 EJES 15 Y 12 ENTRE A YJ M=32,03,04,25,13 | 2026-02-13 | 4/11/2026 12:00:00 AM | 57 | 28 | 31.3 | 112 | MURO | B-19322 VIALE 26_MURO_28.0_57 | 31.633 |  | 3 | 111.786
B-19322 VIALE 26 | 203.2 | 4000 PSI | MUROS T1 P4 EJES 15 Y 12 ENTRE A YJ M=32,03,04,25,13 | 2026-02-13 | 4/11/2026 12:00:00 AM | 57 | 28 | 31.9 | 114 | MURO | B-19322 VIALE 26_MURO_28.0_57 | 31.633 |  | 3 | 113.929
B-19322 VIALE 26 | 228.6 | 4000 PSI | MUROS TORRE 2 PISO 3 EJE 01 y 02 ENTRE A y J M=19,24,22,25,07,26 | 2025-12-26 | 2/20/2026 12:00:00 AM | 56 | 28 | 28.9 | 103 | MURO | B-19322 VIALE 26_MURO_28.0_56 | 28.233 |  | 3 | 103.214
B-19322 VIALE 26 | 228.6 | 4000 PSI | MUROS TORRE 2 PISO 3 EJE 01 y 02 ENTRE A y J M=19,24,22,25,07,26 | 2025-12-26 | 2/20/2026 12:00:00 AM | 56 | 28 | 28 | 100 | MURO | B-19322 VIALE 26_MURO_28.0_56 | 28.233 |  | 3 | 100
B-19322 VIALE 26 | 228.6 | 4000 PSI | MUROS TORRE 2 PISO 3 EJE 01 y 02 ENTRE A y J M=19,24,22,25,07,26 | 2025-12-26 | 2/20/2026 12:00:00 AM | 56 | 28 | 27.8 | 99 | MURO | B-19322 VIALE 26_MURO_28.0_56 | 28.233 |  | 3 | 99.286
B-19322 VIALE 26 | 209.55 | 4000 PSI | MUROS P2 EJE 14 AL 15 ENTRE HYJ M=32,31,07,27 | 2026-01-20 | 3/17/2026 12:00:00 AM | 56 | 28 | 31.4 | 112 | MURO | B-19322 VIALE 26_MURO_28.0_56 | 30.1 |  | 3 | 112.143
B-19322 VIALE 26 | 209.55 | 4000 PSI | MUROS P2 EJE 14 AL 15 ENTRE HYJ M=32,31,07,27 | 2026-01-20 | 3/17/2026 12:00:00 AM | 56 | 28 | 29.4 | 105 | MURO | B-19322 VIALE 26_MURO_28.0_56 | 30.1 |  | 3 | 105
B-19322 VIALE 26 | 209.55 | 4000 PSI | MUROS P2 EJE 14 AL 15 ENTRE HYJ M=32,31,07,27 | 2026-01-20 | 3/17/2026 12:00:00 AM | 56 | 28 | 29.5 | 106 | MURO | B-19322 VIALE 26_MURO_28.0_56 | 30.1 |  | 3 | 105.357
B-19322 VIALE 26 | 177.8 | 4000 PSI | MUROS T1 P2 EJE 13Y14 ENTRE AyF M= 12a,25,01 | 2026-01-21 | 3/18/2026 12:00:00 AM | 56 | 28 | 30.8 | 110 | MURO | B-19322 VIALE 26_MURO_28.0_56 | 30.267 |  | 3 | 110
B-19322 VIALE 26 | 177.8 | 4000 PSI | MUROS T1 P2 EJE 13Y14 ENTRE AyF M= 12a,25,01 | 2026-01-21 | 3/18/2026 12:00:00 AM | 56 | 28 | 29.3 | 105 | MURO | B-19322 VIALE 26_MURO_28.0_56 | 30.267 |  | 3 | 104.643
B-19322 VIALE 26 | 177.8 | 4000 PSI | MUROS T1 P2 EJE 13Y14 ENTRE AyF M= 12a,25,01 | 2026-01-21 | 3/18/2026 12:00:00 AM | 56 | 28 | 30.7 | 110 | MURO | B-19322 VIALE 26_MURO_28.0_56 | 30.267 |  | 3 | 109.643
B-19322 VIALE 26 | 215.9 | 4000 PSI | MUROS T2 P5 EJE 1 AL 12 ENTRE AyD M=1,5,20,24,25,26,19 | 2026-01-26 | 3/23/2026 12:00:00 AM | 56 | 28 | 28.3 | 101 | MURO | B-19322 VIALE 26_MURO_28.0_56 | 28.167 |  | 3 | 101.071
B-19322 VIALE 26 | 215.9 | 4000 PSI | MUROS T2 P5 EJE 1 AL 12 ENTRE AyD M=1,5,20,24,25,26,19 | 2026-01-26 | 3/23/2026 12:00:00 AM | 56 | 28 | 28.5 | 102 | MURO | B-19322 VIALE 26_MURO_28.0_56 | 28.167 |  | 3 | 101.786
B-19322 VIALE 26 | 215.9 | 4000 PSI | MUROS T2 P5 EJE 1 AL 12 ENTRE AyD M=1,5,20,24,25,26,19 | 2026-01-26 | 3/23/2026 12:00:00 AM | 56 | 28 | 27.7 | 99 | MURO | B-19322 VIALE 26_MURO_28.0_56 | 28.167 |  | 3 | 98.929
B-19322 VIALE 26 | 228.6 | 4000 PSI | MUROS T1 P4EJE 3 Y 4 ENTRE J Y G 4 Y 5 RNTRE A Y F M=23,21,24,8,13,22 | 2026-02-18 | 4/15/2026 12:00:00 AM | 56 | 28 | 28.1 | 100 | MURO | B-19322 VIALE 26_MURO_28.0_56 | 26.967 |  | 3 | 100.357
B-19322 VIALE 26 | 228.6 | 4000 PSI | MUROS T1 P4EJE 3 Y 4 ENTRE J Y G 4 Y 5 RNTRE A Y F M=23,21,24,8,13,22 | 2026-02-18 | 4/15/2026 12:00:00 AM | 56 | 28 | 25.8 | 92 | MURO | B-19322 VIALE 26_MURO_28.0_56 | 26.967 |  | 3 | 92.143
B-19322 VIALE 26 | 228.6 | 4000 PSI | MUROS T1 P4EJE 3 Y 4 ENTRE J Y G 4 Y 5 RNTRE A Y F M=23,21,24,8,13,22 | 2026-02-18 | 4/15/2026 12:00:00 AM | 56 | 28 | 27 | 96 | MURO | B-19322 VIALE 26_MURO_28.0_56 | 26.967 |  | 3 | 96.429
B-19322 VIALE 26 | 228.6 | 4000 PSI | MUROS T1 P4 EJES 5 ENTRE J Y G M=23,24,09,02 | 2026-02-17 | 4/14/2026 12:00:00 AM | 56 | 28 | 32.3 | 115 | MURO | B-19322 VIALE 26_MURO_28.0_56 | 28.533 |  | 3 | 115.357
B-19322 VIALE 26 | 228.6 | 4000 PSI | MUROS T1 P4 EJES 5 ENTRE J Y G M=23,24,09,02 | 2026-02-17 | 4/14/2026 12:00:00 AM | 56 | 28 | 23.4 | 84 | MURO | B-19322 VIALE 26_MURO_28.0_56 | 28.533 |  | 3 | 83.571
B-19322 VIALE 26 | 228.6 | 4000 PSI | MUROS T1 P4 EJES 5 ENTRE J Y G M=23,24,09,02 | 2026-02-17 | 4/14/2026 12:00:00 AM | 56 | 28 | 29.9 | 107 | MURO | B-19322 VIALE 26_MURO_28.0_56 | 28.533 |  | 3 | 106.786
B-19322 VIALE 26 | 228.6 | 4000 PSI | MURO T1 P5 EJES 10-15 ENTRE J Y G M=23,31,7,27,3,23,25,9 | 2026-02-23 | 4/20/2026 12:00:00 AM | 56 | 28 | 36.5 | 130 | MURO | B-19322 VIALE 26_MURO_28.0_56 | 37.267 |  | 3 | 130.357
B-19322 VIALE 26 | 228.6 | 4000 PSI | MURO T1 P5 EJES 10-15 ENTRE J Y G M=23,31,7,27,3,23,25,9 | 2026-02-23 | 4/20/2026 12:00:00 AM | 56 | 28 | 36.1 | 129 | MURO | B-19322 VIALE 26_MURO_28.0_56 | 37.267 |  | 3 | 128.929
B-19322 VIALE 26 | 228.6 | 4000 PSI | MURO T1 P5 EJES 10-15 ENTRE J Y G M=23,31,7,27,3,23,25,9 | 2026-02-23 | 4/20/2026 12:00:00 AM | 56 | 28 | 39.2 | 140 | MURO | B-19322 VIALE 26_MURO_28.0_56 | 37.267 |  | 3 | 140
B-19322 VIALE 26 | 228.6 | 4000 PSI | MUROS T1 P5 EJE 9 ENTRE J Y G M=22,23,9 | 2026-02-25 | 4/22/2026 12:00:00 AM | 56 | 28 | 33.3 | 119 | MURO | B-19322 VIALE 26_MURO_28.0_56 | 33.733 |  | 3 | 118.929
B-19322 VIALE 26 | 228.6 | 4000 PSI | MUROS T1 P5 EJE 9 ENTRE J Y G M=22,23,9 | 2026-02-25 | 4/22/2026 12:00:00 AM | 56 | 28 | 34.8 | 124 | MURO | B-19322 VIALE 26_MURO_28.0_56 | 33.733 |  | 3 | 124.286
B-19322 VIALE 26 | 228.6 | 4000 PSI | MUROS T1 P5 EJE 9 ENTRE J Y G M=22,23,9 | 2026-02-25 | 4/22/2026 12:00:00 AM | 56 | 28 | 33.1 | 118 | MURO | B-19322 VIALE 26_MURO_28.0_56 | 33.733 |  | 3 | 118.214
B-19322 VIALE 26 | 177 | 3500 PSI | TORRE 2 PILOTE 63 | 2025-03-01 | 4/26/2025 12:00:00 AM | 56 | 24.5 | 34.1 | 139 |  |  | 34.267 |  | 3 | 139.184
B-19322 VIALE 26 | 177 | 3500 PSI | TORRE 2 PILOTE 63 | 2025-03-01 | 4/26/2025 12:00:00 AM | 56 | 24.5 | 33.2 | 136 |  |  | 34.267 |  | 3 | 135.51
B-19322 VIALE 26 | 177 | 3500 PSI | TORRE 2 PILOTE 63 | 2025-03-01 | 4/26/2025 12:00:00 AM | 56 | 24.5 | 35.5 | 145 |  |  | 34.267 |  | 3 | 144.898
B-19322 VIALE 26 | 177 | 3500 PSI | TORRE 2 PILOTE 69 | 2025-04-04 | 5/30/2025 12:00:00 AM | 56 | 24.5 | 35.3 | 144 |  |  | 35.4 |  | 3 | 144.082
B-19322 VIALE 26 | 177 | 3500 PSI | TORRE 2 PILOTE 69 | 2025-04-04 | 5/30/2025 12:00:00 AM | 56 | 24.5 | 35 | 143 |  |  | 35.4 |  | 3 | 142.857
B-19322 VIALE 26 | 177 | 3500 PSI | TORRE 2 PILOTE 69 | 2025-04-04 | 5/30/2025 12:00:00 AM | 56 | 24.5 | 35.9 | 146 |  |  | 35.4 |  | 3 | 146.531
B-19322 VIALE 26 | 203 | 3500 PSI | TORRE 2 PILOTE 108 | 2025-04-09 | 6/4/2025 12:00:00 AM | 56 | 24.5 | 20.1 | 82 |  |  | 21.7 |  | 3 | 82.041
B-19322 VIALE 26 | 203 | 3500 PSI | TORRE 2 PILOTE 108 | 2025-04-09 | 6/4/2025 12:00:00 AM | 56 | 24.5 | 24.5 | 100 |  |  | 21.7 |  | 3 | 100
B-19322 VIALE 26 | 203 | 3500 PSI | TORRE 2 PILOTE 108 | 2025-04-09 | 6/4/2025 12:00:00 AM | 56 | 24.5 | 20.5 | 84 |  |  | 21.7 |  | 3 | 83.673
B-19322 VIALE 26 | 177 | 3500 PSI | TORRE 2 PILOTE 70 | 2025-04-16 | 6/11/2025 12:00:00 AM | 56 | 24.5 | 25.7 | 105 |  |  | 24.933 |  | 3 | 104.898
B-19322 VIALE 26 | 177 | 3500 PSI | TORRE 2 PILOTE 70 | 2025-04-16 | 6/11/2025 12:00:00 AM | 56 | 24.5 | 25.3 | 103 |  |  | 24.933 |  | 3 | 103.265
B-19322 VIALE 26 | 177 | 3500 PSI | TORRE 2 PILOTE 70 | 2025-04-16 | 6/11/2025 12:00:00 AM | 56 | 24.5 | 23.8 | 97 |  |  | 24.933 |  | 3 | 97.143
B-19322 VIALE 26 | 203 | 3500 PSI | TORRE 2 PILOTE 66 | 2025-04-24 | 6/19/2025 12:00:00 AM | 56 | 24.5 | 24.4 | 100 |  |  | 24.2 |  | 3 | 99.592
B-19322 VIALE 26 | 203 | 3500 PSI | TORRE 2 PILOTE 66 | 2025-04-24 | 6/19/2025 12:00:00 AM | 56 | 24.5 | 24.7 | 101 |  |  | 24.2 |  | 3 | 100.816
B-19322 VIALE 26 | 203 | 3500 PSI | TORRE 2 PILOTE 66 | 2025-04-24 | 6/19/2025 12:00:00 AM | 56 | 24.5 | 23.5 | 96 |  |  | 24.2 |  | 3 | 95.918
B-19322 VIALE 26 | 228 | 3500 PSI | TORRE 2 PILOTE 62 | 2025-04-26 | 6/21/2025 12:00:00 AM | 56 | 24.5 | 16.3 | 66 |  |  | 18.967 |  | 3 | 66.531
B-19322 VIALE 26 | 228 | 3500 PSI | TORRE 2 PILOTE 62 | 2025-04-26 | 6/21/2025 12:00:00 AM | 56 | 24.5 | 18.9 | 77 |  |  | 18.967 |  | 3 | 77.143
B-19322 VIALE 26 | 228 | 3500 PSI | TORRE 2 PILOTE 62 | 2025-04-26 | 6/21/2025 12:00:00 AM | 56 | 24.5 | 21.7 | 89 |  |  | 18.967 |  | 3 | 88.571
B-19322 VIALE 26 | 190 | 3500 PSI | TORRE 2 PILOTE 87 | 2025-04-29 | 6/24/2025 12:00:00 AM | 56 | 24.5 | 24.8 | 101 |  |  | 24.4 |  | 3 | 101.224
B-19322 VIALE 26 | 190 | 3500 PSI | TORRE 2 PILOTE 87 | 2025-04-29 | 6/24/2025 12:00:00 AM | 56 | 24.5 | 23.4 | 96 |  |  | 24.4 |  | 3 | 95.51
B-19322 VIALE 26 | 190 | 3500 PSI | TORRE 2 PILOTE 87 | 2025-04-29 | 6/24/2025 12:00:00 AM | 56 | 24.5 | 25 | 102 |  |  | 24.4 |  | 3 | 102.041
B-19322 VIALE 26 | 190 | 3500 PSI | TORRE 2 PILOTE 68-89 | 2025-04-30 | 6/25/2025 12:00:00 AM | 56 | 24.5 | 27.2 | 111 |  |  | 28.4 |  | 3 | 111.02
B-19322 VIALE 26 | 190 | 3500 PSI | TORRE 2 PILOTE 68-89 | 2025-04-30 | 6/25/2025 12:00:00 AM | 56 | 24.5 | 29.5 | 120 |  |  | 28.4 |  | 3 | 120.408
B-19322 VIALE 26 | 190 | 3500 PSI | TORRE 2 PILOTE 68-89 | 2025-04-30 | 6/25/2025 12:00:00 AM | 56 | 24.5 | 28.5 | 116 |  |  | 28.4 |  | 3 | 116.327
B-19322 VIALE 26 | 203 | 3500 PSI | TORRE 2 PILOTE 59-71 | 2025-04-22 | 6/17/2025 12:00:00 AM | 56 | 24.5 | 25.1 | 102 |  |  | 25.233 |  | 3 | 102.449
B-19322 VIALE 26 | 203 | 3500 PSI | TORRE 2 PILOTE 59-71 | 2025-04-22 | 6/17/2025 12:00:00 AM | 56 | 24.5 | 25.6 | 104 |  |  | 25.233 |  | 3 | 104.49
B-19322 VIALE 26 | 203 | 3500 PSI | TORRE 2 PILOTE 59-71 | 2025-04-22 | 6/17/2025 12:00:00 AM | 56 | 24.5 | 25 | 102 |  |  | 25.233 |  | 3 | 102.041
B-19322 VIALE 26 | 215 | 3500 PSI | TORRE 2 PILOTE 91 | 2025-04-28 | 6/23/2025 12:00:00 AM | 56 | 24.5 | 31.5 | 128 |  |  | 30.233 |  | 3 | 128.571
B-19322 VIALE 26 | 215 | 3500 PSI | TORRE 2 PILOTE 91 | 2025-04-28 | 6/23/2025 12:00:00 AM | 56 | 24.5 | 26.4 | 108 |  |  | 30.233 |  | 3 | 107.755
B-19322 VIALE 26 | 215 | 3500 PSI | TORRE 2 PILOTE 91 | 2025-04-28 | 6/23/2025 12:00:00 AM | 56 | 24.5 | 32.8 | 134 |  |  | 30.233 |  | 3 | 133.878
B-19322 VIALE 26 | 228 | 3500 PSI | TORRE 2 PILOTE 93 | 2025-05-16 | 7/11/2025 12:00:00 AM | 56 | 24.5 | 18 | 74 |  |  | 17.7 |  | 3 | 73.469
B-19322 VIALE 26 | 228 | 3500 PSI | TORRE 2 PILOTE 93 | 2025-05-16 | 7/11/2025 12:00:00 AM | 56 | 24.5 | 17.4 | 71 |  |  | 17.7 |  | 3 | 71.02
B-19322 VIALE 26 | 228 | 3500 PSI | TORRE 2 PILOTE 93 | 2025-05-16 | 7/11/2025 12:00:00 AM | 56 | 24.5 | 17.7 | 72 |  |  | 17.7 |  | 3 | 72.245
B-19322 VIALE 26 | 203 | 3500 PSI | TORRE 2 PILOTE 44 | 2025-05-20 | 7/15/2025 12:00:00 AM | 56 | 24.5 | 21.1 | 86 |  |  | 22.467 |  | 3 | 86.122
B-19322 VIALE 26 | 203 | 3500 PSI | TORRE 2 PILOTE 44 | 2025-05-20 | 7/15/2025 12:00:00 AM | 56 | 24.5 | 24.8 | 101 |  |  | 22.467 |  | 3 | 101.224
B-19322 VIALE 26 | 203 | 3500 PSI | TORRE 2 PILOTE 44 | 2025-05-20 | 7/15/2025 12:00:00 AM | 56 | 24.5 | 21.5 | 88 |  |  | 22.467 |  | 3 | 87.755
B-19322 VIALE 26 | 203 | concreto 3500 psi | Torre 2 Pilote85 | 2025-05-21 | 7/16/2025 12:00:00 AM | 56 | 24.5 | 24.8 | 101 |  |  | 24.6 |  | 3 | 101.224
B-19322 VIALE 26 | 203 | concreto 3500 psi | Torre 2 Pilote85 | 2025-05-21 | 7/16/2025 12:00:00 AM | 56 | 24.5 | 25 | 102 |  |  | 24.6 |  | 3 | 102.041
B-19322 VIALE 26 | 203 | concreto 3500 psi | Torre 2 Pilote85 | 2025-05-21 | 7/16/2025 12:00:00 AM | 56 | 24.5 | 24 | 98 |  |  | 24.6 |  | 3 | 97.959
B-19322 VIALE 26 | 177 | concreto 3500 psi | TORRE 1 PILOTE 01 | 2025-05-23 | 7/18/2025 12:00:00 AM | 56 | 24.5 | 32.7 | 133 |  |  | 26.967 |  | 3 | 133.469
B-19322 VIALE 26 | 177 | concreto 3500 psi | TORRE 1 PILOTE 01 | 2025-05-23 | 7/18/2025 12:00:00 AM | 56 | 24.5 | 24.3 | 99 |  |  | 26.967 |  | 3 | 99.184
B-19322 VIALE 26 | 177 | concreto 3500 psi | TORRE 1 PILOTE 01 | 2025-05-23 | 7/18/2025 12:00:00 AM | 56 | 24.5 | 23.9 | 98 |  |  | 26.967 |  | 3 | 97.551
B-19322 VIALE 26 | 228 | concreto 3500 psi | TORRE 2 PILOTE 39 | 2025-05-23 | 7/18/2025 12:00:00 AM | 56 | 24.5 | 24.7 | 101 |  |  | 23.433 |  | 3 | 100.816
B-19322 VIALE 26 | 228 | concreto 3500 psi | TORRE 2 PILOTE 39 | 2025-05-23 | 7/18/2025 12:00:00 AM | 56 | 24.5 | 23.5 | 96 |  |  | 23.433 |  | 3 | 95.918
B-19322 VIALE 26 | 228 | concreto 3500 psi | TORRE 2 PILOTE 39 | 2025-05-23 | 7/18/2025 12:00:00 AM | 56 | 24.5 | 22.1 | 90 |  |  | 23.433 |  | 3 | 90.204
B-19322 VIALE 26 | 203 | concreto 3500 psi | TORRE 1 PILOTE 79 | 2025-05-24 | 7/19/2025 12:00:00 AM | 56 | 24.5 | 22 | 90 |  |  | 23.8 |  | 3 | 89.796
B-19322 VIALE 26 | 203 | concreto 3500 psi | TORRE 1 PILOTE 79 | 2025-05-24 | 7/19/2025 12:00:00 AM | 56 | 24.5 | 25 | 102 |  |  | 23.8 |  | 3 | 102.041
B-19322 VIALE 26 | 203 | concreto 3500 psi | TORRE 1 PILOTE 79 | 2025-05-24 | 7/19/2025 12:00:00 AM | 56 | 24.5 | 24.4 | 100 |  |  | 23.8 |  | 3 | 99.592
B-19322 VIALE 26 | 203 | concreto 3500 psi | TORRE 2 PILOTE 82 | 2025-05-27 | 7/22/2025 12:00:00 AM | 56 | 24.5 | 22.3 | 91 |  |  | 21.7 |  | 3 | 91.02
B-19322 VIALE 26 | 203 | concreto 3500 psi | TORRE 2 PILOTE 82 | 2025-05-27 | 7/22/2025 12:00:00 AM | 56 | 24.5 | 22.1 | 90 |  |  | 21.7 |  | 3 | 90.204
B-19322 VIALE 26 | 203 | concreto 3500 psi | TORRE 2 PILOTE 82 | 2025-05-27 | 7/22/2025 12:00:00 AM | 56 | 24.5 | 20.7 | 84 |  |  | 21.7 |  | 3 | 84.49
B-19322 VIALE 26 | 203 | concreto 3500 psi | TORRE 2 PILOTE 76 | 2025-05-29 | 7/24/2025 12:00:00 AM | 56 | 24.5 | 25.2 | 103 |  |  | 25.533 |  | 3 | 102.857
B-19322 VIALE 26 | 203 | concreto 3500 psi | TORRE 2 PILOTE 76 | 2025-05-29 | 7/24/2025 12:00:00 AM | 56 | 24.5 | 27.4 | 112 |  |  | 25.533 |  | 3 | 111.837
B-19322 VIALE 26 | 203 | concreto 3500 psi | TORRE 2 PILOTE 76 | 2025-05-29 | 7/24/2025 12:00:00 AM | 56 | 24.5 | 24 | 98 |  |  | 25.533 |  | 3 | 97.959
B-19322 VIALE 26 | 177 | concreto 3500 psi | TORRE 2 PILOTE 09-88 | 2025-05-30 | 7/25/2025 12:00:00 AM | 56 | 24.5 | 21 | 86 |  |  | 20.667 |  | 3 | 85.714
B-19322 VIALE 26 | 177 | concreto 3500 psi | TORRE 2 PILOTE 09-88 | 2025-05-30 | 7/25/2025 12:00:00 AM | 56 | 24.5 | 20.4 | 83 |  |  | 20.667 |  | 3 | 83.265
B-19322 VIALE 26 | 177 | concreto 3500 psi | TORRE 2 PILOTE 09-88 | 2025-05-30 | 7/25/2025 12:00:00 AM | 56 | 24.5 | 20.6 | 84 |  |  | 20.667 |  | 3 | 84.082
B-19322 VIALE 26 | 203 | concreto 3500 psi | TORRE 2 PILOTE 75 | 2025-05-31 | 7/26/2025 12:00:00 AM | 56 | 24.5 | 14 | 57 |  |  | 15.4 |  | 3 | 57.143
B-19322 VIALE 26 | 203 | concreto 3500 psi | TORRE 2 PILOTE 75 | 2025-05-31 | 7/26/2025 12:00:00 AM | 56 | 24.5 | 17.5 | 71 |  |  | 15.4 |  | 3 | 71.429
B-19322 VIALE 26 | 203 | concreto 3500 psi | TORRE 2 PILOTE 75 | 2025-05-31 | 7/26/2025 12:00:00 AM | 56 | 24.5 | 14.7 | 60 |  |  | 15.4 |  | 3 | 60
B-19322 VIALE 26 | 228 | concreto 3500 psi | Torre 2 Pilote 78' | 2025-06-03 | 7/29/2025 12:00:00 AM | 56 | 24.5 | 24.7 | 101 |  |  | 24.4 |  | 3 | 100.816
B-19322 VIALE 26 | 228 | concreto 3500 psi | Torre 2 Pilote 78' | 2025-06-03 | 7/29/2025 12:00:00 AM | 56 | 24.5 | 26.5 | 108 |  |  | 24.4 |  | 3 | 108.163
B-19322 VIALE 26 | 228 | concreto 3500 psi | Torre 2 Pilote 78' | 2025-06-03 | 7/29/2025 12:00:00 AM | 56 | 24.5 | 22 | 90 |  |  | 24.4 |  | 3 | 89.796
B-19322 VIALE 26 | 228.6 | concreto 3500 psi | Torre 2 Pilote 92 | 2025-06-18 | 8/13/2025 12:00:00 AM | 56 | 24.5 | 22.7 | 93 |  |  | 25.3 |  | 3 | 92.653
B-19322 VIALE 26 | 228.6 | concreto 3500 psi | Torre 2 Pilote 92 | 2025-06-18 | 8/13/2025 12:00:00 AM | 56 | 24.5 | 24.1 | 98 |  |  | 25.3 |  | 3 | 98.367
B-19322 VIALE 26 | 228.6 | concreto 3500 psi | Torre 2 Pilote 92 | 2025-06-18 | 8/13/2025 12:00:00 AM | 56 | 24.5 | 29.1 | 118 |  |  | 25.3 |  | 3 | 118.776
B-19322 VIALE 26 | 228.6 | concreto 3500 psi | Torre 2 Pilote 95 | 2025-06-27 | 8/22/2025 12:00:00 AM | 56 | 24.5 | 22.7 | 92 |  |  | 22.333 |  | 3 | 92.653
B-19322 VIALE 26 | 228.6 | concreto 3500 psi | Torre 2 Pilote 95 | 2025-06-27 | 8/22/2025 12:00:00 AM | 56 | 24.5 | 24.1 | 98 |  |  | 22.333 |  | 3 | 98.367
B-19322 VIALE 26 | 228.6 | concreto 3500 psi | Torre 2 Pilote 95 | 2025-06-27 | 8/22/2025 12:00:00 AM | 56 | 24.5 | 20.2 | 82 |  |  | 22.333 |  | 3 | 82.449
B-19322 VIALE 26 | 228.6 | concreto 3500 psi | Torre 1 Pilote 48-06 | 2025-07-16 | 9/10/2025 12:00:00 AM | 56 | 24.5 | 25.9 | 106 |  |  | 25.933 |  | 3 | 105.714
B-19322 VIALE 26 | 228.6 | concreto 3500 psi | Torre 1 Pilote 48-06 | 2025-07-16 | 9/10/2025 12:00:00 AM | 56 | 24.5 | 27.1 | 111 |  |  | 25.933 |  | 3 | 110.612
B-19322 VIALE 26 | 228.6 | concreto 3500 psi | Torre 1 Pilote 48-06 | 2025-07-16 | 9/10/2025 12:00:00 AM | 56 | 24.5 | 24.8 | 101 |  |  | 25.933 |  | 3 | 101.224
B-19322 VIALE 26 | 203.2 | concreto 3500 psi | Torre 1 Pilote 51 | 2025-07-24 | 9/18/2025 12:00:00 AM | 56 | 24.5 | 28.4 | 116 |  |  | 27.3 |  | 3 | 115.918
B-19322 VIALE 26 | 203.2 | concreto 3500 psi | Torre 1 Pilote 51 | 2025-07-24 | 9/18/2025 12:00:00 AM | 56 | 24.5 | 24.2 | 99 |  |  | 27.3 |  | 3 | 98.776
B-19322 VIALE 26 | 203.2 | concreto 3500 psi | Torre 1 Pilote 51 | 2025-07-24 | 9/18/2025 12:00:00 AM | 56 | 24.5 | 29.3 | 120 |  |  | 27.3 |  | 3 | 119.592
B-19322 VIALE 26 | 184.15 | concreto 3500 psi | Torre 1 Pilotes 11-20 | 2025-07-24 | 9/18/2025 12:00:00 AM | 56 | 24.5 | 29.4 | 120 |  |  | 29 |  | 3 | 120
B-19322 VIALE 26 | 184.15 | concreto 3500 psi | Torre 1 Pilotes 11-20 | 2025-07-24 | 9/18/2025 12:00:00 AM | 56 | 24.5 | 27.3 | 111 |  |  | 29 |  | 3 | 111.429
B-19322 VIALE 26 | 184.15 | concreto 3500 psi | Torre 1 Pilotes 11-20 | 2025-07-24 | 9/18/2025 12:00:00 AM | 56 | 24.5 | 30.3 | 124 |  |  | 29 |  | 3 | 123.673
B-19322 VIALE 26 | 196.85 | concreto 3500 psi | Torre 1 Pilotes 102-91 | 2025-07-28 | 9/22/2025 12:00:00 AM | 56 | 24.5 | 21.3 | 87 |  |  | 18.4 |  | 3 | 86.939
B-19322 VIALE 26 | 196.85 | concreto 3500 psi | Torre 1 Pilotes 102-91 | 2025-07-28 | 9/22/2025 12:00:00 AM | 56 | 24.5 | 17.6 | 72 |  |  | 18.4 |  | 3 | 71.837
B-19322 VIALE 26 | 196.85 | concreto 3500 psi | Torre 1 Pilotes 102-91 | 2025-07-28 | 9/22/2025 12:00:00 AM | 56 | 24.5 | 16.3 | 66 |  |  | 18.4 |  | 3 | 66.531
B-19322 VIALE 26 | 215.9 | concreto 3500 psi | Torre 1 Pilote 98 | 2025-08-04 | 9/29/2025 12:00:00 AM | 56 | 24.5 | 26.2 | 107 |  |  | 25.933 |  | 3 | 106.939
B-19322 VIALE 26 | 215.9 | concreto 3500 psi | Torre 1 Pilote 98 | 2025-08-04 | 9/29/2025 12:00:00 AM | 56 | 24.5 | 24.4 | 99 |  |  | 25.933 |  | 3 | 99.592
B-19322 VIALE 26 | 215.9 | concreto 3500 psi | Torre 1 Pilote 98 | 2025-08-04 | 9/29/2025 12:00:00 AM | 56 | 24.5 | 27.2 | 111 |  |  | 25.933 |  | 3 | 111.02
B-19322 VIALE 26 | 234.95 | concreto 3500 psi | Torre 1 Pilote 68 | 2025-08-16 | 10/11/2025 12:00:00 AM | 56 | 24.5 | 23.7 | 96 |  |  | 22.1 |  | 3 | 96.735
B-19322 VIALE 26 | 234.95 | concreto 3500 psi | Torre 1 Pilote 68 | 2025-08-16 | 10/11/2025 12:00:00 AM | 56 | 24.5 | 22.6 | 92 |  |  | 22.1 |  | 3 | 92.245
B-19322 VIALE 26 | 234.95 | concreto 3500 psi | Torre 1 Pilote 68 | 2025-08-16 | 10/11/2025 12:00:00 AM | 56 | 24.5 | 20 | 82 |  |  | 22.1 |  | 3 | 81.633
B-19322 VIALE 26 | 222.25 | concreto 3500 psi | Torre 1 Pilote 88 | 2025-08-28 | 10/23/2025 12:00:00 AM | 56 | 24.5 | 20.1 | 82 |  |  | 22.433 |  | 3 | 82.041
B-19322 VIALE 26 | 222.25 | concreto 3500 psi | Torre 1 Pilote 88 | 2025-08-28 | 10/23/2025 12:00:00 AM | 56 | 24.5 | 19.6 | 80 |  |  | 22.433 |  | 3 | 80
B-19322 VIALE 26 | 222.25 | concreto 3500 psi | Torre 1 Pilote 88 | 2025-08-28 | 10/23/2025 12:00:00 AM | 56 | 24.5 | 27.6 | 113 |  |  | 22.433 |  | 3 | 112.653
B-19322 VIALE 26 | 222.25 | concreto 3500 psi | Torre 1 Pilote 34 | 2025-09-02 | 10/28/2025 12:00:00 AM | 56 | 24.5 | 29.3 | 119 |  |  | 28.5 |  | 3 | 119.592
B-19322 VIALE 26 | 222.25 | concreto 3500 psi | Torre 1 Pilote 34 | 2025-09-02 | 10/28/2025 12:00:00 AM | 56 | 24.5 | 28.1 | 115 |  |  | 28.5 |  | 3 | 114.694
B-19322 VIALE 26 | 222.25 | concreto 3500 psi | Torre 1 Pilote 34 | 2025-09-02 | 10/28/2025 12:00:00 AM | 56 | 24.5 | 28.1 | 115 |  |  | 28.5 |  | 3 | 114.694
B-19322 VIALE 26 | 222.25 | concreto 3500 psi | Torre 1 Pilote 40 | 2025-09-03 | 10/29/2025 12:00:00 AM | 56 | 24.5 | 30.6 | 125 |  |  | 29.2 |  | 3 | 124.898
B-19322 VIALE 26 | 222.25 | concreto 3500 psi | Torre 1 Pilote 40 | 2025-09-03 | 10/29/2025 12:00:00 AM | 56 | 24.5 | 29.2 | 119 |  |  | 29.2 |  | 3 | 119.184
B-19322 VIALE 26 | 222.25 | concreto 3500 psi | Torre 1 Pilote 40 | 2025-09-03 | 10/29/2025 12:00:00 AM | 56 | 24.5 | 27.8 | 113 |  |  | 29.2 |  | 3 | 113.469
B-19322 VIALE 26 | 234.95 | concreto 3500 psi | Torre 1 Pilote 32 | 2025-09-04 | 10/30/2025 12:00:00 AM | 56 | 24.5 | 19.4 | 79 |  |  | 20.467 |  | 3 | 79.184
B-19322 VIALE 26 | 234.95 | concreto 3500 psi | Torre 1 Pilote 32 | 2025-09-04 | 10/30/2025 12:00:00 AM | 56 | 24.5 | 21.3 | 87 |  |  | 20.467 |  | 3 | 86.939
B-19322 VIALE 26 | 234.95 | concreto 3500 psi | Torre 1 Pilote 32 | 2025-09-04 | 10/30/2025 12:00:00 AM | 56 | 24.5 | 20.7 | 84 |  |  | 20.467 |  | 3 | 84.49
B-19322 VIALE 26 | 209.55 | concreto 3500 psi | Torre 1 Pilote 85 | 2025-09-04 | 10/30/2025 12:00:00 AM | 56 | 24.5 | 22.5 | 92 |  |  | 23.267 |  | 3 | 91.837
B-19322 VIALE 26 | 209.55 | concreto 3500 psi | Torre 1 Pilote 85 | 2025-09-04 | 10/30/2025 12:00:00 AM | 56 | 24.5 | 24.1 | 98 |  |  | 23.267 |  | 3 | 98.367
B-19322 VIALE 26 | 209.55 | concreto 3500 psi | Torre 1 Pilote 85 | 2025-09-04 | 10/30/2025 12:00:00 AM | 56 | 24.5 | 23.2 | 95 |  |  | 23.267 |  | 3 | 94.694
B-19322 VIALE 26 | 196.85 | concreto 3500 psi | Torre 1 Pilote 87 | 2025-09-05 | 10/31/2025 12:00:00 AM | 56 | 24.5 | 31.2 | 127 |  |  | 30.733 |  | 3 | 127.347
B-19322 VIALE 26 | 196.85 | concreto 3500 psi | Torre 1 Pilote 87 | 2025-09-05 | 10/31/2025 12:00:00 AM | 56 | 24.5 | 31.5 | 128 |  |  | 30.733 |  | 3 | 128.571
B-19322 VIALE 26 | 196.85 | concreto 3500 psi | Torre 1 Pilote 87 | 2025-09-05 | 10/31/2025 12:00:00 AM | 56 | 24.5 | 29.5 | 120 |  |  | 30.733 |  | 3 | 120.408
B-19322 VIALE 26 | 215.9 | concreto 3500 psi | Torre 1 Pilote 15 | 2025-09-08 | 11/3/2025 12:00:00 AM | 56 | 24.5 | 20.5 | 84 |  |  | 20.167 |  | 3 | 83.673
B-19322 VIALE 26 | 215.9 | concreto 3500 psi | Torre 1 Pilote 15 | 2025-09-08 | 11/3/2025 12:00:00 AM | 56 | 24.5 | 18.5 | 76 |  |  | 20.167 |  | 3 | 75.51
B-19322 VIALE 26 | 215.9 | concreto 3500 psi | Torre 1 Pilote 15 | 2025-09-08 | 11/3/2025 12:00:00 AM | 56 | 24.5 | 21.5 | 88 |  |  | 20.167 |  | 3 | 87.755
B-19322 VIALE 26 | 177.8 | 3000 PSI | VO 26 EJE 10 ENTRE H y J | 2025-10-25 | 12/20/2025 12:00:00 AM | 56 | 21 | 22.3 | 106 |  |  | 22.7 |  | 3 | 106.19
B-19322 VIALE 26 | 177.8 | 3000 PSI | VO 26 EJE 10 ENTRE H y J | 2025-10-25 | 12/20/2025 12:00:00 AM | 56 | 21 | 23.2 | 111 |  |  | 22.7 |  | 3 | 110.476
B-19322 VIALE 26 | 177.8 | 3000 PSI | VO 26 EJE 10 ENTRE H y J | 2025-10-25 | 12/20/2025 12:00:00 AM | 56 | 21 | 22.6 | 108 |  |  | 22.7 |  | 3 | 107.619
B-19322 VIALE 26 | 152.4 | 3000 PSI | PLACA PISO 3 EJE 01 y 04 ENTRE A y J | 2025-12-13 | 2/7/2026 12:00:00 AM | 56 | 21 | 23.5 | 112 | PLACA | B-19322 VIALE 26_PLACA_21.0_56 | 23.633 |  | 3 | 111.905
B-19322 VIALE 26 | 152.4 | 3000 PSI | PLACA PISO 3 EJE 01 y 04 ENTRE A y J | 2025-12-13 | 2/7/2026 12:00:00 AM | 56 | 21 | 23.2 | 110 | PLACA | B-19322 VIALE 26_PLACA_21.0_56 | 23.633 |  | 3 | 110.476
B-19322 VIALE 26 | 152.4 | 3000 PSI | PLACA PISO 3 EJE 01 y 04 ENTRE A y J | 2025-12-13 | 2/7/2026 12:00:00 AM | 56 | 21 | 24.2 | 115 | PLACA | B-19322 VIALE 26_PLACA_21.0_56 | 23.633 |  | 3 | 115.238
B-19322 VIALE 26 | 228.6 | 3000 PSI | MUROS T2 P8 EJES 1 AL 3 ENTRE A Y J M=32,9A,29A,19,22,23,24 | 2026-02-23 | 4/20/2026 12:00:00 AM | 56 | 21 | 21.1 | 100 | MURO | B-19322 VIALE 26_MURO_21.0_56 | 22.233 |  | 3 | 100.476
B-19322 VIALE 26 | 228.6 | 3000 PSI | MUROS T2 P8 EJES 1 AL 3 ENTRE A Y J M=32,9A,29A,19,22,23,24 | 2026-02-23 | 4/20/2026 12:00:00 AM | 56 | 21 | 22.9 | 109 | MURO | B-19322 VIALE 26_MURO_21.0_56 | 22.233 |  | 3 | 109.048
B-19322 VIALE 26 | 228.6 | 3000 PSI | MUROS T2 P8 EJES 1 AL 3 ENTRE A Y J M=32,9A,29A,19,22,23,24 | 2026-02-23 | 4/20/2026 12:00:00 AM | 56 | 21 | 22.7 | 108 | MURO | B-19322 VIALE 26_MURO_21.0_56 | 22.233 |  | 3 | 108.095
B-19322 VIALE 26 | 177.8 | 3000 PSI | PLACA T2 P9 EJES 4 AL 6 ENTRE A Y D | 2026-02-24 | 4/21/2026 12:00:00 AM | 56 | 21 | 24.4 | 116 | PLACA | B-19322 VIALE 26_PLACA_21.0_56 | 23.4 |  | 3 | 116.19
B-19322 VIALE 26 | 177.8 | 3000 PSI | PLACA T2 P9 EJES 4 AL 6 ENTRE A Y D | 2026-02-24 | 4/21/2026 12:00:00 AM | 56 | 21 | 22.6 | 107 | PLACA | B-19322 VIALE 26_PLACA_21.0_56 | 23.4 |  | 3 | 107.619
B-19322 VIALE 26 | 177.8 | 3000 PSI | PLACA T2 P9 EJES 4 AL 6 ENTRE A Y D | 2026-02-24 | 4/21/2026 12:00:00 AM | 56 | 21 | 23.2 | 110 | PLACA | B-19322 VIALE 26_PLACA_21.0_56 | 23.4 |  | 3 | 110.476
B-19322 VIALE 26 | 152.4 | 3000 PSI | PLACA T2 PISO 13 EJES 3 AL 6 ENTRE A Y J | 2026-03-31 | 5/26/2026 12:00:00 AM | 56 | 21 | 28.5 | 136 | PLACA | B-19322 VIALE 26_PLACA_21.0_56 | 27.133 |  | 3 | 135.714
B-19322 VIALE 26 | 152.4 | 3000 PSI | PLACA T2 PISO 13 EJES 3 AL 6 ENTRE A Y J | 2026-03-31 | 5/26/2026 12:00:00 AM | 56 | 21 | 27.4 | 130 | PLACA | B-19322 VIALE 26_PLACA_21.0_56 | 27.133 |  | 3 | 130.476
B-19322 VIALE 26 | 152.4 | 3000 PSI | PLACA T2 PISO 13 EJES 3 AL 6 ENTRE A Y J | 2026-03-31 | 5/26/2026 12:00:00 AM | 56 | 21 | 25.5 | 122 | PLACA | B-19322 VIALE 26_PLACA_21.0_56 | 27.133 |  | 3 | 121.429
B-19322 VIALE 26 | 203.2 | 3000 PSI | MUROS P13 T2 EJE 12 AL 15 ENTRE A Y D M=3,4,35,36,37,38,39 | 2026-03-31 | 5/26/2026 12:00:00 AM | 56 | 21 | 28.2 | 134 | MURO | B-19322 VIALE 26_MURO_21.0_56 | 28.533 |  | 3 | 134.286
B-19322 VIALE 26 | 203.2 | 3000 PSI | MUROS P13 T2 EJE 12 AL 15 ENTRE A Y D M=3,4,35,36,37,38,39 | 2026-03-31 | 5/26/2026 12:00:00 AM | 56 | 21 | 31.4 | 149 | MURO | B-19322 VIALE 26_MURO_21.0_56 | 28.533 |  | 3 | 149.524
B-19322 VIALE 26 | 203.2 | 3000 PSI | MUROS P13 T2 EJE 12 AL 15 ENTRE A Y D M=3,4,35,36,37,38,39 | 2026-03-31 | 5/26/2026 12:00:00 AM | 56 | 21 | 26 | 124 | MURO | B-19322 VIALE 26_MURO_21.0_56 | 28.533 |  | 3 | 123.81
B-19322 VIALE 26 | 203 | 3500 PSI | TORRE 2 PILOTE 67 | 2025-03-02 | 4/26/2025 12:00:00 AM | 55 | 24.5 | 29.2 | 119 |  |  | 31.933 |  | 3 | 119.184
B-19322 VIALE 26 | 203 | 3500 PSI | TORRE 2 PILOTE 67 | 2025-03-02 | 4/26/2025 12:00:00 AM | 55 | 24.5 | 32.8 | 134 |  |  | 31.933 |  | 3 | 133.878
B-19322 VIALE 26 | 203 | 3500 PSI | TORRE 2 PILOTE 67 | 2025-03-02 | 4/26/2025 12:00:00 AM | 55 | 24.5 | 33.8 | 138 |  |  | 31.933 |  | 3 | 137.959
B-19322 VIALE 26 | 139.7 | 3000 PSI | ESCALERA T1 TRAMO DEL 3 A 4 | 2026-03-05 | 4/20/2026 12:00:00 AM | 46 | 21 | 24.7 | 118 |  |  | 24.8 |  | 3 | 117.619
B-19322 VIALE 26 | 139.7 | 3000 PSI | ESCALERA T1 TRAMO DEL 3 A 4 | 2026-03-05 | 4/20/2026 12:00:00 AM | 46 | 21 | 24.3 | 116 |  |  | 24.8 |  | 3 | 115.714
B-19322 VIALE 26 | 139.7 | 3000 PSI | ESCALERA T1 TRAMO DEL 3 A 4 | 2026-03-05 | 4/20/2026 12:00:00 AM | 46 | 21 | 25.4 | 121 |  |  | 24.8 |  | 3 | 120.952
B-19322 VIALE 26 | 152.4 | 3000 PSI | PLACA T1 P6EJES 08 AL 10 ENTRE A-J | 2026-02-27 | 4/14/2026 12:00:00 AM | 46 | 21 | 18.9 | 90 | PLACA | B-19322 VIALE 26_PLACA_21.0_46 | 19 |  | 3 | 90
B-19322 VIALE 26 | 152.4 | 3000 PSI | PLACA T1 P6EJES 08 AL 10 ENTRE A-J | 2026-02-27 | 4/14/2026 12:00:00 AM | 46 | 21 | 18.3 | 87 | PLACA | B-19322 VIALE 26_PLACA_21.0_46 | 19 |  | 3 | 87.143
B-19322 VIALE 26 | 152.4 | 3000 PSI | PLACA T1 P6EJES 08 AL 10 ENTRE A-J | 2026-02-27 | 4/14/2026 12:00:00 AM | 46 | 21 | 19.8 | 94 | PLACA | B-19322 VIALE 26_PLACA_21.0_46 | 19 |  | 3 | 94.286
B-19322 VIALE 26 | 177 | 3500 PSI | TORRE 2 PILOTE 63 | 2025-03-01 | 4/15/2025 12:00:00 AM | 45 | 24.5 | 29.8 | 122 |  |  | 29.367 |  | 3 | 121.633
B-19322 VIALE 26 | 177 | 3500 PSI | TORRE 2 PILOTE 63 | 2025-03-01 | 4/15/2025 12:00:00 AM | 45 | 24.5 | 30 | 122 |  |  | 29.367 |  | 3 | 122.449
B-19322 VIALE 26 | 177 | 3500 PSI | TORRE 2 PILOTE 63 | 2025-03-01 | 4/15/2025 12:00:00 AM | 45 | 24.5 | 28.3 | 115 |  |  | 29.367 |  | 3 | 115.51
B-19322 VIALE 26 | 203 | 3500 PSI | TORRE 2 PILOTE 67 | 2025-03-02 | 4/16/2025 12:00:00 AM | 45 | 24.5 | 31.3 | 128 |  |  | 30.867 |  | 3 | 127.755
B-19322 VIALE 26 | 203 | 3500 PSI | TORRE 2 PILOTE 67 | 2025-03-02 | 4/16/2025 12:00:00 AM | 45 | 24.5 | 31.2 | 127 |  |  | 30.867 |  | 3 | 127.347
B-19322 VIALE 26 | 203 | 3500 PSI | TORRE 2 PILOTE 67 | 2025-03-02 | 4/16/2025 12:00:00 AM | 45 | 24.5 | 30.1 | 123 |  |  | 30.867 |  | 3 | 122.857
B-19322 VIALE 26 | 177.8 | 3000 PSI | PLACA T2 P10 EJES 5 AL 7 ENTRE A Y J | 2026-03-04 | 4/16/2026 12:00:00 AM | 43 | 21 | 25.9 | 124 | PLACA | B-19322 VIALE 26_PLACA_21.0_43 | 25.567 |  | 3 | 123.333
B-19322 VIALE 26 | 177.8 | 3000 PSI | PLACA T2 P10 EJES 5 AL 7 ENTRE A Y J | 2026-03-04 | 4/16/2026 12:00:00 AM | 43 | 21 | 25.7 | 122 | PLACA | B-19322 VIALE 26_PLACA_21.0_43 | 25.567 |  | 3 | 122.381
B-19322 VIALE 26 | 177.8 | 3000 PSI | PLACA T2 P10 EJES 5 AL 7 ENTRE A Y J | 2026-03-04 | 4/16/2026 12:00:00 AM | 43 | 21 | 25.1 | 119 | PLACA | B-19322 VIALE 26_PLACA_21.0_43 | 25.567 |  | 3 | 119.524
B-19322 VIALE 26 | 215.9 | concreto 3500 psi | Torre 1 Pilotes 07-61 | 2025-07-22 | 9/2/2025 12:00:00 AM | 42 | 24.5 | 25.1 | 102 |  |  | 25.467 |  | 3 | 102.449
B-19322 VIALE 26 | 215.9 | concreto 3500 psi | Torre 1 Pilotes 07-61 | 2025-07-22 | 9/2/2025 12:00:00 AM | 42 | 24.5 | 25.9 | 106 |  |  | 25.467 |  | 3 | 105.714
B-19322 VIALE 26 | 215.9 | concreto 3500 psi | Torre 1 Pilotes 07-61 | 2025-07-22 | 9/2/2025 12:00:00 AM | 42 | 24.5 | 25.4 | 104 |  |  | 25.467 |  | 3 | 103.673
B-19322 VIALE 26 | 228.6 | 3000 PSI | MUROS T2 P10 EJES 12 AL 15 ENTRE A Y J M=34,35,36,38,39,40 | 2026-03-04 | 4/15/2026 12:00:00 AM | 42 | 21 | 25.1 | 119 | MURO | B-19322 VIALE 26_MURO_21.0_42 | 23.933 |  | 3 | 119.524
B-19322 VIALE 26 | 228.6 | 3000 PSI | MUROS T2 P10 EJES 12 AL 15 ENTRE A Y J M=34,35,36,38,39,40 | 2026-03-04 | 4/15/2026 12:00:00 AM | 42 | 21 | 23.1 | 110 | MURO | B-19322 VIALE 26_MURO_21.0_42 | 23.933 |  | 3 | 110
B-19322 VIALE 26 | 228.6 | 3000 PSI | MUROS T2 P10 EJES 12 AL 15 ENTRE A Y J M=34,35,36,38,39,40 | 2026-03-04 | 4/15/2026 12:00:00 AM | 42 | 21 | 23.6 | 112 | MURO | B-19322 VIALE 26_MURO_21.0_42 | 23.933 |  | 3 | 112.381
B-19322 VIALE 26 | 152.4 | 3000 PSI | PLACA T2 P10 EJES 5 AL 3 ENTRE A YJ | 2026-03-05 | 4/16/2026 12:00:00 AM | 42 | 21 | 24.2 | 115 | PLACA | B-19322 VIALE 26_PLACA_21.0_42 | 24.967 |  | 3 | 115.238
B-19322 VIALE 26 | 152.4 | 3000 PSI | PLACA T2 P10 EJES 5 AL 3 ENTRE A YJ | 2026-03-05 | 4/16/2026 12:00:00 AM | 42 | 21 | 24.9 | 119 | PLACA | B-19322 VIALE 26_PLACA_21.0_42 | 24.967 |  | 3 | 118.571
B-19322 VIALE 26 | 152.4 | 3000 PSI | PLACA T2 P10 EJES 5 AL 3 ENTRE A YJ | 2026-03-05 | 4/16/2026 12:00:00 AM | 42 | 21 | 25.8 | 123 | PLACA | B-19322 VIALE 26_PLACA_21.0_42 | 24.967 |  | 3 | 122.857
B-19322 VIALE 26 | 203.2 | 3000 PSI | MUROS T2 P10 EJES 10 Y 11 ENTRE A Y J M=29,932 | 2026-03-05 | 4/15/2026 12:00:00 AM | 41 | 21 | 23.6 | 113 | MURO | B-19322 VIALE 26_MURO_21.0_41 | 23.1 |  | 3 | 112.381
B-19322 VIALE 26 | 203.2 | 3000 PSI | MUROS T2 P10 EJES 10 Y 11 ENTRE A Y J M=29,932 | 2026-03-05 | 4/15/2026 12:00:00 AM | 41 | 21 | 23 | 110 | MURO | B-19322 VIALE 26_MURO_21.0_41 | 23.1 |  | 3 | 109.524
B-19322 VIALE 26 | 203.2 | 3000 PSI | MUROS T2 P10 EJES 10 Y 11 ENTRE A Y J M=29,932 | 2026-03-05 | 4/15/2026 12:00:00 AM | 41 | 21 | 22.7 | 108 | MURO | B-19322 VIALE 26_MURO_21.0_41 | 23.1 |  | 3 | 108.095
B-19322 VIALE 26 | 152.4 | 3000 PSI | PLACA T2 PISO 10 EJES 1 AL 3 ENTRE A Y J | 2026-03-06 | 4/16/2026 12:00:00 AM | 41 | 21 | 33.7 | 160 | PLACA | B-19322 VIALE 26_PLACA_21.0_41 | 33.767 |  | 3 | 160.476
B-19322 VIALE 26 | 152.4 | 3000 PSI | PLACA T2 PISO 10 EJES 1 AL 3 ENTRE A Y J | 2026-03-06 | 4/16/2026 12:00:00 AM | 41 | 21 | 31.7 | 151 | PLACA | B-19322 VIALE 26_PLACA_21.0_41 | 33.767 |  | 3 | 150.952
B-19322 VIALE 26 | 152.4 | 3000 PSI | PLACA T2 PISO 10 EJES 1 AL 3 ENTRE A Y J | 2026-03-06 | 4/16/2026 12:00:00 AM | 41 | 21 | 35.9 | 171 | PLACA | B-19322 VIALE 26_PLACA_21.0_41 | 33.767 |  | 3 | 170.952
B-19322 VIALE 26 | 228.6 | 3000 PSI | MUROS T1 P6 EJE 10-11 ENTRE AYJ M=22,25,9,2 | 2026-03-03 | 4/13/2026 12:00:00 AM | 41 | 21 | 24.5 | 116 | MURO | B-19322 VIALE 26_MURO_21.0_41 | 23.833 |  | 3 | 116.667
B-19322 VIALE 26 | 228.6 | 3000 PSI | MUROS T1 P6 EJE 10-11 ENTRE AYJ M=22,25,9,2 | 2026-03-03 | 4/13/2026 12:00:00 AM | 41 | 21 | 23.7 | 113 | MURO | B-19322 VIALE 26_MURO_21.0_41 | 23.833 |  | 3 | 112.857
B-19322 VIALE 26 | 228.6 | 3000 PSI | MUROS T1 P6 EJE 10-11 ENTRE AYJ M=22,25,9,2 | 2026-03-03 | 4/13/2026 12:00:00 AM | 41 | 21 | 23.3 | 111 | MURO | B-19322 VIALE 26_MURO_21.0_41 | 23.833 |  | 3 | 110.952
B-19322 VIALE 26 | 184.15 | 3000 PSI | MUROS T2 P10 EJES 6 AL 7 ENTRE A Y J M=2,31,14 | 2026-03-06 | 4/15/2026 12:00:00 AM | 40 | 21 | 32.9 | 156 | MURO | B-19322 VIALE 26_MURO_21.0_40 | 33.933 |  | 3 | 156.667
B-19322 VIALE 26 | 184.15 | 3000 PSI | MUROS T2 P10 EJES 6 AL 7 ENTRE A Y J M=2,31,14 | 2026-03-06 | 4/15/2026 12:00:00 AM | 40 | 21 | 34.7 | 165 | MURO | B-19322 VIALE 26_MURO_21.0_40 | 33.933 |  | 3 | 165.238
B-19322 VIALE 26 | 184.15 | 3000 PSI | MUROS T2 P10 EJES 6 AL 7 ENTRE A Y J M=2,31,14 | 2026-03-06 | 4/15/2026 12:00:00 AM | 40 | 21 | 34.2 | 163 | MURO | B-19322 VIALE 26_MURO_21.0_40 | 33.933 |  | 3 | 162.857
B-19322 VIALE 26 | 228.6 | 3000 PSI | MUROS T1 PISO 6 EJES 9Y8 ENTRE AyJ M=2,24,9,22 | 2026-03-04 | 4/13/2026 12:00:00 AM | 40 | 21 | 25.6 | 122 | MURO | B-19322 VIALE 26_MURO_21.0_40 | 26.033 |  | 3 | 121.905
B-19322 VIALE 26 | 228.6 | 3000 PSI | MUROS T1 PISO 6 EJES 9Y8 ENTRE AyJ M=2,24,9,22 | 2026-03-04 | 4/13/2026 12:00:00 AM | 40 | 21 | 26.6 | 127 | MURO | B-19322 VIALE 26_MURO_21.0_40 | 26.033 |  | 3 | 126.667
B-19322 VIALE 26 | 228.6 | 3000 PSI | MUROS T1 PISO 6 EJES 9Y8 ENTRE AyJ M=2,24,9,22 | 2026-03-04 | 4/13/2026 12:00:00 AM | 40 | 21 | 25.9 | 123 | MURO | B-19322 VIALE 26_MURO_21.0_40 | 26.033 |  | 3 | 123.333
B-19322 VIALE 26 | 158.75 | 3000 PSI | PLACA T1 P7 EJES 15 AL 12 ENTREA AYJ | 2026-03-05 | 4/14/2026 12:00:00 AM | 40 | 21 | 23 | 109 | PLACA | B-19322 VIALE 26_PLACA_21.0_40 | 23.467 |  | 3 | 109.524
B-19322 VIALE 26 | 158.75 | 3000 PSI | PLACA T1 P7 EJES 15 AL 12 ENTREA AYJ | 2026-03-05 | 4/14/2026 12:00:00 AM | 40 | 21 | 24.6 | 117 | PLACA | B-19322 VIALE 26_PLACA_21.0_40 | 23.467 |  | 3 | 117.143
B-19322 VIALE 26 | 158.75 | 3000 PSI | PLACA T1 P7 EJES 15 AL 12 ENTREA AYJ | 2026-03-05 | 4/14/2026 12:00:00 AM | 40 | 21 | 22.8 | 109 | PLACA | B-19322 VIALE 26_PLACA_21.0_40 | 23.467 |  | 3 | 108.571
B-19322 VIALE 26 | 177 | 3500 PSI | TORRE 2 PILOTE 63 | 2025-03-01 | 4/9/2025 12:00:00 AM | 39 | 24.5 | 27.3 | 111 |  |  | 22.867 |  | 3 | 111.429
B-19322 VIALE 26 | 177 | 3500 PSI | TORRE 2 PILOTE 63 | 2025-03-01 | 4/9/2025 12:00:00 AM | 39 | 24.5 | 28.9 | 118 |  |  | 22.867 |  | 3 | 117.959
B-19322 VIALE 26 | 177 | 3500 PSI | TORRE 2 PILOTE 63 | 2025-03-01 | 4/9/2025 12:00:00 AM | 39 | 24.5 | 12.4 | 50 |  |  | 22.867 |  | 3 | 50.612
B-19322 VIALE 26 | 203.2 | 3000 PSI | MUROS T2 P10 EJES 4-5 ENTRE A Y J M=2,31,14 | 2026-03-07 | 4/15/2026 12:00:00 AM | 39 | 21 | 34 | 162 | MURO | B-19322 VIALE 26_MURO_21.0_39 | 36.933 |  | 3 | 161.905
B-19322 VIALE 26 | 203.2 | 3000 PSI | MUROS T2 P10 EJES 4-5 ENTRE A Y J M=2,31,14 | 2026-03-07 | 4/15/2026 12:00:00 AM | 39 | 21 | 36.6 | 174 | MURO | B-19322 VIALE 26_MURO_21.0_39 | 36.933 |  | 3 | 174.286
B-19322 VIALE 26 | 203.2 | 3000 PSI | MUROS T2 P10 EJES 4-5 ENTRE A Y J M=2,31,14 | 2026-03-07 | 4/15/2026 12:00:00 AM | 39 | 21 | 40.2 | 191 | MURO | B-19322 VIALE 26_MURO_21.0_39 | 36.933 |  | 3 | 191.429
B-19322 VIALE 26 | 203.2 | 3000 PSI | MUROS T2 P10 EJE 3 A Y J M=32,9A,29A EJE 5 A Y D M=32,29,9 | 2026-03-09 | 4/17/2026 12:00:00 AM | 39 | 21 | 42.3 | 201 | MURO | B-19322 VIALE 26_MURO_21.0_39 | 40.667 |  | 3 | 201.429
B-19322 VIALE 26 | 203.2 | 3000 PSI | MUROS T2 P10 EJE 3 A Y J M=32,9A,29A EJE 5 A Y D M=32,29,9 | 2026-03-09 | 4/17/2026 12:00:00 AM | 39 | 21 | 39.7 | 189 | MURO | B-19322 VIALE 26_MURO_21.0_39 | 40.667 |  | 3 | 189.048
B-19322 VIALE 26 | 203.2 | 3000 PSI | MUROS T2 P10 EJE 3 A Y J M=32,9A,29A EJE 5 A Y D M=32,29,9 | 2026-03-09 | 4/17/2026 12:00:00 AM | 39 | 21 | 40 | 190 | MURO | B-19322 VIALE 26_MURO_21.0_39 | 40.667 |  | 3 | 190.476
B-19322 VIALE 26 | 241.3 | 3000 PSI | MUROS T1 P6 EJES 06 Y 07 ENTRE AYJ M=22,23,24,9,13,2,5 | 2026-03-05 | 4/13/2026 12:00:00 AM | 39 | 21 | 23.2 | 111 | MURO | B-19322 VIALE 26_MURO_21.0_39 | 23.333 |  | 3 | 110.476
B-19322 VIALE 26 | 241.3 | 3000 PSI | MUROS T1 P6 EJES 06 Y 07 ENTRE AYJ M=22,23,24,9,13,2,5 | 2026-03-05 | 4/13/2026 12:00:00 AM | 39 | 21 | 23.3 | 111 | MURO | B-19322 VIALE 26_MURO_21.0_39 | 23.333 |  | 3 | 110.952
B-19322 VIALE 26 | 241.3 | 3000 PSI | MUROS T1 P6 EJES 06 Y 07 ENTRE AYJ M=22,23,24,9,13,2,5 | 2026-03-05 | 4/13/2026 12:00:00 AM | 39 | 21 | 23.5 | 112 | MURO | B-19322 VIALE 26_MURO_21.0_39 | 23.333 |  | 3 | 111.905
B-19322 VIALE 26 | 158.75 | 3000 PSI | PLACA T1 P7 EJES 15 AL 12 ENTREA AYJ | 2026-03-05 | 4/14/2026 12:00:00 AM | 39 | 21 | 36.8 | 175 | PLACA | B-19322 VIALE 26_PLACA_21.0_39 | 37 |  | 3 | 175.238
B-19322 VIALE 26 | 158.75 | 3000 PSI | PLACA T1 P7 EJES 15 AL 12 ENTREA AYJ | 2026-03-05 | 4/14/2026 12:00:00 AM | 39 | 21 | 37.3 | 178 | PLACA | B-19322 VIALE 26_PLACA_21.0_39 | 37 |  | 3 | 177.619
B-19322 VIALE 26 | 158.75 | 3000 PSI | PLACA T1 P7 EJES 15 AL 12 ENTREA AYJ | 2026-03-05 | 4/14/2026 12:00:00 AM | 39 | 21 | 36.9 | 176 | PLACA | B-19322 VIALE 26_PLACA_21.0_39 | 37 |  | 3 | 175.714
B-19322 VIALE 26 | 203 | 3500 PSI | TORRE 2 PILOTE 67 | 2025-03-02 | 4/9/2025 12:00:00 AM | 38 | 24.5 | 27.3 | 111 |  |  | 26.567 |  | 3 | 111.429
B-19322 VIALE 26 | 203 | 3500 PSI | TORRE 2 PILOTE 67 | 2025-03-02 | 4/9/2025 12:00:00 AM | 38 | 24.5 | 24.6 | 100 |  |  | 26.567 |  | 3 | 100.408
B-19322 VIALE 26 | 203 | 3500 PSI | TORRE 2 PILOTE 67 | 2025-03-02 | 4/9/2025 12:00:00 AM | 38 | 24.5 | 27.8 | 113 |  |  | 26.567 |  | 3 | 113.469
B-19322 VIALE 26 | 133.35 | 3000 PSI | PLACA T2 PISO 11 EJES 12 AL 15 ENTRE A Y J ESCALERA 8 AL 9 | 2026-03-09 | 4/16/2026 12:00:00 AM | 38 | 21 | 35.4 | 169 | PLACA | B-19322 VIALE 26_PLACA_21.0_38 | 37.633 |  | 3 | 168.571
B-19322 VIALE 26 | 133.35 | 3000 PSI | PLACA T2 PISO 11 EJES 12 AL 15 ENTRE A Y J ESCALERA 8 AL 9 | 2026-03-09 | 4/16/2026 12:00:00 AM | 38 | 21 | 39.6 | 189 | PLACA | B-19322 VIALE 26_PLACA_21.0_38 | 37.633 |  | 3 | 188.571
B-19322 VIALE 26 | 133.35 | 3000 PSI | PLACA T2 PISO 11 EJES 12 AL 15 ENTRE A Y J ESCALERA 8 AL 9 | 2026-03-09 | 4/16/2026 12:00:00 AM | 38 | 21 | 37.9 | 180 | PLACA | B-19322 VIALE 26_PLACA_21.0_38 | 37.633 |  | 3 | 180.476
B-19322 VIALE 26 | 177.8 | 3000 PSI | MUROS T1 P6 EJES 4-5 ENTRE JYG M=2,23,24,22,13 | 2026-03-06 | 4/13/2026 12:00:00 AM | 38 | 21 | 38.1 | 182 | MURO | B-19322 VIALE 26_MURO_21.0_38 | 37.733 |  | 3 | 181.429
B-19322 VIALE 26 | 177.8 | 3000 PSI | MUROS T1 P6 EJES 4-5 ENTRE JYG M=2,23,24,22,13 | 2026-03-06 | 4/13/2026 12:00:00 AM | 38 | 21 | 35.8 | 171 | MURO | B-19322 VIALE 26_MURO_21.0_38 | 37.733 |  | 3 | 170.476
B-19322 VIALE 26 | 177.8 | 3000 PSI | MUROS T1 P6 EJES 4-5 ENTRE JYG M=2,23,24,22,13 | 2026-03-06 | 4/13/2026 12:00:00 AM | 38 | 21 | 39.3 | 187 | MURO | B-19322 VIALE 26_MURO_21.0_38 | 37.733 |  | 3 | 187.143
B-19322 VIALE 26 | 152.4 | 3000 PSI | PLACA T1 PISO 7 EJES 8-10 ENTRE AyJ | 2026-03-07 | 4/14/2026 12:00:00 AM | 38 | 21 | 42.1 | 201 | PLACA | B-19322 VIALE 26_PLACA_21.0_38 | 39.533 |  | 3 | 200.476
B-19322 VIALE 26 | 152.4 | 3000 PSI | PLACA T1 PISO 7 EJES 8-10 ENTRE AyJ | 2026-03-07 | 4/14/2026 12:00:00 AM | 38 | 21 | 38.2 | 182 | PLACA | B-19322 VIALE 26_PLACA_21.0_38 | 39.533 |  | 3 | 181.905
B-19322 VIALE 26 | 152.4 | 3000 PSI | PLACA T1 PISO 7 EJES 8-10 ENTRE AyJ | 2026-03-07 | 4/14/2026 12:00:00 AM | 38 | 21 | 38.3 | 182 | PLACA | B-19322 VIALE 26_PLACA_21.0_38 | 39.533 |  | 3 | 182.381
B-19322 VIALE 26 | 177.8 | 3000 PSI | PLACA T2 PISO 11 EJES 9 AL 11 ENTRE A Y J | 2026-03-10 | 4/16/2026 12:00:00 AM | 37 | 21 | 34.1 | 162 | PLACA | B-19322 VIALE 26_PLACA_21.0_37 | 33.933 |  | 3 | 162.381
B-19322 VIALE 26 | 177.8 | 3000 PSI | PLACA T2 PISO 11 EJES 9 AL 11 ENTRE A Y J | 2026-03-10 | 4/16/2026 12:00:00 AM | 37 | 21 | 35.5 | 169 | PLACA | B-19322 VIALE 26_PLACA_21.0_37 | 33.933 |  | 3 | 169.048
B-19322 VIALE 26 | 177.8 | 3000 PSI | PLACA T2 PISO 11 EJES 9 AL 11 ENTRE A Y J | 2026-03-10 | 4/16/2026 12:00:00 AM | 37 | 21 | 32.2 | 153 | PLACA | B-19322 VIALE 26_PLACA_21.0_37 | 33.933 |  | 3 | 153.333
B-19322 VIALE 26 | 177.8 | 3000 PSI | PLACA T2 PISO 11 EJES 7 AL 9 ENTRE A Y J | 2026-03-11 | 4/16/2026 12:00:00 AM | 36 | 21 | 30.9 | 147 | PLACA | B-19322 VIALE 26_PLACA_21.0_36 | 31.133 |  | 3 | 147.143
B-19322 VIALE 26 | 177.8 | 3000 PSI | PLACA T2 PISO 11 EJES 7 AL 9 ENTRE A Y J | 2026-03-11 | 4/16/2026 12:00:00 AM | 36 | 21 | 31.1 | 148 | PLACA | B-19322 VIALE 26_PLACA_21.0_36 | 31.133 |  | 3 | 148.095
B-19322 VIALE 26 | 177.8 | 3000 PSI | PLACA T2 PISO 11 EJES 7 AL 9 ENTRE A Y J | 2026-03-11 | 4/16/2026 12:00:00 AM | 36 | 21 | 31.4 | 149 | PLACA | B-19322 VIALE 26_PLACA_21.0_36 | 31.133 |  | 3 | 149.524
B-19322 VIALE 26 | 203.2 | 3000 PSI | MUROS T2 P10 EJES 1 AL 2 ENTRE A Y J M=15,19,22,23,24,25 | 2026-03-10 | 4/15/2026 12:00:00 AM | 36 | 21 | 30.6 | 146 | MURO | B-19322 VIALE 26_MURO_21.0_36 | 30.433 |  | 3 | 145.714
B-19322 VIALE 26 | 203.2 | 3000 PSI | MUROS T2 P10 EJES 1 AL 2 ENTRE A Y J M=15,19,22,23,24,25 | 2026-03-10 | 4/15/2026 12:00:00 AM | 36 | 21 | 30.5 | 145 | MURO | B-19322 VIALE 26_MURO_21.0_36 | 30.433 |  | 3 | 145.238
B-19322 VIALE 26 | 203.2 | 3000 PSI | MUROS T2 P10 EJES 1 AL 2 ENTRE A Y J M=15,19,22,23,24,25 | 2026-03-10 | 4/15/2026 12:00:00 AM | 36 | 21 | 30.2 | 144 | MURO | B-19322 VIALE 26_MURO_21.0_36 | 30.433 |  | 3 | 143.81
B-19322 VIALE 26 | 152.4 | 3000 PSI | PLACA T2 PISO 11 EJES 4 AL 7 ENTRE A Y J | 2026-03-12 | 4/16/2026 12:00:00 AM | 35 | 21 | 28.4 | 135 | PLACA | B-19322 VIALE 26_PLACA_21.0_35 | 29.133 |  | 3 | 135.238
B-19322 VIALE 26 | 152.4 | 3000 PSI | PLACA T2 PISO 11 EJES 4 AL 7 ENTRE A Y J | 2026-03-12 | 4/16/2026 12:00:00 AM | 35 | 21 | 28.2 | 134 | PLACA | B-19322 VIALE 26_PLACA_21.0_35 | 29.133 |  | 3 | 134.286
B-19322 VIALE 26 | 152.4 | 3000 PSI | PLACA T2 PISO 11 EJES 4 AL 7 ENTRE A Y J | 2026-03-12 | 4/16/2026 12:00:00 AM | 35 | 21 | 30.8 | 147 | PLACA | B-19322 VIALE 26_PLACA_21.0_35 | 29.133 |  | 3 | 146.667
B-19322 VIALE 26 | 215.9 | 3000 PSI | MUROS T2 P6 EJE 3 -GyJ M=23,21,8 EJE 1-2 AyJ M=1,18,19 | 2026-03-09 | 4/13/2026 12:00:00 AM | 35 | 21 | 30.6 | 146 | MURO | B-19322 VIALE 26_MURO_21.0_35 | 32.133 |  | 3 | 145.714
B-19322 VIALE 26 | 215.9 | 3000 PSI | MUROS T2 P6 EJE 3 -GyJ M=23,21,8 EJE 1-2 AyJ M=1,18,19 | 2026-03-09 | 4/13/2026 12:00:00 AM | 35 | 21 | 32.6 | 155 | MURO | B-19322 VIALE 26_MURO_21.0_35 | 32.133 |  | 3 | 155.238
B-19322 VIALE 26 | 215.9 | 3000 PSI | MUROS T2 P6 EJE 3 -GyJ M=23,21,8 EJE 1-2 AyJ M=1,18,19 | 2026-03-09 | 4/13/2026 12:00:00 AM | 35 | 21 | 33.2 | 158 | MURO | B-19322 VIALE 26_MURO_21.0_35 | 32.133 |  | 3 | 158.095
B-19322 VIALE 26 | 209.55 | 3000 PSI | MUROS T2 P11 EJE 11 AL 15 ENTRE J Y F M=17,18,28,27,16,1 | 2026-03-12 | 4/15/2026 12:00:00 AM | 34 | 21 | 26 | 124 | MURO | B-19322 VIALE 26_MURO_21.0_34 | 26 |  | 3 | 123.81
B-19322 VIALE 26 | 209.55 | 3000 PSI | MUROS T2 P11 EJE 11 AL 15 ENTRE J Y F M=17,18,28,27,16,1 | 2026-03-12 | 4/15/2026 12:00:00 AM | 34 | 21 | 26.8 | 128 | MURO | B-19322 VIALE 26_MURO_21.0_34 | 26 |  | 3 | 127.619
B-19322 VIALE 26 | 209.55 | 3000 PSI | MUROS T2 P11 EJE 11 AL 15 ENTRE J Y F M=17,18,28,27,16,1 | 2026-03-12 | 4/15/2026 12:00:00 AM | 34 | 21 | 25.2 | 120 | MURO | B-19322 VIALE 26_MURO_21.0_34 | 26 |  | 3 | 120
B-19322 VIALE 26 | 177.8 | 3000 PSI | PLACA T2 PISO 11 EJES 1 AL 4 ENTRE A Y J | 2026-03-13 | 4/16/2026 12:00:00 AM | 34 | 21 | 34.8 | 166 | PLACA | B-19322 VIALE 26_PLACA_21.0_34 | 34.1 |  | 3 | 165.714
B-19322 VIALE 26 | 177.8 | 3000 PSI | PLACA T2 PISO 11 EJES 1 AL 4 ENTRE A Y J | 2026-03-13 | 4/16/2026 12:00:00 AM | 34 | 21 | 33.8 | 161 | PLACA | B-19322 VIALE 26_PLACA_21.0_34 | 34.1 |  | 3 | 160.952
B-19322 VIALE 26 | 177.8 | 3000 PSI | PLACA T2 PISO 11 EJES 1 AL 4 ENTRE A Y J | 2026-03-13 | 4/16/2026 12:00:00 AM | 34 | 21 | 33.7 | 160 | PLACA | B-19322 VIALE 26_PLACA_21.0_34 | 34.1 |  | 3 | 160.476
B-19322 VIALE 26 | 152.4 | 300 PSI | PLACA T1 PISO 7 EJE 4 AL 6 ENTRE A-J | 2026-03-11 | 4/14/2026 12:00:00 AM | 34 | 21 | 39.8 | 190 | PLACA | B-19322 VIALE 26_PLACA_21.0_34 | 40.2 |  | 3 | 189.524
B-19322 VIALE 26 | 152.4 | 300 PSI | PLACA T1 PISO 7 EJE 4 AL 6 ENTRE A-J | 2026-03-11 | 4/14/2026 12:00:00 AM | 34 | 21 | 40.8 | 194 | PLACA | B-19322 VIALE 26_PLACA_21.0_34 | 40.2 |  | 3 | 194.286
B-19322 VIALE 26 | 152.4 | 300 PSI | PLACA T1 PISO 7 EJE 4 AL 6 ENTRE A-J | 2026-03-11 | 4/14/2026 12:00:00 AM | 34 | 21 | 40 | 190 | PLACA | B-19322 VIALE 26_PLACA_21.0_34 | 40.2 |  | 3 | 190.476
B-19322 VIALE 26 | 228.6 | 3000 PSI | MUROS T2 P11 EJE 11 AL 15 ENTRE A Y J M=9,29,32 | 2026-03-13 | 4/15/2026 12:00:00 AM | 33 | 21 | 26.1 | 124 | MURO | B-19322 VIALE 26_MURO_21.0_33 | 26 |  | 3 | 124.286
B-19322 VIALE 26 | 228.6 | 3000 PSI | MUROS T2 P11 EJE 11 AL 15 ENTRE A Y J M=9,29,32 | 2026-03-13 | 4/15/2026 12:00:00 AM | 33 | 21 | 26.1 | 124 | MURO | B-19322 VIALE 26_MURO_21.0_33 | 26 |  | 3 | 124.286
B-19322 VIALE 26 | 228.6 | 3000 PSI | MUROS T2 P11 EJE 11 AL 15 ENTRE A Y J M=9,29,32 | 2026-03-13 | 4/15/2026 12:00:00 AM | 33 | 21 | 25.8 | 123 | MURO | B-19322 VIALE 26_MURO_21.0_33 | 26 |  | 3 | 122.857
B-19322 VIALE 26 | 203.2 | 3000 PSI | MUROS T1 P7 EJES 15 AL 12 ENTRE AyJ M=31,32,2,10,23,25 | 2026-03-11 | 4/13/2026 12:00:00 AM | 33 | 21 | 31.9 | 152 | MURO | B-19322 VIALE 26_MURO_21.0_33 | 31.633 |  | 3 | 151.905
B-19322 VIALE 26 | 203.2 | 3000 PSI | MUROS T1 P7 EJES 15 AL 12 ENTRE AyJ M=31,32,2,10,23,25 | 2026-03-11 | 4/13/2026 12:00:00 AM | 33 | 21 | 31.9 | 152 | MURO | B-19322 VIALE 26_MURO_21.0_33 | 31.633 |  | 3 | 151.905
B-19322 VIALE 26 | 203.2 | 3000 PSI | MUROS T1 P7 EJES 15 AL 12 ENTRE AyJ M=31,32,2,10,23,25 | 2026-03-11 | 4/13/2026 12:00:00 AM | 33 | 21 | 31.1 | 148 | MURO | B-19322 VIALE 26_MURO_21.0_33 | 31.633 |  | 3 | 148.095
B-19322 VIALE 26 | 228.6 | 3000 PSI | MUROS T1 P7 EJES 10 Y 11 ENTRE ENTRE J Y G M=23,25,2,9,22,10,12 | 2026-03-12 | 4/13/2026 12:00:00 AM | 32 | 21 | 28.1 | 134 | MURO | B-19322 VIALE 26_MURO_21.0_32 | 27.533 |  | 3 | 133.81
B-19322 VIALE 26 | 228.6 | 3000 PSI | MUROS T1 P7 EJES 10 Y 11 ENTRE ENTRE J Y G M=23,25,2,9,22,10,12 | 2026-03-12 | 4/13/2026 12:00:00 AM | 32 | 21 | 27.6 | 132 | MURO | B-19322 VIALE 26_MURO_21.0_32 | 27.533 |  | 3 | 131.429
B-19322 VIALE 26 | 228.6 | 3000 PSI | MUROS T1 P7 EJES 10 Y 11 ENTRE ENTRE J Y G M=23,25,2,9,22,10,12 | 2026-03-12 | 4/13/2026 12:00:00 AM | 32 | 21 | 26.9 | 128 | MURO | B-19322 VIALE 26_MURO_21.0_32 | 27.533 |  | 3 | 128.095
B-19322 VIALE 26 | 203.2 | 3000 PSI | MUROS T2 P11 EJE 9 AL 10 | 2026-03-14 | 4/15/2026 12:00:00 AM | 32 | 21 | 28.6 | 136 | MURO | B-19322 VIALE 26_MURO_21.0_32 | 29.267 |  | 3 | 136.19
B-19322 VIALE 26 | 203.2 | 3000 PSI | MUROS T2 P11 EJE 9 AL 10 | 2026-03-14 | 4/15/2026 12:00:00 AM | 32 | 21 | 29.2 | 139 | MURO | B-19322 VIALE 26_MURO_21.0_32 | 29.267 |  | 3 | 139.048
B-19322 VIALE 26 | 203.2 | 3000 PSI | MUROS T2 P11 EJE 9 AL 10 | 2026-03-14 | 4/15/2026 12:00:00 AM | 32 | 21 | 30 | 143 | MURO | B-19322 VIALE 26_MURO_21.0_32 | 29.267 |  | 3 | 142.857
B-19322 VIALE 26 | 139.7 | 3000 PSI | PLACA T1 PISO 7 EJES C1 AL 04 ENTRE AyJ | 2026-03-12 | 4/13/2026 12:00:00 AM | 32 | 21 | 29.8 | 142 | PLACA | B-19322 VIALE 26_PLACA_21.0_32 | 30.033 |  | 3 | 141.905
B-19322 VIALE 26 | 139.7 | 3000 PSI | PLACA T1 PISO 7 EJES C1 AL 04 ENTRE AyJ | 2026-03-12 | 4/13/2026 12:00:00 AM | 32 | 21 | 30.2 | 144 | PLACA | B-19322 VIALE 26_PLACA_21.0_32 | 30.033 |  | 3 | 143.81
B-19322 VIALE 26 | 139.7 | 3000 PSI | PLACA T1 PISO 7 EJES C1 AL 04 ENTRE AyJ | 2026-03-12 | 4/13/2026 12:00:00 AM | 32 | 21 | 30.1 | 143 | PLACA | B-19322 VIALE 26_PLACA_21.0_32 | 30.033 |  | 3 | 143.333
B-19322 VIALE 26 | 0 | 1800 PSI | MORTERO GRAUTING T1 PISO 2 | 2026-03-10 | 4/11/2026 12:00:00 AM | 32 | 12.4 | 14.1 | 113 |  |  | 15.5 |  | 3 | 113.71
B-19322 VIALE 26 | 0 | 1800 PSI | MORTERO GRAUTING T1 PISO 2 | 2026-03-10 | 4/11/2026 12:00:00 AM | 32 | 12.4 | 17.3 | 139 |  |  | 15.5 |  | 3 | 139.516
B-19322 VIALE 26 | 0 | 1800 PSI | MORTERO GRAUTING T1 PISO 2 | 2026-03-10 | 4/11/2026 12:00:00 AM | 32 | 12.4 | 15.1 | 122 |  |  | 15.5 |  | 3 | 121.774
B-19322 VIALE 26 | 228.6 | 3000 PSI | MUROS T1 P7 EJES 8 Y 9 ENTRE A Y J M=2,9,22,24 | 2026-03-13 | 4/13/2026 12:00:00 AM | 31 | 21 | 29.1 | 138 | MURO | B-19322 VIALE 26_MURO_21.0_31 | 29.267 |  | 3 | 138.571
B-19322 VIALE 26 | 228.6 | 3000 PSI | MUROS T1 P7 EJES 8 Y 9 ENTRE A Y J M=2,9,22,24 | 2026-03-13 | 4/13/2026 12:00:00 AM | 31 | 21 | 27.9 | 133 | MURO | B-19322 VIALE 26_MURO_21.0_31 | 29.267 |  | 3 | 132.857
B-19322 VIALE 26 | 228.6 | 3000 PSI | MUROS T1 P7 EJES 8 Y 9 ENTRE A Y J M=2,9,22,24 | 2026-03-13 | 4/13/2026 12:00:00 AM | 31 | 21 | 30.8 | 146 | MURO | B-19322 VIALE 26_MURO_21.0_31 | 29.267 |  | 3 | 146.667
B-19322 VIALE 26 | 177.8 | 3000 PSI | PLACA T2 P12 EJE 12 AL 15 ENTRE AYJ | 2026-03-16 | 4/16/2026 12:00:00 AM | 31 | 21 | 20.6 | 98 | PLACA | B-19322 VIALE 26_PLACA_21.0_31 | 23.9 |  | 3 | 98.095
B-19322 VIALE 26 | 177.8 | 3000 PSI | PLACA T2 P12 EJE 12 AL 15 ENTRE AYJ | 2026-03-16 | 4/16/2026 12:00:00 AM | 31 | 21 | 24.6 | 117 | PLACA | B-19322 VIALE 26_PLACA_21.0_31 | 23.9 |  | 3 | 117.143
B-19322 VIALE 26 | 177.8 | 3000 PSI | PLACA T2 P12 EJE 12 AL 15 ENTRE AYJ | 2026-03-16 | 4/16/2026 12:00:00 AM | 31 | 21 | 26.5 | 126 | PLACA | B-19322 VIALE 26_PLACA_21.0_31 | 23.9 |  | 3 | 126.19
B-19322 VIALE 26 | 228.6 | 3000 PSI | MUROS T1 P7 EJES 6 Y 7 ENTRE J Y G M=2,9,22,13,23,24,5 | 2026-03-14 | 4/13/2026 12:00:00 AM | 30 | 21 | 16.3 | 78 | MURO | B-19322 VIALE 26_MURO_21.0_30 | 22.9 |  | 3 | 77.619
B-19322 VIALE 26 | 228.6 | 3000 PSI | MUROS T1 P7 EJES 6 Y 7 ENTRE J Y G M=2,9,22,13,23,24,5 | 2026-03-14 | 4/13/2026 12:00:00 AM | 30 | 21 | 26 | 124 | MURO | B-19322 VIALE 26_MURO_21.0_30 | 22.9 |  | 3 | 123.81
B-19322 VIALE 26 | 228.6 | 3000 PSI | MUROS T1 P7 EJES 6 Y 7 ENTRE J Y G M=2,9,22,13,23,24,5 | 2026-03-14 | 4/13/2026 12:00:00 AM | 30 | 21 | 26.4 | 126 | MURO | B-19322 VIALE 26_MURO_21.0_30 | 22.9 |  | 3 | 125.714
B-19322 VIALE 26 | 203.2 | 3000 PSI | MUROS T2 P11 EJES 6 AL 7 ENTRE AYJ M=2,31,14 | 2026-03-16 | 4/15/2026 12:00:00 AM | 30 | 21 | 26.2 | 125 | MURO | B-19322 VIALE 26_MURO_21.0_30 | 25.733 |  | 3 | 124.762
B-19322 VIALE 26 | 203.2 | 3000 PSI | MUROS T2 P11 EJES 6 AL 7 ENTRE AYJ M=2,31,14 | 2026-03-16 | 4/15/2026 12:00:00 AM | 30 | 21 | 26.9 | 128 | MURO | B-19322 VIALE 26_MURO_21.0_30 | 25.733 |  | 3 | 128.095
B-19322 VIALE 26 | 203.2 | 3000 PSI | MUROS T2 P11 EJES 6 AL 7 ENTRE AYJ M=2,31,14 | 2026-03-16 | 4/15/2026 12:00:00 AM | 30 | 21 | 24.1 | 115 | MURO | B-19322 VIALE 26_MURO_21.0_30 | 25.733 |  | 3 | 114.762
B-19322 VIALE 26 | 177.8 | 3000 PSI | PLACA T2 PISO 12 EJES 10 AL 12 ENTRE AYJ | 2026-03-17 | 4/16/2026 12:00:00 AM | 30 | 21 | 28.6 | 136 | PLACA | B-19322 VIALE 26_PLACA_21.0_30 | 27.7 |  | 3 | 136.19
B-19322 VIALE 26 | 177.8 | 3000 PSI | PLACA T2 PISO 12 EJES 10 AL 12 ENTRE AYJ | 2026-03-17 | 4/16/2026 12:00:00 AM | 30 | 21 | 28.5 | 136 | PLACA | B-19322 VIALE 26_PLACA_21.0_30 | 27.7 |  | 3 | 135.714
B-19322 VIALE 26 | 177.8 | 3000 PSI | PLACA T2 PISO 12 EJES 10 AL 12 ENTRE AYJ | 2026-03-17 | 4/16/2026 12:00:00 AM | 30 | 21 | 26 | 124 | PLACA | B-19322 VIALE 26_PLACA_21.0_30 | 27.7 |  | 3 | 123.81
B-19322 VIALE 26 | 177.8 | 3000 PSI | TAPA TANQUE RCI | 2026-03-21 | 4/20/2026 12:00:00 AM | 30 | 21 | 23 | 110 |  |  | 22.8 |  | 3 | 109.524
B-19322 VIALE 26 | 177.8 | 3000 PSI | TAPA TANQUE RCI | 2026-03-21 | 4/20/2026 12:00:00 AM | 30 | 21 | 21.8 | 104 |  |  | 22.8 |  | 3 | 103.81
B-19322 VIALE 26 | 177.8 | 3000 PSI | TAPA TANQUE RCI | 2026-03-21 | 4/20/2026 12:00:00 AM | 30 | 21 | 23.6 | 112 |  |  | 22.8 |  | 3 | 112.381
B-19322 VIALE 26 | 139.7 | 3000 PSI | PLACA T1 P8 EJES 12 AL 15 ENTRE AyJ | 2026-03-14 | 4/13/2026 12:00:00 AM | 30 | 21 | 31.6 | 150 | PLACA | B-19322 VIALE 26_PLACA_21.0_30 | 32.2 |  | 3 | 150.476
B-19322 VIALE 26 | 139.7 | 3000 PSI | PLACA T1 P8 EJES 12 AL 15 ENTRE AyJ | 2026-03-14 | 4/13/2026 12:00:00 AM | 30 | 21 | 32.7 | 156 | PLACA | B-19322 VIALE 26_PLACA_21.0_30 | 32.2 |  | 3 | 155.714
B-19322 VIALE 26 | 139.7 | 3000 PSI | PLACA T1 P8 EJES 12 AL 15 ENTRE AyJ | 2026-03-14 | 4/13/2026 12:00:00 AM | 30 | 21 | 32.3 | 154 | PLACA | B-19322 VIALE 26_PLACA_21.0_30 | 32.2 |  | 3 | 153.81
B-19322 VIALE 26 | 209.6 | 4000 PSI | MURO PISO 2 EJE 12 ENTRE A y D M-14-31-02 | 2025-11-27 | 12/26/2025 12:00:00 AM | 29 | 28 | 36.3 | 130 | MURO | B-19322 VIALE 26_MURO_28.0_29 | 33.6 |  | 3 | 129.643
B-19322 VIALE 26 | 209.6 | 4000 PSI | MURO PISO 2 EJE 12 ENTRE A y D M-14-31-02 | 2025-11-27 | 12/26/2025 12:00:00 AM | 29 | 28 | 32.9 | 117 | MURO | B-19322 VIALE 26_MURO_28.0_29 | 33.6 |  | 3 | 117.5
B-19322 VIALE 26 | 209.6 | 4000 PSI | MURO PISO 2 EJE 12 ENTRE A y D M-14-31-02 | 2025-11-27 | 12/26/2025 12:00:00 AM | 29 | 28 | 31.6 | 113 | MURO | B-19322 VIALE 26_MURO_28.0_29 | 33.6 |  | 3 | 112.857
B-19322 VIALE 26 | 203.2 | 3000 PSI | MUROS P11 T2 EJE 1AL5 ENTRE AYJ M=2,31,14 | 2026-03-17 | 4/15/2026 12:00:00 AM | 29 | 21 | 27.8 | 132 | MURO | B-19322 VIALE 26_MURO_21.0_29 | 28.067 |  | 3 | 132.381
B-19322 VIALE 26 | 203.2 | 3000 PSI | MUROS P11 T2 EJE 1AL5 ENTRE AYJ M=2,31,14 | 2026-03-17 | 4/15/2026 12:00:00 AM | 29 | 21 | 27.6 | 132 | MURO | B-19322 VIALE 26_MURO_21.0_29 | 28.067 |  | 3 | 131.429
B-19322 VIALE 26 | 203.2 | 3000 PSI | MUROS P11 T2 EJE 1AL5 ENTRE AYJ M=2,31,14 | 2026-03-17 | 4/15/2026 12:00:00 AM | 29 | 21 | 28.8 | 137 | MURO | B-19322 VIALE 26_MURO_21.0_29 | 28.067 |  | 3 | 137.143
B-19322 VIALE 26 | 228.6 | 3000 PSI | MUROS T1 P8 EJES 1 Y 2 ENTRE A Y J M=1,18,19,12,14,15,17 | 2026-03-29 | 4/27/2026 12:00:00 AM | 29 | 21 | 30.1 | 144 | MURO | B-19322 VIALE 26_MURO_21.0_29 | 29.5 |  | 3 | 143.333
B-19322 VIALE 26 | 228.6 | 3000 PSI | MUROS T1 P8 EJES 1 Y 2 ENTRE A Y J M=1,18,19,12,14,15,17 | 2026-03-29 | 4/27/2026 12:00:00 AM | 29 | 21 | 29.1 | 138 | MURO | B-19322 VIALE 26_MURO_21.0_29 | 29.5 |  | 3 | 138.571
B-19322 VIALE 26 | 228.6 | 3000 PSI | MUROS T1 P8 EJES 1 Y 2 ENTRE A Y J M=1,18,19,12,14,15,17 | 2026-03-29 | 4/27/2026 12:00:00 AM | 29 | 21 | 29.3 | 139 | MURO | B-19322 VIALE 26_MURO_21.0_29 | 29.5 |  | 3 | 139.524
B-19322 VIALE 26 | 0 | 4000 PSI | TANQUE AGUAS LLUVIAS | 2025-05-13 | 6/10/2025 12:00:00 AM | 28 | 28 | 42.5 | 152 |  |  | 44.767 |  | 3 | 151.786
B-19322 VIALE 26 | 0 | 4000 PSI | TANQUE AGUAS LLUVIAS | 2025-05-13 | 6/10/2025 12:00:00 AM | 28 | 28 | 42.6 | 152 |  |  | 44.767 |  | 3 | 152.143
B-19322 VIALE 26 | 0 | 4000 PSI | TANQUE AGUAS LLUVIAS | 2025-05-13 | 6/10/2025 12:00:00 AM | 28 | 28 | 49.2 | 176 |  |  | 44.767 |  | 3 | 175.714
B-19322 VIALE 26 | 177 | 4000 PSI | TANQUE POTABLE-CONCRETO FIBRA POLIPROPILENIO | 2025-06-11 | 7/9/2025 12:00:00 AM | 28 | 28 | 49.3 | 176 |  |  | 48.583 |  | 6 | 176.071
B-19322 VIALE 26 | 177 | 4000 PSI | TANQUE POTABLE-CONCRETO FIBRA POLIPROPILENIO | 2025-06-11 | 7/9/2025 12:00:00 AM | 28 | 28 | 46.1 | 164 |  |  | 48.583 |  | 6 | 164.643
B-19322 VIALE 26 | 177 | 4000 PSI | TANQUE POTABLE-CONCRETO FIBRA POLIPROPILENIO | 2025-06-11 | 7/9/2025 12:00:00 AM | 28 | 28 | 47.5 | 170 |  |  | 48.583 |  | 6 | 169.643
B-19322 VIALE 26 | 177 | 4000 PSI | TANQUE POTABLE- CONCRETO FIBRA POLIPROPILENIO | 2025-06-11 | 7/9/2025 12:00:00 AM | 28 | 28 | 50.8 | 182 |  |  | 52.5 | 48.617 | 3 | 181.429
B-19322 VIALE 26 | 177 | 4000 PSI | TANQUE POTABLE- CONCRETO FIBRA POLIPROPILENIO | 2025-06-11 | 7/9/2025 12:00:00 AM | 28 | 28 | 53.2 | 190 |  |  | 52.5 | 48.617 | 3 | 190
B-19322 VIALE 26 | 177 | 4000 PSI | TANQUE POTABLE- CONCRETO FIBRA POLIPROPILENIO | 2025-06-11 | 7/9/2025 12:00:00 AM | 28 | 28 | 53.5 | 191 |  |  | 52.5 | 48.617 | 3 | 191.071
B-19322 VIALE 26 | 177 | 4000 PSI | TANQUE POTABLE-CONCRETO FIBRA POLIPROPILENIO | 2025-06-11 | 7/9/2025 12:00:00 AM | 28 | 28 | 50.4 | 180 |  |  | 48.583 | 49.889 | 6 | 180
B-19322 VIALE 26 | 177 | 4000 PSI | TANQUE POTABLE-CONCRETO FIBRA POLIPROPILENIO | 2025-06-11 | 7/9/2025 12:00:00 AM | 28 | 28 | 49.7 | 177 |  |  | 48.583 | 49.889 | 6 | 177.5
B-19322 VIALE 26 | 177 | 4000 PSI | TANQUE POTABLE-CONCRETO FIBRA POLIPROPILENIO | 2025-06-11 | 7/9/2025 12:00:00 AM | 28 | 28 | 48.5 | 173 |  |  | 48.583 | 49.889 | 6 | 173.214
B-19322 VIALE 26 | 152 | 4000 PSI | TAPA TANQUE LLUVIAS | 2025-06-19 | 7/17/2025 12:00:00 AM | 28 | 28 | 45.5 | 162 |  |  | 43.967 | 48.35 | 3 | 162.5
B-19322 VIALE 26 | 152 | 4000 PSI | TAPA TANQUE LLUVIAS | 2025-06-19 | 7/17/2025 12:00:00 AM | 28 | 28 | 43.5 | 155 |  |  | 43.967 | 48.35 | 3 | 155.357
B-19322 VIALE 26 | 152 | 4000 PSI | TAPA TANQUE LLUVIAS | 2025-06-19 | 7/17/2025 12:00:00 AM | 28 | 28 | 42.9 | 153 |  |  | 43.967 | 48.35 | 3 | 153.214
B-19322 VIALE 26 | 228.6 | 4000 PSI | MURO 19,22,24,07 DEL EJE 01 CON B | 2025-11-10 | 12/8/2025 12:00:00 AM | 28 | 28 | 45 | 161 | MURO | B-19322 VIALE 26_MURO_28.0_28 | 44.5 | 45.683 | 3 | 160.714
B-19322 VIALE 26 | 228.6 | 4000 PSI | MURO 19,22,24,07 DEL EJE 01 CON B | 2025-11-10 | 12/8/2025 12:00:00 AM | 28 | 28 | 44.6 | 159 | MURO | B-19322 VIALE 26_MURO_28.0_28 | 44.5 | 45.683 | 3 | 159.286
B-19322 VIALE 26 | 228.6 | 4000 PSI | MURO 19,22,24,07 DEL EJE 01 CON B | 2025-11-10 | 12/8/2025 12:00:00 AM | 28 | 28 | 43.9 | 157 | MURO | B-19322 VIALE 26_MURO_28.0_28 | 44.5 | 45.683 | 3 | 156.786
B-19322 VIALE 26 | 241.3 | 4000 PSI | TORRE 2 MUROS 32,29,10 DEL EJE 13 | 2025-11-11 | 12/9/2025 12:00:00 AM | 28 | 28 | 39.1 | 140 | MURO | B-19322 VIALE 26_MURO_28.0_28 | 38.133 | 42.2 | 3 | 139.643
B-19322 VIALE 26 | 241.3 | 4000 PSI | TORRE 2 MUROS 32,29,10 DEL EJE 13 | 2025-11-11 | 12/9/2025 12:00:00 AM | 28 | 28 | 37.7 | 135 | MURO | B-19322 VIALE 26_MURO_28.0_28 | 38.133 | 42.2 | 3 | 134.643
B-19322 VIALE 26 | 241.3 | 4000 PSI | TORRE 2 MUROS 32,29,10 DEL EJE 13 | 2025-11-11 | 12/9/2025 12:00:00 AM | 28 | 28 | 37.6 | 134 | MURO | B-19322 VIALE 26_MURO_28.0_28 | 38.133 | 42.2 | 3 | 134.286
B-19322 VIALE 26 | 234.95 | 4000 PSI | MUROS T2PISO 1 32, 09, 29 EJE 11 | 2025-11-13 | 12/11/2025 12:00:00 AM | 28 | 28 | 38.5 | 138 | MURO | B-19322 VIALE 26_MURO_28.0_28 | 37.967 | 40.2 | 3 | 137.5
B-19322 VIALE 26 | 234.95 | 4000 PSI | MUROS T2PISO 1 32, 09, 29 EJE 11 | 2025-11-13 | 12/11/2025 12:00:00 AM | 28 | 28 | 37.6 | 134 | MURO | B-19322 VIALE 26_MURO_28.0_28 | 37.967 | 40.2 | 3 | 134.286
B-19322 VIALE 26 | 234.95 | 4000 PSI | MUROS T2PISO 1 32, 09, 29 EJE 11 | 2025-11-13 | 12/11/2025 12:00:00 AM | 28 | 28 | 37.8 | 135 | MURO | B-19322 VIALE 26_MURO_28.0_28 | 37.967 | 40.2 | 3 | 135
B-19322 VIALE 26 | 222.25 | 4000 PSI | MUROS T2 PISO 1 02, 31, 14 EJE 12 | 2025-11-13 | 12/11/2025 12:00:00 AM | 28 | 28 | 37.4 | 134 | MURO | B-19322 VIALE 26_MURO_28.0_28 | 36.9 | 37.667 | 3 | 133.571
B-19322 VIALE 26 | 222.25 | 4000 PSI | MUROS T2 PISO 1 02, 31, 14 EJE 12 | 2025-11-13 | 12/11/2025 12:00:00 AM | 28 | 28 | 36.2 | 129 | MURO | B-19322 VIALE 26_MURO_28.0_28 | 36.9 | 37.667 | 3 | 129.286
B-19322 VIALE 26 | 222.25 | 4000 PSI | MUROS T2 PISO 1 02, 31, 14 EJE 12 | 2025-11-13 | 12/11/2025 12:00:00 AM | 28 | 28 | 37.1 | 133 | MURO | B-19322 VIALE 26_MURO_28.0_28 | 36.9 | 37.667 | 3 | 132.5
B-19322 VIALE 26 | 228.6 | 4000 PSI | PISO 1 MUROS 32,09, 29 EJE 09 | 2025-11-18 | 12/16/2025 12:00:00 AM | 28 | 28 | 34.1 | 122 | MURO | B-19322 VIALE 26_MURO_28.0_28 | 35.4 | 36.756 | 3 | 121.786
B-19322 VIALE 26 | 228.6 | 4000 PSI | PISO 1 MUROS 32,09, 29 EJE 09 | 2025-11-18 | 12/16/2025 12:00:00 AM | 28 | 28 | 36.6 | 131 | MURO | B-19322 VIALE 26_MURO_28.0_28 | 35.4 | 36.756 | 3 | 130.714
B-19322 VIALE 26 | 228.6 | 4000 PSI | PISO 1 MUROS 32,09, 29 EJE 09 | 2025-11-18 | 12/16/2025 12:00:00 AM | 28 | 28 | 35.5 | 127 | MURO | B-19322 VIALE 26_MURO_28.0_28 | 35.4 | 36.756 | 3 | 126.786
B-19322 VIALE 26 | 241.3 | 4000 PSI | PISO 1 MUROS 14, 31, 02 EJE 06 | 2025-11-18 | 12/16/2025 12:00:00 AM | 28 | 28 | 35.8 | 128 | MURO | B-19322 VIALE 26_MURO_28.0_28 | 36.833 | 36.378 | 3 | 127.857
B-19322 VIALE 26 | 241.3 | 4000 PSI | PISO 1 MUROS 14, 31, 02 EJE 06 | 2025-11-18 | 12/16/2025 12:00:00 AM | 28 | 28 | 37.9 | 135 | MURO | B-19322 VIALE 26_MURO_28.0_28 | 36.833 | 36.378 | 3 | 135.357
B-19322 VIALE 26 | 241.3 | 4000 PSI | PISO 1 MUROS 14, 31, 02 EJE 06 | 2025-11-18 | 12/16/2025 12:00:00 AM | 28 | 28 | 36.8 | 132 | MURO | B-19322 VIALE 26_MURO_28.0_28 | 36.833 | 36.378 | 3 | 131.429
B-19322 VIALE 26 | 241.3 | 4000 PSI | MUROS PISO 1 32,09,29 EJE 07 ENTRE A Y J | 2025-11-19 | 12/17/2025 12:00:00 AM | 28 | 28 | 35.1 | 125 | MURO | B-19322 VIALE 26_MURO_28.0_28 | 34.233 | 35.489 | 3 | 125.357
B-19322 VIALE 26 | 241.3 | 4000 PSI | MUROS PISO 1 32,09,29 EJE 07 ENTRE A Y J | 2025-11-19 | 12/17/2025 12:00:00 AM | 28 | 28 | 34.9 | 125 | MURO | B-19322 VIALE 26_MURO_28.0_28 | 34.233 | 35.489 | 3 | 124.643
B-19322 VIALE 26 | 241.3 | 4000 PSI | MUROS PISO 1 32,09,29 EJE 07 ENTRE A Y J | 2025-11-19 | 12/17/2025 12:00:00 AM | 28 | 28 | 32.7 | 117 | MURO | B-19322 VIALE 26_MURO_28.0_28 | 34.233 | 35.489 | 3 | 116.786
B-19322 VIALE 26 | 234.95 | 4000 PSI | MUROS 14,31,02 EJE 04 ENTRE J Y F | 2025-11-10 | 12/8/2025 12:00:00 AM | 28 | 28 | 39.5 | 141 | MURO | B-19322 VIALE 26_MURO_28.0_28 | 37.767 | 36.278 | 3 | 141.071
B-19322 VIALE 26 | 234.95 | 4000 PSI | MUROS 14,31,02 EJE 04 ENTRE J Y F | 2025-11-10 | 12/8/2025 12:00:00 AM | 28 | 28 | 35.9 | 128 | MURO | B-19322 VIALE 26_MURO_28.0_28 | 37.767 | 36.278 | 3 | 128.214
B-19322 VIALE 26 | 234.95 | 4000 PSI | MUROS 14,31,02 EJE 04 ENTRE J Y F | 2025-11-10 | 12/8/2025 12:00:00 AM | 28 | 28 | 37.9 | 135 | MURO | B-19322 VIALE 26_MURO_28.0_28 | 37.767 | 36.278 | 3 | 135.357
B-19322 VIALE 26 | 228.6 | 4000 PSI | MUROS PISO 1 T2 EJE 06 M 31, 02, 14 ENTRE A y D | 2025-11-21 | 12/19/2025 12:00:00 AM | 28 | 28 | 29.2 | 104 | MURO | B-19322 VIALE 26_MURO_28.0_28 | 30.433 | 34.144 | 3 | 104.286
B-19322 VIALE 26 | 228.6 | 4000 PSI | MUROS PISO 1 T2 EJE 06 M 31, 02, 14 ENTRE A y D | 2025-11-21 | 12/19/2025 12:00:00 AM | 28 | 28 | 29.5 | 105 | MURO | B-19322 VIALE 26_MURO_28.0_28 | 30.433 | 34.144 | 3 | 105.357
B-19322 VIALE 26 | 228.6 | 4000 PSI | MUROS PISO 1 T2 EJE 06 M 31, 02, 14 ENTRE A y D | 2025-11-21 | 12/19/2025 12:00:00 AM | 28 | 28 | 32.6 | 116 | MURO | B-19322 VIALE 26_MURO_28.0_28 | 30.433 | 34.144 | 3 | 116.429
B-19322 VIALE 26 | 228.6 | 4000 PSI | MURO PISO 2 EJE 15 ENTRE J y D M-16-27-01 | 2025-11-27 | 12/25/2025 12:00:00 AM | 28 | 28 | 37.4 | 134 | MURO | B-19322 VIALE 26_MURO_28.0_28 | 35.7 | 34.633 | 3 | 133.571
B-19322 VIALE 26 | 228.6 | 4000 PSI | MURO PISO 2 EJE 15 ENTRE J y D M-16-27-01 | 2025-11-27 | 12/25/2025 12:00:00 AM | 28 | 28 | 34.7 | 124 | MURO | B-19322 VIALE 26_MURO_28.0_28 | 35.7 | 34.633 | 3 | 123.929
B-19322 VIALE 26 | 228.6 | 4000 PSI | MURO PISO 2 EJE 15 ENTRE J y D M-16-27-01 | 2025-11-27 | 12/25/2025 12:00:00 AM | 28 | 28 | 35 | 125 | MURO | B-19322 VIALE 26_MURO_28.0_28 | 35.7 | 34.633 | 3 | 125
B-19322 VIALE 26 | 228.6 | 4000 PSI | MUROS PISO 2 EJE 11 ENTRE AYJ M=32.09.29 | 2025-11-28 | 12/26/2025 12:00:00 AM | 28 | 28 | 33.8 | 121 | MURO | B-19322 VIALE 26_MURO_28.0_28 | 32.433 | 32.855 | 3 | 120.714
B-19322 VIALE 26 | 228.6 | 4000 PSI | MUROS PISO 2 EJE 11 ENTRE AYJ M=32.09.29 | 2025-11-28 | 12/26/2025 12:00:00 AM | 28 | 28 | 31.5 | 112 | MURO | B-19322 VIALE 26_MURO_28.0_28 | 32.433 | 32.855 | 3 | 112.5
B-19322 VIALE 26 | 228.6 | 4000 PSI | MUROS PISO 2 EJE 11 ENTRE AYJ M=32.09.29 | 2025-11-28 | 12/26/2025 12:00:00 AM | 28 | 28 | 32 | 114 | MURO | B-19322 VIALE 26_MURO_28.0_28 | 32.433 | 32.855 | 3 | 114.286
B-19322 VIALE 26 | 209.55 | 4000 PSI | MUROS PISO 2 EJE 06 y 07 ENTRE A y J M=31-32-14-09-29 | 2025-12-01 | 12/29/2025 12:00:00 AM | 28 | 28 | 33.7 | 120 | MURO | B-19322 VIALE 26_MURO_28.0_28 | 35.133 | 34.422 | 3 | 120.357
B-19322 VIALE 26 | 209.55 | 4000 PSI | MUROS PISO 2 EJE 06 y 07 ENTRE A y J M=31-32-14-09-29 | 2025-12-01 | 12/29/2025 12:00:00 AM | 28 | 28 | 35.4 | 126 | MURO | B-19322 VIALE 26_MURO_28.0_28 | 35.133 | 34.422 | 3 | 126.429
B-19322 VIALE 26 | 209.55 | 4000 PSI | MUROS PISO 2 EJE 06 y 07 ENTRE A y J M=31-32-14-09-29 | 2025-12-01 | 12/29/2025 12:00:00 AM | 28 | 28 | 36.3 | 130 | MURO | B-19322 VIALE 26_MURO_28.0_28 | 35.133 | 34.422 | 3 | 129.643
B-19322 VIALE 26 | 203.2 | 4000 PSI | MUROS PISO 2 EJE 06 y 07 ENTRE A y J M-31-14-02 | 2025-12-02 | 12/30/2025 12:00:00 AM | 28 | 28 | 34.7 | 124 | MURO | B-19322 VIALE 26_MURO_28.0_28 | 34.633 | 34.066 | 3 | 123.929
B-19322 VIALE 26 | 203.2 | 4000 PSI | MUROS PISO 2 EJE 06 y 07 ENTRE A y J M-31-14-02 | 2025-12-02 | 12/30/2025 12:00:00 AM | 28 | 28 | 35.1 | 125 | MURO | B-19322 VIALE 26_MURO_28.0_28 | 34.633 | 34.066 | 3 | 125.357
B-19322 VIALE 26 | 203.2 | 4000 PSI | MUROS PISO 2 EJE 06 y 07 ENTRE A y J M-31-14-02 | 2025-12-02 | 12/30/2025 12:00:00 AM | 28 | 28 | 34.1 | 122 | MURO | B-19322 VIALE 26_MURO_28.0_28 | 34.633 | 34.066 | 3 | 121.786
B-19322 VIALE 26 | 241.3 | 4000 PSI | MUROS PISO 2 EJE 04 y 05 ENTRE A y J M= 32-29-09 | 2025-12-03 | 12/31/2025 12:00:00 AM | 28 | 28 | 34.8 | 124 | MURO | B-19322 VIALE 26_MURO_28.0_28 | 35.267 | 35.011 | 3 | 124.286
B-19322 VIALE 26 | 241.3 | 4000 PSI | MUROS PISO 2 EJE 04 y 05 ENTRE A y J M= 32-29-09 | 2025-12-03 | 12/31/2025 12:00:00 AM | 28 | 28 | 35 | 125 | MURO | B-19322 VIALE 26_MURO_28.0_28 | 35.267 | 35.011 | 3 | 125
B-19322 VIALE 26 | 241.3 | 4000 PSI | MUROS PISO 2 EJE 04 y 05 ENTRE A y J M= 32-29-09 | 2025-12-03 | 12/31/2025 12:00:00 AM | 28 | 28 | 36 | 129 | MURO | B-19322 VIALE 26_MURO_28.0_28 | 35.267 | 35.011 | 3 | 128.571
B-19322 VIALE 26 | 215.9 | 4000 PSI | MUROS PISO 2 EJE 01 AL 03 ENTRE A y J M= 21-01-20-05-22 | 2025-12-05 | 1/2/2026 12:00:00 AM | 28 | 28 | 32 | 114 | MURO | B-19322 VIALE 26_MURO_28.0_28 | 33.9 | 34.6 | 3 | 114.286
B-19322 VIALE 26 | 215.9 | 4000 PSI | MUROS PISO 2 EJE 01 AL 03 ENTRE A y J M= 21-01-20-05-22 | 2025-12-05 | 1/2/2026 12:00:00 AM | 28 | 28 | 34.8 | 124 | MURO | B-19322 VIALE 26_MURO_28.0_28 | 33.9 | 34.6 | 3 | 124.286
B-19322 VIALE 26 | 215.9 | 4000 PSI | MUROS PISO 2 EJE 01 AL 03 ENTRE A y J M= 21-01-20-05-22 | 2025-12-05 | 1/2/2026 12:00:00 AM | 28 | 28 | 34.9 | 124 | MURO | B-19322 VIALE 26_MURO_28.0_28 | 33.9 | 34.6 | 3 | 124.643
B-19322 VIALE 26 | 190.5 | 4000 PSI | MUROS PISO 1 EJE 15 Y 14 ENTERE J y H M=32,31-27-28-29-30 | 2025-12-09 | 1/6/2026 12:00:00 AM | 28 | 28 | 30.5 | 109 | MURO | B-19322 VIALE 26_MURO_28.0_28 | 30.633 | 33.267 | 3 | 108.929
B-19322 VIALE 26 | 190.5 | 4000 PSI | MUROS PISO 1 EJE 15 Y 14 ENTERE J y H M=32,31-27-28-29-30 | 2025-12-09 | 1/6/2026 12:00:00 AM | 28 | 28 | 30.9 | 110 | MURO | B-19322 VIALE 26_MURO_28.0_28 | 30.633 | 33.267 | 3 | 110.357
B-19322 VIALE 26 | 190.5 | 4000 PSI | MUROS PISO 1 EJE 15 Y 14 ENTERE J y H M=32,31-27-28-29-30 | 2025-12-09 | 1/6/2026 12:00:00 AM | 28 | 28 | 30.5 | 109 | MURO | B-19322 VIALE 26_MURO_28.0_28 | 30.633 | 33.267 | 3 | 108.929
B-19322 VIALE 26 | 152.4 | 4000 PSI | MUROS PISO 1 EJE 12 ENTERE A y D M=13,25,02 | 2025-12-09 | 1/6/2026 12:00:00 AM | 28 | 28 | 27.7 | 99 | MURO | B-19322 VIALE 26_MURO_28.0_28 | 27.167 | 30.567 | 3 | 98.929
B-19322 VIALE 26 | 152.4 | 4000 PSI | MUROS PISO 1 EJE 12 ENTERE A y D M=13,25,02 | 2025-12-09 | 1/6/2026 12:00:00 AM | 28 | 28 | 27 | 96 | MURO | B-19322 VIALE 26_MURO_28.0_28 | 27.167 | 30.567 | 3 | 96.429
B-19322 VIALE 26 | 152.4 | 4000 PSI | MUROS PISO 1 EJE 12 ENTERE A y D M=13,25,02 | 2025-12-09 | 1/6/2026 12:00:00 AM | 28 | 28 | 26.8 | 96 | MURO | B-19322 VIALE 26_MURO_28.0_28 | 27.167 | 30.567 | 3 | 95.714
B-19322 VIALE 26 | 177.8 | 3000 PSI | PLACA TORRE 2 PISO 3 EJE 08 AL 10 DEL A AL J | 2025-12-09 | 1/6/2026 12:00:00 AM | 28 | 28 | 29.6 | 141 | PLACA | B-19322 VIALE 26_PLACA_28.0_28 | 29.633 | 29.144 | 3 | 105.714
B-19322 VIALE 26 | 177.8 | 3000 PSI | PLACA TORRE 2 PISO 3 EJE 08 AL 10 DEL A AL J | 2025-12-09 | 1/6/2026 12:00:00 AM | 28 | 28 | 28.4 | 135 | PLACA | B-19322 VIALE 26_PLACA_28.0_28 | 29.633 | 29.144 | 3 | 101.429
B-19322 VIALE 26 | 177.8 | 3000 PSI | PLACA TORRE 2 PISO 3 EJE 08 AL 10 DEL A AL J | 2025-12-09 | 1/6/2026 12:00:00 AM | 28 | 28 | 30.9 | 147 | PLACA | B-19322 VIALE 26_PLACA_28.0_28 | 29.633 | 29.144 | 3 | 110.357
B-19322 VIALE 26 | 203.2 | 4000 PSI | MUROS T2 PISO 3 EJE 12 ENTRE J y E M= | 2025-12-10 | 1/7/2026 12:00:00 AM | 28 | 28 | 29.1 | 104 | MURO | B-19322 VIALE 26_MURO_28.0_28 | 29.5 | 28.767 | 3 | 103.929
B-19322 VIALE 26 | 203.2 | 4000 PSI | MUROS T2 PISO 3 EJE 12 ENTRE J y E M= | 2025-12-10 | 1/7/2026 12:00:00 AM | 28 | 28 | 30 | 107 | MURO | B-19322 VIALE 26_MURO_28.0_28 | 29.5 | 28.767 | 3 | 107.143
B-19322 VIALE 26 | 203.2 | 4000 PSI | MUROS T2 PISO 3 EJE 12 ENTRE J y E M= | 2025-12-10 | 1/7/2026 12:00:00 AM | 28 | 28 | 29.4 | 105 | MURO | B-19322 VIALE 26_MURO_28.0_28 | 29.5 | 28.767 | 3 | 105
B-19322 VIALE 26 | 215.9 | 4000 PSI | MUROS T2 PISO 3 EJE 11 ENYTE ENTRE E y J M= | 2025-12-10 | 1/7/2026 12:00:00 AM | 28 | 28 | 31.4 | 112 | MURO | B-19322 VIALE 26_MURO_28.0_28 | 31.633 | 30.255 | 3 | 112.143
B-19322 VIALE 26 | 215.9 | 4000 PSI | MUROS T2 PISO 3 EJE 11 ENYTE ENTRE E y J M= | 2025-12-10 | 1/7/2026 12:00:00 AM | 28 | 28 | 32.8 | 117 | MURO | B-19322 VIALE 26_MURO_28.0_28 | 31.633 | 30.255 | 3 | 117.143
B-19322 VIALE 26 | 215.9 | 4000 PSI | MUROS T2 PISO 3 EJE 11 ENYTE ENTRE E y J M= | 2025-12-10 | 1/7/2026 12:00:00 AM | 28 | 28 | 30.7 | 110 | MURO | B-19322 VIALE 26_MURO_28.0_28 | 31.633 | 30.255 | 3 | 109.643
B-19322 VIALE 26 | 203.2 | 4000 PSI | MUROS PISO 3 EJE 10 Y 11 ENTERE A y J M=14,31,02 | 2025-12-11 | 1/8/2026 12:00:00 AM | 28 | 28 | 34.9 | 124 | MURO | B-19322 VIALE 26_MURO_28.0_28 | 34.433 | 31.855 | 3 | 124.643
B-19322 VIALE 26 | 203.2 | 4000 PSI | MUROS PISO 3 EJE 10 Y 11 ENTERE A y J M=14,31,02 | 2025-12-11 | 1/8/2026 12:00:00 AM | 28 | 28 | 34.3 | 122 | MURO | B-19322 VIALE 26_MURO_28.0_28 | 34.433 | 31.855 | 3 | 122.5
B-19322 VIALE 26 | 203.2 | 4000 PSI | MUROS PISO 3 EJE 10 Y 11 ENTERE A y J M=14,31,02 | 2025-12-11 | 1/8/2026 12:00:00 AM | 28 | 28 | 34.1 | 122 | MURO | B-19322 VIALE 26_MURO_28.0_28 | 34.433 | 31.855 | 3 | 121.786
B-19322 VIALE 26 | 266.7 | 4000 PSI | PRUEBA | 2025-12-12 | 1/9/2026 12:00:00 AM | 28 | 28 | 34.3 | 122 |  |  | 35.833 | 33.966 | 3 | 122.5
B-19322 VIALE 26 | 266.7 | 4000 PSI | PRUEBA | 2025-12-12 | 1/9/2026 12:00:00 AM | 28 | 28 | 36.5 | 130 |  |  | 35.833 | 33.966 | 3 | 130.357
B-19322 VIALE 26 | 266.7 | 4000 PSI | PRUEBA | 2025-12-12 | 1/9/2026 12:00:00 AM | 28 | 28 | 36.7 | 131 |  |  | 35.833 | 33.966 | 3 | 131.071
B-19322 VIALE 26 | 209.55 | 4000 PSI | MUROS PISO 3 EJE 08 y 09 ENTRE A y J M= 32-29-09 | 2025-12-12 | 1/9/2026 12:00:00 AM | 28 | 28 | 27.5 | 98 | MURO | B-19322 VIALE 26_MURO_28.0_28 | 28.6 | 32.955 | 3 | 98.214
B-19322 VIALE 26 | 209.55 | 4000 PSI | MUROS PISO 3 EJE 08 y 09 ENTRE A y J M= 32-29-09 | 2025-12-12 | 1/9/2026 12:00:00 AM | 28 | 28 | 28.7 | 103 | MURO | B-19322 VIALE 26_MURO_28.0_28 | 28.6 | 32.955 | 3 | 102.5
B-19322 VIALE 26 | 209.55 | 4000 PSI | MUROS PISO 3 EJE 08 y 09 ENTRE A y J M= 32-29-09 | 2025-12-12 | 1/9/2026 12:00:00 AM | 28 | 28 | 29.6 | 106 | MURO | B-19322 VIALE 26_MURO_28.0_28 | 28.6 | 32.955 | 3 | 105.714
B-19322 VIALE 26 | 203.2 | 4000 PSI | MUROS PISO 1 EJE 10 y 11 ENTRTE A y J M=22-23-09 | 2025-12-12 | 1/9/2026 12:00:00 AM | 28 | 28 | 34.3 | 122 | MURO | B-19322 VIALE 26_MURO_28.0_28 | 34.533 | 32.989 | 3 | 122.5
B-19322 VIALE 26 | 203.2 | 4000 PSI | MUROS PISO 1 EJE 10 y 11 ENTRTE A y J M=22-23-09 | 2025-12-12 | 1/9/2026 12:00:00 AM | 28 | 28 | 35.3 | 126 | MURO | B-19322 VIALE 26_MURO_28.0_28 | 34.533 | 32.989 | 3 | 126.071
B-19322 VIALE 26 | 203.2 | 4000 PSI | MUROS PISO 1 EJE 10 y 11 ENTRTE A y J M=22-23-09 | 2025-12-12 | 1/9/2026 12:00:00 AM | 28 | 28 | 34 | 122 | MURO | B-19322 VIALE 26_MURO_28.0_28 | 34.533 | 32.989 | 3 | 121.429
B-19322 VIALE 26 | 215.9 | 4000 PSI | MUROS PISO 3 EJE 06 y 07 ENTRE A y J M=32-29-09 | 2025-12-15 | 1/12/2026 12:00:00 AM | 28 | 28 | 31.3 | 112 | MURO | B-19322 VIALE 26_MURO_28.0_28 | 31.2 | 31.444 | 3 | 111.786
B-19322 VIALE 26 | 215.9 | 4000 PSI | MUROS PISO 3 EJE 06 y 07 ENTRE A y J M=32-29-09 | 2025-12-15 | 1/12/2026 12:00:00 AM | 28 | 28 | 31.2 | 111 | MURO | B-19322 VIALE 26_MURO_28.0_28 | 31.2 | 31.444 | 3 | 111.429
B-19322 VIALE 26 | 215.9 | 4000 PSI | MUROS PISO 3 EJE 06 y 07 ENTRE A y J M=32-29-09 | 2025-12-15 | 1/12/2026 12:00:00 AM | 28 | 28 | 31.1 | 111 | MURO | B-19322 VIALE 26_MURO_28.0_28 | 31.2 | 31.444 | 3 | 111.071
B-19322 VIALE 26 | 203.2 | 4000 PSI | MUROS TORRE 1 PISO 1 EJE 08 y 09 ENTRE A y J M= 23-22-09 | 2025-12-15 | 1/12/2026 12:00:00 AM | 28 | 28 | 31.3 | 112 | MURO | B-19322 VIALE 26_MURO_28.0_28 | 31.6 | 32.444 | 3 | 111.786
B-19322 VIALE 26 | 203.2 | 4000 PSI | MUROS TORRE 1 PISO 1 EJE 08 y 09 ENTRE A y J M= 23-22-09 | 2025-12-15 | 1/12/2026 12:00:00 AM | 28 | 28 | 31.2 | 112 | MURO | B-19322 VIALE 26_MURO_28.0_28 | 31.6 | 32.444 | 3 | 111.429
B-19322 VIALE 26 | 203.2 | 4000 PSI | MUROS TORRE 1 PISO 1 EJE 08 y 09 ENTRE A y J M= 23-22-09 | 2025-12-15 | 1/12/2026 12:00:00 AM | 28 | 28 | 32.3 | 115 | MURO | B-19322 VIALE 26_MURO_28.0_28 | 31.6 | 32.444 | 3 | 115.357
B-19322 VIALE 26 | 215.9 | 4000 PSI | MUROS TORRE 1 PISO 1 EJE 07 y 06 ENTRTE A y J M= 23,22,09 | 2025-12-17 | 1/14/2026 12:00:00 AM | 28 | 28 | 37 | 132 | MURO | B-19322 VIALE 26_MURO_28.0_28 | 34.4 | 32.4 | 3 | 132.143
B-19322 VIALE 26 | 215.9 | 4000 PSI | MUROS TORRE 1 PISO 1 EJE 07 y 06 ENTRTE A y J M= 23,22,09 | 2025-12-17 | 1/14/2026 12:00:00 AM | 28 | 28 | 33.4 | 119 | MURO | B-19322 VIALE 26_MURO_28.0_28 | 34.4 | 32.4 | 3 | 119.286
B-19322 VIALE 26 | 215.9 | 4000 PSI | MUROS TORRE 1 PISO 1 EJE 07 y 06 ENTRTE A y J M= 23,22,09 | 2025-12-17 | 1/14/2026 12:00:00 AM | 28 | 28 | 32.8 | 117 | MURO | B-19322 VIALE 26_MURO_28.0_28 | 34.4 | 32.4 | 3 | 117.143
B-19322 VIALE 26 | 228.6 | 4000 PSI | MUROS TORRE 2 PISO 3 EJE 05 ENTRE A y J M=32-29-09 | 2025-12-18 | 1/15/2026 12:00:00 AM | 28 | 28 | 33.1 | 118 | MURO | B-19322 VIALE 26_MURO_28.0_28 | 33.467 | 33.156 | 3 | 118.214
B-19322 VIALE 26 | 228.6 | 4000 PSI | MUROS TORRE 2 PISO 3 EJE 05 ENTRE A y J M=32-29-09 | 2025-12-18 | 1/15/2026 12:00:00 AM | 28 | 28 | 32.8 | 117 | MURO | B-19322 VIALE 26_MURO_28.0_28 | 33.467 | 33.156 | 3 | 117.143
B-19322 VIALE 26 | 228.6 | 4000 PSI | MUROS TORRE 2 PISO 3 EJE 05 ENTRE A y J M=32-29-09 | 2025-12-18 | 1/15/2026 12:00:00 AM | 28 | 28 | 34.5 | 123 | MURO | B-19322 VIALE 26_MURO_28.0_28 | 33.467 | 33.156 | 3 | 123.214
B-19322 VIALE 26 | 177.8 | 4000 PSI | MUROS PISO 1 EJE 02 y 04 ENTRE G y J M=23-08-21 | 2025-12-19 | 1/16/2026 12:00:00 AM | 28 | 28 | 30.7 | 110 | MURO | B-19322 VIALE 26_MURO_28.0_28 | 32.567 | 33.478 | 3 | 109.643
B-19322 VIALE 26 | 177.8 | 4000 PSI | MUROS PISO 1 EJE 02 y 04 ENTRE G y J M=23-08-21 | 2025-12-19 | 1/16/2026 12:00:00 AM | 28 | 28 | 33.6 | 120 | MURO | B-19322 VIALE 26_MURO_28.0_28 | 32.567 | 33.478 | 3 | 120
B-19322 VIALE 26 | 177.8 | 4000 PSI | MUROS PISO 1 EJE 02 y 04 ENTRE G y J M=23-08-21 | 2025-12-19 | 1/16/2026 12:00:00 AM | 28 | 28 | 33.4 | 119 | MURO | B-19322 VIALE 26_MURO_28.0_28 | 32.567 | 33.478 | 3 | 119.286
B-19322 VIALE 26 | 203.2 | 4000 PSI | MUROS PISO 3 EJE 03 y 04 ENTRE A y J M=32,29A,09A | 2025-12-19 | 1/16/2026 12:00:00 AM | 28 | 28 | 27.6 | 98 | MURO | B-19322 VIALE 26_MURO_28.0_28 | 30.167 | 32.067 | 3 | 98.571
B-19322 VIALE 26 | 203.2 | 4000 PSI | MUROS PISO 3 EJE 03 y 04 ENTRE A y J M=32,29A,09A | 2025-12-19 | 1/16/2026 12:00:00 AM | 28 | 28 | 30.4 | 109 | MURO | B-19322 VIALE 26_MURO_28.0_28 | 30.167 | 32.067 | 3 | 108.571
B-19322 VIALE 26 | 203.2 | 4000 PSI | MUROS PISO 3 EJE 03 y 04 ENTRE A y J M=32,29A,09A | 2025-12-19 | 1/16/2026 12:00:00 AM | 28 | 28 | 32.5 | 116 | MURO | B-19322 VIALE 26_MURO_28.0_28 | 30.167 | 32.067 | 3 | 116.071
B-19322 VIALE 26 | 203.2 | 4000 PSI | MUROS T1 PISO 1 EJES 02 y 03 ENTRE J y H M=01,12,18,20 | 2025-12-23 | 1/20/2026 12:00:00 AM | 28 | 28 | 30 | 107 | MURO | B-19322 VIALE 26_MURO_28.0_28 | 30.133 | 30.956 | 3 | 107.143
B-19322 VIALE 26 | 203.2 | 4000 PSI | MUROS T1 PISO 1 EJES 02 y 03 ENTRE J y H M=01,12,18,20 | 2025-12-23 | 1/20/2026 12:00:00 AM | 28 | 28 | 30.3 | 108 | MURO | B-19322 VIALE 26_MURO_28.0_28 | 30.133 | 30.956 | 3 | 108.214
B-19322 VIALE 26 | 203.2 | 4000 PSI | MUROS T1 PISO 1 EJES 02 y 03 ENTRE J y H M=01,12,18,20 | 2025-12-23 | 1/20/2026 12:00:00 AM | 28 | 28 | 30.1 | 107 | MURO | B-19322 VIALE 26_MURO_28.0_28 | 30.133 | 30.956 | 3 | 107.5
B-19322 VIALE 26 | 228.6 | 4000 PSI | MUROS TORRE 2 PISO 3 EJE 01 y 02 ENTRE A y J M=19,24,22,25,07,26 | 2025-12-26 | 1/23/2026 12:00:00 AM | 28 | 28 | 25.6 | 91 | MURO | B-19322 VIALE 26_MURO_28.0_28 | 26.967 | 29.089 | 3 | 91.429
B-19322 VIALE 26 | 228.6 | 4000 PSI | MUROS TORRE 2 PISO 3 EJE 01 y 02 ENTRE A y J M=19,24,22,25,07,26 | 2025-12-26 | 1/23/2026 12:00:00 AM | 28 | 28 | 28.5 | 102 | MURO | B-19322 VIALE 26_MURO_28.0_28 | 26.967 | 29.089 | 3 | 101.786
B-19322 VIALE 26 | 228.6 | 4000 PSI | MUROS TORRE 2 PISO 3 EJE 01 y 02 ENTRE A y J M=19,24,22,25,07,26 | 2025-12-26 | 1/23/2026 12:00:00 AM | 28 | 28 | 26.8 | 96 | MURO | B-19322 VIALE 26_MURO_28.0_28 | 26.967 | 29.089 | 3 | 95.714
B-19322 VIALE 26 | 215.9 | 4000 PSI | MUROS PISO EJE 01 al 03 ENTRE A y F M=14,17,15 | 2025-12-30 | 1/27/2026 12:00:00 AM | 28 | 28 | 29.1 | 104 | MURO | B-19322 VIALE 26_MURO_28.0_28 | 28.733 | 28.611 | 3 | 103.929
B-19322 VIALE 26 | 215.9 | 4000 PSI | MUROS PISO EJE 01 al 03 ENTRE A y F M=14,17,15 | 2025-12-30 | 1/27/2026 12:00:00 AM | 28 | 28 | 29.1 | 104 | MURO | B-19322 VIALE 26_MURO_28.0_28 | 28.733 | 28.611 | 3 | 103.929
B-19322 VIALE 26 | 215.9 | 4000 PSI | MUROS PISO EJE 01 al 03 ENTRE A y F M=14,17,15 | 2025-12-30 | 1/27/2026 12:00:00 AM | 28 | 28 | 28 | 100 | MURO | B-19322 VIALE 26_MURO_28.0_28 | 28.733 | 28.611 | 3 | 100
B-19322 VIALE 26 | 215 | 4000 PSI | MUROS PISO 4 EJE 13 AL 15 ENTRE AYJ M=03,04,35,36,37,40 | 2026-01-08 | 2/5/2026 12:00:00 AM | 28 | 28 | 30.5 | 109 | MURO | B-19322 VIALE 26_MURO_28.0_28 | 31.5 | 29.067 | 3 | 108.929
B-19322 VIALE 26 | 215 | 4000 PSI | MUROS PISO 4 EJE 13 AL 15 ENTRE AYJ M=03,04,35,36,37,40 | 2026-01-08 | 2/5/2026 12:00:00 AM | 28 | 28 | 31.6 | 113 | MURO | B-19322 VIALE 26_MURO_28.0_28 | 31.5 | 29.067 | 3 | 112.857
B-19322 VIALE 26 | 215 | 4000 PSI | MUROS PISO 4 EJE 13 AL 15 ENTRE AYJ M=03,04,35,36,37,40 | 2026-01-08 | 2/5/2026 12:00:00 AM | 28 | 28 | 32.4 | 116 | MURO | B-19322 VIALE 26_MURO_28.0_28 | 31.5 | 29.067 | 3 | 115.714
B-19322 VIALE 26 | 228.6 | 4000 PSI | MUROSP T2 PISO 4 EJE 11 AL 12 ENTRE AYJ M= 32.29.09 | 2026-01-10 | 2/7/2026 12:00:00 AM | 28 | 28 | 29.9 | 107 | MURO | B-19322 VIALE 26_MURO_28.0_28 | 30.233 | 30.155 | 3 | 106.786
B-19322 VIALE 26 | 228.6 | 4000 PSI | MUROSP T2 PISO 4 EJE 11 AL 12 ENTRE AYJ M= 32.29.09 | 2026-01-10 | 2/7/2026 12:00:00 AM | 28 | 28 | 28.9 | 103 | MURO | B-19322 VIALE 26_MURO_28.0_28 | 30.233 | 30.155 | 3 | 103.214
B-19322 VIALE 26 | 228.6 | 4000 PSI | MUROSP T2 PISO 4 EJE 11 AL 12 ENTRE AYJ M= 32.29.09 | 2026-01-10 | 2/7/2026 12:00:00 AM | 28 | 28 | 31.9 | 114 | MURO | B-19322 VIALE 26_MURO_28.0_28 | 30.233 | 30.155 | 3 | 113.929
B-19322 VIALE 26 | 228.6 | 4000 PSI | MUROS T2 PISO 4 EJE 10 AL 8 ENTRE AYJ M=14,31,02 | 2026-01-13 | 2/10/2026 12:00:00 AM | 28 | 28 | 27.8 | 99 | MURO | B-19322 VIALE 26_MURO_28.0_28 | 27.367 | 29.7 | 3 | 99.286
B-19322 VIALE 26 | 228.6 | 4000 PSI | MUROS T2 PISO 4 EJE 10 AL 8 ENTRE AYJ M=14,31,02 | 2026-01-13 | 2/10/2026 12:00:00 AM | 28 | 28 | 28 | 100 | MURO | B-19322 VIALE 26_MURO_28.0_28 | 27.367 | 29.7 | 3 | 100
B-19322 VIALE 26 | 228.6 | 4000 PSI | MUROS T2 PISO 4 EJE 10 AL 8 ENTRE AYJ M=14,31,02 | 2026-01-13 | 2/10/2026 12:00:00 AM | 28 | 28 | 26.3 | 94 | MURO | B-19322 VIALE 26_MURO_28.0_28 | 27.367 | 29.7 | 3 | 93.929
B-19322 VIALE 26 | 241.3 | 4000 PSI | MUROS T2 PISO 4 EJE 6 Y 7 ENTRE AYJ M=29,09,32 | 2026-01-14 | 2/11/2026 12:00:00 AM | 28 | 28 | 26.5 | 95 | MURO | B-19322 VIALE 26_MURO_28.0_28 | 27.533 | 28.378 | 3 | 94.643
B-19322 VIALE 26 | 241.3 | 4000 PSI | MUROS T2 PISO 4 EJE 6 Y 7 ENTRE AYJ M=29,09,32 | 2026-01-14 | 2/11/2026 12:00:00 AM | 28 | 28 | 27.7 | 99 | MURO | B-19322 VIALE 26_MURO_28.0_28 | 27.533 | 28.378 | 3 | 98.929
B-19322 VIALE 26 | 241.3 | 4000 PSI | MUROS T2 PISO 4 EJE 6 Y 7 ENTRE AYJ M=29,09,32 | 2026-01-14 | 2/11/2026 12:00:00 AM | 28 | 28 | 28.4 | 101 | MURO | B-19322 VIALE 26_MURO_28.0_28 | 27.533 | 28.378 | 3 | 101.429
B-19322 VIALE 26 | 203.2 | 4000 PSI | MUROS T2 PISO 4 EJE 04Y05 ENTRE AYJ M=14,31,02 | 2026-01-15 | 2/12/2026 12:00:00 AM | 28 | 28 | 28.1 | 100 | MURO | B-19322 VIALE 26_MURO_28.0_28 | 28.767 | 27.889 | 3 | 100.357
B-19322 VIALE 26 | 203.2 | 4000 PSI | MUROS T2 PISO 4 EJE 04Y05 ENTRE AYJ M=14,31,02 | 2026-01-15 | 2/12/2026 12:00:00 AM | 28 | 28 | 28.5 | 102 | MURO | B-19322 VIALE 26_MURO_28.0_28 | 28.767 | 27.889 | 3 | 101.786
B-19322 VIALE 26 | 203.2 | 4000 PSI | MUROS T2 PISO 4 EJE 04Y05 ENTRE AYJ M=14,31,02 | 2026-01-15 | 2/12/2026 12:00:00 AM | 28 | 28 | 29.7 | 106 | MURO | B-19322 VIALE 26_MURO_28.0_28 | 28.767 | 27.889 | 3 | 106.071
B-19322 VIALE 26 | 215.9 | 4000 PSI | MUROS T2 PISO 4 EJE 02 Y 03 ENTRE AyJ -01,27,16,15 | 2026-01-16 | 2/13/2026 12:00:00 AM | 28 | 28 | 28.6 | 102 | MURO | B-19322 VIALE 26_MURO_28.0_28 | 29.733 | 28.678 | 3 | 102.143
B-19322 VIALE 26 | 215.9 | 4000 PSI | MUROS T2 PISO 4 EJE 02 Y 03 ENTRE AyJ -01,27,16,15 | 2026-01-16 | 2/13/2026 12:00:00 AM | 28 | 28 | 30.2 | 108 | MURO | B-19322 VIALE 26_MURO_28.0_28 | 29.733 | 28.678 | 3 | 107.857
B-19322 VIALE 26 | 215.9 | 4000 PSI | MUROS T2 PISO 4 EJE 02 Y 03 ENTRE AyJ -01,27,16,15 | 2026-01-16 | 2/13/2026 12:00:00 AM | 28 | 28 | 30.4 | 108 | MURO | B-19322 VIALE 26_MURO_28.0_28 | 29.733 | 28.678 | 3 | 108.571
B-19322 VIALE 26 | 215.9 | 4000 PSI | MUROS T2 P4 EJE 01 AL 02 ENTRE AYD M=01,21,05,20,26,25,19 | 2026-01-17 | 2/14/2026 12:00:00 AM | 28 | 28 | 27.5 | 98 | MURO | B-19322 VIALE 26_MURO_28.0_28 | 27 | 28.5 | 3 | 98.214
B-19322 VIALE 26 | 215.9 | 4000 PSI | MUROS T2 P4 EJE 01 AL 02 ENTRE AYD M=01,21,05,20,26,25,19 | 2026-01-17 | 2/14/2026 12:00:00 AM | 28 | 28 | 25.7 | 92 | MURO | B-19322 VIALE 26_MURO_28.0_28 | 27 | 28.5 | 3 | 91.786
B-19322 VIALE 26 | 215.9 | 4000 PSI | MUROS T2 P4 EJE 01 AL 02 ENTRE AYD M=01,21,05,20,26,25,19 | 2026-01-17 | 2/14/2026 12:00:00 AM | 28 | 28 | 27.8 | 99 | MURO | B-19322 VIALE 26_MURO_28.0_28 | 27 | 28.5 | 3 | 99.286
B-19322 VIALE 26 | 241.3 | 4000 PSI | MUROS T2 PISO 5 EJE 12 AL 15 ENTRE AYJ M=3,4,35,36,37,38,39 | 2026-01-20 | 2/17/2026 12:00:00 AM | 28 | 28 | 28.3 | 101 | MURO | B-19322 VIALE 26_MURO_28.0_28 | 28.9 | 28.544 | 3 | 101.071
B-19322 VIALE 26 | 241.3 | 4000 PSI | MUROS T2 PISO 5 EJE 12 AL 15 ENTRE AYJ M=3,4,35,36,37,38,39 | 2026-01-20 | 2/17/2026 12:00:00 AM | 28 | 28 | 28.6 | 102 | MURO | B-19322 VIALE 26_MURO_28.0_28 | 28.9 | 28.544 | 3 | 102.143
B-19322 VIALE 26 | 241.3 | 4000 PSI | MUROS T2 PISO 5 EJE 12 AL 15 ENTRE AYJ M=3,4,35,36,37,38,39 | 2026-01-20 | 2/17/2026 12:00:00 AM | 28 | 28 | 29.8 | 106 | MURO | B-19322 VIALE 26_MURO_28.0_28 | 28.9 | 28.544 | 3 | 106.429
B-19322 VIALE 26 | 203.2 | 4000 PSI | MUROS T2 PISO 5 EJE 12 AL 15 ENTRE AYJ M=2,31,14 | 2026-01-20 | 2/17/2026 12:00:00 AM | 28 | 28 | 32.2 | 115 | MURO | B-19322 VIALE 26_MURO_28.0_28 | 30.967 | 28.956 | 3 | 115
B-19322 VIALE 26 | 203.2 | 4000 PSI | MUROS T2 PISO 5 EJE 12 AL 15 ENTRE AYJ M=2,31,14 | 2026-01-20 | 2/17/2026 12:00:00 AM | 28 | 28 | 30.7 | 110 | MURO | B-19322 VIALE 26_MURO_28.0_28 | 30.967 | 28.956 | 3 | 109.643
B-19322 VIALE 26 | 203.2 | 4000 PSI | MUROS T2 PISO 5 EJE 12 AL 15 ENTRE AYJ M=2,31,14 | 2026-01-20 | 2/17/2026 12:00:00 AM | 28 | 28 | 30 | 107 | MURO | B-19322 VIALE 26_MURO_28.0_28 | 30.967 | 28.956 | 3 | 107.143
B-19322 VIALE 26 | 209.55 | 4000 PSI | MUROS P2 EJE 14 AL 15 ENTRE HYJ M=32,31,07,27 | 2026-01-20 | 2/17/2026 12:00:00 AM | 28 | 28 | 22.7 | 81 | MURO | B-19322 VIALE 26_MURO_28.0_28 | 24.9 | 28.256 | 3 | 81.071
B-19322 VIALE 26 | 209.55 | 4000 PSI | MUROS P2 EJE 14 AL 15 ENTRE HYJ M=32,31,07,27 | 2026-01-20 | 2/17/2026 12:00:00 AM | 28 | 28 | 25.6 | 91 | MURO | B-19322 VIALE 26_MURO_28.0_28 | 24.9 | 28.256 | 3 | 91.429
B-19322 VIALE 26 | 209.55 | 4000 PSI | MUROS P2 EJE 14 AL 15 ENTRE HYJ M=32,31,07,27 | 2026-01-20 | 2/17/2026 12:00:00 AM | 28 | 28 | 26.4 | 94 | MURO | B-19322 VIALE 26_MURO_28.0_28 | 24.9 | 28.256 | 3 | 94.286
B-19322 VIALE 26 | 228.6 | 4 000 PSI | MUROS T2 PISO 5 EJE 10Y11 ENTRE AyJ M=32,09,29 | 2026-01-21 | 2/18/2026 12:00:00 AM | 28 | 28 | 28.2 | 101 | MURO | B-19322 VIALE 26_MURO_28.0_28 | 28.2 | 28.022 | 3 | 100.714
B-19322 VIALE 26 | 228.6 | 4 000 PSI | MUROS T2 PISO 5 EJE 10Y11 ENTRE AyJ M=32,09,29 | 2026-01-21 | 2/18/2026 12:00:00 AM | 28 | 28 | 29 | 104 | MURO | B-19322 VIALE 26_MURO_28.0_28 | 28.2 | 28.022 | 3 | 103.571
B-19322 VIALE 26 | 228.6 | 4 000 PSI | MUROS T2 PISO 5 EJE 10Y11 ENTRE AyJ M=32,09,29 | 2026-01-21 | 2/18/2026 12:00:00 AM | 28 | 28 | 27.4 | 98 | MURO | B-19322 VIALE 26_MURO_28.0_28 | 28.2 | 28.022 | 3 | 97.857
B-19322 VIALE 26 | 177.8 | 4000 PSI | MUROS T1 P2 EJE 13Y14 ENTRE AyF M= 12a,25,01 | 2026-01-21 | 2/18/2026 12:00:00 AM | 28 | 28 | 29.1 | 104 | MURO | B-19322 VIALE 26_MURO_28.0_28 | 27.333 | 26.811 | 3 | 103.929
B-19322 VIALE 26 | 177.8 | 4000 PSI | MUROS T1 P2 EJE 13Y14 ENTRE AyF M= 12a,25,01 | 2026-01-21 | 2/18/2026 12:00:00 AM | 28 | 28 | 26.9 | 96 | MURO | B-19322 VIALE 26_MURO_28.0_28 | 27.333 | 26.811 | 3 | 96.071
B-19322 VIALE 26 | 177.8 | 4000 PSI | MUROS T1 P2 EJE 13Y14 ENTRE AyF M= 12a,25,01 | 2026-01-21 | 2/18/2026 12:00:00 AM | 28 | 28 | 26 | 93 | MURO | B-19322 VIALE 26_MURO_28.0_28 | 27.333 | 26.811 | 3 | 92.857
B-19322 VIALE 26 | 234.95 | 4000 PSI | MUROS T1 PISO 2 EJE 11 AL 12 ENTRE AYJ M=29,09,23 | 2026-01-22 | 2/19/2026 12:00:00 AM | 28 | 28 | 34 | 121 | MURO | B-19322 VIALE 26_MURO_28.0_28 | 32.033 | 29.189 | 3 | 121.429
B-19322 VIALE 26 | 234.95 | 4000 PSI | MUROS T1 PISO 2 EJE 11 AL 12 ENTRE AYJ M=29,09,23 | 2026-01-22 | 2/19/2026 12:00:00 AM | 28 | 28 | 31.4 | 112 | MURO | B-19322 VIALE 26_MURO_28.0_28 | 32.033 | 29.189 | 3 | 112.143
B-19322 VIALE 26 | 234.95 | 4000 PSI | MUROS T1 PISO 2 EJE 11 AL 12 ENTRE AYJ M=29,09,23 | 2026-01-22 | 2/19/2026 12:00:00 AM | 28 | 28 | 30.7 | 110 | MURO | B-19322 VIALE 26_MURO_28.0_28 | 32.033 | 29.189 | 3 | 109.643
B-19322 VIALE 26 | 228.6 | 4000 PSI | MUROS T2 PISO 5 EJE 06 AL 07 ENTRE AYJ M=09,29,32 | 2026-01-22 | 2/19/2026 12:00:00 AM | 28 | 28 | 35.7 | 128 | MURO | B-19322 VIALE 26_MURO_28.0_28 | 34.533 | 31.3 | 3 | 127.5
B-19322 VIALE 26 | 228.6 | 4000 PSI | MUROS T2 PISO 5 EJE 06 AL 07 ENTRE AYJ M=09,29,32 | 2026-01-22 | 2/19/2026 12:00:00 AM | 28 | 28 | 34.5 | 123 | MURO | B-19322 VIALE 26_MURO_28.0_28 | 34.533 | 31.3 | 3 | 123.214
B-19322 VIALE 26 | 228.6 | 4000 PSI | MUROS T2 PISO 5 EJE 06 AL 07 ENTRE AYJ M=09,29,32 | 2026-01-22 | 2/19/2026 12:00:00 AM | 28 | 28 | 33.4 | 119 | MURO | B-19322 VIALE 26_MURO_28.0_28 | 34.533 | 31.3 | 3 | 119.286
B-19322 VIALE 26 | 203.2 | 4.000 PSI | MURO T1 PISO 2 RJR 10Y11 ENTRE AyJ M=32,09,29 | 2026-01-23 | 2/20/2026 12:00:00 AM | 28 | 28 | 29.6 | 106 | MURO | B-19322 VIALE 26_MURO_28.0_28 | 30 | 32.189 | 3 | 105.714
B-19322 VIALE 26 | 203.2 | 4.000 PSI | MURO T1 PISO 2 RJR 10Y11 ENTRE AyJ M=32,09,29 | 2026-01-23 | 2/20/2026 12:00:00 AM | 28 | 28 | 28.9 | 103 | MURO | B-19322 VIALE 26_MURO_28.0_28 | 30 | 32.189 | 3 | 103.214
B-19322 VIALE 26 | 203.2 | 4.000 PSI | MURO T1 PISO 2 RJR 10Y11 ENTRE AyJ M=32,09,29 | 2026-01-23 | 2/20/2026 12:00:00 AM | 28 | 28 | 31.5 | 112 | MURO | B-19322 VIALE 26_MURO_28.0_28 | 30 | 32.189 | 3 | 112.5
B-19322 VIALE 26 | 203.2 | 4.000 | MUROS T2 PISO 5 EJE 04Y07 ENTRE AyJ M=32,09,29 | 2026-01-23 | 2/20/2026 12:00:00 AM | 28 | 28 | 28.3 | 101 | MURO | B-19322 VIALE 26_MURO_28.0_28 | 27.4 | 30.644 | 3 | 101.071
B-19322 VIALE 26 | 203.2 | 4.000 | MUROS T2 PISO 5 EJE 04Y07 ENTRE AyJ M=32,09,29 | 2026-01-23 | 2/20/2026 12:00:00 AM | 28 | 28 | 27.2 | 97 | MURO | B-19322 VIALE 26_MURO_28.0_28 | 27.4 | 30.644 | 3 | 97.143
B-19322 VIALE 26 | 203.2 | 4.000 | MUROS T2 PISO 5 EJE 04Y07 ENTRE AyJ M=32,09,29 | 2026-01-23 | 2/20/2026 12:00:00 AM | 28 | 28 | 26.7 | 95 | MURO | B-19322 VIALE 26_MURO_28.0_28 | 27.4 | 30.644 | 3 | 95.357
B-19322 VIALE 26 | 228.6 | 4000 PSI | MUROS T1 PISO 2 EJE 09 ENTRE AYJ M=23,22,09 | 2026-01-24 | 2/21/2026 12:00:00 AM | 28 | 28 | 27.1 | 97 | MURO | B-19322 VIALE 26_MURO_28.0_28 | 26.3 | 27.9 | 3 | 96.786
B-19322 VIALE 26 | 228.6 | 4000 PSI | MUROS T1 PISO 2 EJE 09 ENTRE AYJ M=23,22,09 | 2026-01-24 | 2/21/2026 12:00:00 AM | 28 | 28 | 26.7 | 96 | MURO | B-19322 VIALE 26_MURO_28.0_28 | 26.3 | 27.9 | 3 | 95.357
B-19322 VIALE 26 | 228.6 | 4000 PSI | MUROS T1 PISO 2 EJE 09 ENTRE AYJ M=23,22,09 | 2026-01-24 | 2/21/2026 12:00:00 AM | 28 | 28 | 25.1 | 90 | MURO | B-19322 VIALE 26_MURO_28.0_28 | 26.3 | 27.9 | 3 | 89.643
B-19322 VIALE 26 | 228.6 | 4000 PSI | MUROS T2 P5 EJE 04 ENTRE AYD EJE 02 ENTRE FYJ M=16,27,01 | 2026-01-24 | 2/21/2026 12:00:00 AM | 28 | 28 | 28.8 | 103 | MURO | B-19322 VIALE 26_MURO_28.0_28 | 28.5 | 27.4 | 3 | 102.857
B-19322 VIALE 26 | 228.6 | 4000 PSI | MUROS T2 P5 EJE 04 ENTRE AYD EJE 02 ENTRE FYJ M=16,27,01 | 2026-01-24 | 2/21/2026 12:00:00 AM | 28 | 28 | 28.3 | 101 | MURO | B-19322 VIALE 26_MURO_28.0_28 | 28.5 | 27.4 | 3 | 101.071
B-19322 VIALE 26 | 228.6 | 4000 PSI | MUROS T2 P5 EJE 04 ENTRE AYD EJE 02 ENTRE FYJ M=16,27,01 | 2026-01-24 | 2/21/2026 12:00:00 AM | 28 | 28 | 28.4 | 101 | MURO | B-19322 VIALE 26_MURO_28.0_28 | 28.5 | 27.4 | 3 | 101.429
B-19322 VIALE 26 | 215.9 | 4000 PSI | MUROS T1 PISO 2 EJES 06,07,08 ENTRE JYG M=24,23,02,13,22 | 2026-01-26 | 2/23/2026 12:00:00 AM | 28 | 28 | 31.4 | 112 | MURO | B-19322 VIALE 26_MURO_28.0_28 | 30.3 | 28.367 | 3 | 112.143
B-19322 VIALE 26 | 215.9 | 4000 PSI | MUROS T1 PISO 2 EJES 06,07,08 ENTRE JYG M=24,23,02,13,22 | 2026-01-26 | 2/23/2026 12:00:00 AM | 28 | 28 | 29.1 | 104 | MURO | B-19322 VIALE 26_MURO_28.0_28 | 30.3 | 28.367 | 3 | 103.929
B-19322 VIALE 26 | 215.9 | 4000 PSI | MUROS T1 PISO 2 EJES 06,07,08 ENTRE JYG M=24,23,02,13,22 | 2026-01-26 | 2/23/2026 12:00:00 AM | 28 | 28 | 30.4 | 108 | MURO | B-19322 VIALE 26_MURO_28.0_28 | 30.3 | 28.367 | 3 | 108.571
B-19322 VIALE 26 | 215.9 | 4000 PSI | MUROS T2 P5 EJE 1 AL 12 ENTRE AyD M=1,5,20,24,25,26,19 | 2026-01-26 | 2/23/2026 12:00:00 AM | 28 | 28 | 24.9 | 89 | MURO | B-19322 VIALE 26_MURO_28.0_28 | 25.433 | 28.078 | 3 | 88.929
B-19322 VIALE 26 | 215.9 | 4000 PSI | MUROS T2 P5 EJE 1 AL 12 ENTRE AyD M=1,5,20,24,25,26,19 | 2026-01-26 | 2/23/2026 12:00:00 AM | 28 | 28 | 25.4 | 91 | MURO | B-19322 VIALE 26_MURO_28.0_28 | 25.433 | 28.078 | 3 | 90.714
B-19322 VIALE 26 | 215.9 | 4000 PSI | MUROS T2 P5 EJE 1 AL 12 ENTRE AyD M=1,5,20,24,25,26,19 | 2026-01-26 | 2/23/2026 12:00:00 AM | 28 | 28 | 26 | 93 | MURO | B-19322 VIALE 26_MURO_28.0_28 | 25.433 | 28.078 | 3 | 92.857
B-19322 VIALE 26 | 215.9 | 4000 PSI | MUROS T1 PISO 2 EJE 04 Y 05 ENTRE GYJ M=24,02,13 | 2026-01-27 | 2/24/2026 12:00:00 AM | 28 | 28 | 30.9 | 110 | MURO | B-19322 VIALE 26_MURO_28.0_28 | 30.933 | 28.889 | 3 | 110.357
B-19322 VIALE 26 | 215.9 | 4000 PSI | MUROS T1 PISO 2 EJE 04 Y 05 ENTRE GYJ M=24,02,13 | 2026-01-27 | 2/24/2026 12:00:00 AM | 28 | 28 | 29.7 | 106 | MURO | B-19322 VIALE 26_MURO_28.0_28 | 30.933 | 28.889 | 3 | 106.071
B-19322 VIALE 26 | 215.9 | 4000 PSI | MUROS T1 PISO 2 EJE 04 Y 05 ENTRE GYJ M=24,02,13 | 2026-01-27 | 2/24/2026 12:00:00 AM | 28 | 28 | 32.2 | 115 | MURO | B-19322 VIALE 26_MURO_28.0_28 | 30.933 | 28.889 | 3 | 115
B-19322 VIALE 26 | 209.55 | 4000 PSI | MUROS T1 PISO 2 EJE 1 AL 3 ENTRE JYG M=01,18,20,12,05,11,16 | 2026-01-28 | 2/25/2026 12:00:00 AM | 28 | 28 | 27.6 | 99 | MURO | B-19322 VIALE 26_MURO_28.0_28 | 27.4 | 27.922 | 3 | 98.571
B-19322 VIALE 26 | 209.55 | 4000 PSI | MUROS T1 PISO 2 EJE 1 AL 3 ENTRE JYG M=01,18,20,12,05,11,16 | 2026-01-28 | 2/25/2026 12:00:00 AM | 28 | 28 | 27.5 | 98 | MURO | B-19322 VIALE 26_MURO_28.0_28 | 27.4 | 27.922 | 3 | 98.214
B-19322 VIALE 26 | 209.55 | 4000 PSI | MUROS T1 PISO 2 EJE 1 AL 3 ENTRE JYG M=01,18,20,12,05,11,16 | 2026-01-28 | 2/25/2026 12:00:00 AM | 28 | 28 | 27.1 | 97 | MURO | B-19322 VIALE 26_MURO_28.0_28 | 27.4 | 27.922 | 3 | 96.786
B-19322 VIALE 26 | 228.6 | 4000 PSI | MUROS T1 EJE 04 AL 06 ENTRE AYD | 2026-01-29 | 2/26/2026 12:00:00 AM | 28 | 28 | 31.3 | 112 | MURO | B-19322 VIALE 26_MURO_28.0_28 | 30.733 | 29.689 | 3 | 111.786
B-19322 VIALE 26 | 228.6 | 4000 PSI | MUROS T1 EJE 04 AL 06 ENTRE AYD | 2026-01-29 | 2/26/2026 12:00:00 AM | 28 | 28 | 31 | 111 | MURO | B-19322 VIALE 26_MURO_28.0_28 | 30.733 | 29.689 | 3 | 110.714
B-19322 VIALE 26 | 228.6 | 4000 PSI | MUROS T1 EJE 04 AL 06 ENTRE AYD | 2026-01-29 | 2/26/2026 12:00:00 AM | 28 | 28 | 29.9 | 107 | MURO | B-19322 VIALE 26_MURO_28.0_28 | 30.733 | 29.689 | 3 | 106.786
B-19322 VIALE 26 | 228.6 | 4000 PSI | MUROS T1 PISO EJE 05 ENTRE AYD M=23,09,22 MUROS T1 PISO 2 EJE 01 Y 02 ENTRE JYG M=20,18,01,12 | 2026-01-30 | 2/27/2026 12:00:00 AM | 28 | 28 | 28.9 | 103 | MURO | B-19322 VIALE 26_MURO_28.0_28 | 28.033 | 28.722 | 3 | 103.214
B-19322 VIALE 26 | 228.6 | 4000 PSI | MUROS T1 PISO EJE 05 ENTRE AYD M=23,09,22 MUROS T1 PISO 2 EJE 01 Y 02 ENTRE JYG M=20,18,01,12 | 2026-01-30 | 2/27/2026 12:00:00 AM | 28 | 28 | 27.1 | 97 | MURO | B-19322 VIALE 26_MURO_28.0_28 | 28.033 | 28.722 | 3 | 96.786
B-19322 VIALE 26 | 228.6 | 4000 PSI | MUROS T1 PISO EJE 05 ENTRE AYD M=23,09,22 MUROS T1 PISO 2 EJE 01 Y 02 ENTRE JYG M=20,18,01,12 | 2026-01-30 | 2/27/2026 12:00:00 AM | 28 | 28 | 28.1 | 100 | MURO | B-19322 VIALE 26_MURO_28.0_28 | 28.033 | 28.722 | 3 | 100.357
B-19322 VIALE 26 | 215.9 | 4000 PSI | MUROS T1 PISO 3 EJE 12 AL 15 ENTRE JYG M=32,28,29,30,23,10 | 2026-02-02 | 3/2/2026 12:00:00 AM | 28 | 28 | 27.2 | 97 | MURO | B-19322 VIALE 26_MURO_28.0_28 | 28.067 | 28.944 | 3 | 97.143
B-19322 VIALE 26 | 215.9 | 4000 PSI | MUROS T1 PISO 3 EJE 12 AL 15 ENTRE JYG M=32,28,29,30,23,10 | 2026-02-02 | 3/2/2026 12:00:00 AM | 28 | 28 | 28.6 | 102 | MURO | B-19322 VIALE 26_MURO_28.0_28 | 28.067 | 28.944 | 3 | 102.143
B-19322 VIALE 26 | 215.9 | 4000 PSI | MUROS T1 PISO 3 EJE 12 AL 15 ENTRE JYG M=32,28,29,30,23,10 | 2026-02-02 | 3/2/2026 12:00:00 AM | 28 | 28 | 28.4 | 101 | MURO | B-19322 VIALE 26_MURO_28.0_28 | 28.067 | 28.944 | 3 | 101.429
B-19322 VIALE 26 | 228.6 | 4000 PSI | MUROS T1 PISO 2 EJE 06,07,08 ENTRE AYF M=24,23,02,13,09,22 | 2026-02-03 | 3/3/2026 12:00:00 AM | 28 | 28 | 35.3 | 126 | MURO | B-19322 VIALE 26_MURO_28.0_28 | 33.933 | 30.011 | 3 | 126.071
B-19322 VIALE 26 | 228.6 | 4000 PSI | MUROS T1 PISO 2 EJE 06,07,08 ENTRE AYF M=24,23,02,13,09,22 | 2026-02-03 | 3/3/2026 12:00:00 AM | 28 | 28 | 33 | 118 | MURO | B-19322 VIALE 26_MURO_28.0_28 | 33.933 | 30.011 | 3 | 117.857
B-19322 VIALE 26 | 228.6 | 4000 PSI | MUROS T1 PISO 2 EJE 06,07,08 ENTRE AYF M=24,23,02,13,09,22 | 2026-02-03 | 3/3/2026 12:00:00 AM | 28 | 28 | 33.5 | 120 | MURO | B-19322 VIALE 26_MURO_28.0_28 | 33.933 | 30.011 | 3 | 119.643
B-19322 VIALE 26 | 228.6 | 4000 PSI | MUROS T2 PISO 2 EJES 05 AL 03 ENTRE AyJ M=23,25,13,12a,01,02 | 2026-02-04 | 3/4/2026 12:00:00 AM | 28 | 28 | 34.6 | 124 | MURO | B-19322 VIALE 26_MURO_28.0_28 | 34.1 | 32.033 | 3 | 123.571
B-19322 VIALE 26 | 228.6 | 4000 PSI | MUROS T2 PISO 2 EJES 05 AL 03 ENTRE AyJ M=23,25,13,12a,01,02 | 2026-02-04 | 3/4/2026 12:00:00 AM | 28 | 28 | 34.2 | 122 | MURO | B-19322 VIALE 26_MURO_28.0_28 | 34.1 | 32.033 | 3 | 122.143
B-19322 VIALE 26 | 228.6 | 4000 PSI | MUROS T2 PISO 2 EJES 05 AL 03 ENTRE AyJ M=23,25,13,12a,01,02 | 2026-02-04 | 3/4/2026 12:00:00 AM | 28 | 28 | 33.5 | 120 | MURO | B-19322 VIALE 26_MURO_28.0_28 | 34.1 | 32.033 | 3 | 119.643
B-19322 VIALE 26 | 228.6 | 4.000 PSI | MUUROS P3 EJES DEL 09 AL 11 ENTRE GyJ M= 2,25,09,13 MURO EJE 10 ENTRE AyF M= 25,02 | 2026-02-06 | 3/6/2026 12:00:00 AM | 28 | 28 | 24.7 | 88 | MURO | B-19322 VIALE 26_MURO_28.0_28 | 29.5 | 32.511 | 3 | 88.214
B-19322 VIALE 26 | 228.6 | 4.000 PSI | MUUROS P3 EJES DEL 09 AL 11 ENTRE GyJ M= 2,25,09,13 MURO EJE 10 ENTRE AyF M= 25,02 | 2026-02-06 | 3/6/2026 12:00:00 AM | 28 | 28 | 31.3 | 112 | MURO | B-19322 VIALE 26_MURO_28.0_28 | 29.5 | 32.511 | 3 | 111.786
B-19322 VIALE 26 | 228.6 | 4.000 PSI | MUUROS P3 EJES DEL 09 AL 11 ENTRE GyJ M= 2,25,09,13 MURO EJE 10 ENTRE AyF M= 25,02 | 2026-02-06 | 3/6/2026 12:00:00 AM | 28 | 28 | 32.5 | 116 | MURO | B-19322 VIALE 26_MURO_28.0_28 | 29.5 | 32.511 | 3 | 116.071
B-19322 VIALE 26 | 209.95 | 4000 PSI | MUROS T1 PISO 3 EJES 14 AL 11 ENTREA AYF M=25,23,12A,22,9,13 | 2026-02-05 | 3/5/2026 12:00:00 AM | 28 | 28 | 26.6 | 95 | MURO | B-19322 VIALE 26_MURO_28.0_28 | 26.367 | 29.989 | 3 | 95
B-19322 VIALE 26 | 209.95 | 4000 PSI | MUROS T1 PISO 3 EJES 14 AL 11 ENTREA AYF M=25,23,12A,22,9,13 | 2026-02-05 | 3/5/2026 12:00:00 AM | 28 | 28 | 26 | 93 | MURO | B-19322 VIALE 26_MURO_28.0_28 | 26.367 | 29.989 | 3 | 92.857
B-19322 VIALE 26 | 209.95 | 4000 PSI | MUROS T1 PISO 3 EJES 14 AL 11 ENTREA AYF M=25,23,12A,22,9,13 | 2026-02-05 | 3/5/2026 12:00:00 AM | 28 | 28 | 26.5 | 94 | MURO | B-19322 VIALE 26_MURO_28.0_28 | 26.367 | 29.989 | 3 | 94.643
B-19322 VIALE 26 | 228.6 | 4.000 PSI | MUROS T1 P3 EJES 07 Y 08 ENTRE JyG M=22,23,09,24,02 | 2026-02-07 | 3/7/2026 12:00:00 AM | 28 | 28 | 30.6 | 109 | MURO | B-19322 VIALE 26_MURO_28.0_28 | 29.833 | 28.567 | 3 | 109.286
B-19322 VIALE 26 | 228.6 | 4.000 PSI | MUROS T1 P3 EJES 07 Y 08 ENTRE JyG M=22,23,09,24,02 | 2026-02-07 | 3/7/2026 12:00:00 AM | 28 | 28 | 29.4 | 105 | MURO | B-19322 VIALE 26_MURO_28.0_28 | 29.833 | 28.567 | 3 | 105
B-19322 VIALE 26 | 228.6 | 4.000 PSI | MUROS T1 P3 EJES 07 Y 08 ENTRE JyG M=22,23,09,24,02 | 2026-02-07 | 3/7/2026 12:00:00 AM | 28 | 28 | 29.5 | 105 | MURO | B-19322 VIALE 26_MURO_28.0_28 | 29.833 | 28.567 | 3 | 105.357
B-19322 VIALE 26 | 203.2 | 4.000 PSI | MUROS PISO 03 T1 EJE 05Y06 | 2026-02-09 | 3/9/2026 12:00:00 AM | 28 | 28 | 37.7 | 134 | MURO | B-19322 VIALE 26_MURO_28.0_28 | 35.533 | 30.578 | 3 | 134.643
B-19322 VIALE 26 | 203.2 | 4.000 PSI | MUROS PISO 03 T1 EJE 05Y06 | 2026-02-09 | 3/9/2026 12:00:00 AM | 28 | 28 | 35.6 | 127 | MURO | B-19322 VIALE 26_MURO_28.0_28 | 35.533 | 30.578 | 3 | 127.143
B-19322 VIALE 26 | 203.2 | 4.000 PSI | MUROS PISO 03 T1 EJE 05Y06 | 2026-02-09 | 3/9/2026 12:00:00 AM | 28 | 28 | 33.3 | 119 | MURO | B-19322 VIALE 26_MURO_28.0_28 | 35.533 | 30.578 | 3 | 118.929
B-19322 VIALE 26 | 184.15 | 4000 PSI | MURO T1 P3 EJE 04 Y 03 ENTRE JYG M=23,24,21,08 | 2026-02-10 | 3/10/2026 12:00:00 AM | 28 | 28 | 34.3 | 122 | MURO | B-19322 VIALE 26_MURO_28.0_28 | 34.733 | 33.366 | 3 | 122.5
B-19322 VIALE 26 | 184.15 | 4000 PSI | MURO T1 P3 EJE 04 Y 03 ENTRE JYG M=23,24,21,08 | 2026-02-10 | 3/10/2026 12:00:00 AM | 28 | 28 | 34.2 | 122 | MURO | B-19322 VIALE 26_MURO_28.0_28 | 34.733 | 33.366 | 3 | 122.143
B-19322 VIALE 26 | 184.15 | 4000 PSI | MURO T1 P3 EJE 04 Y 03 ENTRE JYG M=23,24,21,08 | 2026-02-10 | 3/10/2026 12:00:00 AM | 28 | 28 | 35.7 | 128 | MURO | B-19322 VIALE 26_MURO_28.0_28 | 34.733 | 33.366 | 3 | 127.5
B-19322 VIALE 26 | 177.8 | 4000 PSI | MUROS T1 PISO 3 EJES 00 Y 01 ENTRA AYJ M=20,18,05,11,16,14,17,15 | 2026-02-11 | 3/11/2026 12:00:00 AM | 28 | 28 | 42.3 | 151 | MURO | B-19322 VIALE 26_MURO_28.0_28 | 40.1 | 36.789 | 3 | 151.071
B-19322 VIALE 26 | 177.8 | 4000 PSI | MUROS T1 PISO 3 EJES 00 Y 01 ENTRA AYJ M=20,18,05,11,16,14,17,15 | 2026-02-11 | 3/11/2026 12:00:00 AM | 28 | 28 | 39.7 | 142 | MURO | B-19322 VIALE 26_MURO_28.0_28 | 40.1 | 36.789 | 3 | 141.786
B-19322 VIALE 26 | 177.8 | 4000 PSI | MUROS T1 PISO 3 EJES 00 Y 01 ENTRA AYJ M=20,18,05,11,16,14,17,15 | 2026-02-11 | 3/11/2026 12:00:00 AM | 28 | 28 | 38.3 | 137 | MURO | B-19322 VIALE 26_MURO_28.0_28 | 40.1 | 36.789 | 3 | 136.786
B-19322 VIALE 26 | 152.4 | 4000 PSI | PLACA TANQUE RCI | 2026-02-12 | 3/12/2026 12:00:00 AM | 28 | 28 | 60.8 | 217 | PLACA | B-19322 VIALE 26_PLACA_28.0_28 | 63.667 | 46.167 | 3 | 217.143
B-19322 VIALE 26 | 152.4 | 4000 PSI | PLACA TANQUE RCI | 2026-02-12 | 3/12/2026 12:00:00 AM | 28 | 28 | 67.6 | 242 | PLACA | B-19322 VIALE 26_PLACA_28.0_28 | 63.667 | 46.167 | 3 | 241.429
B-19322 VIALE 26 | 152.4 | 4000 PSI | PLACA TANQUE RCI | 2026-02-12 | 3/12/2026 12:00:00 AM | 28 | 28 | 62.6 | 223 | PLACA | B-19322 VIALE 26_PLACA_28.0_28 | 63.667 | 46.167 | 3 | 223.571
B-19322 VIALE 26 | 203.2 | 4000 PSI | MUROS TANQUE RCI | 2026-02-12 | 3/12/2026 12:00:00 AM | 28 | 28 | 52.6 | 188 | MURO | B-19322 VIALE 26_MURO_28.0_28 | 52.9 | 52.222 | 3 | 187.857
B-19322 VIALE 26 | 203.2 | 4000 PSI | MUROS TANQUE RCI | 2026-02-12 | 3/12/2026 12:00:00 AM | 28 | 28 | 55.3 | 198 | MURO | B-19322 VIALE 26_MURO_28.0_28 | 52.9 | 52.222 | 3 | 197.5
B-19322 VIALE 26 | 203.2 | 4000 PSI | MUROS TANQUE RCI | 2026-02-12 | 3/12/2026 12:00:00 AM | 28 | 28 | 50.8 | 182 | MURO | B-19322 VIALE 26_MURO_28.0_28 | 52.9 | 52.222 | 3 | 181.429
B-19322 VIALE 26 | 203.2 | 4000 PSI | MUROS T1 P4 EJES 10Y11 ENTRE AyJ M=23,25,13,09,02 | 2026-02-14 | 3/14/2026 12:00:00 AM | 28 | 28 | 31.6 | 113 | MURO | B-19322 VIALE 26_MURO_28.0_28 | 31.533 | 49.367 | 3 | 112.857
B-19322 VIALE 26 | 203.2 | 4000 PSI | MUROS T1 P4 EJES 10Y11 ENTRE AyJ M=23,25,13,09,02 | 2026-02-14 | 3/14/2026 12:00:00 AM | 28 | 28 | 32.1 | 114 | MURO | B-19322 VIALE 26_MURO_28.0_28 | 31.533 | 49.367 | 3 | 114.643
B-19322 VIALE 26 | 203.2 | 4000 PSI | MUROS T1 P4 EJES 10Y11 ENTRE AyJ M=23,25,13,09,02 | 2026-02-14 | 3/14/2026 12:00:00 AM | 28 | 28 | 30.9 | 110 | MURO | B-19322 VIALE 26_MURO_28.0_28 | 31.533 | 49.367 | 3 | 110.357
B-19322 VIALE 26 | 209.55 | 4000 PSI | MUROS T1 P4 EJES 08 Y09 ENTRE AyJ M=23,24,2,9,22 | 2026-02-16 | 3/16/2026 12:00:00 AM | 28 | 28 | 28.8 | 103 | MURO | B-19322 VIALE 26_MURO_28.0_28 | 29.033 | 37.822 | 3 | 102.857
B-19322 VIALE 26 | 209.55 | 4000 PSI | MUROS T1 P4 EJES 08 Y09 ENTRE AyJ M=23,24,2,9,22 | 2026-02-16 | 3/16/2026 12:00:00 AM | 28 | 28 | 28.6 | 102 | MURO | B-19322 VIALE 26_MURO_28.0_28 | 29.033 | 37.822 | 3 | 102.143
B-19322 VIALE 26 | 209.55 | 4000 PSI | MUROS T1 P4 EJES 08 Y09 ENTRE AyJ M=23,24,2,9,22 | 2026-02-16 | 3/16/2026 12:00:00 AM | 28 | 28 | 29.7 | 106 | MURO | B-19322 VIALE 26_MURO_28.0_28 | 29.033 | 37.822 | 3 | 106.071
B-19322 VIALE 26 | 228.6 | 4000 PSI | MUROS T1 P4 EJES 058 ENTRE JYg M=23,22,24,09,02 | 2026-02-17 | 3/17/2026 12:00:00 AM | 28 | 28 | 28.7 | 102 | MURO | B-19322 VIALE 26_MURO_28.0_28 | 27 | 29.189 | 3 | 102.5
B-19322 VIALE 26 | 228.6 | 4000 PSI | MUROS T1 P4 EJES 058 ENTRE JYg M=23,22,24,09,02 | 2026-02-17 | 3/17/2026 12:00:00 AM | 28 | 28 | 28.7 | 102 | MURO | B-19322 VIALE 26_MURO_28.0_28 | 27 | 29.189 | 3 | 102.5
B-19322 VIALE 26 | 228.6 | 4000 PSI | MUROS T1 P4 EJES 058 ENTRE JYg M=23,22,24,09,02 | 2026-02-17 | 3/17/2026 12:00:00 AM | 28 | 28 | 23.6 | 84 | MURO | B-19322 VIALE 26_MURO_28.0_28 | 27 | 29.189 | 3 | 84.286
B-19322 VIALE 26 | 228.6 | 4000 PSI | MUROS T1 P4 EJE 3Y4 ENTRE JyG-4Y5 ENTRE AyF M=23,21,24,8,13,22 | 2026-02-18 | 3/18/2026 12:00:00 AM | 28 | 28 | 26.6 | 95 | MURO | B-19322 VIALE 26_MURO_28.0_28 | 26.667 | 27.567 | 3 | 95
B-19322 VIALE 26 | 228.6 | 4000 PSI | MUROS T1 P4 EJE 3Y4 ENTRE JyG-4Y5 ENTRE AyF M=23,21,24,8,13,22 | 2026-02-18 | 3/18/2026 12:00:00 AM | 28 | 28 | 27.6 | 98 | MURO | B-19322 VIALE 26_MURO_28.0_28 | 26.667 | 27.567 | 3 | 98.571
B-19322 VIALE 26 | 228.6 | 4000 PSI | MUROS T1 P4 EJE 3Y4 ENTRE JyG-4Y5 ENTRE AyF M=23,21,24,8,13,22 | 2026-02-18 | 3/18/2026 12:00:00 AM | 28 | 28 | 25.8 | 92 | MURO | B-19322 VIALE 26_MURO_28.0_28 | 26.667 | 27.567 | 3 | 92.143
B-19322 VIALE 26 | 228.6 | 4000 PSI | MUROS T1 O4 EJES 03 ENTRE AyF-1Y2 ENTRE AyJ M=23,21,8,1,18 | 2026-02-19 | 3/19/2026 12:00:00 AM | 28 | 28 | 31 | 111 | MURO | B-19322 VIALE 26_MURO_28.0_28 | 30.167 | 27.945 | 3 | 110.714
B-19322 VIALE 26 | 228.6 | 4000 PSI | MUROS T1 O4 EJES 03 ENTRE AyF-1Y2 ENTRE AyJ M=23,21,8,1,18 | 2026-02-19 | 3/19/2026 12:00:00 AM | 28 | 28 | 30.1 | 107 | MURO | B-19322 VIALE 26_MURO_28.0_28 | 30.167 | 27.945 | 3 | 107.5
B-19322 VIALE 26 | 228.6 | 4000 PSI | MUROS T1 O4 EJES 03 ENTRE AyF-1Y2 ENTRE AyJ M=23,21,8,1,18 | 2026-02-19 | 3/19/2026 12:00:00 AM | 28 | 28 | 29.4 | 105 | MURO | B-19322 VIALE 26_MURO_28.0_28 | 30.167 | 27.945 | 3 | 105
B-19322 VIALE 26 | 215.9 | 4000 PSI | MUROS T1 P5 EJES 12-13-14 ENTRE AyF M=14,12,25,22,23,09 | 2026-02-20 | 3/20/2026 12:00:00 AM | 28 | 28 | 31.4 | 112 | MURO | B-19322 VIALE 26_MURO_28.0_28 | 28.2 | 28.345 | 3 | 112.143
B-19322 VIALE 26 | 215.9 | 4000 PSI | MUROS T1 P5 EJES 12-13-14 ENTRE AyF M=14,12,25,22,23,09 | 2026-02-20 | 3/20/2026 12:00:00 AM | 28 | 28 | 31.4 | 112 | MURO | B-19322 VIALE 26_MURO_28.0_28 | 28.2 | 28.345 | 3 | 112.143
B-19322 VIALE 26 | 215.9 | 4000 PSI | MUROS T1 P5 EJES 12-13-14 ENTRE AyF M=14,12,25,22,23,09 | 2026-02-20 | 3/20/2026 12:00:00 AM | 28 | 28 | 21.8 | 78 | MURO | B-19322 VIALE 26_MURO_28.0_28 | 28.2 | 28.345 | 3 | 77.857
B-19322 VIALE 26 | 228.6 | 4000 PSI | MUROS T1 P5 EJES 10-15 ENTRE AyG M=23,31,7,27,3,23,25,9 | 2026-02-23 | 3/23/2026 12:00:00 AM | 28 | 28 | 26.4 | 94 | MURO | B-19322 VIALE 26_MURO_28.0_28 | 25.533 | 27.967 | 3 | 94.286
B-19322 VIALE 26 | 228.6 | 4000 PSI | MUROS T1 P5 EJES 10-15 ENTRE AyG M=23,31,7,27,3,23,25,9 | 2026-02-23 | 3/23/2026 12:00:00 AM | 28 | 28 | 25.1 | 90 | MURO | B-19322 VIALE 26_MURO_28.0_28 | 25.533 | 27.967 | 3 | 89.643
B-19322 VIALE 26 | 228.6 | 4000 PSI | MUROS T1 P5 EJES 10-15 ENTRE AyG M=23,31,7,27,3,23,25,9 | 2026-02-23 | 3/23/2026 12:00:00 AM | 28 | 28 | 25.1 | 90 | MURO | B-19322 VIALE 26_MURO_28.0_28 | 25.533 | 27.967 | 3 | 89.643
B-19322 VIALE 26 | 228.6 | 4000 PSI | MUROS T1 P5 EJES 8AL11 ENTRE A-F EJE 8 ENTRE JyG M=2,24,25,23,9,22 | 2026-02-24 | 3/24/2026 12:00:00 AM | 28 | 28 | 27.2 | 97 | MURO | B-19322 VIALE 26_MURO_28.0_28 | 28.433 | 27.389 | 3 | 97.143
B-19322 VIALE 26 | 228.6 | 4000 PSI | MUROS T1 P5 EJES 8AL11 ENTRE A-F EJE 8 ENTRE JyG M=2,24,25,23,9,22 | 2026-02-24 | 3/24/2026 12:00:00 AM | 28 | 28 | 28.3 | 101 | MURO | B-19322 VIALE 26_MURO_28.0_28 | 28.433 | 27.389 | 3 | 101.071
B-19322 VIALE 26 | 228.6 | 4000 PSI | MUROS T1 P5 EJES 8AL11 ENTRE A-F EJE 8 ENTRE JyG M=2,24,25,23,9,22 | 2026-02-24 | 3/24/2026 12:00:00 AM | 28 | 28 | 29.8 | 106 | MURO | B-19322 VIALE 26_MURO_28.0_28 | 28.433 | 27.389 | 3 | 106.429
B-19322 VIALE 26 | 228.6 | 4000 PSI | MUROS T1 P5 EJE 9 ENTRE JYG M=22,23,9 | 2026-02-25 | 3/25/2026 12:00:00 AM | 28 | 28 | 27.3 | 97 | MURO | B-19322 VIALE 26_MURO_28.0_28 | 27.167 | 27.044 | 3 | 97.5
B-19322 VIALE 26 | 228.6 | 4000 PSI | MUROS T1 P5 EJE 9 ENTRE JYG M=22,23,9 | 2026-02-25 | 3/25/2026 12:00:00 AM | 28 | 28 | 28.1 | 100 | MURO | B-19322 VIALE 26_MURO_28.0_28 | 27.167 | 27.044 | 3 | 100.357
B-19322 VIALE 26 | 228.6 | 4000 PSI | MUROS T1 P5 EJE 9 ENTRE JYG M=22,23,9 | 2026-02-25 | 3/25/2026 12:00:00 AM | 28 | 28 | 26.1 | 93 | MURO | B-19322 VIALE 26_MURO_28.0_28 | 27.167 | 27.044 | 3 | 93.214
B-19322 VIALE 26 | 228.6 | 4000 PSI | MUROS T1 P5 EJES 5-6 ENTRE JyG M= 2,23,24,22,9,3,45 | 2026-02-26 | 3/26/2026 12:00:00 AM | 28 | 28 | 30.3 | 108 | MURO | B-19322 VIALE 26_MURO_28.0_28 | 28.867 | 28.156 | 3 | 108.214
B-19322 VIALE 26 | 228.6 | 4000 PSI | MUROS T1 P5 EJES 5-6 ENTRE JyG M= 2,23,24,22,9,3,45 | 2026-02-26 | 3/26/2026 12:00:00 AM | 28 | 28 | 28.1 | 100 | MURO | B-19322 VIALE 26_MURO_28.0_28 | 28.867 | 28.156 | 3 | 100.357
B-19322 VIALE 26 | 228.6 | 4000 PSI | MUROS T1 P5 EJES 5-6 ENTRE JyG M= 2,23,24,22,9,3,45 | 2026-02-26 | 3/26/2026 12:00:00 AM | 28 | 28 | 28.2 | 101 | MURO | B-19322 VIALE 26_MURO_28.0_28 | 28.867 | 28.156 | 3 | 100.714
B-19322 VIALE 26 | 228.6 | 4000 PSI | MUROS T1 P5 EJE 3-4 ENTRE JyG M=2,3,8,21,23 | 2026-02-27 | 3/27/2026 12:00:00 AM | 28 | 28 | 31.9 | 114 | MURO | B-19322 VIALE 26_MURO_28.0_28 | 30.4 | 28.811 | 3 | 113.929
B-19322 VIALE 26 | 228.6 | 4000 PSI | MUROS T1 P5 EJE 3-4 ENTRE JyG M=2,3,8,21,23 | 2026-02-27 | 3/27/2026 12:00:00 AM | 28 | 28 | 29.8 | 106 | MURO | B-19322 VIALE 26_MURO_28.0_28 | 30.4 | 28.811 | 3 | 106.429
B-19322 VIALE 26 | 228.6 | 4000 PSI | MUROS T1 P5 EJE 3-4 ENTRE JyG M=2,3,8,21,23 | 2026-02-27 | 3/27/2026 12:00:00 AM | 28 | 28 | 29.5 | 105 | MURO | B-19322 VIALE 26_MURO_28.0_28 | 30.4 | 28.811 | 3 | 105.357
B-19322 VIALE 26 | 203 | 3500 PSI | TORRE 2 PILOTE 78 | 2025-03-25 | 4/22/2025 12:00:00 AM | 28 | 24.5 | 32.1 | 131 |  |  | 30.717 |  | 6 | 131.02
B-19322 VIALE 26 | 203 | 3500 PSI | TORRE 2 PILOTE 78 | 2025-03-25 | 4/22/2025 12:00:00 AM | 28 | 24.5 | 34 | 139 |  |  | 30.717 |  | 6 | 138.776
B-19322 VIALE 26 | 203 | 3500 PSI | TORRE 2 PILOTE 78 | 2025-03-25 | 4/22/2025 12:00:00 AM | 28 | 24.5 | 33.9 | 138 |  |  | 30.717 |  | 6 | 138.367
B-19322 VIALE 26 | 228 | 3500 PSI | torre 2 pilotes -54-61 | 2025-03-29 | 4/26/2025 12:00:00 AM | 28 | 24.5 | 28.8 | 117 |  |  | 29.933 |  | 3 | 117.551
B-19322 VIALE 26 | 228 | 3500 PSI | torre 2 pilotes -54-61 | 2025-03-29 | 4/26/2025 12:00:00 AM | 28 | 24.5 | 30.2 | 123 |  |  | 29.933 |  | 3 | 123.265
B-19322 VIALE 26 | 228 | 3500 PSI | torre 2 pilotes -54-61 | 2025-03-29 | 4/26/2025 12:00:00 AM | 28 | 24.5 | 30.8 | 126 |  |  | 29.933 |  | 3 | 125.714
B-19322 VIALE 26 | 177 | 3500 PSI | TORRE 2 PILOTE 58 | 2025-03-31 | 4/28/2025 12:00:00 AM | 28 | 24.5 | 25.8 | 105 |  |  | 27.3 | 29.317 | 3 | 105.306
B-19322 VIALE 26 | 177 | 3500 PSI | TORRE 2 PILOTE 58 | 2025-03-31 | 4/28/2025 12:00:00 AM | 28 | 24.5 | 28.8 | 118 |  |  | 27.3 | 29.317 | 3 | 117.551
B-19322 VIALE 26 | 177 | 3500 PSI | TORRE 2 PILOTE 58 | 2025-03-31 | 4/28/2025 12:00:00 AM | 28 | 24.5 | 27.3 | 112 |  |  | 27.3 | 29.317 | 3 | 111.429
B-19322 VIALE 26 | 203 | 3500 PSI | TORRE 2 PILOTE 67 | 2025-04-03 | 5/1/2025 12:00:00 AM | 28 | 24.5 | 29.2 | 119 |  |  | 28.567 | 28.6 | 3 | 119.184
B-19322 VIALE 26 | 203 | 3500 PSI | TORRE 2 PILOTE 67 | 2025-04-03 | 5/1/2025 12:00:00 AM | 28 | 24.5 | 27.6 | 113 |  |  | 28.567 | 28.6 | 3 | 112.653
B-19322 VIALE 26 | 203 | 3500 PSI | TORRE 2 PILOTE 67 | 2025-04-03 | 5/1/2025 12:00:00 AM | 28 | 24.5 | 28.9 | 118 |  |  | 28.567 | 28.6 | 3 | 117.959
B-19322 VIALE 26 | 177 | 3500 PSI | TORRE 2 PILOTE 69 | 2025-04-04 | 5/2/2025 12:00:00 AM | 28 | 24.5 | 33.9 | 138 |  |  | 34.033 | 29.967 | 3 | 138.367
B-19322 VIALE 26 | 177 | 3500 PSI | TORRE 2 PILOTE 69 | 2025-04-04 | 5/2/2025 12:00:00 AM | 28 | 24.5 | 35.7 | 146 |  |  | 34.033 | 29.967 | 3 | 145.714
B-19322 VIALE 26 | 177 | 3500 PSI | TORRE 2 PILOTE 69 | 2025-04-04 | 5/2/2025 12:00:00 AM | 28 | 24.5 | 32.5 | 133 |  |  | 34.033 | 29.967 | 3 | 132.653
B-19322 VIALE 26 | 203 | 3500 PSI | TORRE 2 PILOTE 53 | 2025-04-05 | 5/3/2025 12:00:00 AM | 28 | 24.5 | 32.2 | 131 |  |  | 35.533 | 32.711 | 3 | 131.429
B-19322 VIALE 26 | 203 | 3500 PSI | TORRE 2 PILOTE 53 | 2025-04-05 | 5/3/2025 12:00:00 AM | 28 | 24.5 | 35.3 | 144 |  |  | 35.533 | 32.711 | 3 | 144.082
B-19322 VIALE 26 | 203 | 3500 PSI | TORRE 2 PILOTE 53 | 2025-04-05 | 5/3/2025 12:00:00 AM | 28 | 24.5 | 39.1 | 159 |  |  | 35.533 | 32.711 | 3 | 159.592
B-19322 VIALE 26 | 177 | 3500 PSI | TORRE 2 PILOTE 72 | 2025-04-07 | 5/5/2025 12:00:00 AM | 28 | 24.5 | 32.7 | 134 |  |  | 35.6 | 35.055 | 3 | 133.469
B-19322 VIALE 26 | 177 | 3500 PSI | TORRE 2 PILOTE 72 | 2025-04-07 | 5/5/2025 12:00:00 AM | 28 | 24.5 | 40.3 | 164 |  |  | 35.6 | 35.055 | 3 | 164.49
B-19322 VIALE 26 | 177 | 3500 PSI | TORRE 2 PILOTE 72 | 2025-04-07 | 5/5/2025 12:00:00 AM | 28 | 24.5 | 33.8 | 138 |  |  | 35.6 | 35.055 | 3 | 137.959
B-19322 VIALE 26 | 203 | 3500 PSI | TORRE 2 PILOTE 107 | 2025-04-08 | 5/6/2025 12:00:00 AM | 28 | 24.5 | 28.8 | 117 |  |  | 37.033 | 36.055 | 3 | 117.551
B-19322 VIALE 26 | 203 | 3500 PSI | TORRE 2 PILOTE 107 | 2025-04-08 | 5/6/2025 12:00:00 AM | 28 | 24.5 | 28.2 | 115 |  |  | 37.033 | 36.055 | 3 | 115.102
B-19322 VIALE 26 | 203 | 3500 PSI | TORRE 2 PILOTE 107 | 2025-04-08 | 5/6/2025 12:00:00 AM | 28 | 24.5 | 54.1 | 221 |  |  | 37.033 | 36.055 | 3 | 220.816
B-19322 VIALE 26 | 177 | 3500 PSI | TORRE 2 PILOTE 104 | 2025-04-08 | 5/6/2025 12:00:00 AM | 28 | 24.5 | 32 | 130 |  |  | 32.067 | 34.9 | 3 | 130.612
B-19322 VIALE 26 | 177 | 3500 PSI | TORRE 2 PILOTE 104 | 2025-04-08 | 5/6/2025 12:00:00 AM | 28 | 24.5 | 32.8 | 134 |  |  | 32.067 | 34.9 | 3 | 133.878
B-19322 VIALE 26 | 177 | 3500 PSI | TORRE 2 PILOTE 104 | 2025-04-08 | 5/6/2025 12:00:00 AM | 28 | 24.5 | 31.4 | 128 |  |  | 32.067 | 34.9 | 3 | 128.163
B-19322 VIALE 26 | 203 | 3500 PSI | TORRE 2 PILOTE 108 | 2025-04-09 | 5/7/2025 12:00:00 AM | 28 | 24.5 | 20.7 | 84 |  |  | 23.333 | 30.811 | 3 | 84.49
B-19322 VIALE 26 | 203 | 3500 PSI | TORRE 2 PILOTE 108 | 2025-04-09 | 5/7/2025 12:00:00 AM | 28 | 24.5 | 24.7 | 101 |  |  | 23.333 | 30.811 | 3 | 100.816
B-19322 VIALE 26 | 203 | 3500 PSI | TORRE 2 PILOTE 108 | 2025-04-09 | 5/7/2025 12:00:00 AM | 28 | 24.5 | 24.6 | 100 |  |  | 23.333 | 30.811 | 3 | 100.408
B-19322 VIALE 26 | 203 | 3500 PSI | TORRE 2 PILOTE 105 | 2025-04-09 | 5/7/2025 12:00:00 AM | 28 | 24.5 | 28.2 | 115 |  |  | 28.533 | 27.978 | 3 | 115.102
B-19322 VIALE 26 | 203 | 3500 PSI | TORRE 2 PILOTE 105 | 2025-04-09 | 5/7/2025 12:00:00 AM | 28 | 24.5 | 31.4 | 128 |  |  | 28.533 | 27.978 | 3 | 128.163
B-19322 VIALE 26 | 203 | 3500 PSI | TORRE 2 PILOTE 105 | 2025-04-09 | 5/7/2025 12:00:00 AM | 28 | 24.5 | 26 | 106 |  |  | 28.533 | 27.978 | 3 | 106.122
B-19322 VIALE 26 | 215 | 3500 PSI | TORRE 2 PILOTE 106 | 2025-04-10 | 5/8/2025 12:00:00 AM | 28 | 24.5 | 33.6 | 137 |  |  | 33.367 | 28.411 | 3 | 137.143
B-19322 VIALE 26 | 215 | 3500 PSI | TORRE 2 PILOTE 106 | 2025-04-10 | 5/8/2025 12:00:00 AM | 28 | 24.5 | 32.4 | 132 |  |  | 33.367 | 28.411 | 3 | 132.245
B-19322 VIALE 26 | 215 | 3500 PSI | TORRE 2 PILOTE 106 | 2025-04-10 | 5/8/2025 12:00:00 AM | 28 | 24.5 | 34.1 | 139 |  |  | 33.367 | 28.411 | 3 | 139.184
B-19322 VIALE 26 | 228 | 3500 PSI | TORRE 2 PILOTE 55 | 2025-04-10 | 5/8/2025 12:00:00 AM | 28 | 24.5 | 25.2 | 103 |  |  | 24.667 | 28.856 | 3 | 102.857
B-19322 VIALE 26 | 228 | 3500 PSI | TORRE 2 PILOTE 55 | 2025-04-10 | 5/8/2025 12:00:00 AM | 28 | 24.5 | 25.2 | 103 |  |  | 24.667 | 28.856 | 3 | 102.857
B-19322 VIALE 26 | 228 | 3500 PSI | TORRE 2 PILOTE 55 | 2025-04-10 | 5/8/2025 12:00:00 AM | 28 | 24.5 | 23.6 | 96 |  |  | 24.667 | 28.856 | 3 | 96.327
B-19322 VIALE 26 | 215 | 3500 PSI | TORRE 2 PILOTE 65 | 2025-04-12 | 5/10/2025 12:00:00 AM | 28 | 24.5 | 28.1 | 115 |  |  | 28.833 | 28.956 | 3 | 114.694
B-19322 VIALE 26 | 215 | 3500 PSI | TORRE 2 PILOTE 65 | 2025-04-12 | 5/10/2025 12:00:00 AM | 28 | 24.5 | 29.7 | 121 |  |  | 28.833 | 28.956 | 3 | 121.224
B-19322 VIALE 26 | 215 | 3500 PSI | TORRE 2 PILOTE 65 | 2025-04-12 | 5/10/2025 12:00:00 AM | 28 | 24.5 | 28.7 | 117 |  |  | 28.833 | 28.956 | 3 | 117.143
B-19322 VIALE 26 | 203 | 3500 PSI | TORRE 2 PILOTE 56 | 2025-04-14 | 5/12/2025 12:00:00 AM | 28 | 24.5 | 29.3 | 120 |  |  | 27.1 | 26.867 | 3 | 119.592
B-19322 VIALE 26 | 203 | 3500 PSI | TORRE 2 PILOTE 56 | 2025-04-14 | 5/12/2025 12:00:00 AM | 28 | 24.5 | 29.2 | 119 |  |  | 27.1 | 26.867 | 3 | 119.184
B-19322 VIALE 26 | 203 | 3500 PSI | TORRE 2 PILOTE 56 | 2025-04-14 | 5/12/2025 12:00:00 AM | 28 | 24.5 | 22.8 | 93 |  |  | 27.1 | 26.867 | 3 | 93.061
B-19322 VIALE 26 | 203 | 3500 PSI | TORRE 2 PILOTE 63-57 | 2025-04-15 | 5/13/2025 12:00:00 AM | 28 | 24.5 | 28.8 | 117 |  |  | 29.467 | 28.467 | 3 | 117.551
B-19322 VIALE 26 | 203 | 3500 PSI | TORRE 2 PILOTE 63-57 | 2025-04-15 | 5/13/2025 12:00:00 AM | 28 | 24.5 | 28.3 | 116 |  |  | 29.467 | 28.467 | 3 | 115.51
B-19322 VIALE 26 | 203 | 3500 PSI | TORRE 2 PILOTE 63-57 | 2025-04-15 | 5/13/2025 12:00:00 AM | 28 | 24.5 | 31.3 | 128 |  |  | 29.467 | 28.467 | 3 | 127.755
B-19322 VIALE 26 | 177 | 3500 PSI | TORRE 2 PILOTE 70 | 2025-04-16 | 5/14/2025 12:00:00 AM | 28 | 24.5 | 21.6 | 88 |  |  | 21.667 | 26.078 | 3 | 88.163
B-19322 VIALE 26 | 177 | 3500 PSI | TORRE 2 PILOTE 70 | 2025-04-16 | 5/14/2025 12:00:00 AM | 28 | 24.5 | 22 | 90 |  |  | 21.667 | 26.078 | 3 | 89.796
B-19322 VIALE 26 | 177 | 3500 PSI | TORRE 2 PILOTE 70 | 2025-04-16 | 5/14/2025 12:00:00 AM | 28 | 24.5 | 21.4 | 87 |  |  | 21.667 | 26.078 | 3 | 87.347
B-19322 VIALE 26 | 203 | 3500 PSI | TORRE 2 PILOTE 59-71 | 2025-04-22 | 5/20/2025 12:00:00 AM | 28 | 24.5 | 23.5 | 96 |  |  | 23.1 | 24.745 | 3 | 95.918
B-19322 VIALE 26 | 203 | 3500 PSI | TORRE 2 PILOTE 59-71 | 2025-04-22 | 5/20/2025 12:00:00 AM | 28 | 24.5 | 24.2 | 99 |  |  | 23.1 | 24.745 | 3 | 98.776
B-19322 VIALE 26 | 203 | 3500 PSI | TORRE 2 PILOTE 59-71 | 2025-04-22 | 5/20/2025 12:00:00 AM | 28 | 24.5 | 21.6 | 88 |  |  | 23.1 | 24.745 | 3 | 88.163
B-19322 VIALE 26 | 177 | 3500 PSI | TORRE 2 PILOTE 62 | 2025-04-23 | 5/21/2025 12:00:00 AM | 28 | 24.5 | 38.8 | 158 |  |  | 36.8 | 27.189 | 3 | 158.367
B-19322 VIALE 26 | 177 | 3500 PSI | TORRE 2 PILOTE 62 | 2025-04-23 | 5/21/2025 12:00:00 AM | 28 | 24.5 | 37.1 | 151 |  |  | 36.8 | 27.189 | 3 | 151.429
B-19322 VIALE 26 | 177 | 3500 PSI | TORRE 2 PILOTE 62 | 2025-04-23 | 5/21/2025 12:00:00 AM | 28 | 24.5 | 34.5 | 141 |  |  | 36.8 | 27.189 | 3 | 140.816
B-19322 VIALE 26 | 203 | 3500 PSI | TORRE 2 PILOTE 66 | 2025-04-24 | 5/22/2025 12:00:00 AM | 28 | 24.5 | 21.2 | 87 |  |  | 21.4 | 27.1 | 3 | 86.531
B-19322 VIALE 26 | 203 | 3500 PSI | TORRE 2 PILOTE 66 | 2025-04-24 | 5/22/2025 12:00:00 AM | 28 | 24.5 | 21.7 | 88 |  |  | 21.4 | 27.1 | 3 | 88.571
B-19322 VIALE 26 | 203 | 3500 PSI | TORRE 2 PILOTE 66 | 2025-04-24 | 5/22/2025 12:00:00 AM | 28 | 24.5 | 21.3 | 87 |  |  | 21.4 | 27.1 | 3 | 86.939
B-19322 VIALE 26 | 177 | 3500 PSI | TORRE 2 PILOTE 92 | 2025-04-25 | 5/23/2025 12:00:00 AM | 28 | 24.5 | 26.3 | 107 |  |  | 26.367 | 28.189 | 3 | 107.347
B-19322 VIALE 26 | 177 | 3500 PSI | TORRE 2 PILOTE 92 | 2025-04-25 | 5/23/2025 12:00:00 AM | 28 | 24.5 | 24.4 | 100 |  |  | 26.367 | 28.189 | 3 | 99.592
B-19322 VIALE 26 | 177 | 3500 PSI | TORRE 2 PILOTE 92 | 2025-04-25 | 5/23/2025 12:00:00 AM | 28 | 24.5 | 28.4 | 116 |  |  | 26.367 | 28.189 | 3 | 115.918
B-19322 VIALE 26 | 228 | 3500 PSI | TORRE 2 PILOTE 62 | 2025-04-26 | 5/24/2025 12:00:00 AM | 28 | 24.5 | 16.3 | 67 |  |  | 19.133 | 22.3 | 3 | 66.531
B-19322 VIALE 26 | 228 | 3500 PSI | TORRE 2 PILOTE 62 | 2025-04-26 | 5/24/2025 12:00:00 AM | 28 | 24.5 | 20.5 | 84 |  |  | 19.133 | 22.3 | 3 | 83.673
B-19322 VIALE 26 | 228 | 3500 PSI | TORRE 2 PILOTE 62 | 2025-04-26 | 5/24/2025 12:00:00 AM | 28 | 24.5 | 20.6 | 84 |  |  | 19.133 | 22.3 | 3 | 84.082
B-19322 VIALE 26 | 190 | 3500 PSI | TORRE 2 PILOTE 87 | 2025-04-29 | 5/27/2025 12:00:00 AM | 28 | 24.5 | 22.8 | 93 |  |  | 23.967 | 23.156 | 3 | 93.061
B-19322 VIALE 26 | 190 | 3500 PSI | TORRE 2 PILOTE 87 | 2025-04-29 | 5/27/2025 12:00:00 AM | 28 | 24.5 | 25.6 | 104 |  |  | 23.967 | 23.156 | 3 | 104.49
B-19322 VIALE 26 | 190 | 3500 PSI | TORRE 2 PILOTE 87 | 2025-04-29 | 5/27/2025 12:00:00 AM | 28 | 24.5 | 23.5 | 96 |  |  | 23.967 | 23.156 | 3 | 95.918
B-19322 VIALE 26 | 215 | 3500 PSI | TORRE 2 PILOTE 40 | 2025-04-30 | 5/28/2025 12:00:00 AM | 28 | 24.5 | 23.5 | 96 |  |  | 24.633 | 22.578 | 3 | 95.918
B-19322 VIALE 26 | 215 | 3500 PSI | TORRE 2 PILOTE 40 | 2025-04-30 | 5/28/2025 12:00:00 AM | 28 | 24.5 | 25 | 102 |  |  | 24.633 | 22.578 | 3 | 102.041
B-19322 VIALE 26 | 215 | 3500 PSI | TORRE 2 PILOTE 40 | 2025-04-30 | 5/28/2025 12:00:00 AM | 28 | 24.5 | 25.4 | 104 |  |  | 24.633 | 22.578 | 3 | 103.673
B-19322 VIALE 26 | 203 | 3500 PSI | TORRE 2 PILOTE 60 | 2025-04-26 | 5/24/2025 12:00:00 AM | 28 | 24.5 | 23.3 | 95 |  |  | 24.567 | 24.389 | 3 | 95.102
B-19322 VIALE 26 | 203 | 3500 PSI | TORRE 2 PILOTE 60 | 2025-04-26 | 5/24/2025 12:00:00 AM | 28 | 24.5 | 25 | 102 |  |  | 24.567 | 24.389 | 3 | 102.041
B-19322 VIALE 26 | 203 | 3500 PSI | TORRE 2 PILOTE 60 | 2025-04-26 | 5/24/2025 12:00:00 AM | 28 | 24.5 | 25.4 | 104 |  |  | 24.567 | 24.389 | 3 | 103.673
B-19322 VIALE 26 | 190 | 3500 PSI | TORRE 2 PILOTE 68-89 | 2025-04-30 | 5/28/2025 12:00:00 AM | 28 | 24.5 | 22.3 | 91 |  |  | 23.033 | 24.078 | 3 | 91.02
B-19322 VIALE 26 | 190 | 3500 PSI | TORRE 2 PILOTE 68-89 | 2025-04-30 | 5/28/2025 12:00:00 AM | 28 | 24.5 | 23.5 | 96 |  |  | 23.033 | 24.078 | 3 | 95.918
B-19322 VIALE 26 | 190 | 3500 PSI | TORRE 2 PILOTE 68-89 | 2025-04-30 | 5/28/2025 12:00:00 AM | 28 | 24.5 | 23.3 | 95 |  |  | 23.033 | 24.078 | 3 | 95.102
B-19322 VIALE 26 | 215 | 3500 PSI | TORRE 2 PILOTE 91 | 2025-04-28 | 5/26/2025 12:00:00 AM | 28 | 24.5 | 22.4 | 91 |  |  | 24.033 | 23.878 | 3 | 91.429
B-19322 VIALE 26 | 215 | 3500 PSI | TORRE 2 PILOTE 91 | 2025-04-28 | 5/26/2025 12:00:00 AM | 28 | 24.5 | 24.8 | 101 |  |  | 24.033 | 23.878 | 3 | 101.224
B-19322 VIALE 26 | 215 | 3500 PSI | TORRE 2 PILOTE 91 | 2025-04-28 | 5/26/2025 12:00:00 AM | 28 | 24.5 | 24.9 | 102 |  |  | 24.033 | 23.878 | 3 | 101.633
B-19322 VIALE 26 | 215 | 3500 PSI | TORRE 2 PILOTE 26 | 2025-05-02 | 5/30/2025 12:00:00 AM | 28 | 24.5 | 23.4 | 95 |  |  | 29.467 | 25.511 | 3 | 95.51
B-19322 VIALE 26 | 215 | 3500 PSI | TORRE 2 PILOTE 26 | 2025-05-02 | 5/30/2025 12:00:00 AM | 28 | 24.5 | 28.9 | 118 |  |  | 29.467 | 25.511 | 3 | 117.959
B-19322 VIALE 26 | 215 | 3500 PSI | TORRE 2 PILOTE 26 | 2025-05-02 | 5/30/2025 12:00:00 AM | 28 | 24.5 | 36.1 | 147 |  |  | 29.467 | 25.511 | 3 | 147.347
B-19322 VIALE 26 | 215 | 3500 PSI | TORRE 2 PILOTE 45 | 2025-05-05 | 6/2/2025 12:00:00 AM | 28 | 24.5 | 23.4 | 96 |  |  | 24.5 | 26 | 3 | 95.51
B-19322 VIALE 26 | 215 | 3500 PSI | TORRE 2 PILOTE 45 | 2025-05-05 | 6/2/2025 12:00:00 AM | 28 | 24.5 | 23.9 | 98 |  |  | 24.5 | 26 | 3 | 97.551
B-19322 VIALE 26 | 215 | 3500 PSI | TORRE 2 PILOTE 45 | 2025-05-05 | 6/2/2025 12:00:00 AM | 28 | 24.5 | 26.2 | 107 |  |  | 24.5 | 26 | 3 | 106.939
B-19322 VIALE 26 | 215 | 3500 PSI | TORRE 2 PILOTE 41 | 2025-05-05 | 6/2/2025 12:00:00 AM | 28 | 24.5 | 24.6 | 100 |  |  | 26.5 | 26.822 | 3 | 100.408
B-19322 VIALE 26 | 215 | 3500 PSI | TORRE 2 PILOTE 41 | 2025-05-05 | 6/2/2025 12:00:00 AM | 28 | 24.5 | 27.8 | 113 |  |  | 26.5 | 26.822 | 3 | 113.469
B-19322 VIALE 26 | 215 | 3500 PSI | TORRE 2 PILOTE 41 | 2025-05-05 | 6/2/2025 12:00:00 AM | 28 | 24.5 | 27.1 | 111 |  |  | 26.5 | 26.822 | 3 | 110.612
B-19322 VIALE 26 | 215 | 3500 PSI | TORRE 2 PILOTE 75 | 2025-05-06 | 6/3/2025 12:00:00 AM | 28 | 24.5 | 26.1 | 107 |  |  | 26.467 | 25.822 | 3 | 106.531
B-19322 VIALE 26 | 215 | 3500 PSI | TORRE 2 PILOTE 75 | 2025-05-06 | 6/3/2025 12:00:00 AM | 28 | 24.5 | 26.6 | 109 |  |  | 26.467 | 25.822 | 3 | 108.571
B-19322 VIALE 26 | 215 | 3500 PSI | TORRE 2 PILOTE 75 | 2025-05-06 | 6/3/2025 12:00:00 AM | 28 | 24.5 | 26.7 | 109 |  |  | 26.467 | 25.822 | 3 | 108.98
B-19322 VIALE 26 | 0 | 3500 PSI | TORRE 2 PILOTE 90-43 | 2025-05-07 | 6/4/2025 12:00:00 AM | 28 | 24.5 | 23.6 | 96 |  |  | 22.633 | 25.2 | 3 | 96.327
B-19322 VIALE 26 | 0 | 3500 PSI | TORRE 2 PILOTE 90-43 | 2025-05-07 | 6/4/2025 12:00:00 AM | 28 | 24.5 | 21.1 | 86 |  |  | 22.633 | 25.2 | 3 | 86.122
B-19322 VIALE 26 | 0 | 3500 PSI | TORRE 2 PILOTE 90-43 | 2025-05-07 | 6/4/2025 12:00:00 AM | 28 | 24.5 | 23.2 | 95 |  |  | 22.633 | 25.2 | 3 | 94.694
B-19322 VIALE 26 | 0 | 3500 PSI | TORRE 2 PILOTE 25-46 | 2025-05-08 | 6/5/2025 12:00:00 AM | 28 | 24.5 | 26.7 | 109 |  |  | 24.9 | 24.667 | 3 | 108.98
B-19322 VIALE 26 | 0 | 3500 PSI | TORRE 2 PILOTE 25-46 | 2025-05-08 | 6/5/2025 12:00:00 AM | 28 | 24.5 | 23.9 | 97 |  |  | 24.9 | 24.667 | 3 | 97.551
B-19322 VIALE 26 | 0 | 3500 PSI | TORRE 2 PILOTE 25-46 | 2025-05-08 | 6/5/2025 12:00:00 AM | 28 | 24.5 | 24.1 | 98 |  |  | 24.9 | 24.667 | 3 | 98.367
B-19322 VIALE 26 | 0 | 3500 PSI | TORRE 2 PILOTE 49 | 2025-05-09 | 6/6/2025 12:00:00 AM | 28 | 24.5 | 23.1 | 94 |  |  | 24.333 | 23.955 | 3 | 94.286
B-19322 VIALE 26 | 0 | 3500 PSI | TORRE 2 PILOTE 49 | 2025-05-09 | 6/6/2025 12:00:00 AM | 28 | 24.5 | 25.2 | 103 |  |  | 24.333 | 23.955 | 3 | 102.857
B-19322 VIALE 26 | 0 | 3500 PSI | TORRE 2 PILOTE 49 | 2025-05-09 | 6/6/2025 12:00:00 AM | 28 | 24.5 | 24.7 | 101 |  |  | 24.333 | 23.955 | 3 | 100.816
B-19322 VIALE 26 | 0 | 3500 PSI | TORRE 2 PILOTE 83 | 2025-05-09 | 6/6/2025 12:00:00 AM | 28 | 24.5 | 26.5 | 108 |  |  | 27.167 | 25.467 | 3 | 108.163
B-19322 VIALE 26 | 0 | 3500 PSI | TORRE 2 PILOTE 83 | 2025-05-09 | 6/6/2025 12:00:00 AM | 28 | 24.5 | 27.8 | 113 |  |  | 27.167 | 25.467 | 3 | 113.469
B-19322 VIALE 26 | 0 | 3500 PSI | TORRE 2 PILOTE 83 | 2025-05-09 | 6/6/2025 12:00:00 AM | 28 | 24.5 | 27.2 | 111 |  |  | 27.167 | 25.467 | 3 | 111.02
B-19322 VIALE 26 | 0 | 3500 PSI | TORRE 2 PILOTE 85 | 2025-05-12 | 6/9/2025 12:00:00 AM | 28 | 24.5 | 22.6 | 92 |  |  | 23.167 | 24.889 | 3 | 92.245
B-19322 VIALE 26 | 0 | 3500 PSI | TORRE 2 PILOTE 85 | 2025-05-12 | 6/9/2025 12:00:00 AM | 28 | 24.5 | 23.6 | 96 |  |  | 23.167 | 24.889 | 3 | 96.327
B-19322 VIALE 26 | 0 | 3500 PSI | TORRE 2 PILOTE 85 | 2025-05-12 | 6/9/2025 12:00:00 AM | 28 | 24.5 | 23.3 | 95 |  |  | 23.167 | 24.889 | 3 | 95.102
B-19322 VIALE 26 | 0 | 3500 PSI | TORRE 2 PILOTE 75 | 2025-05-10 | 6/7/2025 12:00:00 AM | 28 | 24.5 | 27.8 | 114 |  |  | 25 | 25.111 | 3 | 113.469
B-19322 VIALE 26 | 0 | 3500 PSI | TORRE 2 PILOTE 75 | 2025-05-10 | 6/7/2025 12:00:00 AM | 28 | 24.5 | 24.3 | 99 |  |  | 25 | 25.111 | 3 | 99.184
B-19322 VIALE 26 | 0 | 3500 PSI | TORRE 2 PILOTE 75 | 2025-05-10 | 6/7/2025 12:00:00 AM | 28 | 24.5 | 22.9 | 93 |  |  | 25 | 25.111 | 3 | 93.469
B-19322 VIALE 26 | 0 | 3500 PSI | TORRE 2 PILOTE 24 | 2025-05-13 | 6/10/2025 12:00:00 AM | 28 | 24.5 | 30.8 | 126 |  |  | 30.367 | 26.178 | 3 | 125.714
B-19322 VIALE 26 | 0 | 3500 PSI | TORRE 2 PILOTE 24 | 2025-05-13 | 6/10/2025 12:00:00 AM | 28 | 24.5 | 27.2 | 111 |  |  | 30.367 | 26.178 | 3 | 111.02
B-19322 VIALE 26 | 0 | 3500 PSI | TORRE 2 PILOTE 24 | 2025-05-13 | 6/10/2025 12:00:00 AM | 28 | 24.5 | 33.1 | 135 |  |  | 30.367 | 26.178 | 3 | 135.102
B-19322 VIALE 26 | 203 | 3500 PSI | TORRE 2 PILOTE 42 | 2025-05-14 | 6/11/2025 12:00:00 AM | 28 | 24.5 | 37.3 | 152 |  |  | 36.067 | 30.478 | 3 | 152.245
B-19322 VIALE 26 | 203 | 3500 PSI | TORRE 2 PILOTE 42 | 2025-05-14 | 6/11/2025 12:00:00 AM | 28 | 24.5 | 35 | 143 |  |  | 36.067 | 30.478 | 3 | 142.857
B-19322 VIALE 26 | 203 | 3500 PSI | TORRE 2 PILOTE 42 | 2025-05-14 | 6/11/2025 12:00:00 AM | 28 | 24.5 | 35.9 | 146 |  |  | 36.067 | 30.478 | 3 | 146.531
B-19322 VIALE 26 | 203 | 3500 PSI | TORRE 2 PILOTE 48 | 2025-05-15 | 6/12/2025 12:00:00 AM | 28 | 24.5 | 28.8 | 118 |  |  | 25.6 | 30.678 | 3 | 117.551
B-19322 VIALE 26 | 203 | 3500 PSI | TORRE 2 PILOTE 48 | 2025-05-15 | 6/12/2025 12:00:00 AM | 28 | 24.5 | 24.3 | 99 |  |  | 25.6 | 30.678 | 3 | 99.184
B-19322 VIALE 26 | 203 | 3500 PSI | TORRE 2 PILOTE 48 | 2025-05-15 | 6/12/2025 12:00:00 AM | 28 | 24.5 | 23.7 | 97 |  |  | 25.6 | 30.678 | 3 | 96.735
B-19322 VIALE 26 | 203 | 3500 PSI | TORRE 2 PILOTE 78 | 2025-05-15 | 6/12/2025 12:00:00 AM | 28 | 24.5 | 28.5 | 116 |  |  | 30.717 | 30.795 | 6 | 116.327
B-19322 VIALE 26 | 203 | 3500 PSI | TORRE 2 PILOTE 78 | 2025-05-15 | 6/12/2025 12:00:00 AM | 28 | 24.5 | 31.7 | 129 |  |  | 30.717 | 30.795 | 6 | 129.388
B-19322 VIALE 26 | 203 | 3500 PSI | TORRE 2 PILOTE 78 | 2025-05-15 | 6/12/2025 12:00:00 AM | 28 | 24.5 | 24.1 | 98 |  |  | 30.717 | 30.795 | 6 | 98.367
B-19322 VIALE 26 | 203 | 3500 PSI | TORRE 2 PILOTE 81 | 2025-05-16 | 6/13/2025 12:00:00 AM | 28 | 24.5 | 25.4 | 104 |  |  | 26.533 | 27.617 | 3 | 103.673
B-19322 VIALE 26 | 203 | 3500 PSI | TORRE 2 PILOTE 81 | 2025-05-16 | 6/13/2025 12:00:00 AM | 28 | 24.5 | 26.2 | 107 |  |  | 26.533 | 27.617 | 3 | 106.939
B-19322 VIALE 26 | 203 | 3500 PSI | TORRE 2 PILOTE 81 | 2025-05-16 | 6/13/2025 12:00:00 AM | 28 | 24.5 | 28 | 114 |  |  | 26.533 | 27.617 | 3 | 114.286
B-19322 VIALE 26 | 203 | 3500 PSI | TORRE 2 PILOTE 44 | 2025-05-20 | 6/17/2025 12:00:00 AM | 28 | 24.5 | 16.8 | 69 |  |  | 17.767 | 25.006 | 3 | 68.571
B-19322 VIALE 26 | 203 | 3500 PSI | TORRE 2 PILOTE 44 | 2025-05-20 | 6/17/2025 12:00:00 AM | 28 | 24.5 | 17.5 | 71 |  |  | 17.767 | 25.006 | 3 | 71.429
B-19322 VIALE 26 | 203 | 3500 PSI | TORRE 2 PILOTE 44 | 2025-05-20 | 6/17/2025 12:00:00 AM | 28 | 24.5 | 19 | 78 |  |  | 17.767 | 25.006 | 3 | 77.551
B-19322 VIALE 26 | 203 | 3500 PSI | TORRE 2 PILOTE 80 | 2025-05-21 | 6/18/2025 12:00:00 AM | 28 | 24.5 | 22.7 | 92 |  |  | 24.767 | 23.022 | 3 | 92.653
B-19322 VIALE 26 | 203 | 3500 PSI | TORRE 2 PILOTE 80 | 2025-05-21 | 6/18/2025 12:00:00 AM | 28 | 24.5 | 25.3 | 103 |  |  | 24.767 | 23.022 | 3 | 103.265
B-19322 VIALE 26 | 203 | 3500 PSI | TORRE 2 PILOTE 80 | 2025-05-21 | 6/18/2025 12:00:00 AM | 28 | 24.5 | 26.3 | 107 |  |  | 24.767 | 23.022 | 3 | 107.347
B-19322 VIALE 26 | 203 | 3500 PSI | Torre 2 Pilote85 | 2025-05-21 | 6/18/2025 12:00:00 AM | 28 | 24.5 | 23.2 | 95 |  |  | 20.4 | 20.978 | 3 | 94.694
B-19322 VIALE 26 | 203 | 3500 PSI | Torre 2 Pilote85 | 2025-05-21 | 6/18/2025 12:00:00 AM | 28 | 24.5 | 18.6 | 76 |  |  | 20.4 | 20.978 | 3 | 75.918
B-19322 VIALE 26 | 203 | 3500 PSI | Torre 2 Pilote85 | 2025-05-21 | 6/18/2025 12:00:00 AM | 28 | 24.5 | 19.4 | 79 |  |  | 20.4 | 20.978 | 3 | 79.184
B-19322 VIALE 26 | 177 | 3500 PSI | TORRE 1 PILOTE 01 | 2025-05-23 | 6/20/2025 12:00:00 AM | 28 | 24.5 | 25.5 | 104 |  |  | 24.133 | 23.1 | 3 | 104.082
B-19322 VIALE 26 | 177 | 3500 PSI | TORRE 1 PILOTE 01 | 2025-05-23 | 6/20/2025 12:00:00 AM | 28 | 24.5 | 24 | 98 |  |  | 24.133 | 23.1 | 3 | 97.959
B-19322 VIALE 26 | 177 | 3500 PSI | TORRE 1 PILOTE 01 | 2025-05-23 | 6/20/2025 12:00:00 AM | 28 | 24.5 | 22.9 | 94 |  |  | 24.133 | 23.1 | 3 | 93.469
B-19322 VIALE 26 | 228 | 3500 PSI | TORRE 2 PILOTE 39 | 2025-05-23 | 6/20/2025 12:00:00 AM | 28 | 24.5 | 21.9 | 89 |  |  | 20.567 | 21.7 | 3 | 89.388
B-19322 VIALE 26 | 228 | 3500 PSI | TORRE 2 PILOTE 39 | 2025-05-23 | 6/20/2025 12:00:00 AM | 28 | 24.5 | 19.9 | 81 |  |  | 20.567 | 21.7 | 3 | 81.224
B-19322 VIALE 26 | 228 | 3500 PSI | TORRE 2 PILOTE 39 | 2025-05-23 | 6/20/2025 12:00:00 AM | 28 | 24.5 | 19.9 | 81 |  |  | 20.567 | 21.7 | 3 | 81.224
B-19322 VIALE 26 | 203 | 3500 PSI | TORRE 2 PILOTE 86 | 2025-05-26 | 6/23/2025 12:00:00 AM | 28 | 24.5 | 28.2 | 115 |  |  | 29.333 | 24.678 | 3 | 115.102
B-19322 VIALE 26 | 203 | 3500 PSI | TORRE 2 PILOTE 86 | 2025-05-26 | 6/23/2025 12:00:00 AM | 28 | 24.5 | 28.8 | 118 |  |  | 29.333 | 24.678 | 3 | 117.551
B-19322 VIALE 26 | 203 | 3500 PSI | TORRE 2 PILOTE 86 | 2025-05-26 | 6/23/2025 12:00:00 AM | 28 | 24.5 | 31 | 127 |  |  | 29.333 | 24.678 | 3 | 126.531
B-19322 VIALE 26 | 203 | 3500 PSI | TORRE 1 PILOTE 79 | 2025-05-24 | 6/21/2025 12:00:00 AM | 28 | 24.5 | 24.6 | 100 |  |  | 22.833 | 24.244 | 3 | 100.408
B-19322 VIALE 26 | 203 | 3500 PSI | TORRE 1 PILOTE 79 | 2025-05-24 | 6/21/2025 12:00:00 AM | 28 | 24.5 | 23 | 94 |  |  | 22.833 | 24.244 | 3 | 93.878
B-19322 VIALE 26 | 203 | 3500 PSI | TORRE 1 PILOTE 79 | 2025-05-24 | 6/21/2025 12:00:00 AM | 28 | 24.5 | 20.9 | 85 |  |  | 22.833 | 24.244 | 3 | 85.306
B-19322 VIALE 26 | 203 | 3500 PSI | TORRE 2 PILOTE 82 | 2025-05-27 | 6/24/2025 12:00:00 AM | 28 | 24.5 | 20.1 | 82 |  |  | 21.533 | 24.566 | 3 | 82.041
B-19322 VIALE 26 | 203 | 3500 PSI | TORRE 2 PILOTE 82 | 2025-05-27 | 6/24/2025 12:00:00 AM | 28 | 24.5 | 24.7 | 101 |  |  | 21.533 | 24.566 | 3 | 100.816
B-19322 VIALE 26 | 203 | 3500 PSI | TORRE 2 PILOTE 82 | 2025-05-27 | 6/24/2025 12:00:00 AM | 28 | 24.5 | 19.8 | 81 |  |  | 21.533 | 24.566 | 3 | 80.816
B-19322 VIALE 26 | 203 | 3500 PSI | TORRE 2 PILOTE 74 | 2025-05-28 | 6/25/2025 12:00:00 AM | 28 | 24.5 | 30.7 | 125 |  |  | 31.167 | 25.178 | 3 | 125.306
B-19322 VIALE 26 | 203 | 3500 PSI | TORRE 2 PILOTE 74 | 2025-05-28 | 6/25/2025 12:00:00 AM | 28 | 24.5 | 32 | 130 |  |  | 31.167 | 25.178 | 3 | 130.612
B-19322 VIALE 26 | 203 | 3500 PSI | TORRE 2 PILOTE 74 | 2025-05-28 | 6/25/2025 12:00:00 AM | 28 | 24.5 | 30.8 | 126 |  |  | 31.167 | 25.178 | 3 | 125.714
B-19322 VIALE 26 | 228 | 3500 PSI | TORRE 2 PILOTE 93 | 2025-05-16 | 6/13/2025 12:00:00 AM | 28 | 24.5 | 14.5 | 59 |  |  | 15.933 | 22.878 | 3 | 59.184
B-19322 VIALE 26 | 228 | 3500 PSI | TORRE 2 PILOTE 93 | 2025-05-16 | 6/13/2025 12:00:00 AM | 28 | 24.5 | 17.2 | 70 |  |  | 15.933 | 22.878 | 3 | 70.204
B-19322 VIALE 26 | 228 | 3500 PSI | TORRE 2 PILOTE 93 | 2025-05-16 | 6/13/2025 12:00:00 AM | 28 | 24.5 | 16.1 | 66 |  |  | 15.933 | 22.878 | 3 | 65.714
B-19322 VIALE 26 | 203 | 3500 PSI | TORRE 2 PILOTE 76 | 2025-05-29 | 6/26/2025 12:00:00 AM | 28 | 24.5 | 25.3 | 103 |  |  | 24.167 | 23.756 | 3 | 103.265
B-19322 VIALE 26 | 203 | 3500 PSI | TORRE 2 PILOTE 76 | 2025-05-29 | 6/26/2025 12:00:00 AM | 28 | 24.5 | 21.6 | 88 |  |  | 24.167 | 23.756 | 3 | 88.163
B-19322 VIALE 26 | 203 | 3500 PSI | TORRE 2 PILOTE 76 | 2025-05-29 | 6/26/2025 12:00:00 AM | 28 | 24.5 | 25.6 | 105 |  |  | 24.167 | 23.756 | 3 | 104.49
B-19322 VIALE 26 | 177 | 3500 PSI | TORRE 2 PILOTE 09-88 | 2025-05-30 | 6/27/2025 12:00:00 AM | 28 | 24.5 | 26 | 106 |  |  | 24 | 21.367 | 3 | 106.122
B-19322 VIALE 26 | 177 | 3500 PSI | TORRE 2 PILOTE 09-88 | 2025-05-30 | 6/27/2025 12:00:00 AM | 28 | 24.5 | 24.6 | 100 |  |  | 24 | 21.367 | 3 | 100.408
B-19322 VIALE 26 | 177 | 3500 PSI | TORRE 2 PILOTE 09-88 | 2025-05-30 | 6/27/2025 12:00:00 AM | 28 | 24.5 | 21.4 | 87 |  |  | 24 | 21.367 | 3 | 87.347
B-19322 VIALE 26 | 203 | 3500 PSI | TORRE 2 PILOTE 75 | 2025-05-31 | 6/28/2025 12:00:00 AM | 28 | 24.5 | 13.5 | 55 |  |  | 15.333 | 21.167 | 3 | 55.102
B-19322 VIALE 26 | 203 | 3500 PSI | TORRE 2 PILOTE 75 | 2025-05-31 | 6/28/2025 12:00:00 AM | 28 | 24.5 | 16.9 | 69 |  |  | 15.333 | 21.167 | 3 | 68.98
B-19322 VIALE 26 | 203 | 3500 PSI | TORRE 2 PILOTE 75 | 2025-05-31 | 6/28/2025 12:00:00 AM | 28 | 24.5 | 15.6 | 64 |  |  | 15.333 | 21.167 | 3 | 63.673
B-19322 VIALE 26 | 203 | 3500 PSI | TORRE 2 PILOTE 84 | 2025-05-29 | 6/26/2025 12:00:00 AM | 28 | 24.5 | 24.9 | 101 |  |  | 24.4 | 21.244 | 3 | 101.633
B-19322 VIALE 26 | 203 | 3500 PSI | TORRE 2 PILOTE 84 | 2025-05-29 | 6/26/2025 12:00:00 AM | 28 | 24.5 | 24.9 | 102 |  |  | 24.4 | 21.244 | 3 | 101.633
B-19322 VIALE 26 | 203 | 3500 PSI | TORRE 2 PILOTE 84 | 2025-05-29 | 6/26/2025 12:00:00 AM | 28 | 24.5 | 23.4 | 96 |  |  | 24.4 | 21.244 | 3 | 95.51
B-19322 VIALE 26 | 228 | 3500 PSI | Torre 2 Pilote 78' | 2025-06-03 | 7/1/2025 12:00:00 AM | 28 | 24.5 | 25 | 102 |  |  | 24.067 | 21.267 | 3 | 102.041
B-19322 VIALE 26 | 228 | 3500 PSI | Torre 2 Pilote 78' | 2025-06-03 | 7/1/2025 12:00:00 AM | 28 | 24.5 | 25.8 | 105 |  |  | 24.067 | 21.267 | 3 | 105.306
B-19322 VIALE 26 | 228 | 3500 PSI | Torre 2 Pilote 78' | 2025-06-03 | 7/1/2025 12:00:00 AM | 28 | 24.5 | 21.4 | 87 |  |  | 24.067 | 21.267 | 3 | 87.347
B-19322 VIALE 26 | 177 | 3500 PSI | TORRE 2 PILOTE 28 | 2025-06-04 | 7/2/2025 12:00:00 AM | 28 | 24.5 | 25.1 | 102 |  |  | 26.1 | 24.856 | 3 | 102.449
B-19322 VIALE 26 | 177 | 3500 PSI | TORRE 2 PILOTE 28 | 2025-06-04 | 7/2/2025 12:00:00 AM | 28 | 24.5 | 28.2 | 115 |  |  | 26.1 | 24.856 | 3 | 115.102
B-19322 VIALE 26 | 177 | 3500 PSI | TORRE 2 PILOTE 28 | 2025-06-04 | 7/2/2025 12:00:00 AM | 28 | 24.5 | 25 | 102 |  |  | 26.1 | 24.856 | 3 | 102.041
B-19322 VIALE 26 | 203 | 3500 PSI | TORRE 2 PILOTE 30 | 2025-06-05 | 7/3/2025 12:00:00 AM | 28 | 24.5 | 32.5 | 133 |  |  | 32.767 | 27.645 | 3 | 132.653
B-19322 VIALE 26 | 203 | 3500 PSI | TORRE 2 PILOTE 30 | 2025-06-05 | 7/3/2025 12:00:00 AM | 28 | 24.5 | 32.1 | 131 |  |  | 32.767 | 27.645 | 3 | 131.02
B-19322 VIALE 26 | 203 | 3500 PSI | TORRE 2 PILOTE 30 | 2025-06-05 | 7/3/2025 12:00:00 AM | 28 | 24.5 | 33.7 | 137 |  |  | 32.767 | 27.645 | 3 | 137.551
B-19322 VIALE 26 | 177 | 3500 PSI | TORRE 2 PILOTE 93 | 2025-06-06 | 7/4/2025 12:00:00 AM | 28 | 24.5 | 31 | 126 |  |  | 30.4 | 29.756 | 3 | 126.531
B-19322 VIALE 26 | 177 | 3500 PSI | TORRE 2 PILOTE 93 | 2025-06-06 | 7/4/2025 12:00:00 AM | 28 | 24.5 | 31.2 | 127 |  |  | 30.4 | 29.756 | 3 | 127.347
B-19322 VIALE 26 | 177 | 3500 PSI | TORRE 2 PILOTE 93 | 2025-06-06 | 7/4/2025 12:00:00 AM | 28 | 24.5 | 29 | 118 |  |  | 30.4 | 29.756 | 3 | 118.367
B-19322 VIALE 26 | 177 | 3500 PSI | TORRE 2 PILOTE 27 | 2025-06-07 | 7/5/2025 12:00:00 AM | 28 | 24.5 | 34.9 | 142 |  |  | 34.3 | 32.489 | 3 | 142.449
B-19322 VIALE 26 | 177 | 3500 PSI | TORRE 2 PILOTE 27 | 2025-06-07 | 7/5/2025 12:00:00 AM | 28 | 24.5 | 32.8 | 134 |  |  | 34.3 | 32.489 | 3 | 133.878
B-19322 VIALE 26 | 177 | 3500 PSI | TORRE 2 PILOTE 27 | 2025-06-07 | 7/5/2025 12:00:00 AM | 28 | 24.5 | 35.2 | 144 |  |  | 34.3 | 32.489 | 3 | 143.673
B-19322 VIALE 26 | 177 | 3500 PSI | TORRE 2 PILOTE 29 | 2025-06-09 | 7/7/2025 12:00:00 AM | 28 | 24.5 | 27.2 | 111 |  |  | 27.1 | 30.6 | 3 | 111.02
B-19322 VIALE 26 | 177 | 3500 PSI | TORRE 2 PILOTE 29 | 2025-06-09 | 7/7/2025 12:00:00 AM | 28 | 24.5 | 26.5 | 108 |  |  | 27.1 | 30.6 | 3 | 108.163
B-19322 VIALE 26 | 177 | 3500 PSI | TORRE 2 PILOTE 29 | 2025-06-09 | 7/7/2025 12:00:00 AM | 28 | 24.5 | 27.6 | 112 |  |  | 27.1 | 30.6 | 3 | 112.653
B-19322 VIALE 26 | 177 | 3500 PSI | TORRE 2 PILOTE 31 | 2025-06-10 | 7/8/2025 12:00:00 AM | 28 | 24.5 | 24 | 98 |  |  | 26.4 | 29.267 | 3 | 97.959
B-19322 VIALE 26 | 177 | 3500 PSI | TORRE 2 PILOTE 31 | 2025-06-10 | 7/8/2025 12:00:00 AM | 28 | 24.5 | 29.6 | 121 |  |  | 26.4 | 29.267 | 3 | 120.816
B-19322 VIALE 26 | 177 | 3500 PSI | TORRE 2 PILOTE 31 | 2025-06-10 | 7/8/2025 12:00:00 AM | 28 | 24.5 | 25.6 | 104 |  |  | 26.4 | 29.267 | 3 | 104.49
B-19322 VIALE 26 | 177 | 3500 PSI | TORRE 2 PILOTE 94-38 | 2025-06-11 | 7/9/2025 12:00:00 AM | 28 | 24.5 | 32.1 | 131 |  |  | 30.9 | 28.133 | 3 | 131.02
B-19322 VIALE 26 | 177 | 3500 PSI | TORRE 2 PILOTE 94-38 | 2025-06-11 | 7/9/2025 12:00:00 AM | 28 | 24.5 | 30.3 | 124 |  |  | 30.9 | 28.133 | 3 | 123.673
B-19322 VIALE 26 | 177 | 3500 PSI | TORRE 2 PILOTE 94-38 | 2025-06-11 | 7/9/2025 12:00:00 AM | 28 | 24.5 | 30.3 | 124 |  |  | 30.9 | 28.133 | 3 | 123.673
B-19322 VIALE 26 | 177 | 3500 PSI | TORRE 2 PILOTE 33-21 | 2025-06-12 | 7/10/2025 12:00:00 AM | 28 | 24.5 | 29.3 | 120 |  |  | 30.167 | 29.156 | 3 | 119.592
B-19322 VIALE 26 | 177 | 3500 PSI | TORRE 2 PILOTE 33-21 | 2025-06-12 | 7/10/2025 12:00:00 AM | 28 | 24.5 | 30.2 | 123 |  |  | 30.167 | 29.156 | 3 | 123.265
B-19322 VIALE 26 | 177 | 3500 PSI | TORRE 2 PILOTE 33-21 | 2025-06-12 | 7/10/2025 12:00:00 AM | 28 | 24.5 | 31 | 127 |  |  | 30.167 | 29.156 | 3 | 126.531
B-19322 VIALE 26 | 203 | 3500 PSI | TORRE 2 PILOTE 35-01 | 2025-06-13 | 7/11/2025 12:00:00 AM | 28 | 24.5 | 26.1 | 106 |  |  | 26.9 | 29.322 | 3 | 106.531
B-19322 VIALE 26 | 203 | 3500 PSI | TORRE 2 PILOTE 35-01 | 2025-06-13 | 7/11/2025 12:00:00 AM | 28 | 24.5 | 25.9 | 106 |  |  | 26.9 | 29.322 | 3 | 105.714
B-19322 VIALE 26 | 203 | 3500 PSI | TORRE 2 PILOTE 35-01 | 2025-06-13 | 7/11/2025 12:00:00 AM | 28 | 24.5 | 28.7 | 117 |  |  | 26.9 | 29.322 | 3 | 117.143
B-19322 VIALE 26 | 177 | 3500 PSI | TORRE 2 PILOTE 10 | 2025-06-14 | 7/12/2025 12:00:00 AM | 28 | 24.5 | 24.8 | 101 |  |  | 25.367 | 27.478 | 3 | 101.224
B-19322 VIALE 26 | 177 | 3500 PSI | TORRE 2 PILOTE 10 | 2025-06-14 | 7/12/2025 12:00:00 AM | 28 | 24.5 | 26 | 106 |  |  | 25.367 | 27.478 | 3 | 106.122
B-19322 VIALE 26 | 177 | 3500 PSI | TORRE 2 PILOTE 10 | 2025-06-14 | 7/12/2025 12:00:00 AM | 28 | 24.5 | 25.3 | 103 |  |  | 25.367 | 27.478 | 3 | 103.265
B-19322 VIALE 26 | 228 | 3500 PSI | TORRE 2 PILOTE 92 | 2025-06-17 | 7/15/2025 12:00:00 AM | 28 | 24.5 | 29.9 | 122 |  |  | 28.267 | 26.845 | 3 | 122.041
B-19322 VIALE 26 | 228 | 3500 PSI | TORRE 2 PILOTE 92 | 2025-06-17 | 7/15/2025 12:00:00 AM | 28 | 24.5 | 27.4 | 112 |  |  | 28.267 | 26.845 | 3 | 111.837
B-19322 VIALE 26 | 228 | 3500 PSI | TORRE 2 PILOTE 92 | 2025-06-17 | 7/15/2025 12:00:00 AM | 28 | 24.5 | 27.5 | 112 |  |  | 28.267 | 26.845 | 3 | 112.245
B-19322 VIALE 26 | 203 | 3500 PSI | TORRE 2 PILOTE 23-32 | 2025-06-18 | 7/16/2025 12:00:00 AM | 28 | 24.5 | 21.9 | 89 |  |  | 20.8 | 24.811 | 3 | 89.388
B-19322 VIALE 26 | 203 | 3500 PSI | TORRE 2 PILOTE 23-32 | 2025-06-18 | 7/16/2025 12:00:00 AM | 28 | 24.5 | 19.3 | 79 |  |  | 20.8 | 24.811 | 3 | 78.776
B-19322 VIALE 26 | 203 | 3500 PSI | TORRE 2 PILOTE 23-32 | 2025-06-18 | 7/16/2025 12:00:00 AM | 28 | 24.5 | 21.2 | 87 |  |  | 20.8 | 24.811 | 3 | 86.531
B-19322 VIALE 26 | 177 | 3500 PSI | TORRE 2 PILOTE 37 | 2025-06-16 | 7/14/2025 12:00:00 AM | 28 | 24.5 | 35.8 | 146 |  |  | 35.767 | 28.278 | 3 | 146.122
B-19322 VIALE 26 | 177 | 3500 PSI | TORRE 2 PILOTE 37 | 2025-06-16 | 7/14/2025 12:00:00 AM | 28 | 24.5 | 35.1 | 143 |  |  | 35.767 | 28.278 | 3 | 143.265
B-19322 VIALE 26 | 177 | 3500 PSI | TORRE 2 PILOTE 37 | 2025-06-16 | 7/14/2025 12:00:00 AM | 28 | 24.5 | 36.4 | 148 |  |  | 35.767 | 28.278 | 3 | 148.571
B-19322 VIALE 26 | 203 | 3500 PSI | TORRE 2 PILOTE 36-77 | 2025-06-19 | 7/17/2025 12:00:00 AM | 28 | 24.5 | 27 | 110 |  |  | 25.7 | 27.422 | 3 | 110.204
B-19322 VIALE 26 | 203 | 3500 PSI | TORRE 2 PILOTE 36-77 | 2025-06-19 | 7/17/2025 12:00:00 AM | 28 | 24.5 | 25.1 | 102 |  |  | 25.7 | 27.422 | 3 | 102.449
B-19322 VIALE 26 | 203 | 3500 PSI | TORRE 2 PILOTE 36-77 | 2025-06-19 | 7/17/2025 12:00:00 AM | 28 | 24.5 | 25 | 102 |  |  | 25.7 | 27.422 | 3 | 102.041
B-19322 VIALE 26 | 203.2 | concreto 3500 psi | Torre 2 Pilote 22 | 2025-06-21 | 7/19/2025 12:00:00 AM | 28 | 24.5 | 30.5 | 124 |  |  | 31.367 | 30.945 | 3 | 124.49
B-19322 VIALE 26 | 203.2 | concreto 3500 psi | Torre 2 Pilote 22 | 2025-06-21 | 7/19/2025 12:00:00 AM | 28 | 24.5 | 32.1 | 131 |  |  | 31.367 | 30.945 | 3 | 131.02
B-19322 VIALE 26 | 203.2 | concreto 3500 psi | Torre 2 Pilote 22 | 2025-06-21 | 7/19/2025 12:00:00 AM | 28 | 24.5 | 31.5 | 129 |  |  | 31.367 | 30.945 | 3 | 128.571
B-19322 VIALE 26 | 190.5 | concreto 3500 psi | Torre 2 Pilote 20-34 | 2025-06-20 | 7/18/2025 12:00:00 AM | 28 | 24.5 | 26.9 | 110 |  |  | 27.467 | 28.178 | 3 | 109.796
B-19322 VIALE 26 | 190.5 | concreto 3500 psi | Torre 2 Pilote 20-34 | 2025-06-20 | 7/18/2025 12:00:00 AM | 28 | 24.5 | 27.1 | 111 |  |  | 27.467 | 28.178 | 3 | 110.612
B-19322 VIALE 26 | 190.5 | concreto 3500 psi | Torre 2 Pilote 20-34 | 2025-06-20 | 7/18/2025 12:00:00 AM | 28 | 24.5 | 28.4 | 116 |  |  | 27.467 | 28.178 | 3 | 115.918
B-19322 VIALE 26 | 203.2 | concreto 3500 psi | Torre 2 Pilote 11-52 | 2025-06-24 | 7/22/2025 12:00:00 AM | 28 | 24.5 | 24.7 | 101 |  |  | 25.933 | 28.256 | 3 | 100.816
B-19322 VIALE 26 | 203.2 | concreto 3500 psi | Torre 2 Pilote 11-52 | 2025-06-24 | 7/22/2025 12:00:00 AM | 28 | 24.5 | 26.5 | 108 |  |  | 25.933 | 28.256 | 3 | 108.163
B-19322 VIALE 26 | 203.2 | concreto 3500 psi | Torre 2 Pilote 11-52 | 2025-06-24 | 7/22/2025 12:00:00 AM | 28 | 24.5 | 26.6 | 108 |  |  | 25.933 | 28.256 | 3 | 108.571
B-19322 VIALE 26 | 203.2 | concreto 3500 psi | Torre 2 Pilote 02-12 | 2025-06-26 | 7/24/2025 12:00:00 AM | 28 | 24.5 | 28.6 | 117 |  |  | 25.667 | 26.356 | 3 | 116.735
B-19322 VIALE 26 | 203.2 | concreto 3500 psi | Torre 2 Pilote 02-12 | 2025-06-26 | 7/24/2025 12:00:00 AM | 28 | 24.5 | 23.3 | 95 |  |  | 25.667 | 26.356 | 3 | 95.102
B-19322 VIALE 26 | 203.2 | concreto 3500 psi | Torre 2 Pilote 02-12 | 2025-06-26 | 7/24/2025 12:00:00 AM | 28 | 24.5 | 25.1 | 102 |  |  | 25.667 | 26.356 | 3 | 102.449
B-19322 VIALE 26 | 228.6 | concreto 3500 psi | Torre 2 Pilote 95 | 2025-06-27 | 7/25/2025 12:00:00 AM | 28 | 24.5 | 18.3 | 74 |  |  | 19.6 | 23.733 | 3 | 74.694
B-19322 VIALE 26 | 228.6 | concreto 3500 psi | Torre 2 Pilote 95 | 2025-06-27 | 7/25/2025 12:00:00 AM | 28 | 24.5 | 19.1 | 78 |  |  | 19.6 | 23.733 | 3 | 77.959
B-19322 VIALE 26 | 228.6 | concreto 3500 psi | Torre 2 Pilote 95 | 2025-06-27 | 7/25/2025 12:00:00 AM | 28 | 24.5 | 21.4 | 87 |  |  | 19.6 | 23.733 | 3 | 87.347
B-19322 VIALE 26 | 228.6 | concreto 3500 psi | Torre 2 Pilote 99 | 2025-06-27 | 7/25/2025 12:00:00 AM | 28 | 24.5 | 26.3 | 107 |  |  | 26.267 | 23.845 | 3 | 107.347
B-19322 VIALE 26 | 228.6 | concreto 3500 psi | Torre 2 Pilote 99 | 2025-06-27 | 7/25/2025 12:00:00 AM | 28 | 24.5 | 26 | 106 |  |  | 26.267 | 23.845 | 3 | 106.122
B-19322 VIALE 26 | 228.6 | concreto 3500 psi | Torre 2 Pilote 99 | 2025-06-27 | 7/25/2025 12:00:00 AM | 28 | 24.5 | 26.5 | 108 |  |  | 26.267 | 23.845 | 3 | 108.163
B-19322 VIALE 26 | 190.5 | concreto 3500 psi | Torre 2 Pilote 19-17 | 2025-06-25 | 7/23/2025 12:00:00 AM | 28 | 24.5 | 27.4 | 112 |  |  | 24.7 | 23.522 | 3 | 111.837
B-19322 VIALE 26 | 190.5 | concreto 3500 psi | Torre 2 Pilote 19-17 | 2025-06-25 | 7/23/2025 12:00:00 AM | 28 | 24.5 | 23.5 | 96 |  |  | 24.7 | 23.522 | 3 | 95.918
B-19322 VIALE 26 | 190.5 | concreto 3500 psi | Torre 2 Pilote 19-17 | 2025-06-25 | 7/23/2025 12:00:00 AM | 28 | 24.5 | 23.2 | 95 |  |  | 24.7 | 23.522 | 3 | 94.694
B-19322 VIALE 26 | 203.2 | concreto 3500 psi | Torre 2 Pilote 16-97 | 2025-06-28 | 7/26/2025 12:00:00 AM | 28 | 24.5 | 27.8 | 113 |  |  | 27.933 | 26.3 | 3 | 113.469
B-19322 VIALE 26 | 203.2 | concreto 3500 psi | Torre 2 Pilote 16-97 | 2025-06-28 | 7/26/2025 12:00:00 AM | 28 | 24.5 | 26.6 | 108 |  |  | 27.933 | 26.3 | 3 | 108.571
B-19322 VIALE 26 | 203.2 | concreto 3500 psi | Torre 2 Pilote 16-97 | 2025-06-28 | 7/26/2025 12:00:00 AM | 28 | 24.5 | 29.4 | 120 |  |  | 27.933 | 26.3 | 3 | 120
B-19322 VIALE 26 | 228.6 | concreto 3500 psi | Torre 2 Pilote 18 -13 | 2025-07-01 | 7/29/2025 12:00:00 AM | 28 | 24.5 | 24.7 | 101 |  |  | 25.833 | 26.155 | 3 | 100.816
B-19322 VIALE 26 | 228.6 | concreto 3500 psi | Torre 2 Pilote 18 -13 | 2025-07-01 | 7/29/2025 12:00:00 AM | 28 | 24.5 | 24.9 | 101 |  |  | 25.833 | 26.155 | 3 | 101.633
B-19322 VIALE 26 | 228.6 | concreto 3500 psi | Torre 2 Pilote 18 -13 | 2025-07-01 | 7/29/2025 12:00:00 AM | 28 | 24.5 | 27.9 | 114 |  |  | 25.833 | 26.155 | 3 | 113.878
B-19322 VIALE 26 | 209.55 | concreto 3500 psi | Torre 2 Pilote 81-03 | 2025-07-02 | 7/30/2025 12:00:00 AM | 28 | 24.5 | 24.6 | 100 |  |  | 27.967 | 27.244 | 3 | 100.408
B-19322 VIALE 26 | 209.55 | concreto 3500 psi | Torre 2 Pilote 81-03 | 2025-07-02 | 7/30/2025 12:00:00 AM | 28 | 24.5 | 33 | 135 |  |  | 27.967 | 27.244 | 3 | 134.694
B-19322 VIALE 26 | 209.55 | concreto 3500 psi | Torre 2 Pilote 81-03 | 2025-07-02 | 7/30/2025 12:00:00 AM | 28 | 24.5 | 26.3 | 108 |  |  | 27.967 | 27.244 | 3 | 107.347
B-19322 VIALE 26 | 228.6 | concreto 3500 psi | Torre 2 Pilote 04-05 | 2025-07-03 | 7/31/2025 12:00:00 AM | 28 | 24.5 | 28.4 | 116 |  |  | 27.333 | 27.044 | 3 | 115.918
B-19322 VIALE 26 | 228.6 | concreto 3500 psi | Torre 2 Pilote 04-05 | 2025-07-03 | 7/31/2025 12:00:00 AM | 28 | 24.5 | 28.3 | 115 |  |  | 27.333 | 27.044 | 3 | 115.51
B-19322 VIALE 26 | 228.6 | concreto 3500 psi | Torre 2 Pilote 04-05 | 2025-07-03 | 7/31/2025 12:00:00 AM | 28 | 24.5 | 25.3 | 103 |  |  | 27.333 | 27.044 | 3 | 103.265
B-19322 VIALE 26 | 196.85 | concreto 3500 psi | Torre 2 Pilote 15-79 | 2025-07-04 | 8/1/2025 12:00:00 AM | 28 | 24.5 | 29.7 | 121 |  |  | 29.567 | 28.289 | 3 | 121.224
B-19322 VIALE 26 | 196.85 | concreto 3500 psi | Torre 2 Pilote 15-79 | 2025-07-04 | 8/1/2025 12:00:00 AM | 28 | 24.5 | 28.8 | 117 |  |  | 29.567 | 28.289 | 3 | 117.551
B-19322 VIALE 26 | 196.85 | concreto 3500 psi | Torre 2 Pilote 15-79 | 2025-07-04 | 8/1/2025 12:00:00 AM | 28 | 24.5 | 30.2 | 123 |  |  | 29.567 | 28.289 | 3 | 123.265
B-19322 VIALE 26 | 177.8 | concreto 3500 psi | Torre 2 Pilote 103 | 2025-07-05 | 8/2/2025 12:00:00 AM | 28 | 24.5 | 29.2 | 119 |  |  | 32.267 | 29.722 | 3 | 119.184
B-19322 VIALE 26 | 177.8 | concreto 3500 psi | Torre 2 Pilote 103 | 2025-07-05 | 8/2/2025 12:00:00 AM | 28 | 24.5 | 33.5 | 137 |  |  | 32.267 | 29.722 | 3 | 136.735
B-19322 VIALE 26 | 177.8 | concreto 3500 psi | Torre 2 Pilote 103 | 2025-07-05 | 8/2/2025 12:00:00 AM | 28 | 24.5 | 34.1 | 139 |  |  | 32.267 | 29.722 | 3 | 139.184
B-19322 VIALE 26 | 177.8 | concreto 3500 psi | Torre 2 Pilote 14-82 | 2025-07-07 | 8/4/2025 12:00:00 AM | 28 | 24.5 | 32.6 | 133 |  |  | 33.3 | 31.711 | 3 | 133.061
B-19322 VIALE 26 | 177.8 | concreto 3500 psi | Torre 2 Pilote 14-82 | 2025-07-07 | 8/4/2025 12:00:00 AM | 28 | 24.5 | 34 | 139 |  |  | 33.3 | 31.711 | 3 | 138.776
B-19322 VIALE 26 | 177.8 | concreto 3500 psi | Torre 2 Pilote 14-82 | 2025-07-07 | 8/4/2025 12:00:00 AM | 28 | 24.5 | 33.3 | 136 |  |  | 33.3 | 31.711 | 3 | 135.918
B-19322 VIALE 26 | 215.9 | concreto 3500 psi | Torre 2 Pilote 100 | 2025-07-08 | 8/5/2025 12:00:00 AM | 28 | 24.5 | 24.5 | 100 |  |  | 28.1 | 31.222 | 3 | 100
B-19322 VIALE 26 | 215.9 | concreto 3500 psi | Torre 2 Pilote 100 | 2025-07-08 | 8/5/2025 12:00:00 AM | 28 | 24.5 | 29.4 | 120 |  |  | 28.1 | 31.222 | 3 | 120
B-19322 VIALE 26 | 215.9 | concreto 3500 psi | Torre 2 Pilote 100 | 2025-07-08 | 8/5/2025 12:00:00 AM | 28 | 24.5 | 30.4 | 124 |  |  | 28.1 | 31.222 | 3 | 124.082
B-19322 VIALE 26 | 203.2 | concreto 3500 psi | Torre 2 Pilote 101 | 2025-07-08 | 8/5/2025 12:00:00 AM | 28 | 24.5 | 27.4 | 112 |  |  | 28.833 | 30.078 | 3 | 111.837
B-19322 VIALE 26 | 203.2 | concreto 3500 psi | Torre 2 Pilote 101 | 2025-07-08 | 8/5/2025 12:00:00 AM | 28 | 24.5 | 30 | 122 |  |  | 28.833 | 30.078 | 3 | 122.449
B-19322 VIALE 26 | 203.2 | concreto 3500 psi | Torre 2 Pilote 101 | 2025-07-08 | 8/5/2025 12:00:00 AM | 28 | 24.5 | 29.1 | 119 |  |  | 28.833 | 30.078 | 3 | 118.776
B-19322 VIALE 26 | 196.85 | concreto 3500 psi | Torre 2 Pilote 102 | 2025-07-09 | 8/6/2025 12:00:00 AM | 28 | 24.5 | 28.1 | 115 |  |  | 28.267 | 28.4 | 3 | 114.694
B-19322 VIALE 26 | 196.85 | concreto 3500 psi | Torre 2 Pilote 102 | 2025-07-09 | 8/6/2025 12:00:00 AM | 28 | 24.5 | 28.6 | 117 |  |  | 28.267 | 28.4 | 3 | 116.735
B-19322 VIALE 26 | 196.85 | concreto 3500 psi | Torre 2 Pilote 102 | 2025-07-09 | 8/6/2025 12:00:00 AM | 28 | 24.5 | 28.1 | 115 |  |  | 28.267 | 28.4 | 3 | 114.694
B-19322 VIALE 26 | 215.9 | concreto 3500 psi | Torre 2 Pilote 80-50 | 2025-07-10 | 8/7/2025 12:00:00 AM | 28 | 24.5 | 29.4 | 120 |  |  | 29.933 | 29.011 | 3 | 120
B-19322 VIALE 26 | 215.9 | concreto 3500 psi | Torre 2 Pilote 80-50 | 2025-07-10 | 8/7/2025 12:00:00 AM | 28 | 24.5 | 28.6 | 117 |  |  | 29.933 | 29.011 | 3 | 116.735
B-19322 VIALE 26 | 215.9 | concreto 3500 psi | Torre 2 Pilote 80-50 | 2025-07-10 | 8/7/2025 12:00:00 AM | 28 | 24.5 | 31.8 | 130 |  |  | 29.933 | 29.011 | 3 | 129.796
B-19322 VIALE 26 | 190.5 | concreto 3500 psi | Torre 1 Pilote 09-28 | 2025-07-11 | 8/8/2025 12:00:00 AM | 28 | 24.5 | 29.9 | 122 |  |  | 28.667 | 28.956 | 3 | 122.041
B-19322 VIALE 26 | 190.5 | concreto 3500 psi | Torre 1 Pilote 09-28 | 2025-07-11 | 8/8/2025 12:00:00 AM | 28 | 24.5 | 28.1 | 114 |  |  | 28.667 | 28.956 | 3 | 114.694
B-19322 VIALE 26 | 190.5 | concreto 3500 psi | Torre 1 Pilote 09-28 | 2025-07-11 | 8/8/2025 12:00:00 AM | 28 | 24.5 | 28 | 114 |  |  | 28.667 | 28.956 | 3 | 114.286
B-19322 VIALE 26 | 196.85 | concreto 3500 psi | Torre 2 Pilote 06-07 | 2025-07-12 | 8/9/2025 12:00:00 AM | 28 | 24.5 | 26.9 | 110 |  |  | 27.767 | 28.789 | 3 | 109.796
B-19322 VIALE 26 | 196.85 | concreto 3500 psi | Torre 2 Pilote 06-07 | 2025-07-12 | 8/9/2025 12:00:00 AM | 28 | 24.5 | 31.9 | 130 |  |  | 27.767 | 28.789 | 3 | 130.204
B-19322 VIALE 26 | 196.85 | concreto 3500 psi | Torre 2 Pilote 06-07 | 2025-07-12 | 8/9/2025 12:00:00 AM | 28 | 24.5 | 24.5 | 100 |  |  | 27.767 | 28.789 | 3 | 100
B-19322 VIALE 26 | 190.5 | concreto 3500 psi | Torre 1 Pilote 50-22 | 2025-07-14 | 8/11/2025 12:00:00 AM | 28 | 24.5 | 25 | 102 |  |  | 24.8 | 27.078 | 3 | 102.041
B-19322 VIALE 26 | 190.5 | concreto 3500 psi | Torre 1 Pilote 50-22 | 2025-07-14 | 8/11/2025 12:00:00 AM | 28 | 24.5 | 26.8 | 109 |  |  | 24.8 | 27.078 | 3 | 109.388
B-19322 VIALE 26 | 190.5 | concreto 3500 psi | Torre 1 Pilote 50-22 | 2025-07-14 | 8/11/2025 12:00:00 AM | 28 | 24.5 | 22.6 | 92 |  |  | 24.8 | 27.078 | 3 | 92.245
B-19322 VIALE 26 | 222.25 | concreto 3000 psi | Torre 1 Pilote 08-70 | 2025-07-15 | 8/12/2025 12:00:00 AM | 28 | 24.5 | 26.7 | 109 |  |  | 26.333 | 26.3 | 3 | 108.98
B-19322 VIALE 26 | 222.25 | concreto 3000 psi | Torre 1 Pilote 08-70 | 2025-07-15 | 8/12/2025 12:00:00 AM | 28 | 24.5 | 27.1 | 111 |  |  | 26.333 | 26.3 | 3 | 110.612
B-19322 VIALE 26 | 222.25 | concreto 3000 psi | Torre 1 Pilote 08-70 | 2025-07-15 | 8/12/2025 12:00:00 AM | 28 | 24.5 | 25.2 | 103 |  |  | 26.333 | 26.3 | 3 | 102.857
B-19322 VIALE 26 | 177.8 | concreto 3500 psi | Torre 1 Pilote 73 | 2025-07-15 | 8/12/2025 12:00:00 AM | 28 | 24.5 | 25.1 | 102 |  |  | 25.133 | 25.422 | 3 | 102.449
B-19322 VIALE 26 | 177.8 | concreto 3500 psi | Torre 1 Pilote 73 | 2025-07-15 | 8/12/2025 12:00:00 AM | 28 | 24.5 | 26.4 | 108 |  |  | 25.133 | 25.422 | 3 | 107.755
B-19322 VIALE 26 | 177.8 | concreto 3500 psi | Torre 1 Pilote 73 | 2025-07-15 | 8/12/2025 12:00:00 AM | 28 | 24.5 | 23.9 | 98 |  |  | 25.133 | 25.422 | 3 | 97.551
B-19322 VIALE 26 | 228.6 | concreto 3500 psi | Torre 1 Pilote 48-06 | 2025-07-16 | 8/13/2025 12:00:00 AM | 28 | 24.5 | 22.5 | 92 |  |  | 21.533 | 24.333 | 3 | 91.837
B-19322 VIALE 26 | 228.6 | concreto 3500 psi | Torre 1 Pilote 48-06 | 2025-07-16 | 8/13/2025 12:00:00 AM | 28 | 24.5 | 21.4 | 87 |  |  | 21.533 | 24.333 | 3 | 87.347
B-19322 VIALE 26 | 228.6 | concreto 3500 psi | Torre 1 Pilote 48-06 | 2025-07-16 | 8/13/2025 12:00:00 AM | 28 | 24.5 | 20.7 | 84 |  |  | 21.533 | 24.333 | 3 | 84.49
B-19322 VIALE 26 | 215.9 | concreto 3500 psi | Torre 1 Pilote 03-52 | 2025-07-17 | 8/14/2025 12:00:00 AM | 28 | 24.5 | 29.3 | 120 |  |  | 28.867 | 25.178 | 3 | 119.592
B-19322 VIALE 26 | 215.9 | concreto 3500 psi | Torre 1 Pilote 03-52 | 2025-07-17 | 8/14/2025 12:00:00 AM | 28 | 24.5 | 28.1 | 115 |  |  | 28.867 | 25.178 | 3 | 114.694
B-19322 VIALE 26 | 215.9 | concreto 3500 psi | Torre 1 Pilote 03-52 | 2025-07-17 | 8/14/2025 12:00:00 AM | 28 | 24.5 | 29.2 | 119 |  |  | 28.867 | 25.178 | 3 | 119.184
B-19322 VIALE 26 | 196.85 | concreto 3000 psi | Torre 1 Pilote 89 | 2025-07-17 | 8/14/2025 12:00:00 AM | 28 | 24.5 | 23.3 | 95 |  |  | 24.267 | 24.889 | 3 | 95.102
B-19322 VIALE 26 | 196.85 | concreto 3000 psi | Torre 1 Pilote 89 | 2025-07-17 | 8/14/2025 12:00:00 AM | 28 | 24.5 | 23.7 | 97 |  |  | 24.267 | 24.889 | 3 | 96.735
B-19322 VIALE 26 | 196.85 | concreto 3000 psi | Torre 1 Pilote 89 | 2025-07-17 | 8/14/2025 12:00:00 AM | 28 | 24.5 | 25.8 | 105 |  |  | 24.267 | 24.889 | 3 | 105.306
B-19322 VIALE 26 | 215.9 | concreto 3500 psi | Torre 1 Pilotes 07-61 | 2025-07-22 | 8/19/2025 12:00:00 AM | 28 | 24.5 | 22.8 | 93 |  |  | 24.1 | 25.745 | 3 | 93.061
B-19322 VIALE 26 | 215.9 | concreto 3500 psi | Torre 1 Pilotes 07-61 | 2025-07-22 | 8/19/2025 12:00:00 AM | 28 | 24.5 | 24.7 | 101 |  |  | 24.1 | 25.745 | 3 | 100.816
B-19322 VIALE 26 | 215.9 | concreto 3500 psi | Torre 1 Pilotes 07-61 | 2025-07-22 | 8/19/2025 12:00:00 AM | 28 | 24.5 | 24.8 | 101 |  |  | 24.1 | 25.745 | 3 | 101.224
B-19322 VIALE 26 | 190.5 | concreto 3500 psi | Torre 1 Pilote 60 | 2025-07-23 | 8/20/2025 12:00:00 AM | 28 | 24.5 | 25.2 | 103 |  |  | 25.933 | 24.767 | 3 | 102.857
B-19322 VIALE 26 | 190.5 | concreto 3500 psi | Torre 1 Pilote 60 | 2025-07-23 | 8/20/2025 12:00:00 AM | 28 | 24.5 | 27.3 | 112 |  |  | 25.933 | 24.767 | 3 | 111.429
B-19322 VIALE 26 | 190.5 | concreto 3500 psi | Torre 1 Pilote 60 | 2025-07-23 | 8/20/2025 12:00:00 AM | 28 | 24.5 | 25.3 | 103 |  |  | 25.933 | 24.767 | 3 | 103.265
B-19322 VIALE 26 | 177.8 | concreto 3500 psi | Torre 1 Pilote 92-54 | 2025-07-23 | 8/20/2025 12:00:00 AM | 28 | 24.5 | 30.7 | 125 |  |  | 24.767 | 24.933 | 3 | 125.306
B-19322 VIALE 26 | 177.8 | concreto 3500 psi | Torre 1 Pilote 92-54 | 2025-07-23 | 8/20/2025 12:00:00 AM | 28 | 24.5 | 22.3 | 91 |  |  | 24.767 | 24.933 | 3 | 91.02
B-19322 VIALE 26 | 177.8 | concreto 3500 psi | Torre 1 Pilote 92-54 | 2025-07-23 | 8/20/2025 12:00:00 AM | 28 | 24.5 | 21.3 | 87 |  |  | 24.767 | 24.933 | 3 | 86.939
B-19322 VIALE 26 | 190.5 | concreto 3500 psi | Torre 1 Pilote 10-21 | 2025-07-21 | 8/18/2025 12:00:00 AM | 28 | 24.5 | 27.9 | 114 |  |  | 26.833 | 25.844 | 3 | 113.878
B-19322 VIALE 26 | 190.5 | concreto 3500 psi | Torre 1 Pilote 10-21 | 2025-07-21 | 8/18/2025 12:00:00 AM | 28 | 24.5 | 26.3 | 107 |  |  | 26.833 | 25.844 | 3 | 107.347
B-19322 VIALE 26 | 190.5 | concreto 3500 psi | Torre 1 Pilote 10-21 | 2025-07-21 | 8/18/2025 12:00:00 AM | 28 | 24.5 | 26.3 | 108 |  |  | 26.833 | 25.844 | 3 | 107.347
B-19322 VIALE 26 | 184.15 | concreto 3500 psi | Torre 1 Pilote 47 | 2025-07-21 | 8/18/2025 12:00:00 AM | 28 | 24.5 | 31.2 | 127 |  |  | 30.133 | 27.244 | 3 | 127.347
B-19322 VIALE 26 | 184.15 | concreto 3500 psi | Torre 1 Pilote 47 | 2025-07-21 | 8/18/2025 12:00:00 AM | 28 | 24.5 | 29.5 | 120 |  |  | 30.133 | 27.244 | 3 | 120.408
B-19322 VIALE 26 | 184.15 | concreto 3500 psi | Torre 1 Pilote 47 | 2025-07-21 | 8/18/2025 12:00:00 AM | 28 | 24.5 | 29.7 | 121 |  |  | 30.133 | 27.244 | 3 | 121.224
B-19322 VIALE 26 | 184.15 | concreto 3500 psi | Torre 1 Pilotes 11-20 | 2025-07-24 | 8/21/2025 12:00:00 AM | 28 | 24.5 | 23.4 | 95 |  |  | 23.567 | 26.844 | 3 | 95.51
B-19322 VIALE 26 | 184.15 | concreto 3500 psi | Torre 1 Pilotes 11-20 | 2025-07-24 | 8/21/2025 12:00:00 AM | 28 | 24.5 | 23.4 | 95 |  |  | 23.567 | 26.844 | 3 | 95.51
B-19322 VIALE 26 | 184.15 | concreto 3500 psi | Torre 1 Pilotes 11-20 | 2025-07-24 | 8/21/2025 12:00:00 AM | 28 | 24.5 | 23.9 | 97 |  |  | 23.567 | 26.844 | 3 | 97.551
B-19322 VIALE 26 | 203.2 | concreto 3500 psi | Torre 1 Pilote 51 | 2025-07-24 | 8/21/2025 12:00:00 AM | 28 | 24.5 | 23.6 | 96 |  |  | 22.867 | 25.522 | 3 | 96.327
B-19322 VIALE 26 | 203.2 | concreto 3500 psi | Torre 1 Pilote 51 | 2025-07-24 | 8/21/2025 12:00:00 AM | 28 | 24.5 | 22.2 | 90 |  |  | 22.867 | 25.522 | 3 | 90.612
B-19322 VIALE 26 | 203.2 | concreto 3500 psi | Torre 1 Pilote 51 | 2025-07-24 | 8/21/2025 12:00:00 AM | 28 | 24.5 | 22.8 | 93 |  |  | 22.867 | 25.522 | 3 | 93.061
B-19322 VIALE 26 | 203.2 | concreto 3500 psi | Torre 1 Pilote 53 | 2025-07-22 | 8/19/2025 12:00:00 AM | 28 | 24.5 | 37 | 151 |  |  | 35.9 | 27.445 | 3 | 151.02
B-19322 VIALE 26 | 203.2 | concreto 3500 psi | Torre 1 Pilote 53 | 2025-07-22 | 8/19/2025 12:00:00 AM | 28 | 24.5 | 34.9 | 142 |  |  | 35.9 | 27.445 | 3 | 142.449
B-19322 VIALE 26 | 203.2 | concreto 3500 psi | Torre 1 Pilote 53 | 2025-07-22 | 8/19/2025 12:00:00 AM | 28 | 24.5 | 35.8 | 146 |  |  | 35.9 | 27.445 | 3 | 146.122
B-19322 VIALE 26 | 215.9 | concreto 3500 psi | Torre 1 Pilote 23-55 | 2025-07-25 | 8/22/2025 12:00:00 AM | 28 | 24.5 | 47.6 | 194 |  |  | 35.4 | 31.389 | 3 | 194.286
B-19322 VIALE 26 | 215.9 | concreto 3500 psi | Torre 1 Pilote 23-55 | 2025-07-25 | 8/22/2025 12:00:00 AM | 28 | 24.5 | 29.9 | 122 |  |  | 35.4 | 31.389 | 3 | 122.041
B-19322 VIALE 26 | 215.9 | concreto 3500 psi | Torre 1 Pilote 23-55 | 2025-07-25 | 8/22/2025 12:00:00 AM | 28 | 24.5 | 28.7 | 117 |  |  | 35.4 | 31.389 | 3 | 117.143
B-19322 VIALE 26 | 228.6 | concreto 3500 psi | Torre 1 Pilote 59-97 | 2025-07-25 | 8/22/2025 12:00:00 AM | 28 | 24.5 | 32.5 | 132 |  |  | 31.5 | 34.267 | 3 | 132.653
B-19322 VIALE 26 | 228.6 | concreto 3500 psi | Torre 1 Pilote 59-97 | 2025-07-25 | 8/22/2025 12:00:00 AM | 28 | 24.5 | 31.7 | 130 |  |  | 31.5 | 34.267 | 3 | 129.388
B-19322 VIALE 26 | 228.6 | concreto 3500 psi | Torre 1 Pilote 59-97 | 2025-07-25 | 8/22/2025 12:00:00 AM | 28 | 24.5 | 30.3 | 123 |  |  | 31.5 | 34.267 | 3 | 123.673
B-19322 VIALE 26 | 228.6 | concreto 3500 psi | Torre 1 Pilote 46-62 | 2025-07-26 | 8/23/2025 12:00:00 AM | 28 | 24.5 | 25.7 | 105 |  |  | 26.967 | 31.289 | 3 | 104.898
B-19322 VIALE 26 | 228.6 | concreto 3500 psi | Torre 1 Pilote 46-62 | 2025-07-26 | 8/23/2025 12:00:00 AM | 28 | 24.5 | 26.6 | 108 |  |  | 26.967 | 31.289 | 3 | 108.571
B-19322 VIALE 26 | 228.6 | concreto 3500 psi | Torre 1 Pilote 46-62 | 2025-07-26 | 8/23/2025 12:00:00 AM | 28 | 24.5 | 28.6 | 117 |  |  | 26.967 | 31.289 | 3 | 116.735
B-19322 VIALE 26 | 196.85 | concreto 3500 psi | Torre 1 Pilotes 102-91 | 2025-07-28 | 8/25/2025 12:00:00 AM | 28 | 24.5 | 16.4 | 67 |  |  | 18.033 | 25.5 | 3 | 66.939
B-19322 VIALE 26 | 196.85 | concreto 3500 psi | Torre 1 Pilotes 102-91 | 2025-07-28 | 8/25/2025 12:00:00 AM | 28 | 24.5 | 20 | 81 |  |  | 18.033 | 25.5 | 3 | 81.633
B-19322 VIALE 26 | 196.85 | concreto 3500 psi | Torre 1 Pilotes 102-91 | 2025-07-28 | 8/25/2025 12:00:00 AM | 28 | 24.5 | 17.7 | 72 |  |  | 18.033 | 25.5 | 3 | 72.245
B-19322 VIALE 26 | 203.2 | concreto 3000 psi | Torre 1 Pilote 96 | 2025-07-29 | 8/26/2025 12:00:00 AM | 28 | 24.5 | 34 | 139 |  |  | 32.767 | 25.922 | 3 | 138.776
B-19322 VIALE 26 | 203.2 | concreto 3000 psi | Torre 1 Pilote 96 | 2025-07-29 | 8/26/2025 12:00:00 AM | 28 | 24.5 | 30.1 | 123 |  |  | 32.767 | 25.922 | 3 | 122.857
B-19322 VIALE 26 | 203.2 | concreto 3000 psi | Torre 1 Pilote 96 | 2025-07-29 | 8/26/2025 12:00:00 AM | 28 | 24.5 | 34.2 | 139 |  |  | 32.767 | 25.922 | 3 | 139.592
B-19322 VIALE 26 | 222.25 | concreto 3500 psi | Torre 1 Pilote 58 | 2025-07-29 | 8/26/2025 12:00:00 AM | 28 | 24.5 | 23.5 | 96 |  |  | 27.7 | 26.167 | 3 | 95.918
B-19322 VIALE 26 | 222.25 | concreto 3500 psi | Torre 1 Pilote 58 | 2025-07-29 | 8/26/2025 12:00:00 AM | 28 | 24.5 | 29 | 118 |  |  | 27.7 | 26.167 | 3 | 118.367
B-19322 VIALE 26 | 222.25 | concreto 3500 psi | Torre 1 Pilote 58 | 2025-07-29 | 8/26/2025 12:00:00 AM | 28 | 24.5 | 30.6 | 125 |  |  | 27.7 | 26.167 | 3 | 124.898
B-19322 VIALE 26 | 196.85 | concreto 3500 psi | Torre 1 Pilote 90 | 2025-07-30 | 8/27/2025 12:00:00 AM | 28 | 24.5 | 24.6 | 100 |  |  | 23.967 | 28.145 | 3 | 100.408
B-19322 VIALE 26 | 196.85 | concreto 3500 psi | Torre 1 Pilote 90 | 2025-07-30 | 8/27/2025 12:00:00 AM | 28 | 24.5 | 26.4 | 108 |  |  | 23.967 | 28.145 | 3 | 107.755
B-19322 VIALE 26 | 196.85 | concreto 3500 psi | Torre 1 Pilote 90 | 2025-07-30 | 8/27/2025 12:00:00 AM | 28 | 24.5 | 20.9 | 85 |  |  | 23.967 | 28.145 | 3 | 85.306
B-19322 VIALE 26 | 222.25 | concreto 3500 psi | Torre 1 Pilote 49 | 2025-07-31 | 8/28/2025 12:00:00 AM | 28 | 24.5 | 29.2 | 119 |  |  | 30.967 | 27.545 | 3 | 119.184
B-19322 VIALE 26 | 222.25 | concreto 3500 psi | Torre 1 Pilote 49 | 2025-07-31 | 8/28/2025 12:00:00 AM | 28 | 24.5 | 31.8 | 130 |  |  | 30.967 | 27.545 | 3 | 129.796
B-19322 VIALE 26 | 222.25 | concreto 3500 psi | Torre 1 Pilote 49 | 2025-07-31 | 8/28/2025 12:00:00 AM | 28 | 24.5 | 31.9 | 130 |  |  | 30.967 | 27.545 | 3 | 130.204
B-19322 VIALE 26 | 203.2 | concreto 3000 psi | Torre 1 Pilote 66 | 2025-07-31 | 8/28/2025 12:00:00 AM | 28 | 24.5 | 25.4 | 104 |  |  | 26.8 | 27.245 | 3 | 103.673
B-19322 VIALE 26 | 203.2 | concreto 3000 psi | Torre 1 Pilote 66 | 2025-07-31 | 8/28/2025 12:00:00 AM | 28 | 24.5 | 26.6 | 109 |  |  | 26.8 | 27.245 | 3 | 108.571
B-19322 VIALE 26 | 203.2 | concreto 3000 psi | Torre 1 Pilote 66 | 2025-07-31 | 8/28/2025 12:00:00 AM | 28 | 24.5 | 28.4 | 116 |  |  | 26.8 | 27.245 | 3 | 115.918
B-19322 VIALE 26 | 203.2 | concreto 3500 psi | Torre 1 Pilote 12 | 2025-08-02 | 8/30/2025 12:00:00 AM | 28 | 24.5 | 26.3 | 108 |  |  | 25.633 | 27.8 | 3 | 107.347
B-19322 VIALE 26 | 203.2 | concreto 3500 psi | Torre 1 Pilote 12 | 2025-08-02 | 8/30/2025 12:00:00 AM | 28 | 24.5 | 25.3 | 103 |  |  | 25.633 | 27.8 | 3 | 103.265
B-19322 VIALE 26 | 203.2 | concreto 3500 psi | Torre 1 Pilote 12 | 2025-08-02 | 8/30/2025 12:00:00 AM | 28 | 24.5 | 25.3 | 103 |  |  | 25.633 | 27.8 | 3 | 103.265
B-19322 VIALE 26 | 215.9 | concreto 3500 psi | Torre 1 Pilote 98 | 2025-08-04 | 9/1/2025 12:00:00 AM | 28 | 24.5 | 26.1 | 106 |  |  | 23.1 | 25.178 | 3 | 106.531
B-19322 VIALE 26 | 215.9 | concreto 3500 psi | Torre 1 Pilote 98 | 2025-08-04 | 9/1/2025 12:00:00 AM | 28 | 24.5 | 19.9 | 81 |  |  | 23.1 | 25.178 | 3 | 81.224
B-19322 VIALE 26 | 215.9 | concreto 3500 psi | Torre 1 Pilote 98 | 2025-08-04 | 9/1/2025 12:00:00 AM | 28 | 24.5 | 23.3 | 95 |  |  | 23.1 | 25.178 | 3 | 95.102
B-19322 VIALE 26 | 234.95 | concreto 3500 psi | Torre 2 Pilote 76 | 2025-08-05 | 9/2/2025 12:00:00 AM | 28 | 24.5 | 22.5 | 92 |  |  | 26.3 | 25.011 | 3 | 91.837
B-19322 VIALE 26 | 234.95 | concreto 3500 psi | Torre 2 Pilote 76 | 2025-08-05 | 9/2/2025 12:00:00 AM | 28 | 24.5 | 26.8 | 109 |  |  | 26.3 | 25.011 | 3 | 109.388
B-19322 VIALE 26 | 234.95 | concreto 3500 psi | Torre 2 Pilote 76 | 2025-08-05 | 9/2/2025 12:00:00 AM | 28 | 24.5 | 29.6 | 121 |  |  | 26.3 | 25.011 | 3 | 120.816
B-19322 VIALE 26 | 203.2 | concreto 3500 psi | Torre 1 Pilote 100 | 2025-08-05 | 9/2/2025 12:00:00 AM | 28 | 24.5 | 25.8 | 105 |  |  | 26.167 | 25.189 | 3 | 105.306
B-19322 VIALE 26 | 203.2 | concreto 3500 psi | Torre 1 Pilote 100 | 2025-08-05 | 9/2/2025 12:00:00 AM | 28 | 24.5 | 27.5 | 112 |  |  | 26.167 | 25.189 | 3 | 112.245
B-19322 VIALE 26 | 203.2 | concreto 3500 psi | Torre 1 Pilote 100 | 2025-08-05 | 9/2/2025 12:00:00 AM | 28 | 24.5 | 25.2 | 103 |  |  | 26.167 | 25.189 | 3 | 102.857
B-19322 VIALE 26 | 190.5 | concreto 3000 psi | Torre 1 Pilote 57 | 2025-08-06 | 9/3/2025 12:00:00 AM | 28 | 24.5 | 23.7 | 96 |  |  | 25.7 | 26.056 | 3 | 96.735
B-19322 VIALE 26 | 190.5 | concreto 3000 psi | Torre 1 Pilote 57 | 2025-08-06 | 9/3/2025 12:00:00 AM | 28 | 24.5 | 25.1 | 102 |  |  | 25.7 | 26.056 | 3 | 102.449
B-19322 VIALE 26 | 190.5 | concreto 3000 psi | Torre 1 Pilote 57 | 2025-08-06 | 9/3/2025 12:00:00 AM | 28 | 24.5 | 28.3 | 116 |  |  | 25.7 | 26.056 | 3 | 115.51
B-19322 VIALE 26 | 228.6 | concreto 3500 psi | Torre 1 Pilote 45 | 2025-08-08 | 9/5/2025 12:00:00 AM | 28 | 24.5 | 27.1 | 111 |  |  | 28.433 | 26.767 | 3 | 110.612
B-19322 VIALE 26 | 228.6 | concreto 3500 psi | Torre 1 Pilote 45 | 2025-08-08 | 9/5/2025 12:00:00 AM | 28 | 24.5 | 28.8 | 117 |  |  | 28.433 | 26.767 | 3 | 117.551
B-19322 VIALE 26 | 228.6 | concreto 3500 psi | Torre 1 Pilote 45 | 2025-08-08 | 9/5/2025 12:00:00 AM | 28 | 24.5 | 29.4 | 120 |  |  | 28.433 | 26.767 | 3 | 120
B-19322 VIALE 26 | 209.55 | concreto 3500 psi | Torre 1 Pilote 74 | 2025-08-08 | 9/5/2025 12:00:00 AM | 28 | 24.5 | 32.7 | 134 |  |  | 33.433 | 29.189 | 3 | 133.469
B-19322 VIALE 26 | 209.55 | concreto 3500 psi | Torre 1 Pilote 74 | 2025-08-08 | 9/5/2025 12:00:00 AM | 28 | 24.5 | 34.6 | 141 |  |  | 33.433 | 29.189 | 3 | 141.224
B-19322 VIALE 26 | 209.55 | concreto 3500 psi | Torre 1 Pilote 74 | 2025-08-08 | 9/5/2025 12:00:00 AM | 28 | 24.5 | 33 | 134 |  |  | 33.433 | 29.189 | 3 | 134.694
B-19322 VIALE 26 | 247.65 | concreto 3500 psi | Torre grua Pilote C-3 | 2025-08-09 | 9/6/2025 12:00:00 AM | 28 | 24.5 | 28 | 114 |  |  | 29.9 | 30.589 | 3 | 114.286
B-19322 VIALE 26 | 247.65 | concreto 3500 psi | Torre grua Pilote C-3 | 2025-08-09 | 9/6/2025 12:00:00 AM | 28 | 24.5 | 31.9 | 130 |  |  | 29.9 | 30.589 | 3 | 130.204
B-19322 VIALE 26 | 247.65 | concreto 3500 psi | Torre grua Pilote C-3 | 2025-08-09 | 9/6/2025 12:00:00 AM | 28 | 24.5 | 29.8 | 122 |  |  | 29.9 | 30.589 | 3 | 121.633
B-19322 VIALE 26 | 228.6 | concreto 3500 psi | Torre 1 Pilote 69 | 2025-08-09 | 9/6/2025 12:00:00 AM | 28 | 24.5 | 54.2 | 221 |  |  | 39.167 | 34.167 | 3 | 221.224
B-19322 VIALE 26 | 228.6 | concreto 3500 psi | Torre 1 Pilote 69 | 2025-08-09 | 9/6/2025 12:00:00 AM | 28 | 24.5 | 31.1 | 127 |  |  | 39.167 | 34.167 | 3 | 126.939
B-19322 VIALE 26 | 228.6 | concreto 3500 psi | Torre 1 Pilote 69 | 2025-08-09 | 9/6/2025 12:00:00 AM | 28 | 24.5 | 32.2 | 131 |  |  | 39.167 | 34.167 | 3 | 131.429
B-19322 VIALE 26 | 209.55 | concreto 3500 psi | Torre grua Pilote B-3 | 2025-08-13 | 9/10/2025 12:00:00 AM | 28 | 24.5 | 28.2 | 115 |  |  | 27.767 | 32.278 | 3 | 115.102
B-19322 VIALE 26 | 209.55 | concreto 3500 psi | Torre grua Pilote B-3 | 2025-08-13 | 9/10/2025 12:00:00 AM | 28 | 24.5 | 27.3 | 111 |  |  | 27.767 | 32.278 | 3 | 111.429
B-19322 VIALE 26 | 209.55 | concreto 3500 psi | Torre grua Pilote B-3 | 2025-08-13 | 9/10/2025 12:00:00 AM | 28 | 24.5 | 27.8 | 114 |  |  | 27.767 | 32.278 | 3 | 113.469
B-19322 VIALE 26 | 203.2 | concreto 3000 psi | Torre 1 Pilote 43 | 2025-08-13 | 9/10/2025 12:00:00 AM | 28 | 24.5 | 29.3 | 120 |  |  | 29.367 | 32.1 | 3 | 119.592
B-19322 VIALE 26 | 203.2 | concreto 3000 psi | Torre 1 Pilote 43 | 2025-08-13 | 9/10/2025 12:00:00 AM | 28 | 24.5 | 28.9 | 118 |  |  | 29.367 | 32.1 | 3 | 117.959
B-19322 VIALE 26 | 203.2 | concreto 3000 psi | Torre 1 Pilote 43 | 2025-08-13 | 9/10/2025 12:00:00 AM | 28 | 24.5 | 29.9 | 122 |  |  | 29.367 | 32.1 | 3 | 122.041
B-19322 VIALE 26 | 215.9 | concreto 3500 psi | Torre 1 Pilote 29 | 2025-08-14 | 9/11/2025 12:00:00 AM | 28 | 24.5 | 24.9 | 101 |  |  | 31.2 | 29.445 | 3 | 101.633
B-19322 VIALE 26 | 215.9 | concreto 3500 psi | Torre 1 Pilote 29 | 2025-08-14 | 9/11/2025 12:00:00 AM | 28 | 24.5 | 41.9 | 171 |  |  | 31.2 | 29.445 | 3 | 171.02
B-19322 VIALE 26 | 215.9 | concreto 3500 psi | Torre 1 Pilote 29 | 2025-08-14 | 9/11/2025 12:00:00 AM | 28 | 24.5 | 26.8 | 109 |  |  | 31.2 | 29.445 | 3 | 109.388
B-19322 VIALE 26 | 203.2 | concreto 3500 psi | Torre 1 Pilote 101 | 2025-08-14 | 9/11/2025 12:00:00 AM | 28 | 24.5 | 21.5 | 88 |  |  | 29.5 | 30.022 | 3 | 87.755
B-19322 VIALE 26 | 203.2 | concreto 3500 psi | Torre 1 Pilote 101 | 2025-08-14 | 9/11/2025 12:00:00 AM | 28 | 24.5 | 33.7 | 138 |  |  | 29.5 | 30.022 | 3 | 137.551
B-19322 VIALE 26 | 203.2 | concreto 3500 psi | Torre 1 Pilote 101 | 2025-08-14 | 9/11/2025 12:00:00 AM | 28 | 24.5 | 33.3 | 136 |  |  | 29.5 | 30.022 | 3 | 135.918
B-19322 VIALE 26 | 177.8 | concreto 3500 psi | Torre 1 Pilote 99 | 2025-08-14 | 9/11/2025 12:00:00 AM | 28 | 24.5 | 33.7 | 138 |  |  | 32.167 | 30.956 | 3 | 137.551
B-19322 VIALE 26 | 177.8 | concreto 3500 psi | Torre 1 Pilote 99 | 2025-08-14 | 9/11/2025 12:00:00 AM | 28 | 24.5 | 34.1 | 139 |  |  | 32.167 | 30.956 | 3 | 139.184
B-19322 VIALE 26 | 177.8 | concreto 3500 psi | Torre 1 Pilote 99 | 2025-08-14 | 9/11/2025 12:00:00 AM | 28 | 24.5 | 28.7 | 117 |  |  | 32.167 | 30.956 | 3 | 117.143
B-19322 VIALE 26 | 203.2 | concreto 3500 psi | Torre 1 Pilote 13 | 2025-08-15 | 9/12/2025 12:00:00 AM | 28 | 24.5 | 26.4 | 108 |  |  | 26.3 | 29.322 | 3 | 107.755
B-19322 VIALE 26 | 203.2 | concreto 3500 psi | Torre 1 Pilote 13 | 2025-08-15 | 9/12/2025 12:00:00 AM | 28 | 24.5 | 24.6 | 100 |  |  | 26.3 | 29.322 | 3 | 100.408
B-19322 VIALE 26 | 203.2 | concreto 3500 psi | Torre 1 Pilote 13 | 2025-08-15 | 9/12/2025 12:00:00 AM | 28 | 24.5 | 27.9 | 114 |  |  | 26.3 | 29.322 | 3 | 113.878
B-19322 VIALE 26 | 196.85 | concreto 3000 psi | Torre 1 Pilote 65 | 2025-08-15 | 9/12/2025 12:00:00 AM | 28 | 24.5 | 31.1 | 127 |  |  | 30.8 | 29.756 | 3 | 126.939
B-19322 VIALE 26 | 196.85 | concreto 3000 psi | Torre 1 Pilote 65 | 2025-08-15 | 9/12/2025 12:00:00 AM | 28 | 24.5 | 30.7 | 125 |  |  | 30.8 | 29.756 | 3 | 125.306
B-19322 VIALE 26 | 196.85 | concreto 3000 psi | Torre 1 Pilote 65 | 2025-08-15 | 9/12/2025 12:00:00 AM | 28 | 24.5 | 30.6 | 125 |  |  | 30.8 | 29.756 | 3 | 124.898
B-19322 VIALE 26 | 234.95 | concreto 3500 psi | Torre 1 Pilote 68 | 2025-08-16 | 9/13/2025 12:00:00 AM | 28 | 24.5 | 23 | 94 |  |  | 22.667 | 26.589 | 3 | 93.878
B-19322 VIALE 26 | 234.95 | concreto 3500 psi | Torre 1 Pilote 68 | 2025-08-16 | 9/13/2025 12:00:00 AM | 28 | 24.5 | 25.1 | 102 |  |  | 22.667 | 26.589 | 3 | 102.449
B-19322 VIALE 26 | 234.95 | concreto 3500 psi | Torre 1 Pilote 68 | 2025-08-16 | 9/13/2025 12:00:00 AM | 28 | 24.5 | 19.9 | 81 |  |  | 22.667 | 26.589 | 3 | 81.224
B-19322 VIALE 26 | 203.2 | concreto 3500 psi | Torre grua Pilote C-2 | 2025-08-16 | 9/13/2025 12:00:00 AM | 28 | 24.5 | 30.5 | 124 |  |  | 28.433 | 27.3 | 3 | 124.49
B-19322 VIALE 26 | 203.2 | concreto 3500 psi | Torre grua Pilote C-2 | 2025-08-16 | 9/13/2025 12:00:00 AM | 28 | 24.5 | 26.1 | 107 |  |  | 28.433 | 27.3 | 3 | 106.531
B-19322 VIALE 26 | 203.2 | concreto 3500 psi | Torre grua Pilote C-2 | 2025-08-16 | 9/13/2025 12:00:00 AM | 28 | 24.5 | 28.7 | 117 |  |  | 28.433 | 27.3 | 3 | 117.143
B-19322 VIALE 26 | 190.5 | concreto 3500 psi | Torre grua Pilote A-3 | 2025-08-19 | 9/16/2025 12:00:00 AM | 28 | 24.5 | 32.7 | 134 |  |  | 30.667 | 27.256 | 3 | 133.469
B-19322 VIALE 26 | 190.5 | concreto 3500 psi | Torre grua Pilote A-3 | 2025-08-19 | 9/16/2025 12:00:00 AM | 28 | 24.5 | 29.8 | 122 |  |  | 30.667 | 27.256 | 3 | 121.633
B-19322 VIALE 26 | 190.5 | concreto 3500 psi | Torre grua Pilote A-3 | 2025-08-19 | 9/16/2025 12:00:00 AM | 28 | 24.5 | 29.5 | 120 |  |  | 30.667 | 27.256 | 3 | 120.408
B-19322 VIALE 26 | 177.8 | concreto 3500 psi | Torre 1 Pilote 30 | 2025-08-19 | 9/16/2025 12:00:00 AM | 28 | 24.5 | 29.5 | 120 |  |  | 30.467 | 29.856 | 3 | 120.408
B-19322 VIALE 26 | 177.8 | concreto 3500 psi | Torre 1 Pilote 30 | 2025-08-19 | 9/16/2025 12:00:00 AM | 28 | 24.5 | 31.4 | 128 |  |  | 30.467 | 29.856 | 3 | 128.163
B-19322 VIALE 26 | 177.8 | concreto 3500 psi | Torre 1 Pilote 30 | 2025-08-19 | 9/16/2025 12:00:00 AM | 28 | 24.5 | 30.5 | 124 |  |  | 30.467 | 29.856 | 3 | 124.49
B-19322 VIALE 26 | 203.2 | concreto 3500 psi | Torre 1 Pilote 44 | 2025-08-20 | 9/17/2025 12:00:00 AM | 28 | 24.5 | 29.3 | 119 |  |  | 31.267 | 30.8 | 3 | 119.592
B-19322 VIALE 26 | 203.2 | concreto 3500 psi | Torre 1 Pilote 44 | 2025-08-20 | 9/17/2025 12:00:00 AM | 28 | 24.5 | 33.3 | 136 |  |  | 31.267 | 30.8 | 3 | 135.918
B-19322 VIALE 26 | 203.2 | concreto 3500 psi | Torre 1 Pilote 44 | 2025-08-20 | 9/17/2025 12:00:00 AM | 28 | 24.5 | 31.2 | 127 |  |  | 31.267 | 30.8 | 3 | 127.347
B-19322 VIALE 26 | 203.2 | concreto 3500 psi | Torre 1 Pilote 67 | 2025-08-20 | 9/17/2025 12:00:00 AM | 28 | 24.5 | 28.7 | 117 |  |  | 28.967 | 30.234 | 3 | 117.143
B-19322 VIALE 26 | 203.2 | concreto 3500 psi | Torre 1 Pilote 67 | 2025-08-20 | 9/17/2025 12:00:00 AM | 28 | 24.5 | 29.9 | 122 |  |  | 28.967 | 30.234 | 3 | 122.041
B-19322 VIALE 26 | 203.2 | concreto 3500 psi | Torre 1 Pilote 67 | 2025-08-20 | 9/17/2025 12:00:00 AM | 28 | 24.5 | 28.3 | 116 |  |  | 28.967 | 30.234 | 3 | 115.51
B-19322 VIALE 26 | 190.5 | concreto 3500 psi | Torre 1 Pilote 63 | 2025-08-21 | 9/18/2025 12:00:00 AM | 28 | 24.5 | 28.8 | 118 |  |  | 29.2 | 29.811 | 3 | 117.551
B-19322 VIALE 26 | 190.5 | concreto 3500 psi | Torre 1 Pilote 63 | 2025-08-21 | 9/18/2025 12:00:00 AM | 28 | 24.5 | 29.2 | 119 |  |  | 29.2 | 29.811 | 3 | 119.184
B-19322 VIALE 26 | 190.5 | concreto 3500 psi | Torre 1 Pilote 63 | 2025-08-21 | 9/18/2025 12:00:00 AM | 28 | 24.5 | 29.6 | 121 |  |  | 29.2 | 29.811 | 3 | 120.816
B-19322 VIALE 26 | 203.2 | concreto 3500 psi | Torre 1 Pilote 14 | 2025-08-21 | 9/18/2025 12:00:00 AM | 28 | 24.5 | 36.5 | 149 |  |  | 35.167 | 31.111 | 3 | 148.98
B-19322 VIALE 26 | 203.2 | concreto 3500 psi | Torre 1 Pilote 14 | 2025-08-21 | 9/18/2025 12:00:00 AM | 28 | 24.5 | 39 | 159 |  |  | 35.167 | 31.111 | 3 | 159.184
B-19322 VIALE 26 | 203.2 | concreto 3500 psi | Torre 1 Pilote 14 | 2025-08-21 | 9/18/2025 12:00:00 AM | 28 | 24.5 | 30 | 123 |  |  | 35.167 | 31.111 | 3 | 122.449
B-19322 VIALE 26 | 228.6 | concreto 3500 psi | Torre 1 Pilote 42 | 2025-08-22 | 9/19/2025 12:00:00 AM | 28 | 24.5 | 25.5 | 104 |  |  | 26.733 | 30.367 | 3 | 104.082
B-19322 VIALE 26 | 228.6 | concreto 3500 psi | Torre 1 Pilote 42 | 2025-08-22 | 9/19/2025 12:00:00 AM | 28 | 24.5 | 26.6 | 109 |  |  | 26.733 | 30.367 | 3 | 108.571
B-19322 VIALE 26 | 228.6 | concreto 3500 psi | Torre 1 Pilote 42 | 2025-08-22 | 9/19/2025 12:00:00 AM | 28 | 24.5 | 28.1 | 115 |  |  | 26.733 | 30.367 | 3 | 114.694
B-19322 VIALE 26 | 215.9 | concreto 3000 psi | Torre 1 Pilote 56 | 2025-08-23 | 9/20/2025 12:00:00 AM | 28 | 24.5 | 25.1 | 102 |  |  | 24.667 | 28.856 | 3 | 102.449
B-19322 VIALE 26 | 215.9 | concreto 3000 psi | Torre 1 Pilote 56 | 2025-08-23 | 9/20/2025 12:00:00 AM | 28 | 24.5 | 22.8 | 93 |  |  | 24.667 | 28.856 | 3 | 93.061
B-19322 VIALE 26 | 215.9 | concreto 3000 psi | Torre 1 Pilote 56 | 2025-08-23 | 9/20/2025 12:00:00 AM | 28 | 24.5 | 26.1 | 106 |  |  | 24.667 | 28.856 | 3 | 106.531
B-19322 VIALE 26 | 190.5 | concreto 3500 psi | Torre 1 Pilote 82 | 2025-08-25 | 9/22/2025 12:00:00 AM | 28 | 24.5 | 27 | 110 |  |  | 27.833 | 26.411 | 3 | 110.204
B-19322 VIALE 26 | 190.5 | concreto 3500 psi | Torre 1 Pilote 82 | 2025-08-25 | 9/22/2025 12:00:00 AM | 28 | 24.5 | 26.4 | 108 |  |  | 27.833 | 26.411 | 3 | 107.755
B-19322 VIALE 26 | 190.5 | concreto 3500 psi | Torre 1 Pilote 82 | 2025-08-25 | 9/22/2025 12:00:00 AM | 28 | 24.5 | 30.1 | 123 |  |  | 27.833 | 26.411 | 3 | 122.857
B-19322 VIALE 26 | 196.85 | concreto 3500 psi | Torre 1 Pilote 41 | 2025-08-25 | 9/22/2025 12:00:00 AM | 28 | 24.5 | 35.2 | 144 |  |  | 33.833 | 28.778 | 3 | 143.673
B-19322 VIALE 26 | 196.85 | concreto 3500 psi | Torre 1 Pilote 41 | 2025-08-25 | 9/22/2025 12:00:00 AM | 28 | 24.5 | 33.4 | 136 |  |  | 33.833 | 28.778 | 3 | 136.327
B-19322 VIALE 26 | 196.85 | concreto 3500 psi | Torre 1 Pilote 41 | 2025-08-25 | 9/22/2025 12:00:00 AM | 28 | 24.5 | 32.9 | 134 |  |  | 33.833 | 28.778 | 3 | 134.286
B-19322 VIALE 26 | 215.9 | concreto 3500 psi | Torre 1 Pilote 64 | 2025-08-26 | 9/23/2025 12:00:00 AM | 28 | 24.5 | 25.5 | 104 |  |  | 26.7 | 29.455 | 3 | 104.082
B-19322 VIALE 26 | 215.9 | concreto 3500 psi | Torre 1 Pilote 64 | 2025-08-26 | 9/23/2025 12:00:00 AM | 28 | 24.5 | 27.7 | 113 |  |  | 26.7 | 29.455 | 3 | 113.061
B-19322 VIALE 26 | 215.9 | concreto 3500 psi | Torre 1 Pilote 64 | 2025-08-26 | 9/23/2025 12:00:00 AM | 28 | 24.5 | 26.9 | 110 |  |  | 26.7 | 29.455 | 3 | 109.796
B-19322 VIALE 26 | 203.2 | concreto 3500 psi | Torre 1 Pilote 38 | 2025-08-26 | 9/23/2025 12:00:00 AM | 28 | 24.5 | 30.4 | 124 |  |  | 29.467 | 30 | 3 | 124.082
B-19322 VIALE 26 | 203.2 | concreto 3500 psi | Torre 1 Pilote 38 | 2025-08-26 | 9/23/2025 12:00:00 AM | 28 | 24.5 | 27.7 | 113 |  |  | 29.467 | 30 | 3 | 113.061
B-19322 VIALE 26 | 203.2 | concreto 3500 psi | Torre 1 Pilote 38 | 2025-08-26 | 9/23/2025 12:00:00 AM | 28 | 24.5 | 30.3 | 124 |  |  | 29.467 | 30 | 3 | 123.673
B-19322 VIALE 26 | 215.9 | concreto 3500 psi | Torre grua Pilote A-1 | 2025-08-26 | 9/23/2025 12:00:00 AM | 28 | 24.5 | 29.7 | 121 |  |  | 27.5 | 27.889 | 3 | 121.224
B-19322 VIALE 26 | 215.9 | concreto 3500 psi | Torre grua Pilote A-1 | 2025-08-26 | 9/23/2025 12:00:00 AM | 28 | 24.5 | 20.9 | 85 |  |  | 27.5 | 27.889 | 3 | 85.306
B-19322 VIALE 26 | 215.9 | concreto 3500 psi | Torre grua Pilote A-1 | 2025-08-26 | 9/23/2025 12:00:00 AM | 28 | 24.5 | 31.9 | 130 |  |  | 27.5 | 27.889 | 3 | 130.204
B-19322 VIALE 26 | 222.25 | concreto 3500 psi | Torre 1 Pilote 86 | 2025-08-27 | 9/24/2025 12:00:00 AM | 28 | 24.5 | 24.5 | 100 |  |  | 24.067 | 27.011 | 3 | 100
B-19322 VIALE 26 | 222.25 | concreto 3500 psi | Torre 1 Pilote 86 | 2025-08-27 | 9/24/2025 12:00:00 AM | 28 | 24.5 | 22.9 | 93 |  |  | 24.067 | 27.011 | 3 | 93.469
B-19322 VIALE 26 | 222.25 | concreto 3500 psi | Torre 1 Pilote 86 | 2025-08-27 | 9/24/2025 12:00:00 AM | 28 | 24.5 | 24.8 | 101 |  |  | 24.067 | 27.011 | 3 | 101.224
B-19322 VIALE 26 | 215.9 | concreto 3500 psi | Torre 1 Pilote 77 | 2025-08-27 | 9/24/2025 12:00:00 AM | 28 | 24.5 | 23.6 | 96 |  |  | 24.933 | 25.5 | 3 | 96.327
B-19322 VIALE 26 | 215.9 | concreto 3500 psi | Torre 1 Pilote 77 | 2025-08-27 | 9/24/2025 12:00:00 AM | 28 | 24.5 | 24.2 | 99 |  |  | 24.933 | 25.5 | 3 | 98.776
B-19322 VIALE 26 | 215.9 | concreto 3500 psi | Torre 1 Pilote 77 | 2025-08-27 | 9/24/2025 12:00:00 AM | 28 | 24.5 | 27 | 110 |  |  | 24.933 | 25.5 | 3 | 110.204
B-19322 VIALE 26 | 222.25 | concreto 3500 psi | Torre 1 Pilote 88 | 2025-08-28 | 9/25/2025 12:00:00 AM | 28 | 24.5 | 22 | 90 |  |  | 22.467 | 23.822 | 3 | 89.796
B-19322 VIALE 26 | 222.25 | concreto 3500 psi | Torre 1 Pilote 88 | 2025-08-28 | 9/25/2025 12:00:00 AM | 28 | 24.5 | 23.8 | 97 |  |  | 22.467 | 23.822 | 3 | 97.143
B-19322 VIALE 26 | 222.25 | concreto 3500 psi | Torre 1 Pilote 88 | 2025-08-28 | 9/25/2025 12:00:00 AM | 28 | 24.5 | 21.6 | 88 |  |  | 22.467 | 23.822 | 3 | 88.163
B-19322 VIALE 26 | 184.15 | concreto 3500 psi | Torre grua Pilote C-1 | 2025-08-28 | 9/25/2025 12:00:00 AM | 28 | 24.5 | 29.4 | 120 |  |  | 28.5 | 25.3 | 3 | 120
B-19322 VIALE 26 | 184.15 | concreto 3500 psi | Torre grua Pilote C-1 | 2025-08-28 | 9/25/2025 12:00:00 AM | 28 | 24.5 | 28.2 | 115 |  |  | 28.5 | 25.3 | 3 | 115.102
B-19322 VIALE 26 | 184.15 | concreto 3500 psi | Torre grua Pilote C-1 | 2025-08-28 | 9/25/2025 12:00:00 AM | 28 | 24.5 | 27.9 | 114 |  |  | 28.5 | 25.3 | 3 | 113.878
B-19322 VIALE 26 | 203.2 | concreto 3500 psi | Torre 1 Pilote 34 | 2025-08-29 | 9/26/2025 12:00:00 AM | 28 | 24.5 | 27.4 | 112 |  |  | 28.067 | 26.345 | 3 | 111.837
B-19322 VIALE 26 | 203.2 | concreto 3500 psi | Torre 1 Pilote 34 | 2025-08-29 | 9/26/2025 12:00:00 AM | 28 | 24.5 | 27.8 | 113 |  |  | 28.067 | 26.345 | 3 | 113.469
B-19322 VIALE 26 | 203.2 | concreto 3500 psi | Torre 1 Pilote 34 | 2025-08-29 | 9/26/2025 12:00:00 AM | 28 | 24.5 | 29 | 118 |  |  | 28.067 | 26.345 | 3 | 118.367
B-19322 VIALE 26 | 177.8 | concreto 3500 psi | Torre 1 Pilote 31 | 2025-08-30 | 9/27/2025 12:00:00 AM | 28 | 24.5 | 34.3 | 140 |  |  | 34 | 30.189 | 3 | 140
B-19322 VIALE 26 | 177.8 | concreto 3500 psi | Torre 1 Pilote 31 | 2025-08-30 | 9/27/2025 12:00:00 AM | 28 | 24.5 | 34.2 | 140 |  |  | 34 | 30.189 | 3 | 139.592
B-19322 VIALE 26 | 177.8 | concreto 3500 psi | Torre 1 Pilote 31 | 2025-08-30 | 9/27/2025 12:00:00 AM | 28 | 24.5 | 33.5 | 137 |  |  | 34 | 30.189 | 3 | 136.735
B-19322 VIALE 26 | 209.55 | concreto 3500 psi | Torre grua Pilote A-2 | 2025-09-01 | 9/29/2025 12:00:00 AM | 28 | 24.5 | 34.4 | 140 |  |  | 33.833 | 31.967 | 3 | 140.408
B-19322 VIALE 26 | 209.55 | concreto 3500 psi | Torre grua Pilote A-2 | 2025-09-01 | 9/29/2025 12:00:00 AM | 28 | 24.5 | 33.1 | 135 |  |  | 33.833 | 31.967 | 3 | 135.102
B-19322 VIALE 26 | 209.55 | concreto 3500 psi | Torre grua Pilote A-2 | 2025-09-01 | 9/29/2025 12:00:00 AM | 28 | 24.5 | 34 | 138 |  |  | 33.833 | 31.967 | 3 | 138.776
B-19322 VIALE 26 | 228.6 | concreto 3000 psi | Torre 1 Pilote 39 | 2025-09-01 | 9/29/2025 12:00:00 AM | 28 | 24.5 | 28.2 | 115 |  |  | 28.267 | 32.033 | 3 | 115.102
B-19322 VIALE 26 | 228.6 | concreto 3000 psi | Torre 1 Pilote 39 | 2025-09-01 | 9/29/2025 12:00:00 AM | 28 | 24.5 | 28.6 | 117 |  |  | 28.267 | 32.033 | 3 | 116.735
B-19322 VIALE 26 | 228.6 | concreto 3000 psi | Torre 1 Pilote 39 | 2025-09-01 | 9/29/2025 12:00:00 AM | 28 | 24.5 | 28 | 114 |  |  | 28.267 | 32.033 | 3 | 114.286
B-19322 VIALE 26 | 228.6 | concreto 3500 psi | Torre 1 Pilote 35 | 2025-08-29 | 9/26/2025 12:00:00 AM | 28 | 24.5 | 33 | 135 |  |  | 30.467 | 30.856 | 3 | 134.694
B-19322 VIALE 26 | 228.6 | concreto 3500 psi | Torre 1 Pilote 35 | 2025-08-29 | 9/26/2025 12:00:00 AM | 28 | 24.5 | 25.8 | 105 |  |  | 30.467 | 30.856 | 3 | 105.306
B-19322 VIALE 26 | 228.6 | concreto 3500 psi | Torre 1 Pilote 35 | 2025-08-29 | 9/26/2025 12:00:00 AM | 28 | 24.5 | 32.6 | 133 |  |  | 30.467 | 30.856 | 3 | 133.061
B-19322 VIALE 26 | 190.5 | concreto 3500 psi | Torre 1 Pilote 24 | 2025-09-02 | 9/30/2025 12:00:00 AM | 28 | 24.5 | 21.4 | 87 |  |  | 23.967 | 27.567 | 3 | 87.347
B-19322 VIALE 26 | 190.5 | concreto 3500 psi | Torre 1 Pilote 24 | 2025-09-02 | 9/30/2025 12:00:00 AM | 28 | 24.5 | 25.4 | 104 |  |  | 23.967 | 27.567 | 3 | 103.673
B-19322 VIALE 26 | 190.5 | concreto 3500 psi | Torre 1 Pilote 24 | 2025-09-02 | 9/30/2025 12:00:00 AM | 28 | 24.5 | 25.1 | 103 |  |  | 23.967 | 27.567 | 3 | 102.449
B-19322 VIALE 26 | 222.25 | concreto 3500 psi | Torre 1 Pilote 34 | 2025-09-02 | 9/30/2025 12:00:00 AM | 28 | 24.5 | 18.6 | 76 |  |  | 21.933 | 25.456 | 3 | 75.918
B-19322 VIALE 26 | 222.25 | concreto 3500 psi | Torre 1 Pilote 34 | 2025-09-02 | 9/30/2025 12:00:00 AM | 28 | 24.5 | 22.9 | 93 |  |  | 21.933 | 25.456 | 3 | 93.469
B-19322 VIALE 26 | 222.25 | concreto 3500 psi | Torre 1 Pilote 34 | 2025-09-02 | 9/30/2025 12:00:00 AM | 28 | 24.5 | 24.3 | 99 |  |  | 21.933 | 25.456 | 3 | 99.184
B-19322 VIALE 26 | 203.2 | concreto 3500 psi | Torre grua Pilote B-1 | 2025-09-03 | 10/1/2025 12:00:00 AM | 28 | 24.5 | 29.1 | 119 |  |  | 30.533 | 25.478 | 3 | 118.776
B-19322 VIALE 26 | 203.2 | concreto 3500 psi | Torre grua Pilote B-1 | 2025-09-03 | 10/1/2025 12:00:00 AM | 28 | 24.5 | 32.5 | 133 |  |  | 30.533 | 25.478 | 3 | 132.653
B-19322 VIALE 26 | 203.2 | concreto 3500 psi | Torre grua Pilote B-1 | 2025-09-03 | 10/1/2025 12:00:00 AM | 28 | 24.5 | 30 | 122 |  |  | 30.533 | 25.478 | 3 | 122.449
B-19322 VIALE 26 | 222.25 | concreto 3500 psi | Torre 1 Pilote 40 | 2025-09-03 | 10/1/2025 12:00:00 AM | 28 | 24.5 | 20.8 | 85 |  |  | 22.6 | 25.022 | 3 | 84.898
B-19322 VIALE 26 | 222.25 | concreto 3500 psi | Torre 1 Pilote 40 | 2025-09-03 | 10/1/2025 12:00:00 AM | 28 | 24.5 | 27.3 | 111 |  |  | 22.6 | 25.022 | 3 | 111.429
B-19322 VIALE 26 | 222.25 | concreto 3500 psi | Torre 1 Pilote 40 | 2025-09-03 | 10/1/2025 12:00:00 AM | 28 | 24.5 | 19.7 | 80 |  |  | 22.6 | 25.022 | 3 | 80.408
B-19322 VIALE 26 | 234.95 | concreto 3500 psi | Torre 1 Pilote 32 | 2025-09-04 | 10/2/2025 12:00:00 AM | 28 | 24.5 | 19.8 | 81 |  |  | 17.067 | 23.4 | 3 | 80.816
B-19322 VIALE 26 | 234.95 | concreto 3500 psi | Torre 1 Pilote 32 | 2025-09-04 | 10/2/2025 12:00:00 AM | 28 | 24.5 | 16.6 | 68 |  |  | 17.067 | 23.4 | 3 | 67.755
B-19322 VIALE 26 | 234.95 | concreto 3500 psi | Torre 1 Pilote 32 | 2025-09-04 | 10/2/2025 12:00:00 AM | 28 | 24.5 | 14.8 | 60 |  |  | 17.067 | 23.4 | 3 | 60.408
B-19322 VIALE 26 | 209.55 | concreto 3000 psi | Torre 1 Pilote 85 | 2025-09-04 | 10/2/2025 12:00:00 AM | 28 | 24.5 | 24.2 | 99 |  |  | 23.833 | 21.167 | 3 | 98.776
B-19322 VIALE 26 | 209.55 | concreto 3000 psi | Torre 1 Pilote 85 | 2025-09-04 | 10/2/2025 12:00:00 AM | 28 | 24.5 | 24.7 | 101 |  |  | 23.833 | 21.167 | 3 | 100.816
B-19322 VIALE 26 | 209.55 | concreto 3000 psi | Torre 1 Pilote 85 | 2025-09-04 | 10/2/2025 12:00:00 AM | 28 | 24.5 | 22.6 | 92 |  |  | 23.833 | 21.167 | 3 | 92.245
B-19322 VIALE 26 | 196.85 | concreto 3500 psi | Torre 1 Pilote 87 | 2025-09-05 | 10/3/2025 12:00:00 AM | 28 | 24.5 | 21.4 | 87 |  |  | 21.1 | 20.667 | 3 | 87.347
B-19322 VIALE 26 | 196.85 | concreto 3500 psi | Torre 1 Pilote 87 | 2025-09-05 | 10/3/2025 12:00:00 AM | 28 | 24.5 | 22.6 | 92 |  |  | 21.1 | 20.667 | 3 | 92.245
B-19322 VIALE 26 | 196.85 | concreto 3500 psi | Torre 1 Pilote 87 | 2025-09-05 | 10/3/2025 12:00:00 AM | 28 | 24.5 | 19.3 | 79 |  |  | 21.1 | 20.667 | 3 | 78.776
B-19322 VIALE 26 | 228.6 | concreto 3500 psi | Torre 1 Pilote 84 | 2025-09-06 | 10/4/2025 12:00:00 AM | 28 | 24.5 | 26.1 | 106 |  |  | 25.867 | 23.6 | 3 | 106.531
B-19322 VIALE 26 | 228.6 | concreto 3500 psi | Torre 1 Pilote 84 | 2025-09-06 | 10/4/2025 12:00:00 AM | 28 | 24.5 | 25.4 | 104 |  |  | 25.867 | 23.6 | 3 | 103.673
B-19322 VIALE 26 | 228.6 | concreto 3500 psi | Torre 1 Pilote 84 | 2025-09-06 | 10/4/2025 12:00:00 AM | 28 | 24.5 | 26.1 | 106 |  |  | 25.867 | 23.6 | 3 | 106.531
B-19322 VIALE 26 | 215.9 | concreto 3500 psi | Torre 1 Pilote 15 | 2025-09-08 | 10/6/2025 12:00:00 AM | 28 | 24.5 | 17 | 69 |  |  | 18.367 | 21.778 | 3 | 69.388
B-19322 VIALE 26 | 215.9 | concreto 3500 psi | Torre 1 Pilote 15 | 2025-09-08 | 10/6/2025 12:00:00 AM | 28 | 24.5 | 18.7 | 76 |  |  | 18.367 | 21.778 | 3 | 76.327
B-19322 VIALE 26 | 215.9 | concreto 3500 psi | Torre 1 Pilote 15 | 2025-09-08 | 10/6/2025 12:00:00 AM | 28 | 24.5 | 19.4 | 79 |  |  | 18.367 | 21.778 | 3 | 79.184
B-19322 VIALE 26 | 215.9 | concreto 3500 psi | Torre 1 Pilote 25 | 2025-09-08 | 10/6/2025 12:00:00 AM | 28 | 24.5 | 29.1 | 119 |  |  | 29.767 | 24.667 | 3 | 118.776
B-19322 VIALE 26 | 215.9 | concreto 3500 psi | Torre 1 Pilote 25 | 2025-09-08 | 10/6/2025 12:00:00 AM | 28 | 24.5 | 28.5 | 116 |  |  | 29.767 | 24.667 | 3 | 116.327
B-19322 VIALE 26 | 215.9 | concreto 3500 psi | Torre 1 Pilote 25 | 2025-09-08 | 10/6/2025 12:00:00 AM | 28 | 24.5 | 31.7 | 129 |  |  | 29.767 | 24.667 | 3 | 129.388
B-19322 VIALE 26 | 203.2 | concreto 3500 psi | Torre 1 Pilote 36 | 2025-09-10 | 10/8/2025 12:00:00 AM | 28 | 24.5 | 30 | 122 |  |  | 29.867 | 26 | 3 | 122.449
B-19322 VIALE 26 | 203.2 | concreto 3500 psi | Torre 1 Pilote 36 | 2025-09-10 | 10/8/2025 12:00:00 AM | 28 | 24.5 | 28.4 | 116 |  |  | 29.867 | 26 | 3 | 115.918
B-19322 VIALE 26 | 203.2 | concreto 3500 psi | Torre 1 Pilote 36 | 2025-09-10 | 10/8/2025 12:00:00 AM | 28 | 24.5 | 31.2 | 128 |  |  | 29.867 | 26 | 3 | 127.347
B-19322 VIALE 26 | 215.9 | concreto 3500 psi | Torre 2 Pilote 30 (Adicional) | 2025-09-10 | 10/8/2025 12:00:00 AM | 28 | 24.5 | 26.4 | 108 |  |  | 27.367 | 29 | 3 | 107.755
B-19322 VIALE 26 | 215.9 | concreto 3500 psi | Torre 2 Pilote 30 (Adicional) | 2025-09-10 | 10/8/2025 12:00:00 AM | 28 | 24.5 | 27.5 | 112 |  |  | 27.367 | 29 | 3 | 112.245
B-19322 VIALE 26 | 215.9 | concreto 3500 psi | Torre 2 Pilote 30 (Adicional) | 2025-09-10 | 10/8/2025 12:00:00 AM | 28 | 24.5 | 28.2 | 115 |  |  | 27.367 | 29 | 3 | 115.102
B-19322 VIALE 26 | 215.9 | concreto 3500 psi | Torre 2 Pilote 53 (Adicional) | 2025-09-11 | 10/9/2025 12:00:00 AM | 28 | 24.5 | 26.9 | 110 |  |  | 24.267 | 27.167 | 3 | 109.796
B-19322 VIALE 26 | 215.9 | concreto 3500 psi | Torre 2 Pilote 53 (Adicional) | 2025-09-11 | 10/9/2025 12:00:00 AM | 28 | 24.5 | 24.9 | 102 |  |  | 24.267 | 27.167 | 3 | 101.633
B-19322 VIALE 26 | 215.9 | concreto 3500 psi | Torre 2 Pilote 53 (Adicional) | 2025-09-11 | 10/9/2025 12:00:00 AM | 28 | 24.5 | 21 | 86 |  |  | 24.267 | 27.167 | 3 | 85.714
B-19322 VIALE 26 | 228.6 | concreto 3000 psi | Torre 2 Pilote 60 (Adicional) | 2025-09-11 | 10/9/2025 12:00:00 AM | 28 | 24.5 | 31.1 | 127 |  |  | 29.133 | 26.922 | 3 | 126.939
B-19322 VIALE 26 | 228.6 | concreto 3000 psi | Torre 2 Pilote 60 (Adicional) | 2025-09-11 | 10/9/2025 12:00:00 AM | 28 | 24.5 | 32.3 | 132 |  |  | 29.133 | 26.922 | 3 | 131.837
B-19322 VIALE 26 | 228.6 | concreto 3000 psi | Torre 2 Pilote 60 (Adicional) | 2025-09-11 | 10/9/2025 12:00:00 AM | 28 | 24.5 | 24 | 98 |  |  | 29.133 | 26.922 | 3 | 97.959
B-19322 VIALE 26 | 203.2 | concreto 3500 psi | Torre 1 Pilote 83 | 2025-09-12 | 10/10/2025 12:00:00 AM | 28 | 24.5 | 26.2 | 107 |  |  | 29.667 | 27.689 | 3 | 106.939
B-19322 VIALE 26 | 203.2 | concreto 3500 psi | Torre 1 Pilote 83 | 2025-09-12 | 10/10/2025 12:00:00 AM | 28 | 24.5 | 30.7 | 125 |  |  | 29.667 | 27.689 | 3 | 125.306
B-19322 VIALE 26 | 203.2 | concreto 3500 psi | Torre 1 Pilote 83 | 2025-09-12 | 10/10/2025 12:00:00 AM | 28 | 24.5 | 32.1 | 131 |  |  | 29.667 | 27.689 | 3 | 131.02
B-19322 VIALE 26 | 215.9 | concreto 3500 psi | Torre 1 Pilote 37 | 2025-09-12 | 10/10/2025 12:00:00 AM | 28 | 24.5 | 27.3 | 111 |  |  | 30.533 | 29.778 | 3 | 111.429
B-19322 VIALE 26 | 215.9 | concreto 3500 psi | Torre 1 Pilote 37 | 2025-09-12 | 10/10/2025 12:00:00 AM | 28 | 24.5 | 30.5 | 124 |  |  | 30.533 | 29.778 | 3 | 124.49
B-19322 VIALE 26 | 215.9 | concreto 3500 psi | Torre 1 Pilote 37 | 2025-09-12 | 10/10/2025 12:00:00 AM | 28 | 24.5 | 33.8 | 138 |  |  | 30.533 | 29.778 | 3 | 137.959
B-19322 VIALE 26 | 215.9 | concreto 3000 psi | Torre 1 Pilote 19 | 2025-09-16 | 10/14/2025 12:00:00 AM | 28 | 24.5 | 24.3 | 99 |  |  | 24.267 | 28.156 | 3 | 99.184
B-19322 VIALE 26 | 215.9 | concreto 3000 psi | Torre 1 Pilote 19 | 2025-09-16 | 10/14/2025 12:00:00 AM | 28 | 24.5 | 24.1 | 98 |  |  | 24.267 | 28.156 | 3 | 98.367
B-19322 VIALE 26 | 215.9 | concreto 3000 psi | Torre 1 Pilote 19 | 2025-09-16 | 10/14/2025 12:00:00 AM | 28 | 24.5 | 24.4 | 100 |  |  | 24.267 | 28.156 | 3 | 99.592
B-19322 VIALE 26 | 215.9 | concreto 3500 psi | Torre 1 Pilote 27 | 2025-09-16 | 10/14/2025 12:00:00 AM | 28 | 24.5 | 24 | 98 |  |  | 35.8 | 30.2 | 3 | 97.959
B-19322 VIALE 26 | 215.9 | concreto 3500 psi | Torre 1 Pilote 27 | 2025-09-16 | 10/14/2025 12:00:00 AM | 28 | 24.5 | 57.8 | 236 |  |  | 35.8 | 30.2 | 3 | 235.918
B-19322 VIALE 26 | 215.9 | concreto 3500 psi | Torre 1 Pilote 27 | 2025-09-16 | 10/14/2025 12:00:00 AM | 28 | 24.5 | 25.6 | 104 |  |  | 35.8 | 30.2 | 3 | 104.49
B-19322 VIALE 26 | 196.85 | concreto 3500 psi | Torre 1 Pilote 05 | 2025-09-13 | 10/11/2025 12:00:00 AM | 28 | 24.5 | 25.3 | 103 |  |  | 24.6 | 28.222 | 3 | 103.265
B-19322 VIALE 26 | 196.85 | concreto 3500 psi | Torre 1 Pilote 05 | 2025-09-13 | 10/11/2025 12:00:00 AM | 28 | 24.5 | 24 | 98 |  |  | 24.6 | 28.222 | 3 | 97.959
B-19322 VIALE 26 | 196.85 | concreto 3500 psi | Torre 1 Pilote 05 | 2025-09-13 | 10/11/2025 12:00:00 AM | 28 | 24.5 | 24.5 | 100 |  |  | 24.6 | 28.222 | 3 | 100
B-19322 VIALE 26 | 196.85 | concreto 3500 psi | Torre 1 Pilote 16 | 2025-09-15 | 10/13/2025 12:00:00 AM | 28 | 24.5 | 30.5 | 124 |  |  | 28.4 | 29.6 | 3 | 124.49
B-19322 VIALE 26 | 196.85 | concreto 3500 psi | Torre 1 Pilote 16 | 2025-09-15 | 10/13/2025 12:00:00 AM | 28 | 24.5 | 29.7 | 121 |  |  | 28.4 | 29.6 | 3 | 121.224
B-19322 VIALE 26 | 196.85 | concreto 3500 psi | Torre 1 Pilote 16 | 2025-09-15 | 10/13/2025 12:00:00 AM | 28 | 24.5 | 25 | 102 |  |  | 28.4 | 29.6 | 3 | 102.041
B-19322 VIALE 26 | 203 | concreto 3500 psi | Torre 1 Pilote 95 | 2025-09-19 | 10/17/2025 12:00:00 AM | 28 | 24.5 | 26.8 | 109 |  |  | 27.867 | 26.956 | 3 | 109.388
B-19322 VIALE 26 | 203 | concreto 3500 psi | Torre 1 Pilote 95 | 2025-09-19 | 10/17/2025 12:00:00 AM | 28 | 24.5 | 27.8 | 113 |  |  | 27.867 | 26.956 | 3 | 113.469
B-19322 VIALE 26 | 203 | concreto 3500 psi | Torre 1 Pilote 95 | 2025-09-19 | 10/17/2025 12:00:00 AM | 28 | 24.5 | 29 | 118 |  |  | 27.867 | 26.956 | 3 | 118.367
B-19322 VIALE 26 | 215.9 | concreto 3500 psi | Torre 1 Pilote 26 | 2025-09-18 | 10/16/2025 12:00:00 AM | 28 | 24.5 | 30 | 122 |  |  | 28.333 | 28.2 | 3 | 122.449
B-19322 VIALE 26 | 215.9 | concreto 3500 psi | Torre 1 Pilote 26 | 2025-09-18 | 10/16/2025 12:00:00 AM | 28 | 24.5 | 27.5 | 112 |  |  | 28.333 | 28.2 | 3 | 112.245
B-19322 VIALE 26 | 215.9 | concreto 3500 psi | Torre 1 Pilote 26 | 2025-09-18 | 10/16/2025 12:00:00 AM | 28 | 24.5 | 27.5 | 112 |  |  | 28.333 | 28.2 | 3 | 112.245
B-19322 VIALE 26 | 228 | concreto 3500 psi | Torre 1 Pilote 18 | 2025-09-22 | 10/20/2025 12:00:00 AM | 28 | 24.5 | 27.7 | 113 |  |  | 27.533 | 27.911 | 3 | 113.061
B-19322 VIALE 26 | 228 | concreto 3500 psi | Torre 1 Pilote 18 | 2025-09-22 | 10/20/2025 12:00:00 AM | 28 | 24.5 | 29.2 | 119 |  |  | 27.533 | 27.911 | 3 | 119.184
B-19322 VIALE 26 | 228 | concreto 3500 psi | Torre 1 Pilote 18 | 2025-09-22 | 10/20/2025 12:00:00 AM | 28 | 24.5 | 25.7 | 105 |  |  | 27.533 | 27.911 | 3 | 104.898
B-19322 VIALE 26 | 203 | concreto 3500 psi | Torre 1 Pilote 17 | 2025-09-24 | 10/22/2025 12:00:00 AM | 28 | 24.5 | 27.6 | 112 |  |  | 28.3 | 28.055 | 3 | 112.653
B-19322 VIALE 26 | 203 | concreto 3500 psi | Torre 1 Pilote 17 | 2025-09-24 | 10/22/2025 12:00:00 AM | 28 | 24.5 | 30 | 122 |  |  | 28.3 | 28.055 | 3 | 122.449
B-19322 VIALE 26 | 203 | concreto 3500 psi | Torre 1 Pilote 17 | 2025-09-24 | 10/22/2025 12:00:00 AM | 28 | 24.5 | 27.3 | 112 |  |  | 28.3 | 28.055 | 3 | 111.429
B-19322 VIALE 26 | 228 | concreto 3500 psi | Torre 1 Pilote 94 | 2025-09-25 | 10/23/2025 12:00:00 AM | 28 | 24.5 | 24.7 | 101 |  |  | 25.4 | 27.078 | 3 | 100.816
B-19322 VIALE 26 | 228 | concreto 3500 psi | Torre 1 Pilote 94 | 2025-09-25 | 10/23/2025 12:00:00 AM | 28 | 24.5 | 26.2 | 107 |  |  | 25.4 | 27.078 | 3 | 106.939
B-19322 VIALE 26 | 228 | concreto 3500 psi | Torre 1 Pilote 94 | 2025-09-25 | 10/23/2025 12:00:00 AM | 28 | 24.5 | 25.3 | 103 |  |  | 25.4 | 27.078 | 3 | 103.265
B-19322 VIALE 26 | 228.6 | concreto 3500 psi | Torre 1 Pilote 04 | 2025-09-27 | 10/25/2025 12:00:00 AM | 28 | 24.5 | 28.5 | 116 |  |  | 27.933 | 27.211 | 3 | 116.327
B-19322 VIALE 26 | 228.6 | concreto 3500 psi | Torre 1 Pilote 04 | 2025-09-27 | 10/25/2025 12:00:00 AM | 28 | 24.5 | 27.2 | 111 |  |  | 27.933 | 27.211 | 3 | 111.02
B-19322 VIALE 26 | 228.6 | concreto 3500 psi | Torre 1 Pilote 04 | 2025-09-27 | 10/25/2025 12:00:00 AM | 28 | 24.5 | 28.1 | 114 |  |  | 27.933 | 27.211 | 3 | 114.694
B-19322 VIALE 26 | 228.6 | concreto 3500 psi | Torre 2 Pilote 74 (Adicional) | 2025-09-29 | 10/27/2025 12:00:00 AM | 28 | 24.5 | 23.1 | 94 |  |  | 23.433 | 25.589 | 3 | 94.286
B-19322 VIALE 26 | 228.6 | concreto 3500 psi | Torre 2 Pilote 74 (Adicional) | 2025-09-29 | 10/27/2025 12:00:00 AM | 28 | 24.5 | 23.4 | 96 |  |  | 23.433 | 25.589 | 3 | 95.51
B-19322 VIALE 26 | 228.6 | concreto 3500 psi | Torre 2 Pilote 74 (Adicional) | 2025-09-29 | 10/27/2025 12:00:00 AM | 28 | 24.5 | 23.8 | 97 |  |  | 23.433 | 25.589 | 3 | 97.143
B-19322 VIALE 26 | 215.9 | concreto 3500 psi | Torre 2 Pilote 39 (Adicional) | 2025-10-01 | 10/29/2025 12:00:00 AM | 28 | 24.5 | 24 | 98 |  |  | 24.1 | 25.155 | 3 | 97.959
B-19322 VIALE 26 | 215.9 | concreto 3500 psi | Torre 2 Pilote 39 (Adicional) | 2025-10-01 | 10/29/2025 12:00:00 AM | 28 | 24.5 | 23.6 | 96 |  |  | 24.1 | 25.155 | 3 | 96.327
B-19322 VIALE 26 | 215.9 | concreto 3500 psi | Torre 2 Pilote 39 (Adicional) | 2025-10-01 | 10/29/2025 12:00:00 AM | 28 | 24.5 | 24.7 | 101 |  |  | 24.1 | 25.155 | 3 | 100.816
B-19322 VIALE 26 | 215.9 | concreto 3500 psi | Torre 1 Pilote 47 (adicinal) | 2025-10-16 | 11/13/2025 12:00:00 AM | 28 | 24.5 | 26.3 | 107 |  |  | 25.667 | 24.4 | 3 | 107.347
B-19322 VIALE 26 | 215.9 | concreto 3500 psi | Torre 1 Pilote 47 (adicinal) | 2025-10-16 | 11/13/2025 12:00:00 AM | 28 | 24.5 | 25.4 | 104 |  |  | 25.667 | 24.4 | 3 | 103.673
B-19322 VIALE 26 | 215.9 | concreto 3500 psi | Torre 1 Pilote 47 (adicinal) | 2025-10-16 | 11/13/2025 12:00:00 AM | 28 | 24.5 | 25.3 | 103 |  |  | 25.667 | 24.4 | 3 | 103.265
B-19322 VIALE 26 | 209.55 | concreto 3500 psi | Torre 1 Pilote 21 (Adiciona) | 2025-10-17 | 11/14/2025 12:00:00 AM | 28 | 24.5 | 29.6 | 121 |  |  | 28.6 | 26.122 | 3 | 120.816
B-19322 VIALE 26 | 209.55 | concreto 3500 psi | Torre 1 Pilote 21 (Adiciona) | 2025-10-17 | 11/14/2025 12:00:00 AM | 28 | 24.5 | 27.7 | 113 |  |  | 28.6 | 26.122 | 3 | 113.061
B-19322 VIALE 26 | 209.55 | concreto 3500 psi | Torre 1 Pilote 21 (Adiciona) | 2025-10-17 | 11/14/2025 12:00:00 AM | 28 | 24.5 | 28.5 | 116 |  |  | 28.6 | 26.122 | 3 | 116.327
B-19322 VIALE 26 | 184 | Concreto tremie 3500 PSI | Torre 1 Pilote 2 (adicinal) | 2025-10-22 | 11/19/2025 12:00:00 AM | 28 | 24.5 | 29.1 | 119 |  |  | 30.933 | 28.4 | 3 | 118.776
B-19322 VIALE 26 | 184 | Concreto tremie 3500 PSI | Torre 1 Pilote 2 (adicinal) | 2025-10-22 | 11/19/2025 12:00:00 AM | 28 | 24.5 | 34.3 | 140 |  |  | 30.933 | 28.4 | 3 | 140
B-19322 VIALE 26 | 184 | Concreto tremie 3500 PSI | Torre 1 Pilote 2 (adicinal) | 2025-10-22 | 11/19/2025 12:00:00 AM | 28 | 24.5 | 29.4 | 120 |  |  | 30.933 | 28.4 | 3 | 120
B-19322 VIALE 26 | 203 | Concreto tremie 3500 PSI | Torre 1 Pilote 15 (adicinal) | 2025-10-23 | 11/20/2025 12:00:00 AM | 28 | 24.5 | 33.2 | 135 |  |  | 33.5 | 31.011 | 3 | 135.51
B-19322 VIALE 26 | 203 | Concreto tremie 3500 PSI | Torre 1 Pilote 15 (adicinal) | 2025-10-23 | 11/20/2025 12:00:00 AM | 28 | 24.5 | 34.2 | 140 |  |  | 33.5 | 31.011 | 3 | 139.592
B-19322 VIALE 26 | 203 | Concreto tremie 3500 PSI | Torre 1 Pilote 15 (adicinal) | 2025-10-23 | 11/20/2025 12:00:00 AM | 28 | 24.5 | 33.1 | 135 |  |  | 33.5 | 31.011 | 3 | 135.102
B-19322 VIALE 26 | 222 | Concreto tremie 3500 PSI | Torre 1 Pilote 3 (adicinal) | 2025-10-23 | 11/20/2025 12:00:00 AM | 28 | 24.5 | 14 | 57 |  |  | 21.967 | 28.8 | 3 | 57.143
B-19322 VIALE 26 | 222 | Concreto tremie 3500 PSI | Torre 1 Pilote 3 (adicinal) | 2025-10-23 | 11/20/2025 12:00:00 AM | 28 | 24.5 | 27.1 | 111 |  |  | 21.967 | 28.8 | 3 | 110.612
B-19322 VIALE 26 | 222 | Concreto tremie 3500 PSI | Torre 1 Pilote 3 (adicinal) | 2025-10-23 | 11/20/2025 12:00:00 AM | 28 | 24.5 | 24.8 | 101 |  |  | 21.967 | 28.8 | 3 | 101.224
B-19322 VIALE 26 | 254 | Concreto tremie 3500 PSI | Torre 1 Pilote 36 (adicinal) | 2025-10-21 | 11/18/2025 12:00:00 AM | 28 | 24.5 | 24.5 | 100 |  |  | 24.133 | 26.533 | 3 | 100
B-19322 VIALE 26 | 254 | Concreto tremie 3500 PSI | Torre 1 Pilote 36 (adicinal) | 2025-10-21 | 11/18/2025 12:00:00 AM | 28 | 24.5 | 24.4 | 100 |  |  | 24.133 | 26.533 | 3 | 99.592
B-19322 VIALE 26 | 254 | Concreto tremie 3500 PSI | Torre 1 Pilote 36 (adicinal) | 2025-10-21 | 11/18/2025 12:00:00 AM | 28 | 24.5 | 23.5 | 96 |  |  | 24.133 | 26.533 | 3 | 95.918
B-19322 VIALE 26 | 165.1 | concreto 3000 psi | Tapa cubierta tanque potable | 2025-07-10 | 8/7/2025 12:00:00 AM | 28 | 21 | 63.2 | 301 |  |  | 60.767 |  | 3 | 300.952
B-19322 VIALE 26 | 165.1 | concreto 3000 psi | Tapa cubierta tanque potable | 2025-07-10 | 8/7/2025 12:00:00 AM | 28 | 21 | 59 | 281 |  |  | 60.767 |  | 3 | 280.952
B-19322 VIALE 26 | 165.1 | concreto 3000 psi | Tapa cubierta tanque potable | 2025-07-10 | 8/7/2025 12:00:00 AM | 28 | 21 | 60.1 | 286 |  |  | 60.767 |  | 3 | 286.19
B-19322 VIALE 26 | 158.75 | concreto 3000 psi | Tapa tanque suministro | 2025-07-24 | 8/21/2025 12:00:00 AM | 28 | 21 | 45.7 | 218 |  |  | 42.9 |  | 3 | 217.619
B-19322 VIALE 26 | 158.75 | concreto 3000 psi | Tapa tanque suministro | 2025-07-24 | 8/21/2025 12:00:00 AM | 28 | 21 | 39 | 186 |  |  | 42.9 |  | 3 | 185.714
B-19322 VIALE 26 | 158.75 | concreto 3000 psi | Tapa tanque suministro | 2025-07-24 | 8/21/2025 12:00:00 AM | 28 | 21 | 44 | 209 |  |  | 42.9 |  | 3 | 209.524
B-19322 VIALE 26 | 127 | concreto 3000 psi | Dado torregrua | 2025-09-29 | 10/27/2025 12:00:00 AM | 28 | 21 | 30.1 | 143 |  |  | 29.933 | 44.533 | 3 | 143.333
B-19322 VIALE 26 | 127 | concreto 3000 psi | Dado torregrua | 2025-09-29 | 10/27/2025 12:00:00 AM | 28 | 21 | 30.4 | 145 |  |  | 29.933 | 44.533 | 3 | 144.762
B-19322 VIALE 26 | 127 | concreto 3000 psi | Dado torregrua | 2025-09-29 | 10/27/2025 12:00:00 AM | 28 | 21 | 29.3 | 140 |  |  | 29.933 | 44.533 | 3 | 139.524
B-19322 VIALE 26 | 177.8 | concreto 3000 psi | VC-21 (F-J), VC-05 (1-3), VC-22 (D-F) | 2025-10-08 | 11/5/2025 12:00:00 AM | 28 | 21 | 24.2 | 115 |  |  | 23.533 | 32.122 | 3 | 115.238
B-19322 VIALE 26 | 177.8 | concreto 3000 psi | VC-21 (F-J), VC-05 (1-3), VC-22 (D-F) | 2025-10-08 | 11/5/2025 12:00:00 AM | 28 | 21 | 23.9 | 114 |  |  | 23.533 | 32.122 | 3 | 113.81
B-19322 VIALE 26 | 177.8 | concreto 3000 psi | VC-21 (F-J), VC-05 (1-3), VC-22 (D-F) | 2025-10-08 | 11/5/2025 12:00:00 AM | 28 | 21 | 22.5 | 107 |  |  | 23.533 | 32.122 | 3 | 107.143
B-19322 VIALE 26 | 190.5 | concreto 3000 psi | VC-20 (A-B), VC-23 (B-D), VC-01 (2-4), VC-24 y VC-26 (F-J), VC-14 (1-2), VC-15 (2-3) | 2025-10-08 | 11/5/2025 12:00:00 AM | 28 | 21 | 22.5 | 107 |  |  | 21.733 | 25.066 | 3 | 107.143
B-19322 VIALE 26 | 190.5 | concreto 3000 psi | VC-20 (A-B), VC-23 (B-D), VC-01 (2-4), VC-24 y VC-26 (F-J), VC-14 (1-2), VC-15 (2-3) | 2025-10-08 | 11/5/2025 12:00:00 AM | 28 | 21 | 20.8 | 99 |  |  | 21.733 | 25.066 | 3 | 99.048
B-19322 VIALE 26 | 190.5 | concreto 3000 psi | VC-20 (A-B), VC-23 (B-D), VC-01 (2-4), VC-24 y VC-26 (F-J), VC-14 (1-2), VC-15 (2-3) | 2025-10-08 | 11/5/2025 12:00:00 AM | 28 | 21 | 21.9 | 104 |  |  | 21.733 | 25.066 | 3 | 104.286
B-19322 VIALE 26 | 184.15 | concreto 3000 psi | VC-24 (eje 7 entre J-H) | 2025-10-16 | 11/13/2025 12:00:00 AM | 28 | 21 | 21.5 | 102 |  |  | 20.633 | 21.966 | 3 | 102.381
B-19322 VIALE 26 | 184.15 | concreto 3000 psi | VC-24 (eje 7 entre J-H) | 2025-10-16 | 11/13/2025 12:00:00 AM | 28 | 21 | 19.7 | 94 |  |  | 20.633 | 21.966 | 3 | 93.81
B-19322 VIALE 26 | 184.15 | concreto 3000 psi | VC-24 (eje 7 entre J-H) | 2025-10-16 | 11/13/2025 12:00:00 AM | 28 | 21 | 20.7 | 98 |  |  | 20.633 | 21.966 | 3 | 98.571
B-19322 VIALE 26 | 165.1 | concreto 3000 psi | VC-26 (A-D) | 2025-10-16 | 11/13/2025 12:00:00 AM | 28 | 21 | 24.5 | 117 |  |  | 24.033 | 22.133 | 3 | 116.667
B-19322 VIALE 26 | 165.1 | concreto 3000 psi | VC-26 (A-D) | 2025-10-16 | 11/13/2025 12:00:00 AM | 28 | 21 | 24.6 | 117 |  |  | 24.033 | 22.133 | 3 | 117.143
B-19322 VIALE 26 | 165.1 | concreto 3000 psi | VC-26 (A-D) | 2025-10-16 | 11/13/2025 12:00:00 AM | 28 | 21 | 23 | 110 |  |  | 24.033 | 22.133 | 3 | 109.524
B-19322 VIALE 26 | 165.1 | concreto 3000 psi | Torre 1 (cim. fosos ascensores) | 2025-10-18 | 11/15/2025 12:00:00 AM | 28 | 21 | 46.6 | 222 |  |  | 45.5 | 30.055 | 3 | 221.905
B-19322 VIALE 26 | 165.1 | concreto 3000 psi | Torre 1 (cim. fosos ascensores) | 2025-10-18 | 11/15/2025 12:00:00 AM | 28 | 21 | 44.8 | 213 |  |  | 45.5 | 30.055 | 3 | 213.333
B-19322 VIALE 26 | 165.1 | concreto 3000 psi | Torre 1 (cim. fosos ascensores) | 2025-10-18 | 11/15/2025 12:00:00 AM | 28 | 21 | 45.1 | 215 |  |  | 45.5 | 30.055 | 3 | 214.762
B-19322 VIALE 26 | 178 | Concreto bombeable 3000 PSI | V.C Torre 2 Eje 10 entrre H y J | 2025-10-23 | 11/20/2025 12:00:00 AM | 28 | 21 | 24.6 | 117 |  |  | 20.133 | 29.889 | 3 | 117.143
B-19322 VIALE 26 | 178 | Concreto bombeable 3000 PSI | V.C Torre 2 Eje 10 entrre H y J | 2025-10-23 | 11/20/2025 12:00:00 AM | 28 | 21 | 22.5 | 107 |  |  | 20.133 | 29.889 | 3 | 107.143
B-19322 VIALE 26 | 178 | Concreto bombeable 3000 PSI | V.C Torre 2 Eje 10 entrre H y J | 2025-10-23 | 11/20/2025 12:00:00 AM | 28 | 21 | 13.3 | 63 |  |  | 20.133 | 29.889 | 3 | 63.333
B-19322 VIALE 26 | 140 | Concreto bombeable 3000 PSI | V.C Torre 2 Eje 12 entrre A y C | 2025-10-23 | 11/20/2025 12:00:00 AM | 28 | 21 | 25.6 | 122 |  |  | 25.6 | 30.411 | 3 | 121.905
B-19322 VIALE 26 | 140 | Concreto bombeable 3000 PSI | V.C Torre 2 Eje 12 entrre A y C | 2025-10-23 | 11/20/2025 12:00:00 AM | 28 | 21 | 23.8 | 114 |  |  | 25.6 | 30.411 | 3 | 113.333
B-19322 VIALE 26 | 140 | Concreto bombeable 3000 PSI | V.C Torre 2 Eje 12 entrre A y C | 2025-10-23 | 11/20/2025 12:00:00 AM | 28 | 21 | 27.4 | 130 |  |  | 25.6 | 30.411 | 3 | 130.476
B-19322 VIALE 26 | 171.45 | concreto 3000 psi | PLACA CONTRAPISO EJE 1 A 5 ENTRE A-J | 2025-10-29 | 11/26/2025 12:00:00 AM | 28 | 21 | 25.1 | 120 | PLACA | B-19322 VIALE 26_PLACA_21.0_28 | 25.167 | 23.633 | 3 | 119.524
B-19322 VIALE 26 | 171.45 | concreto 3000 psi | PLACA CONTRAPISO EJE 1 A 5 ENTRE A-J | 2025-10-29 | 11/26/2025 12:00:00 AM | 28 | 21 | 25.3 | 120 | PLACA | B-19322 VIALE 26_PLACA_21.0_28 | 25.167 | 23.633 | 3 | 120.476
B-19322 VIALE 26 | 171.45 | concreto 3000 psi | PLACA CONTRAPISO EJE 1 A 5 ENTRE A-J | 2025-10-29 | 11/26/2025 12:00:00 AM | 28 | 21 | 25.1 | 119 | PLACA | B-19322 VIALE 26_PLACA_21.0_28 | 25.167 | 23.633 | 3 | 119.524
B-19322 VIALE 26 | 165.1 | concreto 3000 psi | EJE 13 ENTRE C-H, VC-24, VC-10, VC-04 | 2025-10-29 | 11/26/2025 12:00:00 AM | 28 | 21 | 24 | 114 |  |  | 23.833 | 24.867 | 3 | 114.286
B-19322 VIALE 26 | 165.1 | concreto 3000 psi | EJE 13 ENTRE C-H, VC-24, VC-10, VC-04 | 2025-10-29 | 11/26/2025 12:00:00 AM | 28 | 21 | 23.3 | 111 |  |  | 23.833 | 24.867 | 3 | 110.952
B-19322 VIALE 26 | 165.1 | concreto 3000 psi | EJE 13 ENTRE C-H, VC-24, VC-10, VC-04 | 2025-10-29 | 11/26/2025 12:00:00 AM | 28 | 21 | 24.2 | 115 |  |  | 23.833 | 24.867 | 3 | 115.238
B-19322 VIALE 26 | 177.8 | 3000 PSI | PLACA CIMENTACION EJE 11 AL 13 ENTRE A Y D | 2025-11-07 | 12/5/2025 12:00:00 AM | 28 | 21 | 21.7 | 103 | PLACA | B-19322 VIALE 26_PLACA_21.0_28 | 21.833 | 23.611 | 3 | 103.333
B-19322 VIALE 26 | 177.8 | 3000 PSI | PLACA CIMENTACION EJE 11 AL 13 ENTRE A Y D | 2025-11-07 | 12/5/2025 12:00:00 AM | 28 | 21 | 22 | 105 | PLACA | B-19322 VIALE 26_PLACA_21.0_28 | 21.833 | 23.611 | 3 | 104.762
B-19322 VIALE 26 | 177.8 | 3000 PSI | PLACA CIMENTACION EJE 11 AL 13 ENTRE A Y D | 2025-11-07 | 12/5/2025 12:00:00 AM | 28 | 21 | 21.8 | 104 | PLACA | B-19322 VIALE 26_PLACA_21.0_28 | 21.833 | 23.611 | 3 | 103.81
B-19322 VIALE 26 | 190.5 | concreto 3000 psi | PLACA CONTRAPISO EJE 6 A 9 ENTRE A-D | 2025-11-01 | 11/29/2025 12:00:00 AM | 28 | 21 | 24.1 | 115 | PLACA | B-19322 VIALE 26_PLACA_21.0_28 | 26.133 | 23.933 | 3 | 114.762
B-19322 VIALE 26 | 190.5 | concreto 3000 psi | PLACA CONTRAPISO EJE 6 A 9 ENTRE A-D | 2025-11-01 | 11/29/2025 12:00:00 AM | 28 | 21 | 27.2 | 129 | PLACA | B-19322 VIALE 26_PLACA_21.0_28 | 26.133 | 23.933 | 3 | 129.524
B-19322 VIALE 26 | 190.5 | concreto 3000 psi | PLACA CONTRAPISO EJE 6 A 9 ENTRE A-D | 2025-11-01 | 11/29/2025 12:00:00 AM | 28 | 21 | 27.1 | 129 | PLACA | B-19322 VIALE 26_PLACA_21.0_28 | 26.133 | 23.933 | 3 | 129.048
B-19322 VIALE 26 | 177.8 | 3000 PSI | VIGA CIMENTACION T1 EJE 12 ENTRE I Y J VC 17, VC 01 | 2025-11-08 | 12/6/2025 12:00:00 AM | 28 | 21 | 24.9 | 118 |  |  | 24.8 | 24.255 | 3 | 118.571
B-19322 VIALE 26 | 177.8 | 3000 PSI | VIGA CIMENTACION T1 EJE 12 ENTRE I Y J VC 17, VC 01 | 2025-11-08 | 12/6/2025 12:00:00 AM | 28 | 21 | 23.3 | 111 |  |  | 24.8 | 24.255 | 3 | 110.952
B-19322 VIALE 26 | 177.8 | 3000 PSI | VIGA CIMENTACION T1 EJE 12 ENTRE I Y J VC 17, VC 01 | 2025-11-08 | 12/6/2025 12:00:00 AM | 28 | 21 | 26.2 | 124 |  |  | 24.8 | 24.255 | 3 | 124.762
B-19322 VIALE 26 | 203.2 | 3000 PSI | VIGA CIMENTACION T1 EJE 12 ENTRE A Y D VC 17, VC 11 | 2025-11-08 | 12/6/2025 12:00:00 AM | 28 | 21 | 23.6 | 112 |  |  | 23.967 | 24.967 | 3 | 112.381
B-19322 VIALE 26 | 203.2 | 3000 PSI | VIGA CIMENTACION T1 EJE 12 ENTRE A Y D VC 17, VC 11 | 2025-11-08 | 12/6/2025 12:00:00 AM | 28 | 21 | 25 | 119 |  |  | 23.967 | 24.967 | 3 | 119.048
B-19322 VIALE 26 | 203.2 | 3000 PSI | VIGA CIMENTACION T1 EJE 12 ENTRE A Y D VC 17, VC 11 | 2025-11-08 | 12/6/2025 12:00:00 AM | 28 | 21 | 23.3 | 111 |  |  | 23.967 | 24.967 | 3 | 110.952
B-19322 VIALE 26 | 171.45 | 3000 PSI | VIGA CIMENTACION T1 EJE 11 ENTRE A Y F VC 16 | 2025-11-13 | 12/11/2025 12:00:00 AM | 28 | 21 | 23.9 | 114 |  |  | 25.433 | 24.733 | 3 | 113.81
B-19322 VIALE 26 | 171.45 | 3000 PSI | VIGA CIMENTACION T1 EJE 11 ENTRE A Y F VC 16 | 2025-11-13 | 12/11/2025 12:00:00 AM | 28 | 21 | 27 | 128 |  |  | 25.433 | 24.733 | 3 | 128.571
B-19322 VIALE 26 | 171.45 | 3000 PSI | VIGA CIMENTACION T1 EJE 11 ENTRE A Y F VC 16 | 2025-11-13 | 12/11/2025 12:00:00 AM | 28 | 21 | 25.4 | 121 |  |  | 25.433 | 24.733 | 3 | 120.952
B-19322 VIALE 26 | 177.8 | 3000 PSI | PLACA PISO | 2025-11-19 | 12/17/2025 12:00:00 AM | 28 | 21 | 21.5 | 102 | PLACA | B-19322 VIALE 26_PLACA_21.0_28 | 22.767 | 24.056 | 3 | 102.381
B-19322 VIALE 26 | 177.8 | 3000 PSI | PLACA PISO | 2025-11-19 | 12/17/2025 12:00:00 AM | 28 | 21 | 23 | 109 | PLACA | B-19322 VIALE 26_PLACA_21.0_28 | 22.767 | 24.056 | 3 | 109.524
B-19322 VIALE 26 | 177.8 | 3000 PSI | PLACA PISO | 2025-11-19 | 12/17/2025 12:00:00 AM | 28 | 21 | 23.8 | 113 | PLACA | B-19322 VIALE 26_PLACA_21.0_28 | 22.767 | 24.056 | 3 | 113.333
B-19322 VIALE 26 | 190.5 | 3000 PSI | PLCA CIMENTACION T1 EJE 15 AL 12 ENTRE A Y J | 2025-11-19 | 12/17/2025 12:00:00 AM | 28 | 21 | 22.6 | 108 |  |  | 22.467 | 23.556 | 3 | 107.619
B-19322 VIALE 26 | 190.5 | 3000 PSI | PLCA CIMENTACION T1 EJE 15 AL 12 ENTRE A Y J | 2025-11-19 | 12/17/2025 12:00:00 AM | 28 | 21 | 22.4 | 107 |  |  | 22.467 | 23.556 | 3 | 106.667
B-19322 VIALE 26 | 190.5 | 3000 PSI | PLCA CIMENTACION T1 EJE 15 AL 12 ENTRE A Y J | 2025-11-19 | 12/17/2025 12:00:00 AM | 28 | 21 | 22.4 | 106 |  |  | 22.467 | 23.556 | 3 | 106.667
B-19322 VIALE 26 | 165.1 | 3000 PSI | VIGA CIMENTACION T1 EJE 09 ENTRE J Y H VC 16, VC 04 | 2025-11-13 | 12/11/2025 12:00:00 AM | 28 | 21 | 25.6 | 122 |  |  | 24.833 | 23.356 | 3 | 121.905
B-19322 VIALE 26 | 165.1 | 3000 PSI | VIGA CIMENTACION T1 EJE 09 ENTRE J Y H VC 16, VC 04 | 2025-11-13 | 12/11/2025 12:00:00 AM | 28 | 21 | 23.7 | 113 |  |  | 24.833 | 23.356 | 3 | 112.857
B-19322 VIALE 26 | 165.1 | 3000 PSI | VIGA CIMENTACION T1 EJE 09 ENTRE J Y H VC 16, VC 04 | 2025-11-13 | 12/11/2025 12:00:00 AM | 28 | 21 | 25.2 | 120 |  |  | 24.833 | 23.356 | 3 | 120
B-19322 VIALE 26 | 177.8 | 3000 PSI | VIGAS CIMENTACION T1 EJES 07 ENTRE A y E VC 16, VC 04 | 2025-11-20 | 12/18/2025 12:00:00 AM | 28 | 21 | 18.9 | 90 |  |  | 20.5 | 22.6 | 3 | 90
B-19322 VIALE 26 | 177.8 | 3000 PSI | VIGAS CIMENTACION T1 EJES 07 ENTRE A y E VC 16, VC 04 | 2025-11-20 | 12/18/2025 12:00:00 AM | 28 | 21 | 20 | 95 |  |  | 20.5 | 22.6 | 3 | 95.238
B-19322 VIALE 26 | 177.8 | 3000 PSI | VIGAS CIMENTACION T1 EJES 07 ENTRE A y E VC 16, VC 04 | 2025-11-20 | 12/18/2025 12:00:00 AM | 28 | 21 | 22.6 | 107 |  |  | 20.5 | 22.6 | 3 | 107.619
B-19322 VIALE 26 | 152.4 | 3000 PSI | VIGAS CIMENTACION T1 EJE 05 ENTRE J y F V16, VC 04 | 2025-11-20 | 12/18/2025 12:00:00 AM | 28 | 21 | 22.7 | 108 |  |  | 23.533 | 22.955 | 3 | 108.095
B-19322 VIALE 26 | 152.4 | 3000 PSI | VIGAS CIMENTACION T1 EJE 05 ENTRE J y F V16, VC 04 | 2025-11-20 | 12/18/2025 12:00:00 AM | 28 | 21 | 26 | 124 |  |  | 23.533 | 22.955 | 3 | 123.81
B-19322 VIALE 26 | 152.4 | 3000 PSI | VIGAS CIMENTACION T1 EJE 05 ENTRE J y F V16, VC 04 | 2025-11-20 | 12/18/2025 12:00:00 AM | 28 | 21 | 21.9 | 104 |  |  | 23.533 | 22.955 | 3 | 104.286
B-19322 VIALE 26 | 152.4 | 3000 PSI | PLACA PISO 2 EJE 12 y 15 ENTRE A y J | 2025-11-21 | 12/19/2025 12:00:00 AM | 28 | 21 | 26.5 | 126 | PLACA | B-19322 VIALE 26_PLACA_21.0_28 | 27.267 | 23.767 | 3 | 126.19
B-19322 VIALE 26 | 152.4 | 3000 PSI | PLACA PISO 2 EJE 12 y 15 ENTRE A y J | 2025-11-21 | 12/19/2025 12:00:00 AM | 28 | 21 | 27.4 | 130 | PLACA | B-19322 VIALE 26_PLACA_21.0_28 | 27.267 | 23.767 | 3 | 130.476
B-19322 VIALE 26 | 152.4 | 3000 PSI | PLACA PISO 2 EJE 12 y 15 ENTRE A y J | 2025-11-21 | 12/19/2025 12:00:00 AM | 28 | 21 | 27.9 | 133 | PLACA | B-19322 VIALE 26_PLACA_21.0_28 | 27.267 | 23.767 | 3 | 132.857
B-19322 VIALE 26 | 177.8 | 3000 PSI | PLACA CIMENTACION EJE 12 AL 11 ENTRE A y J | 2025-11-24 | 12/22/2025 12:00:00 AM | 28 | 21 | 22.4 | 107 | PLACA | B-19322 VIALE 26_PLACA_21.0_28 | 20.967 | 23.922 | 3 | 106.667
B-19322 VIALE 26 | 177.8 | 3000 PSI | PLACA CIMENTACION EJE 12 AL 11 ENTRE A y J | 2025-11-24 | 12/22/2025 12:00:00 AM | 28 | 21 | 20.5 | 98 | PLACA | B-19322 VIALE 26_PLACA_21.0_28 | 20.967 | 23.922 | 3 | 97.619
B-19322 VIALE 26 | 177.8 | 3000 PSI | PLACA CIMENTACION EJE 12 AL 11 ENTRE A y J | 2025-11-24 | 12/22/2025 12:00:00 AM | 28 | 21 | 20 | 95 | PLACA | B-19322 VIALE 26_PLACA_21.0_28 | 20.967 | 23.922 | 3 | 95.238
B-19322 VIALE 26 | 152.4 | 3000 PSI | PLA PISO 2 EJE 12 AL 10 ENTRE A y J | 2025-11-25 | 12/23/2025 12:00:00 AM | 28 | 21 | 20.4 | 97 |  |  | 21.8 | 23.345 | 3 | 97.143
B-19322 VIALE 26 | 152.4 | 3000 PSI | PLA PISO 2 EJE 12 AL 10 ENTRE A y J | 2025-11-25 | 12/23/2025 12:00:00 AM | 28 | 21 | 22.4 | 106 |  |  | 21.8 | 23.345 | 3 | 106.667
B-19322 VIALE 26 | 152.4 | 3000 PSI | PLA PISO 2 EJE 12 AL 10 ENTRE A y J | 2025-11-25 | 12/23/2025 12:00:00 AM | 28 | 21 | 22.6 | 107 |  |  | 21.8 | 23.345 | 3 | 107.619
B-19322 VIALE 26 | 133.35 | 3000 PSI | PLA PISO 2 EJE 8 AL 10 ENTRE A y J | 2025-11-26 | 12/24/2025 12:00:00 AM | 28 | 21 | 23.7 | 113 |  |  | 23.533 | 22.1 | 3 | 112.857
B-19322 VIALE 26 | 133.35 | 3000 PSI | PLA PISO 2 EJE 8 AL 10 ENTRE A y J | 2025-11-26 | 12/24/2025 12:00:00 AM | 28 | 21 | 24 | 114 |  |  | 23.533 | 22.1 | 3 | 114.286
B-19322 VIALE 26 | 133.35 | 3000 PSI | PLA PISO 2 EJE 8 AL 10 ENTRE A y J | 2025-11-26 | 12/24/2025 12:00:00 AM | 28 | 21 | 22.9 | 109 |  |  | 23.533 | 22.1 | 3 | 109.048
B-19322 VIALE 26 | 177.8 | 3000 PSI | PLACA CIMENTACION T1- EJE 09 AL 06 ENTRE A y J | 2025-11-27 | 12/25/2025 12:00:00 AM | 28 | 21 | 28.5 | 136 | PLACA | B-19322 VIALE 26_PLACA_21.0_28 | 29.3 | 24.878 | 3 | 135.714
B-19322 VIALE 26 | 177.8 | 3000 PSI | PLACA CIMENTACION T1- EJE 09 AL 06 ENTRE A y J | 2025-11-27 | 12/25/2025 12:00:00 AM | 28 | 21 | 29.9 | 142 | PLACA | B-19322 VIALE 26_PLACA_21.0_28 | 29.3 | 24.878 | 3 | 142.381
B-19322 VIALE 26 | 177.8 | 3000 PSI | PLACA CIMENTACION T1- EJE 09 AL 06 ENTRE A y J | 2025-11-27 | 12/25/2025 12:00:00 AM | 28 | 21 | 29.5 | 140 | PLACA | B-19322 VIALE 26_PLACA_21.0_28 | 29.3 | 24.878 | 3 | 140.476
B-19322 VIALE 26 | 165 | 3000 PSI | PLACA PISO 2 EJE 04 AL 06 AYJ | 2025-11-29 | 12/27/2025 12:00:00 AM | 28 | 21 | 22.8 | 108 | PLACA | B-19322 VIALE 26_PLACA_21.0_28 | 25.267 | 26.033 | 3 | 108.571
B-19322 VIALE 26 | 165 | 3000 PSI | PLACA PISO 2 EJE 04 AL 06 AYJ | 2025-11-29 | 12/27/2025 12:00:00 AM | 28 | 21 | 25.2 | 120 | PLACA | B-19322 VIALE 26_PLACA_21.0_28 | 25.267 | 26.033 | 3 | 120
B-19322 VIALE 26 | 165 | 3000 PSI | PLACA PISO 2 EJE 04 AL 06 AYJ | 2025-11-29 | 12/27/2025 12:00:00 AM | 28 | 21 | 27.8 | 132 | PLACA | B-19322 VIALE 26_PLACA_21.0_28 | 25.267 | 26.033 | 3 | 132.381
B-19322 VIALE 26 | 177.8 | 3000 PSI | VIGAS CIMENTACION T1- EJE 03 AL 06 ENTRE A y J VC 16 VC17 | 2025-12-01 | 12/29/2025 12:00:00 AM | 28 | 21 | 26.7 | 127 |  |  | 26.133 | 26.9 | 3 | 127.143
B-19322 VIALE 26 | 177.8 | 3000 PSI | VIGAS CIMENTACION T1- EJE 03 AL 06 ENTRE A y J VC 16 VC17 | 2025-12-01 | 12/29/2025 12:00:00 AM | 28 | 21 | 24.5 | 117 |  |  | 26.133 | 26.9 | 3 | 116.667
B-19322 VIALE 26 | 177.8 | 3000 PSI | VIGAS CIMENTACION T1- EJE 03 AL 06 ENTRE A y J VC 16 VC17 | 2025-12-01 | 12/29/2025 12:00:00 AM | 28 | 21 | 27.2 | 130 |  |  | 26.133 | 26.9 | 3 | 129.524
B-19322 VIALE 26 | 165.1 | 3000 PSI | PLACA T2 PISO 3 EJE 15 AL 10 ENTRE A y J | 2025-12-05 | 1/2/2026 12:00:00 AM | 28 | 21 | 25.6 | 122 | PLACA | B-19322 VIALE 26_PLACA_21.0_28 | 25.9 | 25.767 | 3 | 121.905
B-19322 VIALE 26 | 165.1 | 3000 PSI | PLACA T2 PISO 3 EJE 15 AL 10 ENTRE A y J | 2025-12-05 | 1/2/2026 12:00:00 AM | 28 | 21 | 25.6 | 122 | PLACA | B-19322 VIALE 26_PLACA_21.0_28 | 25.9 | 25.767 | 3 | 121.905
B-19322 VIALE 26 | 165.1 | 3000 PSI | PLACA T2 PISO 3 EJE 15 AL 10 ENTRE A y J | 2025-12-05 | 1/2/2026 12:00:00 AM | 28 | 21 | 26.5 | 126 | PLACA | B-19322 VIALE 26_PLACA_21.0_28 | 25.9 | 25.767 | 3 | 126.19
B-19322 VIALE 26 | 190.5 | 3000 PSI | VIGAS CIMENTACION T1 EJE 01 y 02 ENTRE A y J VC= 14,03,10,12 | 2025-12-05 | 1/2/2026 12:00:00 AM | 28 | 21 | 24.2 | 115 |  |  | 23.233 | 25.089 | 3 | 115.238
B-19322 VIALE 26 | 190.5 | 3000 PSI | VIGAS CIMENTACION T1 EJE 01 y 02 ENTRE A y J VC= 14,03,10,12 | 2025-12-05 | 1/2/2026 12:00:00 AM | 28 | 21 | 23.8 | 113 |  |  | 23.233 | 25.089 | 3 | 113.333
B-19322 VIALE 26 | 190.5 | 3000 PSI | VIGAS CIMENTACION T1 EJE 01 y 02 ENTRE A y J VC= 14,03,10,12 | 2025-12-05 | 1/2/2026 12:00:00 AM | 28 | 21 | 21.7 | 103 |  |  | 23.233 | 25.089 | 3 | 103.333
B-19322 VIALE 26 | 165.1 | 3000 PSI | PLACA PISO 2 EJE 08 AL 06 ENTRE AYJ | 2025-11-28 | 12/26/2025 12:00:00 AM | 28 | 21 | 32.2 | 153 | PLACA | B-19322 VIALE 26_PLACA_21.0_28 | 31.6 | 26.911 | 3 | 153.333
B-19322 VIALE 26 | 165.1 | 3000 PSI | PLACA PISO 2 EJE 08 AL 06 ENTRE AYJ | 2025-11-28 | 12/26/2025 12:00:00 AM | 28 | 21 | 31 | 148 | PLACA | B-19322 VIALE 26_PLACA_21.0_28 | 31.6 | 26.911 | 3 | 147.619
B-19322 VIALE 26 | 165.1 | 3000 PSI | PLACA PISO 2 EJE 08 AL 06 ENTRE AYJ | 2025-11-28 | 12/26/2025 12:00:00 AM | 28 | 21 | 31.6 | 150 | PLACA | B-19322 VIALE 26_PLACA_21.0_28 | 31.6 | 26.911 | 3 | 150.476
B-19322 VIALE 26 | 152.4 | 3000 PSI | PLACA PISO 3 EJE 8 AL 6 ENTRE A y J | 2025-12-10 | 1/7/2026 12:00:00 AM | 28 | 21 | 26.3 | 125 | PLACA | B-19322 VIALE 26_PLACA_21.0_28 | 26.6 | 27.144 | 3 | 125.238
B-19322 VIALE 26 | 152.4 | 3000 PSI | PLACA PISO 3 EJE 8 AL 6 ENTRE A y J | 2025-12-10 | 1/7/2026 12:00:00 AM | 28 | 21 | 27.7 | 132 | PLACA | B-19322 VIALE 26_PLACA_21.0_28 | 26.6 | 27.144 | 3 | 131.905
B-19322 VIALE 26 | 152.4 | 3000 PSI | PLACA PISO 3 EJE 8 AL 6 ENTRE A y J | 2025-12-10 | 1/7/2026 12:00:00 AM | 28 | 21 | 25.8 | 123 | PLACA | B-19322 VIALE 26_PLACA_21.0_28 | 26.6 | 27.144 | 3 | 122.857
B-19322 VIALE 26 | 184.15 | 3000 PSI | PLACA PISO 3 EJE 10 al 08 ENTRE A y J | 2025-12-11 | 1/8/2026 12:00:00 AM | 28 | 21 | 32.4 | 154 | PLACA | B-19322 VIALE 26_PLACA_21.0_28 | 32.967 | 30.389 | 3 | 154.286
B-19322 VIALE 26 | 184.15 | 3000 PSI | PLACA PISO 3 EJE 10 al 08 ENTRE A y J | 2025-12-11 | 1/8/2026 12:00:00 AM | 28 | 21 | 30.4 | 145 | PLACA | B-19322 VIALE 26_PLACA_21.0_28 | 32.967 | 30.389 | 3 | 144.762
B-19322 VIALE 26 | 184.15 | 3000 PSI | PLACA PISO 3 EJE 10 al 08 ENTRE A y J | 2025-12-11 | 1/8/2026 12:00:00 AM | 28 | 21 | 36.1 | 172 | PLACA | B-19322 VIALE 26_PLACA_21.0_28 | 32.967 | 30.389 | 3 | 171.905
B-19322 VIALE 26 | 152.4 | 3000 PSI | PLACA PISO 3 EJE 01 y 04 ENTRE A y J | 2025-12-13 | 1/10/2026 12:00:00 AM | 28 | 21 | 20 | 95 | PLACA | B-19322 VIALE 26_PLACA_21.0_28 | 20.5 | 26.689 | 3 | 95.238
B-19322 VIALE 26 | 152.4 | 3000 PSI | PLACA PISO 3 EJE 01 y 04 ENTRE A y J | 2025-12-13 | 1/10/2026 12:00:00 AM | 28 | 21 | 22.1 | 105 | PLACA | B-19322 VIALE 26_PLACA_21.0_28 | 20.5 | 26.689 | 3 | 105.238
B-19322 VIALE 26 | 152.4 | 3000 PSI | PLACA PISO 3 EJE 01 y 04 ENTRE A y J | 2025-12-13 | 1/10/2026 12:00:00 AM | 28 | 21 | 19.4 | 92 | PLACA | B-19322 VIALE 26_PLACA_21.0_28 | 20.5 | 26.689 | 3 | 92.381
B-19322 VIALE 26 | 165.1 | 3000 PSI | PLACA CIMENTACION T1 EJES 2,3,4 ENTRE G y J | 2025-12-16 | 1/13/2026 12:00:00 AM | 28 | 21 | 24.4 | 116 | PLACA | B-19322 VIALE 26_PLACA_21.0_28 | 26.067 | 26.511 | 3 | 116.19
B-19322 VIALE 26 | 165.1 | 3000 PSI | PLACA CIMENTACION T1 EJES 2,3,4 ENTRE G y J | 2025-12-16 | 1/13/2026 12:00:00 AM | 28 | 21 | 26.6 | 127 | PLACA | B-19322 VIALE 26_PLACA_21.0_28 | 26.067 | 26.511 | 3 | 126.667
B-19322 VIALE 26 | 165.1 | 3000 PSI | PLACA CIMENTACION T1 EJES 2,3,4 ENTRE G y J | 2025-12-16 | 1/13/2026 12:00:00 AM | 28 | 21 | 27.2 | 130 | PLACA | B-19322 VIALE 26_PLACA_21.0_28 | 26.067 | 26.511 | 3 | 129.524
B-19322 VIALE 26 | 152.4 | 3000 PSI | PLACA PISO 4 EJE 12 AL 15 ENTRE A y J | 2025-12-16 | 1/13/2026 12:00:00 AM | 28 | 21 | 31.5 | 150 | PLACA | B-19322 VIALE 26_PLACA_21.0_28 | 31.533 | 26.033 | 3 | 150
B-19322 VIALE 26 | 152.4 | 3000 PSI | PLACA PISO 4 EJE 12 AL 15 ENTRE A y J | 2025-12-16 | 1/13/2026 12:00:00 AM | 28 | 21 | 32.1 | 153 | PLACA | B-19322 VIALE 26_PLACA_21.0_28 | 31.533 | 26.033 | 3 | 152.857
B-19322 VIALE 26 | 152.4 | 3000 PSI | PLACA PISO 4 EJE 12 AL 15 ENTRE A y J | 2025-12-16 | 1/13/2026 12:00:00 AM | 28 | 21 | 31 | 147 | PLACA | B-19322 VIALE 26_PLACA_21.0_28 | 31.533 | 26.033 | 3 | 147.619
B-19322 VIALE 26 | 177.8 | 3000 PSI | PLACA TORRE 2 PISO 4 EJE 10 y 11 ENTRE A y J | 2025-12-17 | 1/14/2026 12:00:00 AM | 28 | 21 | 29.2 | 139 | PLACA | B-19322 VIALE 26_PLACA_21.0_28 | 29.033 | 28.878 | 3 | 139.048
B-19322 VIALE 26 | 177.8 | 3000 PSI | PLACA TORRE 2 PISO 4 EJE 10 y 11 ENTRE A y J | 2025-12-17 | 1/14/2026 12:00:00 AM | 28 | 21 | 27.5 | 131 | PLACA | B-19322 VIALE 26_PLACA_21.0_28 | 29.033 | 28.878 | 3 | 130.952
B-19322 VIALE 26 | 177.8 | 3000 PSI | PLACA TORRE 2 PISO 4 EJE 10 y 11 ENTRE A y J | 2025-12-17 | 1/14/2026 12:00:00 AM | 28 | 21 | 30.4 | 145 | PLACA | B-19322 VIALE 26_PLACA_21.0_28 | 29.033 | 28.878 | 3 | 144.762
B-19322 VIALE 26 | 152.4 | 3000 PSI | PLACA CIMENTACION EJE 04 al 01 ENTRE I y A | 2025-12-18 | 1/15/2026 12:00:00 AM | 28 | 21 | 24.1 | 115 | PLACA | B-19322 VIALE 26_PLACA_21.0_28 | 24.9 | 28.489 | 3 | 114.762
B-19322 VIALE 26 | 152.4 | 3000 PSI | PLACA CIMENTACION EJE 04 al 01 ENTRE I y A | 2025-12-18 | 1/15/2026 12:00:00 AM | 28 | 21 | 25.4 | 121 | PLACA | B-19322 VIALE 26_PLACA_21.0_28 | 24.9 | 28.489 | 3 | 120.952
B-19322 VIALE 26 | 152.4 | 3000 PSI | PLACA CIMENTACION EJE 04 al 01 ENTRE I y A | 2025-12-18 | 1/15/2026 12:00:00 AM | 28 | 21 | 25.2 | 120 | PLACA | B-19322 VIALE 26_PLACA_21.0_28 | 24.9 | 28.489 | 3 | 120
B-19322 VIALE 26 | 177.8 | 3000 PSI | PLACA T2 PISO 4 EJE O8 y 09 ENTRE A y J | 2025-12-18 | 1/15/2026 12:00:00 AM | 28 | 21 | 26.7 | 127 | PLACA | B-19322 VIALE 26_PLACA_21.0_28 | 27.367 | 27.1 | 3 | 127.143
B-19322 VIALE 26 | 177.8 | 3000 PSI | PLACA T2 PISO 4 EJE O8 y 09 ENTRE A y J | 2025-12-18 | 1/15/2026 12:00:00 AM | 28 | 21 | 25.7 | 122 | PLACA | B-19322 VIALE 26_PLACA_21.0_28 | 27.367 | 27.1 | 3 | 122.381
B-19322 VIALE 26 | 177.8 | 3000 PSI | PLACA T2 PISO 4 EJE O8 y 09 ENTRE A y J | 2025-12-18 | 1/15/2026 12:00:00 AM | 28 | 21 | 29.7 | 142 | PLACA | B-19322 VIALE 26_PLACA_21.0_28 | 27.367 | 27.1 | 3 | 141.429
B-19322 VIALE 26 | 177.8 | 3000 PSI | PLACA PISO 4 EJE 07 y 09 ENTRTE A y J | 2025-12-19 | 1/16/2026 12:00:00 AM | 28 | 21 | 26.2 | 125 | PLACA | B-19322 VIALE 26_PLACA_21.0_28 | 26.667 | 26.311 | 3 | 124.762
B-19322 VIALE 26 | 177.8 | 3000 PSI | PLACA PISO 4 EJE 07 y 09 ENTRTE A y J | 2025-12-19 | 1/16/2026 12:00:00 AM | 28 | 21 | 25.9 | 123 | PLACA | B-19322 VIALE 26_PLACA_21.0_28 | 26.667 | 26.311 | 3 | 123.333
B-19322 VIALE 26 | 177.8 | 3000 PSI | PLACA PISO 4 EJE 07 y 09 ENTRTE A y J | 2025-12-19 | 1/16/2026 12:00:00 AM | 28 | 21 | 27.9 | 133 | PLACA | B-19322 VIALE 26_PLACA_21.0_28 | 26.667 | 26.311 | 3 | 132.857
B-19322 VIALE 26 | 152.4 | 3000 PSI | ESCALERA TORRE 2 PISO 1 | 2025-12-27 | 1/24/2026 12:00:00 AM | 28 | 21 | 23.7 | 113 |  |  | 23.833 | 25.956 | 3 | 112.857
B-19322 VIALE 26 | 152.4 | 3000 PSI | ESCALERA TORRE 2 PISO 1 | 2025-12-27 | 1/24/2026 12:00:00 AM | 28 | 21 | 23.9 | 114 |  |  | 23.833 | 25.956 | 3 | 113.81
B-19322 VIALE 26 | 152.4 | 3000 PSI | ESCALERA TORRE 2 PISO 1 | 2025-12-27 | 1/24/2026 12:00:00 AM | 28 | 21 | 23.9 | 114 |  |  | 23.833 | 25.956 | 3 | 113.81
B-19322 VIALE 26 | 190.5 | 3000 PSI | PLACA T2 PISO 4 EJE 064 04 ENTRE AYJ | 2026-01-07 | 2/4/2026 12:00:00 AM | 28 | 21 | 23.5 | 112 | PLACA | B-19322 VIALE 26_PLACA_21.0_28 | 26.8 | 25.767 | 3 | 111.905
B-19322 VIALE 26 | 190.5 | 3000 PSI | PLACA T2 PISO 4 EJE 064 04 ENTRE AYJ | 2026-01-07 | 2/4/2026 12:00:00 AM | 28 | 21 | 28.3 | 135 | PLACA | B-19322 VIALE 26_PLACA_21.0_28 | 26.8 | 25.767 | 3 | 134.762
B-19322 VIALE 26 | 190.5 | 3000 PSI | PLACA T2 PISO 4 EJE 064 04 ENTRE AYJ | 2026-01-07 | 2/4/2026 12:00:00 AM | 28 | 21 | 28.6 | 136 | PLACA | B-19322 VIALE 26_PLACA_21.0_28 | 26.8 | 25.767 | 3 | 136.19
B-19322 VIALE 26 | 177.8 | 3000 PSI | PLACA T1 PISO 2 EJE 15 AL 13 ENTRE AYJ | 2026-01-09 | 2/6/2026 12:00:00 AM | 28 | 21 | 26.8 | 127 | PLACA | B-19322 VIALE 26_PLACA_21.0_28 | 25 | 25.211 | 3 | 127.619
B-19322 VIALE 26 | 177.8 | 3000 PSI | PLACA T1 PISO 2 EJE 15 AL 13 ENTRE AYJ | 2026-01-09 | 2/6/2026 12:00:00 AM | 28 | 21 | 25.8 | 123 | PLACA | B-19322 VIALE 26_PLACA_21.0_28 | 25 | 25.211 | 3 | 122.857
B-19322 VIALE 26 | 177.8 | 3000 PSI | PLACA T1 PISO 2 EJE 15 AL 13 ENTRE AYJ | 2026-01-09 | 2/6/2026 12:00:00 AM | 28 | 21 | 22.4 | 107 | PLACA | B-19322 VIALE 26_PLACA_21.0_28 | 25 | 25.211 | 3 | 106.667
B-19322 VIALE 26 | 203.2 | 3000 PSI | PLACA T2 PISO 04 EJE 01 AL 04 ENTRE A YJ | 2026-01-09 | 2/6/2026 12:00:00 AM | 28 | 21 | 22.8 | 108 | PLACA | B-19322 VIALE 26_PLACA_21.0_28 | 22.667 | 24.822 | 3 | 108.571
B-19322 VIALE 26 | 203.2 | 3000 PSI | PLACA T2 PISO 04 EJE 01 AL 04 ENTRE A YJ | 2026-01-09 | 2/6/2026 12:00:00 AM | 28 | 21 | 22.4 | 107 | PLACA | B-19322 VIALE 26_PLACA_21.0_28 | 22.667 | 24.822 | 3 | 106.667
B-19322 VIALE 26 | 203.2 | 3000 PSI | PLACA T2 PISO 04 EJE 01 AL 04 ENTRE A YJ | 2026-01-09 | 2/6/2026 12:00:00 AM | 28 | 21 | 22.8 | 108 | PLACA | B-19322 VIALE 26_PLACA_21.0_28 | 22.667 | 24.822 | 3 | 108.571
B-19322 VIALE 26 | 177.8 | 3000 PSI | PLACA T1 PISO 2 EJE 12 AL 10 ENTRE AYJ | 2026-01-13 | 2/10/2026 12:00:00 AM | 28 | 21 | 23.1 | 110 | PLACA | B-19322 VIALE 26_PLACA_21.0_28 | 23.6 | 23.756 | 3 | 110
B-19322 VIALE 26 | 177.8 | 3000 PSI | PLACA T1 PISO 2 EJE 12 AL 10 ENTRE AYJ | 2026-01-13 | 2/10/2026 12:00:00 AM | 28 | 21 | 23.7 | 113 | PLACA | B-19322 VIALE 26_PLACA_21.0_28 | 23.6 | 23.756 | 3 | 112.857
B-19322 VIALE 26 | 177.8 | 3000 PSI | PLACA T1 PISO 2 EJE 12 AL 10 ENTRE AYJ | 2026-01-13 | 2/10/2026 12:00:00 AM | 28 | 21 | 24 | 114 | PLACA | B-19322 VIALE 26_PLACA_21.0_28 | 23.6 | 23.756 | 3 | 114.286
B-19322 VIALE 26 | 190.5 | 3000 PSI | PLACA T2 PISO 5 EJE 15 AL 12 ENTRE AYJ | 2026-01-14 | 2/11/2026 12:00:00 AM | 28 | 21 | 26.4 | 126 | PLACA | B-19322 VIALE 26_PLACA_21.0_28 | 26.5 | 24.256 | 3 | 125.714
B-19322 VIALE 26 | 190.5 | 3000 PSI | PLACA T2 PISO 5 EJE 15 AL 12 ENTRE AYJ | 2026-01-14 | 2/11/2026 12:00:00 AM | 28 | 21 | 27 | 128 | PLACA | B-19322 VIALE 26_PLACA_21.0_28 | 26.5 | 24.256 | 3 | 128.571
B-19322 VIALE 26 | 190.5 | 3000 PSI | PLACA T2 PISO 5 EJE 15 AL 12 ENTRE AYJ | 2026-01-14 | 2/11/2026 12:00:00 AM | 28 | 21 | 26.1 | 124 | PLACA | B-19322 VIALE 26_PLACA_21.0_28 | 26.5 | 24.256 | 3 | 124.286
B-19322 VIALE 26 | 177.8 | 3.000 PSI | PLACA T2 PISOS EJE 10 Y 12 ENTRE AYJ | 2026-01-15 | 2/12/2026 12:00:00 AM | 28 | 21 | 24.7 | 117 | PLACA | B-19322 VIALE 26_PLACA_21.0_28 | 24.8 | 24.967 | 3 | 117.619
B-19322 VIALE 26 | 177.8 | 3.000 PSI | PLACA T2 PISOS EJE 10 Y 12 ENTRE AYJ | 2026-01-15 | 2/12/2026 12:00:00 AM | 28 | 21 | 25.2 | 120 | PLACA | B-19322 VIALE 26_PLACA_21.0_28 | 24.8 | 24.967 | 3 | 120
B-19322 VIALE 26 | 177.8 | 3.000 PSI | PLACA T2 PISOS EJE 10 Y 12 ENTRE AYJ | 2026-01-15 | 2/12/2026 12:00:00 AM | 28 | 21 | 24.5 | 116 | PLACA | B-19322 VIALE 26_PLACA_21.0_28 | 24.8 | 24.967 | 3 | 116.667
B-19322 VIALE 26 | 177.8 | 3000 PSI | PLACA T1 PISO 2 EJE 08 Y 10 AYJ | 2026-01-15 | 2/12/2026 12:00:00 AM | 28 | 21 | 27.2 | 130 | PLACA | B-19322 VIALE 26_PLACA_21.0_28 | 26.967 | 26.089 | 3 | 129.524
B-19322 VIALE 26 | 177.8 | 3000 PSI | PLACA T1 PISO 2 EJE 08 Y 10 AYJ | 2026-01-15 | 2/12/2026 12:00:00 AM | 28 | 21 | 27.1 | 129 | PLACA | B-19322 VIALE 26_PLACA_21.0_28 | 26.967 | 26.089 | 3 | 129.048
B-19322 VIALE 26 | 177.8 | 3000 PSI | PLACA T1 PISO 2 EJE 08 Y 10 AYJ | 2026-01-15 | 2/12/2026 12:00:00 AM | 28 | 21 | 26.6 | 127 | PLACA | B-19322 VIALE 26_PLACA_21.0_28 | 26.967 | 26.089 | 3 | 126.667
B-19322 VIALE 26 | 177.8 | 3.000 PSI | PLACA T2 EJE 08 AL 10 DEL AalJ PISO 5 | 2026-01-16 | 2/13/2026 12:00:00 AM | 28 | 21 | 28.2 | 134 | PLACA | B-19322 VIALE 26_PLACA_21.0_28 | 26.733 | 26.167 | 3 | 134.286
B-19322 VIALE 26 | 177.8 | 3.000 PSI | PLACA T2 EJE 08 AL 10 DEL AalJ PISO 5 | 2026-01-16 | 2/13/2026 12:00:00 AM | 28 | 21 | 25.7 | 122 | PLACA | B-19322 VIALE 26_PLACA_21.0_28 | 26.733 | 26.167 | 3 | 122.381
B-19322 VIALE 26 | 177.8 | 3.000 PSI | PLACA T2 EJE 08 AL 10 DEL AalJ PISO 5 | 2026-01-16 | 2/13/2026 12:00:00 AM | 28 | 21 | 26.3 | 125 | PLACA | B-19322 VIALE 26_PLACA_21.0_28 | 26.733 | 26.167 | 3 | 125.238
B-19322 VIALE 26 | 177.8 | 3000 PSI | PLACA T1 PISO 2 EJE 08 AL 04 ENTRE JYG | 2026-01-17 | 2/14/2026 12:00:00 AM | 28 | 21 | 23.9 | 114 | PLACA | B-19322 VIALE 26_PLACA_21.0_28 | 22.733 | 25.478 | 3 | 113.81
B-19322 VIALE 26 | 177.8 | 3000 PSI | PLACA T1 PISO 2 EJE 08 AL 04 ENTRE JYG | 2026-01-17 | 2/14/2026 12:00:00 AM | 28 | 21 | 21.7 | 103 | PLACA | B-19322 VIALE 26_PLACA_21.0_28 | 22.733 | 25.478 | 3 | 103.333
B-19322 VIALE 26 | 177.8 | 3000 PSI | PLACA T1 PISO 2 EJE 08 AL 04 ENTRE JYG | 2026-01-17 | 2/14/2026 12:00:00 AM | 28 | 21 | 22.6 | 108 | PLACA | B-19322 VIALE 26_PLACA_21.0_28 | 22.733 | 25.478 | 3 | 107.619
B-19322 VIALE 26 | 177.8 | 3000 PSI | PLACA T2 PISO 5 EJE 06 AL 08 ENTRE AYJ | 2026-01-17 | 2/14/2026 12:00:00 AM | 28 | 21 | 22 | 104 | PLACA | B-19322 VIALE 26_PLACA_21.0_28 | 21 | 23.489 | 3 | 104.762
B-19322 VIALE 26 | 177.8 | 3000 PSI | PLACA T2 PISO 5 EJE 06 AL 08 ENTRE AYJ | 2026-01-17 | 2/14/2026 12:00:00 AM | 28 | 21 | 21.3 | 101 | PLACA | B-19322 VIALE 26_PLACA_21.0_28 | 21 | 23.489 | 3 | 101.429
B-19322 VIALE 26 | 177.8 | 3000 PSI | PLACA T2 PISO 5 EJE 06 AL 08 ENTRE AYJ | 2026-01-17 | 2/14/2026 12:00:00 AM | 28 | 21 | 19.7 | 94 | PLACA | B-19322 VIALE 26_PLACA_21.0_28 | 21 | 23.489 | 3 | 93.81
B-19322 VIALE 26 | 177.8 | 3000 PSI | PLACA T1 PISO 2 EJE 01 AL 04 ENTRE AYJ | 2026-01-20 | 2/17/2026 12:00:00 AM | 28 | 21 | 22.8 | 108 | PLACA | B-19322 VIALE 26_PLACA_21.0_28 | 21.533 | 21.755 | 3 | 108.571
B-19322 VIALE 26 | 177.8 | 3000 PSI | PLACA T1 PISO 2 EJE 01 AL 04 ENTRE AYJ | 2026-01-20 | 2/17/2026 12:00:00 AM | 28 | 21 | 21.7 | 103 | PLACA | B-19322 VIALE 26_PLACA_21.0_28 | 21.533 | 21.755 | 3 | 103.333
B-19322 VIALE 26 | 177.8 | 3000 PSI | PLACA T1 PISO 2 EJE 01 AL 04 ENTRE AYJ | 2026-01-20 | 2/17/2026 12:00:00 AM | 28 | 21 | 20.1 | 96 | PLACA | B-19322 VIALE 26_PLACA_21.0_28 | 21.533 | 21.755 | 3 | 95.714
B-19322 VIALE 26 | 184.15 | 3000 PSI | PLACA T2 PISO 5 EJE 04 AL 06 ENTRE AyJ | 2026-01-19 | 2/16/2026 12:00:00 AM | 28 | 21 | 25.4 | 121 | PLACA | B-19322 VIALE 26_PLACA_21.0_28 | 26.933 | 23.155 | 3 | 120.952
B-19322 VIALE 26 | 184.15 | 3000 PSI | PLACA T2 PISO 5 EJE 04 AL 06 ENTRE AyJ | 2026-01-19 | 2/16/2026 12:00:00 AM | 28 | 21 | 27.6 | 131 | PLACA | B-19322 VIALE 26_PLACA_21.0_28 | 26.933 | 23.155 | 3 | 131.429
B-19322 VIALE 26 | 184.15 | 3000 PSI | PLACA T2 PISO 5 EJE 04 AL 06 ENTRE AyJ | 2026-01-19 | 2/16/2026 12:00:00 AM | 28 | 21 | 27.8 | 132 | PLACA | B-19322 VIALE 26_PLACA_21.0_28 | 26.933 | 23.155 | 3 | 132.381
B-19322 VIALE 26 | 177.8 | 3000 PSI | PLACA T2 PISO 05 EJE 01 AL 04 ENTRE AyJ | 2026-01-20 | 2/18/2026 12:00:00 AM | 28 | 21 | 26.8 | 128 | PLACA | B-19322 VIALE 26_PLACA_21.0_28 | 27.533 | 25.333 | 3 | 127.619
B-19322 VIALE 26 | 177.8 | 3000 PSI | PLACA T2 PISO 05 EJE 01 AL 04 ENTRE AyJ | 2026-01-20 | 2/18/2026 12:00:00 AM | 28 | 21 | 27.5 | 131 | PLACA | B-19322 VIALE 26_PLACA_21.0_28 | 27.533 | 25.333 | 3 | 130.952
B-19322 VIALE 26 | 177.8 | 3000 PSI | PLACA T2 PISO 05 EJE 01 AL 04 ENTRE AyJ | 2026-01-20 | 2/18/2026 12:00:00 AM | 28 | 21 | 28.3 | 135 | PLACA | B-19322 VIALE 26_PLACA_21.0_28 | 27.533 | 25.333 | 3 | 134.762
B-19322 VIALE 26 | 190.5 | 3.000 PSI | PLACA T2 PISO 6 EJE 15 al 12 ENTRE AyJ | 2026-01-23 | 2/20/2026 12:00:00 AM | 28 | 21 | 25.7 | 122 | PLACA | B-19322 VIALE 26_PLACA_21.0_28 | 26.067 | 26.844 | 3 | 122.381
B-19322 VIALE 26 | 190.5 | 3.000 PSI | PLACA T2 PISO 6 EJE 15 al 12 ENTRE AyJ | 2026-01-23 | 2/20/2026 12:00:00 AM | 28 | 21 | 27.1 | 129 | PLACA | B-19322 VIALE 26_PLACA_21.0_28 | 26.067 | 26.844 | 3 | 129.048
B-19322 VIALE 26 | 190.5 | 3.000 PSI | PLACA T2 PISO 6 EJE 15 al 12 ENTRE AyJ | 2026-01-23 | 2/20/2026 12:00:00 AM | 28 | 21 | 25.4 | 121 | PLACA | B-19322 VIALE 26_PLACA_21.0_28 | 26.067 | 26.844 | 3 | 120.952
B-19322 VIALE 26 | 184.15 | 3000 PSI | PLCA T2 PISO 6 EJE 10 AL 12 ENTRE AYJ | 2026-01-24 | 2/21/2026 12:00:00 AM | 28 | 21 | 22.1 | 105 |  |  | 20.633 | 24.744 | 3 | 105.238
B-19322 VIALE 26 | 184.15 | 3000 PSI | PLCA T2 PISO 6 EJE 10 AL 12 ENTRE AYJ | 2026-01-24 | 2/21/2026 12:00:00 AM | 28 | 21 | 21.4 | 102 |  |  | 20.633 | 24.744 | 3 | 101.905
B-19322 VIALE 26 | 184.15 | 3000 PSI | PLCA T2 PISO 6 EJE 10 AL 12 ENTRE AYJ | 2026-01-24 | 2/21/2026 12:00:00 AM | 28 | 21 | 18.4 | 87 |  |  | 20.633 | 24.744 | 3 | 87.619
B-19322 VIALE 26 | 152.4 | 3000 PSI | ESCALERA T2 TRAMO DEL 2 AL 3 | 2026-01-26 | 2/23/2026 12:00:00 AM | 28 | 21 | 25.8 | 123 |  |  | 24.667 | 23.789 | 3 | 122.857
B-19322 VIALE 26 | 152.4 | 3000 PSI | ESCALERA T2 TRAMO DEL 2 AL 3 | 2026-01-26 | 2/23/2026 12:00:00 AM | 28 | 21 | 23.5 | 112 |  |  | 24.667 | 23.789 | 3 | 111.905
B-19322 VIALE 26 | 152.4 | 3000 PSI | ESCALERA T2 TRAMO DEL 2 AL 3 | 2026-01-26 | 2/23/2026 12:00:00 AM | 28 | 21 | 24.7 | 117 |  |  | 24.667 | 23.789 | 3 | 117.619
B-19322 VIALE 26 | 154.2 | 3000 PSI | PLACA T2 PISO 6 EJE 08 AL 10 ENTRE AYJ | 2026-01-26 | 2/23/2026 12:00:00 AM | 28 | 21 | 22.3 | 106 | PLACA | B-19322 VIALE 26_PLACA_21.0_28 | 22.767 | 22.689 | 3 | 106.19
B-19322 VIALE 26 | 154.2 | 3000 PSI | PLACA T2 PISO 6 EJE 08 AL 10 ENTRE AYJ | 2026-01-26 | 2/23/2026 12:00:00 AM | 28 | 21 | 24.9 | 118 | PLACA | B-19322 VIALE 26_PLACA_21.0_28 | 22.767 | 22.689 | 3 | 118.571
B-19322 VIALE 26 | 154.2 | 3000 PSI | PLACA T2 PISO 6 EJE 08 AL 10 ENTRE AYJ | 2026-01-26 | 2/23/2026 12:00:00 AM | 28 | 21 | 21.1 | 100 | PLACA | B-19322 VIALE 26_PLACA_21.0_28 | 22.767 | 22.689 | 3 | 100.476
B-19322 VIALE 26 | 158.75 | 3000 PSI | DADO CIMENTACION PILOTE 32 | 2026-01-26 | 2/23/2026 12:00:00 AM | 28 | 21 | 21.5 | 102 |  |  | 21.2 | 22.878 | 3 | 102.381
B-19322 VIALE 26 | 158.75 | 3000 PSI | DADO CIMENTACION PILOTE 32 | 2026-01-26 | 2/23/2026 12:00:00 AM | 28 | 21 | 21.2 | 101 |  |  | 21.2 | 22.878 | 3 | 100.952
B-19322 VIALE 26 | 158.75 | 3000 PSI | DADO CIMENTACION PILOTE 32 | 2026-01-26 | 2/23/2026 12:00:00 AM | 28 | 21 | 20.9 | 99 |  |  | 21.2 | 22.878 | 3 | 99.524
B-19322 VIALE 26 | 165.1 | 3000 PSI | PLACA T1 PISO 2 EJE 15 AL 12 ENTRE AYJ | 2026-01-27 | 2/24/2026 12:00:00 AM | 28 | 21 | 25.7 | 122 | PLACA | B-19322 VIALE 26_PLACA_21.0_28 | 24.967 | 22.978 | 3 | 122.381
B-19322 VIALE 26 | 165.1 | 3000 PSI | PLACA T1 PISO 2 EJE 15 AL 12 ENTRE AYJ | 2026-01-27 | 2/24/2026 12:00:00 AM | 28 | 21 | 25 | 119 | PLACA | B-19322 VIALE 26_PLACA_21.0_28 | 24.967 | 22.978 | 3 | 119.048
B-19322 VIALE 26 | 165.1 | 3000 PSI | PLACA T1 PISO 2 EJE 15 AL 12 ENTRE AYJ | 2026-01-27 | 2/24/2026 12:00:00 AM | 28 | 21 | 24.2 | 115 | PLACA | B-19322 VIALE 26_PLACA_21.0_28 | 24.967 | 22.978 | 3 | 115.238
B-19322 VIALE 26 | 228.6 | 3000 PSI | MUROS T2 PISO 6 EJE 12 AL 15 ENTRE JYF M=17,28,18,32,29 | 2026-01-27 | 2/24/2026 12:00:00 AM | 28 | 21 | 21.4 | 102 | MURO | B-19322 VIALE 26_MURO_21.0_28 | 21 | 22.389 | 3 | 101.905
B-19322 VIALE 26 | 228.6 | 3000 PSI | MUROS T2 PISO 6 EJE 12 AL 15 ENTRE JYF M=17,28,18,32,29 | 2026-01-27 | 2/24/2026 12:00:00 AM | 28 | 21 | 21.7 | 103 | MURO | B-19322 VIALE 26_MURO_21.0_28 | 21 | 22.389 | 3 | 103.333
B-19322 VIALE 26 | 228.6 | 3000 PSI | MUROS T2 PISO 6 EJE 12 AL 15 ENTRE JYF M=17,28,18,32,29 | 2026-01-27 | 2/24/2026 12:00:00 AM | 28 | 21 | 19.9 | 95 | MURO | B-19322 VIALE 26_MURO_21.0_28 | 21 | 22.389 | 3 | 94.762
B-19322 VIALE 26 | 165.1 | 3000 PSI | PLACA T2 PISO 6 EJE 04 AL 08 ENTRE AYJ | 2026-01-28 | 2/25/2026 12:00:00 AM | 28 | 21 | 27.6 | 132 | PLACA | B-19322 VIALE 26_PLACA_21.0_28 | 26.467 | 24.145 | 3 | 131.429
B-19322 VIALE 26 | 165.1 | 3000 PSI | PLACA T2 PISO 6 EJE 04 AL 08 ENTRE AYJ | 2026-01-28 | 2/25/2026 12:00:00 AM | 28 | 21 | 25.9 | 124 | PLACA | B-19322 VIALE 26_PLACA_21.0_28 | 26.467 | 24.145 | 3 | 123.333
B-19322 VIALE 26 | 165.1 | 3000 PSI | PLACA T2 PISO 6 EJE 04 AL 08 ENTRE AYJ | 2026-01-28 | 2/25/2026 12:00:00 AM | 28 | 21 | 25.9 | 123 | PLACA | B-19322 VIALE 26_PLACA_21.0_28 | 26.467 | 24.145 | 3 | 123.333
B-19322 VIALE 26 | 152.4 | 3000 PSI | PLACA T1 PISO 2 EJE 09 AL 10 ENTRE AYJ | 2026-01-28 | 2/25/2026 12:00:00 AM | 28 | 21 | 27.4 | 130 | PLACA | B-19322 VIALE 26_PLACA_21.0_28 | 25.633 | 24.367 | 3 | 130.476
B-19322 VIALE 26 | 152.4 | 3000 PSI | PLACA T1 PISO 2 EJE 09 AL 10 ENTRE AYJ | 2026-01-28 | 2/25/2026 12:00:00 AM | 28 | 21 | 25.8 | 123 | PLACA | B-19322 VIALE 26_PLACA_21.0_28 | 25.633 | 24.367 | 3 | 122.857
B-19322 VIALE 26 | 152.4 | 3000 PSI | PLACA T1 PISO 2 EJE 09 AL 10 ENTRE AYJ | 2026-01-28 | 2/25/2026 12:00:00 AM | 28 | 21 | 23.7 | 113 | PLACA | B-19322 VIALE 26_PLACA_21.0_28 | 25.633 | 24.367 | 3 | 112.857
B-19322 VIALE 26 | 203.2 | 3000 PSI | MUROS T2 PISO 6 EJE 11 AL 15 ENTRE AYD M=29,10,32 | 2026-01-28 | 2/25/2026 12:00:00 AM | 28 | 21 | 22.5 | 107 | MURO | B-19322 VIALE 26_MURO_21.0_28 | 23.5 | 25.2 | 3 | 107.143
B-19322 VIALE 26 | 203.2 | 3000 PSI | MUROS T2 PISO 6 EJE 11 AL 15 ENTRE AYD M=29,10,32 | 2026-01-28 | 2/25/2026 12:00:00 AM | 28 | 21 | 22.9 | 109 | MURO | B-19322 VIALE 26_MURO_21.0_28 | 23.5 | 25.2 | 3 | 109.048
B-19322 VIALE 26 | 203.2 | 3000 PSI | MUROS T2 PISO 6 EJE 11 AL 15 ENTRE AYD M=29,10,32 | 2026-01-28 | 2/25/2026 12:00:00 AM | 28 | 21 | 25.1 | 120 | MURO | B-19322 VIALE 26_MURO_21.0_28 | 23.5 | 25.2 | 3 | 119.524
B-19322 VIALE 26 | 152.4 | 3000 PSI | PLCA T1 PISO 2 EJE 07 AL 09 ENTRE AYJ | 2026-01-29 | 2/26/2026 12:00:00 AM | 28 | 21 | 26.9 | 128 |  |  | 26.033 | 25.055 | 3 | 128.095
B-19322 VIALE 26 | 152.4 | 3000 PSI | PLCA T1 PISO 2 EJE 07 AL 09 ENTRE AYJ | 2026-01-29 | 2/26/2026 12:00:00 AM | 28 | 21 | 26 | 124 |  |  | 26.033 | 25.055 | 3 | 123.81
B-19322 VIALE 26 | 152.4 | 3000 PSI | PLCA T1 PISO 2 EJE 07 AL 09 ENTRE AYJ | 2026-01-29 | 2/26/2026 12:00:00 AM | 28 | 21 | 25.2 | 120 |  |  | 26.033 | 25.055 | 3 | 120
B-19322 VIALE 26 | 165.1 | 3000 PSI | PLACA T2 PISO 6 EJE 01 AL 04 ENTRE AYJ | 2026-01-29 | 2/26/2026 12:00:00 AM | 28 | 21 | 26.5 | 126 | PLACA | B-19322 VIALE 26_PLACA_21.0_28 | 26.2 | 25.244 | 3 | 126.19
B-19322 VIALE 26 | 165.1 | 3000 PSI | PLACA T2 PISO 6 EJE 01 AL 04 ENTRE AYJ | 2026-01-29 | 2/26/2026 12:00:00 AM | 28 | 21 | 27.1 | 129 | PLACA | B-19322 VIALE 26_PLACA_21.0_28 | 26.2 | 25.244 | 3 | 129.048
B-19322 VIALE 26 | 165.1 | 3000 PSI | PLACA T2 PISO 6 EJE 01 AL 04 ENTRE AYJ | 2026-01-29 | 2/26/2026 12:00:00 AM | 28 | 21 | 25 | 119 | PLACA | B-19322 VIALE 26_PLACA_21.0_28 | 26.2 | 25.244 | 3 | 119.048
B-19322 VIALE 26 | 158.75 | 3.000 PSI | PLACA PISO 7 EJE 12 AL 15 ENTRE AyJ | 2026-01-31 | 2/28/2026 12:00:00 AM | 28 | 21 | 24.4 | 116 | PLACA | B-19322 VIALE 26_PLACA_21.0_28 | 24.9 | 25.711 | 3 | 116.19
B-19322 VIALE 26 | 158.75 | 3.000 PSI | PLACA PISO 7 EJE 12 AL 15 ENTRE AyJ | 2026-01-31 | 2/28/2026 12:00:00 AM | 28 | 21 | 23.4 | 111 | PLACA | B-19322 VIALE 26_PLACA_21.0_28 | 24.9 | 25.711 | 3 | 111.429
B-19322 VIALE 26 | 158.75 | 3.000 PSI | PLACA PISO 7 EJE 12 AL 15 ENTRE AyJ | 2026-01-31 | 2/28/2026 12:00:00 AM | 28 | 21 | 26.9 | 128 | PLACA | B-19322 VIALE 26_PLACA_21.0_28 | 24.9 | 25.711 | 3 | 128.095
B-19322 VIALE 26 | 203.2 | 3000 PSI | MUROS T2 PISO 6 EJES 12 AL 08 ENTRE AYJ M=32,29,09 | 2026-01-30 | 2/27/2026 12:00:00 AM | 28 | 21 | 26.6 | 126 | MURO | B-19322 VIALE 26_MURO_21.0_28 | 25.2 | 25.433 | 3 | 126.667
B-19322 VIALE 26 | 203.2 | 3000 PSI | MUROS T2 PISO 6 EJES 12 AL 08 ENTRE AYJ M=32,29,09 | 2026-01-30 | 2/27/2026 12:00:00 AM | 28 | 21 | 24.9 | 119 | MURO | B-19322 VIALE 26_MURO_21.0_28 | 25.2 | 25.433 | 3 | 118.571
B-19322 VIALE 26 | 203.2 | 3000 PSI | MUROS T2 PISO 6 EJES 12 AL 08 ENTRE AYJ M=32,29,09 | 2026-01-30 | 2/27/2026 12:00:00 AM | 28 | 21 | 24.1 | 115 | MURO | B-19322 VIALE 26_MURO_21.0_28 | 25.2 | 25.433 | 3 | 114.762
B-19322 VIALE 26 | 165.1 | 3.000 PSI | PLACA PISO 2 EJE 05 AL 07 ENTRE A y D | 2026-01-31 | 2/28/2026 12:00:00 AM | 28 | 21 | 26.9 | 128 | PLACA | B-19322 VIALE 26_PLACA_21.0_28 | 28.033 | 26.044 | 3 | 128.095
B-19322 VIALE 26 | 165.1 | 3.000 PSI | PLACA PISO 2 EJE 05 AL 07 ENTRE A y D | 2026-01-31 | 2/28/2026 12:00:00 AM | 28 | 21 | 30 | 143 | PLACA | B-19322 VIALE 26_PLACA_21.0_28 | 28.033 | 26.044 | 3 | 142.857
B-19322 VIALE 26 | 165.1 | 3.000 PSI | PLACA PISO 2 EJE 05 AL 07 ENTRE A y D | 2026-01-31 | 2/28/2026 12:00:00 AM | 28 | 21 | 27.2 | 129 | PLACA | B-19322 VIALE 26_PLACA_21.0_28 | 28.033 | 26.044 | 3 | 129.524
B-19322 VIALE 26 | 152.4 | 3000 PSI | ESCALERA T2 TRAMO 03 AL 04 | 2026-02-02 | 3/2/2026 12:00:00 AM | 28 | 21 | 24.9 | 119 |  |  | 24.967 | 26.067 | 3 | 118.571
B-19322 VIALE 26 | 152.4 | 3000 PSI | ESCALERA T2 TRAMO 03 AL 04 | 2026-02-02 | 3/2/2026 12:00:00 AM | 28 | 21 | 24.9 | 118 |  |  | 24.967 | 26.067 | 3 | 118.571
B-19322 VIALE 26 | 152.4 | 3000 PSI | ESCALERA T2 TRAMO 03 AL 04 | 2026-02-02 | 3/2/2026 12:00:00 AM | 28 | 21 | 25.1 | 119 |  |  | 24.967 | 26.067 | 3 | 119.524
B-19322 VIALE 26 | 158.75 | 3000 PSI | PLACA TORRE 2 EJES DEL 10 AL 12 ENTRE AYD PISO 7 | 2026-02-02 | 3/2/2026 12:00:00 AM | 28 | 21 | 30 | 143 | PLACA | B-19322 VIALE 26_PLACA_21.0_28 | 28.267 | 27.089 | 3 | 142.857
B-19322 VIALE 26 | 158.75 | 3000 PSI | PLACA TORRE 2 EJES DEL 10 AL 12 ENTRE AYD PISO 7 | 2026-02-02 | 3/2/2026 12:00:00 AM | 28 | 21 | 27 | 129 | PLACA | B-19322 VIALE 26_PLACA_21.0_28 | 28.267 | 27.089 | 3 | 128.571
B-19322 VIALE 26 | 158.75 | 3000 PSI | PLACA TORRE 2 EJES DEL 10 AL 12 ENTRE AYD PISO 7 | 2026-02-02 | 3/2/2026 12:00:00 AM | 28 | 21 | 27.8 | 132 | PLACA | B-19322 VIALE 26_PLACA_21.0_28 | 28.267 | 27.089 | 3 | 132.381
B-19322 VIALE 26 | 165.1 | 3000 PSI | PLACA T1 ´PISO 2 EJES 03 AL 06 ENTRE AYG | 2026-02-02 | 3/2/2026 12:00:00 AM | 28 | 21 | 28.2 | 134 | PLACA | B-19322 VIALE 26_PLACA_21.0_28 | 28.867 | 27.367 | 3 | 134.286
B-19322 VIALE 26 | 165.1 | 3000 PSI | PLACA T1 ´PISO 2 EJES 03 AL 06 ENTRE AYG | 2026-02-02 | 3/2/2026 12:00:00 AM | 28 | 21 | 28.9 | 138 | PLACA | B-19322 VIALE 26_PLACA_21.0_28 | 28.867 | 27.367 | 3 | 137.619
B-19322 VIALE 26 | 165.1 | 3000 PSI | PLACA T1 ´PISO 2 EJES 03 AL 06 ENTRE AYG | 2026-02-02 | 3/2/2026 12:00:00 AM | 28 | 21 | 29.5 | 140 | PLACA | B-19322 VIALE 26_PLACA_21.0_28 | 28.867 | 27.367 | 3 | 140.476
B-19322 VIALE 26 | 228.6 | 3000 PSI | MUROS T2 PISO 6 EJE 07 Y 08 ENTRE AYJ M=32,29,09 | 2026-02-02 | 3/2/2026 12:00:00 AM | 28 | 21 | 23.7 | 113 | MURO | B-19322 VIALE 26_MURO_21.0_28 | 22.8 | 26.645 | 3 | 112.857
B-19322 VIALE 26 | 228.6 | 3000 PSI | MUROS T2 PISO 6 EJE 07 Y 08 ENTRE AYJ M=32,29,09 | 2026-02-02 | 3/2/2026 12:00:00 AM | 28 | 21 | 22.6 | 108 | MURO | B-19322 VIALE 26_MURO_21.0_28 | 22.8 | 26.645 | 3 | 107.619
B-19322 VIALE 26 | 228.6 | 3000 PSI | MUROS T2 PISO 6 EJE 07 Y 08 ENTRE AYJ M=32,29,09 | 2026-02-02 | 3/2/2026 12:00:00 AM | 28 | 21 | 22.1 | 105 | MURO | B-19322 VIALE 26_MURO_21.0_28 | 22.8 | 26.645 | 3 | 105.238
B-19322 VIALE 26 | 152.4 | 3000 PSI | PLACA T2 PISO 7 EJE 08 AL 10 ENTRE AYJ | 2026-02-03 | 3/3/2026 12:00:00 AM | 28 | 21 | 23.4 | 112 | PLACA | B-19322 VIALE 26_PLACA_21.0_28 | 23.767 | 25.145 | 3 | 111.429
B-19322 VIALE 26 | 152.4 | 3000 PSI | PLACA T2 PISO 7 EJE 08 AL 10 ENTRE AYJ | 2026-02-03 | 3/3/2026 12:00:00 AM | 28 | 21 | 24.8 | 118 | PLACA | B-19322 VIALE 26_PLACA_21.0_28 | 23.767 | 25.145 | 3 | 118.095
B-19322 VIALE 26 | 152.4 | 3000 PSI | PLACA T2 PISO 7 EJE 08 AL 10 ENTRE AYJ | 2026-02-03 | 3/3/2026 12:00:00 AM | 28 | 21 | 23.1 | 110 | PLACA | B-19322 VIALE 26_PLACA_21.0_28 | 23.767 | 25.145 | 3 | 110
B-19322 VIALE 26 | 228.6 | 3000 PSI | MUROS T2 PISO 6 ENTRE AYJ M=31,02,04 | 2026-02-03 | 3/3/2026 12:00:00 AM | 28 | 21 | 24.6 | 117 | MURO | B-19322 VIALE 26_MURO_21.0_28 | 25 | 23.856 | 3 | 117.143
B-19322 VIALE 26 | 228.6 | 3000 PSI | MUROS T2 PISO 6 ENTRE AYJ M=31,02,04 | 2026-02-03 | 3/3/2026 12:00:00 AM | 28 | 21 | 25 | 119 | MURO | B-19322 VIALE 26_MURO_21.0_28 | 25 | 23.856 | 3 | 119.048
B-19322 VIALE 26 | 228.6 | 3000 PSI | MUROS T2 PISO 6 ENTRE AYJ M=31,02,04 | 2026-02-03 | 3/3/2026 12:00:00 AM | 28 | 21 | 25.4 | 121 | MURO | B-19322 VIALE 26_MURO_21.0_28 | 25 | 23.856 | 3 | 120.952
B-19322 VIALE 26 | 152.4 | 3000 PSI | PLACA T1 PISO 3 EJE 09 al 06 ENTRE GyJ | 2026-02-04 | 3/4/2026 12:00:00 AM | 28 | 21 | 29.5 | 140 | PLACA | B-19322 VIALE 26_PLACA_21.0_28 | 28.567 | 25.778 | 3 | 140.476
B-19322 VIALE 26 | 152.4 | 3000 PSI | PLACA T1 PISO 3 EJE 09 al 06 ENTRE GyJ | 2026-02-04 | 3/4/2026 12:00:00 AM | 28 | 21 | 28.1 | 134 | PLACA | B-19322 VIALE 26_PLACA_21.0_28 | 28.567 | 25.778 | 3 | 133.81
B-19322 VIALE 26 | 152.4 | 3000 PSI | PLACA T1 PISO 3 EJE 09 al 06 ENTRE GyJ | 2026-02-04 | 3/4/2026 12:00:00 AM | 28 | 21 | 28.1 | 134 | PLACA | B-19322 VIALE 26_PLACA_21.0_28 | 28.567 | 25.778 | 3 | 133.81
B-19322 VIALE 26 | 158.75 | 3.000 PSI | PLACA T2 PISO 7 EJES 06 AL 08 ENTRE AyJ | 2026-02-04 | 3/4/2026 12:00:00 AM | 28 | 21 | 28.2 | 134 | PLACA | B-19322 VIALE 26_PLACA_21.0_28 | 29.467 | 27.678 | 3 | 134.286
B-19322 VIALE 26 | 158.75 | 3.000 PSI | PLACA T2 PISO 7 EJES 06 AL 08 ENTRE AyJ | 2026-02-04 | 3/4/2026 12:00:00 AM | 28 | 21 | 29.6 | 141 | PLACA | B-19322 VIALE 26_PLACA_21.0_28 | 29.467 | 27.678 | 3 | 140.952
B-19322 VIALE 26 | 158.75 | 3.000 PSI | PLACA T2 PISO 7 EJES 06 AL 08 ENTRE AyJ | 2026-02-04 | 3/4/2026 12:00:00 AM | 28 | 21 | 30.6 | 146 | PLACA | B-19322 VIALE 26_PLACA_21.0_28 | 29.467 | 27.678 | 3 | 145.714
B-19322 VIALE 26 | 228.6 | 3000 PSI | MUROS T2 PISO 6 EJES 01 AL 02 ENTRE AyJ M=24,25,26,20,21,22,23 | 2026-02-04 | 3/4/2026 12:00:00 AM | 28 | 21 | 27.2 | 130 | MURO | B-19322 VIALE 26_MURO_21.0_28 | 27 | 28.345 | 3 | 129.524
B-19322 VIALE 26 | 228.6 | 3000 PSI | MUROS T2 PISO 6 EJES 01 AL 02 ENTRE AyJ M=24,25,26,20,21,22,23 | 2026-02-04 | 3/4/2026 12:00:00 AM | 28 | 21 | 26.7 | 127 | MURO | B-19322 VIALE 26_MURO_21.0_28 | 27 | 28.345 | 3 | 127.143
B-19322 VIALE 26 | 228.6 | 3000 PSI | MUROS T2 PISO 6 EJES 01 AL 02 ENTRE AyJ M=24,25,26,20,21,22,23 | 2026-02-04 | 3/4/2026 12:00:00 AM | 28 | 21 | 27.1 | 129 | MURO | B-19322 VIALE 26_MURO_21.0_28 | 27 | 28.345 | 3 | 129.048
B-19322 VIALE 26 | 177.8 | 3.000 PSI | MUROS T2 PISO 7 EJE 01 AL 03 ENTRE AyJ | 2026-02-06 | 3/6/2026 12:00:00 AM | 28 | 21 | 23.3 | 111 | MURO | B-19322 VIALE 26_MURO_21.0_28 | 22.967 | 26.478 | 3 | 110.952
B-19322 VIALE 26 | 177.8 | 3.000 PSI | MUROS T2 PISO 7 EJE 01 AL 03 ENTRE AyJ | 2026-02-06 | 3/6/2026 12:00:00 AM | 28 | 21 | 22.9 | 109 | MURO | B-19322 VIALE 26_MURO_21.0_28 | 22.967 | 26.478 | 3 | 109.048
B-19322 VIALE 26 | 177.8 | 3.000 PSI | MUROS T2 PISO 7 EJE 01 AL 03 ENTRE AyJ | 2026-02-06 | 3/6/2026 12:00:00 AM | 28 | 21 | 22.7 | 108 | MURO | B-19322 VIALE 26_MURO_21.0_28 | 22.967 | 26.478 | 3 | 108.095
B-19322 VIALE 26 | 203.2 | 3.000 PSI | MUROS T2 PISO 7 EJES 14,15,12 RNTRE JyG M= 01,27,16,2,31,14 | 2026-02-06 | 3/6/2026 12:00:00 AM | 28 | 21 | 28.3 | 134 | MURO | B-19322 VIALE 26_MURO_21.0_28 | 27.4 | 25.789 | 3 | 134.762
B-19322 VIALE 26 | 203.2 | 3.000 PSI | MUROS T2 PISO 7 EJES 14,15,12 RNTRE JyG M= 01,27,16,2,31,14 | 2026-02-06 | 3/6/2026 12:00:00 AM | 28 | 21 | 26.3 | 125 | MURO | B-19322 VIALE 26_MURO_21.0_28 | 27.4 | 25.789 | 3 | 125.238
B-19322 VIALE 26 | 203.2 | 3.000 PSI | MUROS T2 PISO 7 EJES 14,15,12 RNTRE JyG M= 01,27,16,2,31,14 | 2026-02-06 | 3/6/2026 12:00:00 AM | 28 | 21 | 27.6 | 131 | MURO | B-19322 VIALE 26_MURO_21.0_28 | 27.4 | 25.789 | 3 | 131.429
B-19322 VIALE 26 | 152.4 | 3.000 PSI | PLACA T1 PISO 2 EJES DEL 03 AL 06 ENTRE AyG | 2026-02-06 | 3/6/2026 12:00:00 AM | 28 | 21 | 28.6 | 136 | PLACA | B-19322 VIALE 26_PLACA_21.0_28 | 28.233 | 26.2 | 3 | 136.19
B-19322 VIALE 26 | 152.4 | 3.000 PSI | PLACA T1 PISO 2 EJES DEL 03 AL 06 ENTRE AyG | 2026-02-06 | 3/6/2026 12:00:00 AM | 28 | 21 | 27.9 | 133 | PLACA | B-19322 VIALE 26_PLACA_21.0_28 | 28.233 | 26.2 | 3 | 132.857
B-19322 VIALE 26 | 152.4 | 3.000 PSI | PLACA T1 PISO 2 EJES DEL 03 AL 06 ENTRE AyG | 2026-02-06 | 3/6/2026 12:00:00 AM | 28 | 21 | 28.2 | 134 | PLACA | B-19322 VIALE 26_PLACA_21.0_28 | 28.233 | 26.2 | 3 | 134.286
B-19322 VIALE 26 | 152.4 | 3000 PSI | PLACA T1 PISO 2 EJES 06 AL 09 ENTRE GYA | 2026-02-05 | 3/5/2026 12:00:00 AM | 28 | 21 | 22.1 | 105 | PLACA | B-19322 VIALE 26_PLACA_21.0_28 | 24 | 26.544 | 3 | 105.238
B-19322 VIALE 26 | 152.4 | 3000 PSI | PLACA T1 PISO 2 EJES 06 AL 09 ENTRE GYA | 2026-02-05 | 3/5/2026 12:00:00 AM | 28 | 21 | 25.8 | 123 | PLACA | B-19322 VIALE 26_PLACA_21.0_28 | 24 | 26.544 | 3 | 122.857
B-19322 VIALE 26 | 152.4 | 3000 PSI | PLACA T1 PISO 2 EJES 06 AL 09 ENTRE GYA | 2026-02-05 | 3/5/2026 12:00:00 AM | 28 | 21 | 24.1 | 115 | PLACA | B-19322 VIALE 26_PLACA_21.0_28 | 24 | 26.544 | 3 | 114.762
B-19322 VIALE 26 | 158.75 | 3.000 PSI | PLACA T1 P2 EJES 01,03 ENTRE AyF EJES 01 Y 04 ENTRE JyF | 2026-02-07 | 3/7/2026 12:00:00 AM | 28 | 21 | 30.6 | 146 | PLACA | B-19322 VIALE 26_PLACA_21.0_28 | 29.3 | 27.178 | 3 | 145.714
B-19322 VIALE 26 | 158.75 | 3.000 PSI | PLACA T1 P2 EJES 01,03 ENTRE AyF EJES 01 Y 04 ENTRE JyF | 2026-02-07 | 3/7/2026 12:00:00 AM | 28 | 21 | 27.2 | 129 | PLACA | B-19322 VIALE 26_PLACA_21.0_28 | 29.3 | 27.178 | 3 | 129.524
B-19322 VIALE 26 | 158.75 | 3.000 PSI | PLACA T1 P2 EJES 01,03 ENTRE AyF EJES 01 Y 04 ENTRE JyF | 2026-02-07 | 3/7/2026 12:00:00 AM | 28 | 21 | 30.1 | 143 | PLACA | B-19322 VIALE 26_PLACA_21.0_28 | 29.3 | 27.178 | 3 | 143.333
B-19322 VIALE 26 | 209.55 | 3.000 PSI | MUROS T2 PISO 7 EJE 15 AL 12 ENTRE AyD M=38,39,40,41 | 2026-02-07 | 3/7/2026 12:00:00 AM | 28 | 21 | 27.2 | 129 | MURO | B-19322 VIALE 26_MURO_21.0_28 | 26.233 | 26.511 | 3 | 129.524
B-19322 VIALE 26 | 209.55 | 3.000 PSI | MUROS T2 PISO 7 EJE 15 AL 12 ENTRE AyD M=38,39,40,41 | 2026-02-07 | 3/7/2026 12:00:00 AM | 28 | 21 | 26.4 | 126 | MURO | B-19322 VIALE 26_MURO_21.0_28 | 26.233 | 26.511 | 3 | 125.714
B-19322 VIALE 26 | 209.55 | 3.000 PSI | MUROS T2 PISO 7 EJE 15 AL 12 ENTRE AyD M=38,39,40,41 | 2026-02-07 | 3/7/2026 12:00:00 AM | 28 | 21 | 25.1 | 119 | MURO | B-19322 VIALE 26_MURO_21.0_28 | 26.233 | 26.511 | 3 | 119.524
B-19322 VIALE 26 | 196.85 | 3.000 PSI | MUROS T2 PISO 7 EJE 10 Y 09 ENTRE A yJ M=32,29,09 | 2026-02-09 | 3/9/2026 12:00:00 AM | 28 | 21 | 25.6 | 122 | MURO | B-19322 VIALE 26_MURO_21.0_28 | 24.833 | 26.789 | 3 | 121.905
B-19322 VIALE 26 | 196.85 | 3.000 PSI | MUROS T2 PISO 7 EJE 10 Y 09 ENTRE A yJ M=32,29,09 | 2026-02-09 | 3/9/2026 12:00:00 AM | 28 | 21 | 24.4 | 116 | MURO | B-19322 VIALE 26_MURO_21.0_28 | 24.833 | 26.789 | 3 | 116.19
B-19322 VIALE 26 | 196.85 | 3.000 PSI | MUROS T2 PISO 7 EJE 10 Y 09 ENTRE A yJ M=32,29,09 | 2026-02-09 | 3/9/2026 12:00:00 AM | 28 | 21 | 24.5 | 116 | MURO | B-19322 VIALE 26_MURO_21.0_28 | 24.833 | 26.789 | 3 | 116.667
B-19322 VIALE 26 | 152.4 | 3000 PSI | PLACA T2 P8 EJE 10 AL 12 ENTREA AYJ | 2026-02-10 | 3/10/2026 12:00:00 AM | 28 | 21 | 27.5 | 131 | PLACA | B-19322 VIALE 26_PLACA_21.0_28 | 26.833 | 25.966 | 3 | 130.952
B-19322 VIALE 26 | 152.4 | 3000 PSI | PLACA T2 P8 EJE 10 AL 12 ENTREA AYJ | 2026-02-10 | 3/10/2026 12:00:00 AM | 28 | 21 | 26.4 | 126 | PLACA | B-19322 VIALE 26_PLACA_21.0_28 | 26.833 | 25.966 | 3 | 125.714
B-19322 VIALE 26 | 152.4 | 3000 PSI | PLACA T2 P8 EJE 10 AL 12 ENTREA AYJ | 2026-02-10 | 3/10/2026 12:00:00 AM | 28 | 21 | 26.6 | 127 | PLACA | B-19322 VIALE 26_PLACA_21.0_28 | 26.833 | 25.966 | 3 | 126.667
B-19322 VIALE 26 | 133.35 | 3000 PSI | ESCALERA T1 TRAMO DEL 01 AL 02 | 2026-02-10 | 3/10/2026 12:00:00 AM | 28 | 21 | 30.1 | 143 |  |  | 29.667 | 27.111 | 3 | 143.333
B-19322 VIALE 26 | 133.35 | 3000 PSI | ESCALERA T1 TRAMO DEL 01 AL 02 | 2026-02-10 | 3/10/2026 12:00:00 AM | 28 | 21 | 29 | 138 |  |  | 29.667 | 27.111 | 3 | 138.095
B-19322 VIALE 26 | 133.35 | 3000 PSI | ESCALERA T1 TRAMO DEL 01 AL 02 | 2026-02-10 | 3/10/2026 12:00:00 AM | 28 | 21 | 29.9 | 142 |  |  | 29.667 | 27.111 | 3 | 142.381
B-19322 VIALE 26 | 177.8 | 3000 PSI | PLACA T1 PISO 4 EJE 15 AL 12 ENTREA AYJ | 2026-02-10 | 3/10/2026 12:00:00 AM | 28 | 21 | 26.1 | 124 | PLACA | B-19322 VIALE 26_PLACA_21.0_28 | 26.567 | 27.689 | 3 | 124.286
B-19322 VIALE 26 | 177.8 | 3000 PSI | PLACA T1 PISO 4 EJE 15 AL 12 ENTREA AYJ | 2026-02-10 | 3/10/2026 12:00:00 AM | 28 | 21 | 26 | 124 | PLACA | B-19322 VIALE 26_PLACA_21.0_28 | 26.567 | 27.689 | 3 | 123.81
B-19322 VIALE 26 | 177.8 | 3000 PSI | PLACA T1 PISO 4 EJE 15 AL 12 ENTREA AYJ | 2026-02-10 | 3/10/2026 12:00:00 AM | 28 | 21 | 27.6 | 132 | PLACA | B-19322 VIALE 26_PLACA_21.0_28 | 26.567 | 27.689 | 3 | 131.429
B-19322 VIALE 26 | 203.2 | 3000 PSI | MUROS T2 P7 EJE 06 Y 07 ENTRE AYJ M=32,29,09 | 2026-02-10 | 3/10/2026 12:00:00 AM | 28 | 21 | 26.3 | 125 | MURO | B-19322 VIALE 26_MURO_21.0_28 | 25.367 | 27.2 | 3 | 125.238
B-19322 VIALE 26 | 203.2 | 3000 PSI | MUROS T2 P7 EJE 06 Y 07 ENTRE AYJ M=32,29,09 | 2026-02-10 | 3/10/2026 12:00:00 AM | 28 | 21 | 25 | 119 | MURO | B-19322 VIALE 26_MURO_21.0_28 | 25.367 | 27.2 | 3 | 119.048
B-19322 VIALE 26 | 203.2 | 3000 PSI | MUROS T2 P7 EJE 06 Y 07 ENTRE AYJ M=32,29,09 | 2026-02-10 | 3/10/2026 12:00:00 AM | 28 | 21 | 24.8 | 118 | MURO | B-19322 VIALE 26_MURO_21.0_28 | 25.367 | 27.2 | 3 | 118.095
B-19322 VIALE 26 | 158.75 | 3000 PSI | PLACA T1 PISO 4 EJES 10 AL 12 ENTRE AYJ | 2026-02-11 | 3/11/2026 12:00:00 AM | 28 | 21 | 29.9 | 142 | PLACA | B-19322 VIALE 26_PLACA_21.0_28 | 29.433 | 27.122 | 3 | 142.381
B-19322 VIALE 26 | 158.75 | 3000 PSI | PLACA T1 PISO 4 EJES 10 AL 12 ENTRE AYJ | 2026-02-11 | 3/11/2026 12:00:00 AM | 28 | 21 | 27.9 | 133 | PLACA | B-19322 VIALE 26_PLACA_21.0_28 | 29.433 | 27.122 | 3 | 132.857
B-19322 VIALE 26 | 158.75 | 3000 PSI | PLACA T1 PISO 4 EJES 10 AL 12 ENTRE AYJ | 2026-02-11 | 3/11/2026 12:00:00 AM | 28 | 21 | 30.5 | 145 | PLACA | B-19322 VIALE 26_PLACA_21.0_28 | 29.433 | 27.122 | 3 | 145.238
B-19322 VIALE 26 | 152.4 | 3000 PSI | ESCALERA T2 TRAMO DEL 04 AL 05 | 2026-02-11 | 3/11/2026 12:00:00 AM | 28 | 21 | 26.1 | 124 |  |  | 25.867 | 26.889 | 3 | 124.286
B-19322 VIALE 26 | 152.4 | 3000 PSI | ESCALERA T2 TRAMO DEL 04 AL 05 | 2026-02-11 | 3/11/2026 12:00:00 AM | 28 | 21 | 25.7 | 122 |  |  | 25.867 | 26.889 | 3 | 122.381
B-19322 VIALE 26 | 152.4 | 3000 PSI | ESCALERA T2 TRAMO DEL 04 AL 05 | 2026-02-11 | 3/11/2026 12:00:00 AM | 28 | 21 | 25.8 | 123 |  |  | 25.867 | 26.889 | 3 | 122.857
B-19322 VIALE 26 | 165.1 | 3000 PSI | PLACA T2 PISO 8 EJES 07 AL 09 ENTRE AYJ | 2026-02-11 | 3/11/2026 12:00:00 AM | 28 | 21 | 22.1 | 105 | PLACA | B-19322 VIALE 26_PLACA_21.0_28 | 22.067 | 25.789 | 3 | 105.238
B-19322 VIALE 26 | 165.1 | 3000 PSI | PLACA T2 PISO 8 EJES 07 AL 09 ENTRE AYJ | 2026-02-11 | 3/11/2026 12:00:00 AM | 28 | 21 | 21.1 | 100 | PLACA | B-19322 VIALE 26_PLACA_21.0_28 | 22.067 | 25.789 | 3 | 100.476
B-19322 VIALE 26 | 165.1 | 3000 PSI | PLACA T2 PISO 8 EJES 07 AL 09 ENTRE AYJ | 2026-02-11 | 3/11/2026 12:00:00 AM | 28 | 21 | 23 | 110 | PLACA | B-19322 VIALE 26_PLACA_21.0_28 | 22.067 | 25.789 | 3 | 109.524
B-19322 VIALE 26 | 215.9 | 3000 PSI | MUROS T2 P7 EJE 04 AL 06 ENTRE AYJ M=32,29,09 | 2026-02-11 | 3/11/2026 12:00:00 AM | 28 | 21 | 24.1 | 115 | MURO | B-19322 VIALE 26_MURO_21.0_28 | 23.033 | 23.656 | 3 | 114.762
B-19322 VIALE 26 | 215.9 | 3000 PSI | MUROS T2 P7 EJE 04 AL 06 ENTRE AYJ M=32,29,09 | 2026-02-11 | 3/11/2026 12:00:00 AM | 28 | 21 | 23 | 110 | MURO | B-19322 VIALE 26_MURO_21.0_28 | 23.033 | 23.656 | 3 | 109.524
B-19322 VIALE 26 | 215.9 | 3000 PSI | MUROS T2 P7 EJE 04 AL 06 ENTRE AYJ M=32,29,09 | 2026-02-11 | 3/11/2026 12:00:00 AM | 28 | 21 | 22 | 105 | MURO | B-19322 VIALE 26_MURO_21.0_28 | 23.033 | 23.656 | 3 | 104.762
B-19322 VIALE 26 | 152.4 | 3000 PSI | PLACA TORRE 2 PISO 8 EJES 07 AL 10 ENTRE AYJ | 2026-02-12 | 3/12/2026 12:00:00 AM | 28 | 21 | 24.9 | 119 | PLACA | B-19322 VIALE 26_PLACA_21.0_28 | 24.7 | 23.267 | 3 | 118.571
B-19322 VIALE 26 | 152.4 | 3000 PSI | PLACA TORRE 2 PISO 8 EJES 07 AL 10 ENTRE AYJ | 2026-02-12 | 3/12/2026 12:00:00 AM | 28 | 21 | 24.9 | 119 | PLACA | B-19322 VIALE 26_PLACA_21.0_28 | 24.7 | 23.267 | 3 | 118.571
B-19322 VIALE 26 | 152.4 | 3000 PSI | PLACA TORRE 2 PISO 8 EJES 07 AL 10 ENTRE AYJ | 2026-02-12 | 3/12/2026 12:00:00 AM | 28 | 21 | 24.3 | 116 | PLACA | B-19322 VIALE 26_PLACA_21.0_28 | 24.7 | 23.267 | 3 | 115.714
B-19322 VIALE 26 | 215.9 | 3000 PSI | MUROS T2 P7 EJES 03 AL 04 ENTRE AYJ M=16,27,01 | 2026-02-12 | 3/12/2026 12:00:00 AM | 28 | 21 | 17.6 | 84 | MURO | B-19322 VIALE 26_MURO_21.0_28 | 17.433 | 21.722 | 3 | 83.81
B-19322 VIALE 26 | 215.9 | 3000 PSI | MUROS T2 P7 EJES 03 AL 04 ENTRE AYJ M=16,27,01 | 2026-02-12 | 3/12/2026 12:00:00 AM | 28 | 21 | 17.4 | 83 | MURO | B-19322 VIALE 26_MURO_21.0_28 | 17.433 | 21.722 | 3 | 82.857
B-19322 VIALE 26 | 215.9 | 3000 PSI | MUROS T2 P7 EJES 03 AL 04 ENTRE AYJ M=16,27,01 | 2026-02-12 | 3/12/2026 12:00:00 AM | 28 | 21 | 17.3 | 82 | MURO | B-19322 VIALE 26_MURO_21.0_28 | 17.433 | 21.722 | 3 | 82.381
B-19322 VIALE 26 | 139.7 | 3000 PSI | PLACA T1 P4 EJES 08 AL 10 ENTRE AYJ | 2026-02-12 | 3/12/2026 12:00:00 AM | 28 | 21 | 22.9 | 109 | PLACA | B-19322 VIALE 26_PLACA_21.0_28 | 23.8 | 21.978 | 3 | 109.048
B-19322 VIALE 26 | 139.7 | 3000 PSI | PLACA T1 P4 EJES 08 AL 10 ENTRE AYJ | 2026-02-12 | 3/12/2026 12:00:00 AM | 28 | 21 | 24.7 | 118 | PLACA | B-19322 VIALE 26_PLACA_21.0_28 | 23.8 | 21.978 | 3 | 117.619
B-19322 VIALE 26 | 139.7 | 3000 PSI | PLACA T1 P4 EJES 08 AL 10 ENTRE AYJ | 2026-02-12 | 3/12/2026 12:00:00 AM | 28 | 21 | 23.8 | 113 | PLACA | B-19322 VIALE 26_PLACA_21.0_28 | 23.8 | 21.978 | 3 | 113.333
B-19322 VIALE 26 | 152.4 | 3000 PSI | PLACA T2 PISO 8 EJES 05 AL 07 ENTRE AyJ | 2026-02-13 | 3/13/2026 12:00:00 AM | 28 | 21 | 20.4 | 97 | PLACA | B-19322 VIALE 26_PLACA_21.0_28 | 21.167 | 20.8 | 3 | 97.143
B-19322 VIALE 26 | 152.4 | 3000 PSI | PLACA T2 PISO 8 EJES 05 AL 07 ENTRE AyJ | 2026-02-13 | 3/13/2026 12:00:00 AM | 28 | 21 | 21.9 | 104 | PLACA | B-19322 VIALE 26_PLACA_21.0_28 | 21.167 | 20.8 | 3 | 104.286
B-19322 VIALE 26 | 152.4 | 3000 PSI | PLACA T2 PISO 8 EJES 05 AL 07 ENTRE AyJ | 2026-02-13 | 3/13/2026 12:00:00 AM | 28 | 21 | 21.2 | 101 | PLACA | B-19322 VIALE 26_PLACA_21.0_28 | 21.167 | 20.8 | 3 | 100.952
B-19322 VIALE 26 | 152.4 | 3000 PSI | PLACA T1 PISO 4 EJES 06 AL 08 ENTRE AyJ | 2026-02-13 | 3/13/2026 12:00:00 AM | 28 | 21 | 22.2 | 106 | PLACA | B-19322 VIALE 26_PLACA_21.0_28 | 22.033 | 22.333 | 3 | 105.714
B-19322 VIALE 26 | 152.4 | 3000 PSI | PLACA T1 PISO 4 EJES 06 AL 08 ENTRE AyJ | 2026-02-13 | 3/13/2026 12:00:00 AM | 28 | 21 | 23 | 109 | PLACA | B-19322 VIALE 26_PLACA_21.0_28 | 22.033 | 22.333 | 3 | 109.524
B-19322 VIALE 26 | 152.4 | 3000 PSI | PLACA T1 PISO 4 EJES 06 AL 08 ENTRE AyJ | 2026-02-13 | 3/13/2026 12:00:00 AM | 28 | 21 | 20.9 | 99 | PLACA | B-19322 VIALE 26_PLACA_21.0_28 | 22.033 | 22.333 | 3 | 99.524
B-19322 VIALE 26 | 203.2 | 3000 PSI | MUROS T2 P7 EJES 01 AL 02 ENTRE AyD M=24,25,22,23,26 | 2026-02-13 | 3/13/2026 12:00:00 AM | 28 | 21 | 19.8 | 94 | MURO | B-19322 VIALE 26_MURO_21.0_28 | 22.967 | 22.056 | 3 | 94.286
B-19322 VIALE 26 | 203.2 | 3000 PSI | MUROS T2 P7 EJES 01 AL 02 ENTRE AyD M=24,25,22,23,26 | 2026-02-13 | 3/13/2026 12:00:00 AM | 28 | 21 | 25.1 | 119 | MURO | B-19322 VIALE 26_MURO_21.0_28 | 22.967 | 22.056 | 3 | 119.524
B-19322 VIALE 26 | 203.2 | 3000 PSI | MUROS T2 P7 EJES 01 AL 02 ENTRE AyD M=24,25,22,23,26 | 2026-02-13 | 3/13/2026 12:00:00 AM | 28 | 21 | 24 | 114 | MURO | B-19322 VIALE 26_MURO_21.0_28 | 22.967 | 22.056 | 3 | 114.286
B-19322 VIALE 26 | 203.2 | 4000 PSI | MUROS T1 P4 EJES 15 Y 12 ENTRE aYJ M=32,03,04,30,25,13 | 2026-02-13 | 3/13/2026 12:00:00 AM | 28 | 21 | 25.1 | 120 | MURO | B-19322 VIALE 26_MURO_21.0_28 | 25.533 | 23.511 | 3 | 119.524
B-19322 VIALE 26 | 203.2 | 4000 PSI | MUROS T1 P4 EJES 15 Y 12 ENTRE aYJ M=32,03,04,30,25,13 | 2026-02-13 | 3/13/2026 12:00:00 AM | 28 | 21 | 26 | 124 | MURO | B-19322 VIALE 26_MURO_21.0_28 | 25.533 | 23.511 | 3 | 123.81
B-19322 VIALE 26 | 203.2 | 4000 PSI | MUROS T1 P4 EJES 15 Y 12 ENTRE aYJ M=32,03,04,30,25,13 | 2026-02-13 | 3/13/2026 12:00:00 AM | 28 | 21 | 25.5 | 121 | MURO | B-19322 VIALE 26_MURO_21.0_28 | 25.533 | 23.511 | 3 | 121.429
B-19322 VIALE 26 | 152.4 | 3000 PSI | ESCALERA T2 TRAMA DEL 5 AL 6 | 2026-02-14 | 3/14/2026 12:00:00 AM | 28 | 21 | 23.2 | 110 |  |  | 23.433 | 23.978 | 3 | 110.476
B-19322 VIALE 26 | 152.4 | 3000 PSI | ESCALERA T2 TRAMA DEL 5 AL 6 | 2026-02-14 | 3/14/2026 12:00:00 AM | 28 | 21 | 23.4 | 111 |  |  | 23.433 | 23.978 | 3 | 111.429
B-19322 VIALE 26 | 152.4 | 3000 PSI | ESCALERA T2 TRAMA DEL 5 AL 6 | 2026-02-14 | 3/14/2026 12:00:00 AM | 28 | 21 | 23.7 | 113 |  |  | 23.433 | 23.978 | 3 | 112.857
B-19322 VIALE 26 | 165.1 | 3000 PSI | PLACA T2 P8 EJE 03 AL 05 ENTRE AyJ | 2026-02-14 | 3/14/2026 12:00:00 AM | 28 | 21 | 22.2 | 106 | PLACA | B-19322 VIALE 26_PLACA_21.0_28 | 22.3 | 23.755 | 3 | 105.714
B-19322 VIALE 26 | 165.1 | 3000 PSI | PLACA T2 P8 EJE 03 AL 05 ENTRE AyJ | 2026-02-14 | 3/14/2026 12:00:00 AM | 28 | 21 | 23.3 | 111 | PLACA | B-19322 VIALE 26_PLACA_21.0_28 | 22.3 | 23.755 | 3 | 110.952
B-19322 VIALE 26 | 165.1 | 3000 PSI | PLACA T2 P8 EJE 03 AL 05 ENTRE AyJ | 2026-02-14 | 3/14/2026 12:00:00 AM | 28 | 21 | 21.4 | 102 | PLACA | B-19322 VIALE 26_PLACA_21.0_28 | 22.3 | 23.755 | 3 | 101.905
B-19322 VIALE 26 | 165.1 | 3000 PSI | PLACA T1 P4 EJES 04 Y 06 ENTRE AyJ | 2026-02-14 | 3/14/2026 12:00:00 AM | 28 | 21 | 21.1 | 100 | PLACA | B-19322 VIALE 26_PLACA_21.0_28 | 22.067 | 22.6 | 3 | 100.476
B-19322 VIALE 26 | 165.1 | 3000 PSI | PLACA T1 P4 EJES 04 Y 06 ENTRE AyJ | 2026-02-14 | 3/14/2026 12:00:00 AM | 28 | 21 | 21.9 | 104 | PLACA | B-19322 VIALE 26_PLACA_21.0_28 | 22.067 | 22.6 | 3 | 104.286
B-19322 VIALE 26 | 165.1 | 3000 PSI | PLACA T1 P4 EJES 04 Y 06 ENTRE AyJ | 2026-02-14 | 3/14/2026 12:00:00 AM | 28 | 21 | 23.2 | 110 | PLACA | B-19322 VIALE 26_PLACA_21.0_28 | 22.067 | 22.6 | 3 | 110.476
B-19322 VIALE 26 | 152.4 | 3000 PSI | PLACA T1 P4 EJES 01Y04 ENTRE AyJ | 2026-02-16 | 3/16/2026 12:00:00 AM | 28 | 21 | 22.3 | 106 | PLACA | B-19322 VIALE 26_PLACA_21.0_28 | 23.933 | 22.767 | 3 | 106.19
B-19322 VIALE 26 | 152.4 | 3000 PSI | PLACA T1 P4 EJES 01Y04 ENTRE AyJ | 2026-02-16 | 3/16/2026 12:00:00 AM | 28 | 21 | 25.4 | 121 | PLACA | B-19322 VIALE 26_PLACA_21.0_28 | 23.933 | 22.767 | 3 | 120.952
B-19322 VIALE 26 | 152.4 | 3000 PSI | PLACA T1 P4 EJES 01Y04 ENTRE AyJ | 2026-02-16 | 3/16/2026 12:00:00 AM | 28 | 21 | 24.1 | 115 | PLACA | B-19322 VIALE 26_PLACA_21.0_28 | 23.933 | 22.767 | 3 | 114.762
B-19322 VIALE 26 | 203.2 | 3000 PSI | MUROS T2 P8 EJE 11 AL 15 ENTRE JyF M=14,31,02,17,18,28 | 2026-02-16 | 3/16/2026 12:00:00 AM | 28 | 21 | 23.6 | 112 | MURO | B-19322 VIALE 26_MURO_21.0_28 | 23.133 | 23.044 | 3 | 112.381
B-19322 VIALE 26 | 203.2 | 3000 PSI | MUROS T2 P8 EJE 11 AL 15 ENTRE JyF M=14,31,02,17,18,28 | 2026-02-16 | 3/16/2026 12:00:00 AM | 28 | 21 | 21.6 | 103 | MURO | B-19322 VIALE 26_MURO_21.0_28 | 23.133 | 23.044 | 3 | 102.857
B-19322 VIALE 26 | 203.2 | 3000 PSI | MUROS T2 P8 EJE 11 AL 15 ENTRE JyF M=14,31,02,17,18,28 | 2026-02-16 | 3/16/2026 12:00:00 AM | 28 | 21 | 24.2 | 115 | MURO | B-19322 VIALE 26_MURO_21.0_28 | 23.133 | 23.044 | 3 | 115.238
B-19322 VIALE 26 | 152.4 | 3000 PSI | PLACA T2 P8 EJE 01AL08 ENTRE AyJ | 2026-02-17 | 3/17/2026 12:00:00 AM | 28 | 21 | 24.5 | 117 | PLACA | B-19322 VIALE 26_PLACA_21.0_28 | 24.1 | 23.722 | 3 | 116.667
B-19322 VIALE 26 | 152.4 | 3000 PSI | PLACA T2 P8 EJE 01AL08 ENTRE AyJ | 2026-02-17 | 3/17/2026 12:00:00 AM | 28 | 21 | 24 | 114 | PLACA | B-19322 VIALE 26_PLACA_21.0_28 | 24.1 | 23.722 | 3 | 114.286
B-19322 VIALE 26 | 152.4 | 3000 PSI | PLACA T2 P8 EJE 01AL08 ENTRE AyJ | 2026-02-17 | 3/17/2026 12:00:00 AM | 28 | 21 | 23.8 | 113 | PLACA | B-19322 VIALE 26_PLACA_21.0_28 | 24.1 | 23.722 | 3 | 113.333
B-19322 VIALE 26 | 165.1 | 3000 PSI | PLACA T1 PS EJE 15AL12 ENTRE AyJ | 2026-02-17 | 3/17/2026 12:00:00 AM | 28 | 21 | 22 | 105 | PLACA | B-19322 VIALE 26_PLACA_21.0_28 | 21.233 | 22.822 | 3 | 104.762
B-19322 VIALE 26 | 165.1 | 3000 PSI | PLACA T1 PS EJE 15AL12 ENTRE AyJ | 2026-02-17 | 3/17/2026 12:00:00 AM | 28 | 21 | 20.9 | 99 | PLACA | B-19322 VIALE 26_PLACA_21.0_28 | 21.233 | 22.822 | 3 | 99.524
B-19322 VIALE 26 | 165.1 | 3000 PSI | PLACA T1 PS EJE 15AL12 ENTRE AyJ | 2026-02-17 | 3/17/2026 12:00:00 AM | 28 | 21 | 20.8 | 99 | PLACA | B-19322 VIALE 26_PLACA_21.0_28 | 21.233 | 22.822 | 3 | 99.048
B-19322 VIALE 26 | 215.9 | 3000 PSI | MUROS T2 P8 EJE 11AL15 ENTRE AyD M= 35,36,37,38,39,40 | 2026-02-17 | 3/17/2026 12:00:00 AM | 28 | 21 | 23 | 109 | MURO | B-19322 VIALE 26_MURO_21.0_28 | 22.667 | 22.667 | 3 | 109.524
B-19322 VIALE 26 | 215.9 | 3000 PSI | MUROS T2 P8 EJE 11AL15 ENTRE AyD M= 35,36,37,38,39,40 | 2026-02-17 | 3/17/2026 12:00:00 AM | 28 | 21 | 22.2 | 106 | MURO | B-19322 VIALE 26_MURO_21.0_28 | 22.667 | 22.667 | 3 | 105.714
B-19322 VIALE 26 | 215.9 | 3000 PSI | MUROS T2 P8 EJE 11AL15 ENTRE AyD M= 35,36,37,38,39,40 | 2026-02-17 | 3/17/2026 12:00:00 AM | 28 | 21 | 22.8 | 109 | MURO | B-19322 VIALE 26_MURO_21.0_28 | 22.667 | 22.667 | 3 | 108.571
B-19322 VIALE 26 | 165.1 | 3000 PSI | PLACA T1 P5 EJES 10Y12 ENTRE AyJ | 2026-02-18 | 3/18/2026 12:00:00 AM | 28 | 21 | 20.4 | 97 | PLACA | B-19322 VIALE 26_PLACA_21.0_28 | 20.767 | 21.556 | 3 | 97.143
B-19322 VIALE 26 | 165.1 | 3000 PSI | PLACA T1 P5 EJES 10Y12 ENTRE AyJ | 2026-02-18 | 3/18/2026 12:00:00 AM | 28 | 21 | 21.1 | 100 | PLACA | B-19322 VIALE 26_PLACA_21.0_28 | 20.767 | 21.556 | 3 | 100.476
B-19322 VIALE 26 | 165.1 | 3000 PSI | PLACA T1 P5 EJES 10Y12 ENTRE AyJ | 2026-02-18 | 3/18/2026 12:00:00 AM | 28 | 21 | 20.8 | 99 | PLACA | B-19322 VIALE 26_PLACA_21.0_28 | 20.767 | 21.556 | 3 | 99.048
B-19322 VIALE 26 | 203.2 | 3000 PSI | MUROS 12P8 EJES 08,09,10 ENTRE AyJ M=29,09,32,31,02,14 | 2026-02-18 | 3/18/2026 12:00:00 AM | 28 | 21 | 21.6 | 103 | MURO | B-19322 VIALE 26_MURO_21.0_28 | 21.733 | 21.722 | 3 | 102.857
B-19322 VIALE 26 | 203.2 | 3000 PSI | MUROS 12P8 EJES 08,09,10 ENTRE AyJ M=29,09,32,31,02,14 | 2026-02-18 | 3/18/2026 12:00:00 AM | 28 | 21 | 21.9 | 104 | MURO | B-19322 VIALE 26_MURO_21.0_28 | 21.733 | 21.722 | 3 | 104.286
B-19322 VIALE 26 | 203.2 | 3000 PSI | MUROS 12P8 EJES 08,09,10 ENTRE AyJ M=29,09,32,31,02,14 | 2026-02-18 | 3/18/2026 12:00:00 AM | 28 | 21 | 21.7 | 103 | MURO | B-19322 VIALE 26_MURO_21.0_28 | 21.733 | 21.722 | 3 | 103.333
B-19322 VIALE 26 | 158.75 | 3000 PSI | PLACA T2 P9 EJES 15AL12 ENTRE AYJ | 2026-02-18 | 3/18/2026 12:00:00 AM | 28 | 21 | 21.6 | 103 | PLACA | B-19322 VIALE 26_PLACA_21.0_28 | 21.8 | 21.433 | 3 | 102.857
B-19322 VIALE 26 | 158.75 | 3000 PSI | PLACA T2 P9 EJES 15AL12 ENTRE AYJ | 2026-02-18 | 3/18/2026 12:00:00 AM | 28 | 21 | 21.5 | 102 | PLACA | B-19322 VIALE 26_PLACA_21.0_28 | 21.8 | 21.433 | 3 | 102.381
B-19322 VIALE 26 | 158.75 | 3000 PSI | PLACA T2 P9 EJES 15AL12 ENTRE AYJ | 2026-02-18 | 3/18/2026 12:00:00 AM | 28 | 21 | 22.3 | 106 | PLACA | B-19322 VIALE 26_PLACA_21.0_28 | 21.8 | 21.433 | 3 | 106.19
B-19322 VIALE 26 | 177.8 | 3000 PSI | PLACA T1 P5 EJE 8 AL 10 | 2026-02-19 | 3/19/2026 12:00:00 AM | 28 | 21 | 22 | 105 | PLACA | B-19322 VIALE 26_PLACA_21.0_28 | 20.533 | 21.355 | 3 | 104.762
B-19322 VIALE 26 | 177.8 | 3000 PSI | PLACA T1 P5 EJE 8 AL 10 | 2026-02-19 | 3/19/2026 12:00:00 AM | 28 | 21 | 19 | 90 | PLACA | B-19322 VIALE 26_PLACA_21.0_28 | 20.533 | 21.355 | 3 | 90.476
B-19322 VIALE 26 | 177.8 | 3000 PSI | PLACA T1 P5 EJE 8 AL 10 | 2026-02-19 | 3/19/2026 12:00:00 AM | 28 | 21 | 20.6 | 98 | PLACA | B-19322 VIALE 26_PLACA_21.0_28 | 20.533 | 21.355 | 3 | 98.095
B-19322 VIALE 26 | 165.1 | 3000 PSI | PLACA T2 P9 EJES 10Y12 ENTRE AyJ | 2026-02-19 | 3/19/2026 12:00:00 AM | 28 | 21 | 24.7 | 118 | PLACA | B-19322 VIALE 26_PLACA_21.0_28 | 24.8 | 22.378 | 3 | 117.619
B-19322 VIALE 26 | 165.1 | 3000 PSI | PLACA T2 P9 EJES 10Y12 ENTRE AyJ | 2026-02-19 | 3/19/2026 12:00:00 AM | 28 | 21 | 24.8 | 118 | PLACA | B-19322 VIALE 26_PLACA_21.0_28 | 24.8 | 22.378 | 3 | 118.095
B-19322 VIALE 26 | 165.1 | 3000 PSI | PLACA T2 P9 EJES 10Y12 ENTRE AyJ | 2026-02-19 | 3/19/2026 12:00:00 AM | 28 | 21 | 24.9 | 119 | PLACA | B-19322 VIALE 26_PLACA_21.0_28 | 24.8 | 22.378 | 3 | 118.571
B-19322 VIALE 26 | 228.6 | 3000 PSI | MUROS T2 P8 EJES 7,6,5 ENTRE AyJ M=9,29,32 | 2026-02-19 | 3/19/2026 12:00:00 AM | 28 | 21 | 23.8 | 114 | MURO | B-19322 VIALE 26_MURO_21.0_28 | 22.767 | 22.7 | 3 | 113.333
B-19322 VIALE 26 | 228.6 | 3000 PSI | MUROS T2 P8 EJES 7,6,5 ENTRE AyJ M=9,29,32 | 2026-02-19 | 3/19/2026 12:00:00 AM | 28 | 21 | 22.2 | 106 | MURO | B-19322 VIALE 26_MURO_21.0_28 | 22.767 | 22.7 | 3 | 105.714
B-19322 VIALE 26 | 228.6 | 3000 PSI | MUROS T2 P8 EJES 7,6,5 ENTRE AyJ M=9,29,32 | 2026-02-19 | 3/19/2026 12:00:00 AM | 28 | 21 | 22.3 | 106 | MURO | B-19322 VIALE 26_MURO_21.0_28 | 22.767 | 22.7 | 3 | 106.19
B-19322 VIALE 26 | 152.4 | 3000 PSI | PLACA T1 P5 EJES 6-8 ENTRE AyJ | 2026-02-20 | 3/20/2026 12:00:00 AM | 28 | 21 | 22.8 | 108 | PLACA | B-19322 VIALE 26_PLACA_21.0_28 | 22.233 | 23.267 | 3 | 108.571
B-19322 VIALE 26 | 152.4 | 3000 PSI | PLACA T1 P5 EJES 6-8 ENTRE AyJ | 2026-02-20 | 3/20/2026 12:00:00 AM | 28 | 21 | 22.3 | 106 | PLACA | B-19322 VIALE 26_PLACA_21.0_28 | 22.233 | 23.267 | 3 | 106.19
B-19322 VIALE 26 | 152.4 | 3000 PSI | PLACA T1 P5 EJES 6-8 ENTRE AyJ | 2026-02-20 | 3/20/2026 12:00:00 AM | 28 | 21 | 21.6 | 103 | PLACA | B-19322 VIALE 26_PLACA_21.0_28 | 22.233 | 23.267 | 3 | 102.857
B-19322 VIALE 26 | 158.75 | 3000 PSI | PLACA T2 P9 EJES 8 AL 10 ENTRE AyJ | 2026-02-20 | 3/20/2026 12:00:00 AM | 28 | 21 | 21.2 | 101 | PLACA | B-19322 VIALE 26_PLACA_21.0_28 | 21.167 | 22.056 | 3 | 100.952
B-19322 VIALE 26 | 158.75 | 3000 PSI | PLACA T2 P9 EJES 8 AL 10 ENTRE AyJ | 2026-02-20 | 3/20/2026 12:00:00 AM | 28 | 21 | 20.9 | 100 | PLACA | B-19322 VIALE 26_PLACA_21.0_28 | 21.167 | 22.056 | 3 | 99.524
B-19322 VIALE 26 | 158.75 | 3000 PSI | PLACA T2 P9 EJES 8 AL 10 ENTRE AyJ | 2026-02-20 | 3/20/2026 12:00:00 AM | 28 | 21 | 21.4 | 102 | PLACA | B-19322 VIALE 26_PLACA_21.0_28 | 21.167 | 22.056 | 3 | 101.905
B-19322 VIALE 26 | 228.6 | 3000 PSI | MUROS T2 P8 EJE 3Y4 ENTRE AyJ M=02,14,31 | 2026-02-20 | 3/20/2026 12:00:00 AM | 28 | 21 | 22.5 | 107 | MURO | B-19322 VIALE 26_MURO_21.0_28 | 28.167 | 23.856 | 3 | 107.143
B-19322 VIALE 26 | 228.6 | 3000 PSI | MUROS T2 P8 EJE 3Y4 ENTRE AyJ M=02,14,31 | 2026-02-20 | 3/20/2026 12:00:00 AM | 28 | 21 | 31.6 | 150 | MURO | B-19322 VIALE 26_MURO_21.0_28 | 28.167 | 23.856 | 3 | 150.476
B-19322 VIALE 26 | 228.6 | 3000 PSI | MUROS T2 P8 EJE 3Y4 ENTRE AyJ M=02,14,31 | 2026-02-20 | 3/20/2026 12:00:00 AM | 28 | 21 | 30.4 | 145 | MURO | B-19322 VIALE 26_MURO_21.0_28 | 28.167 | 23.856 | 3 | 144.762
B-19322 VIALE 26 | 152.4 | 3000 PSI | PLACA T1 P5 EJES 4-6 ENTRE AyJ | 2026-02-21 | 3/21/2026 12:00:00 AM | 28 | 21 | 26.5 | 126 | PLACA | B-19322 VIALE 26_PLACA_21.0_28 | 26.567 | 25.3 | 3 | 126.19
B-19322 VIALE 26 | 152.4 | 3000 PSI | PLACA T1 P5 EJES 4-6 ENTRE AyJ | 2026-02-21 | 3/21/2026 12:00:00 AM | 28 | 21 | 27 | 129 | PLACA | B-19322 VIALE 26_PLACA_21.0_28 | 26.567 | 25.3 | 3 | 128.571
B-19322 VIALE 26 | 152.4 | 3000 PSI | PLACA T1 P5 EJES 4-6 ENTRE AyJ | 2026-02-21 | 3/21/2026 12:00:00 AM | 28 | 21 | 26.2 | 125 | PLACA | B-19322 VIALE 26_PLACA_21.0_28 | 26.567 | 25.3 | 3 | 124.762
B-19322 VIALE 26 | 152.4 | 3000 PSI | ESCALERAS T1 P2 AL P3 ESCALERA T2 P6 AL P7 | 2026-02-23 | 3/23/2026 12:00:00 AM | 28 | 21 | 22.5 | 107 |  |  | 21.667 | 25.467 | 3 | 107.143
B-19322 VIALE 26 | 152.4 | 3000 PSI | ESCALERAS T1 P2 AL P3 ESCALERA T2 P6 AL P7 | 2026-02-23 | 3/23/2026 12:00:00 AM | 28 | 21 | 21.4 | 102 |  |  | 21.667 | 25.467 | 3 | 101.905
B-19322 VIALE 26 | 152.4 | 3000 PSI | ESCALERAS T1 P2 AL P3 ESCALERA T2 P6 AL P7 | 2026-02-23 | 3/23/2026 12:00:00 AM | 28 | 21 | 21.1 | 100 |  |  | 21.667 | 25.467 | 3 | 100.476
B-19322 VIALE 26 | 177.8 | 3000 PSI | PLACA T2 PISO 9 EJES 06 AL 08 ENTRE AyJ | 2026-02-23 | 3/23/2026 12:00:00 AM | 28 | 21 | 28.6 | 136 | PLACA | B-19322 VIALE 26_PLACA_21.0_28 | 28.8 | 25.678 | 3 | 136.19
B-19322 VIALE 26 | 177.8 | 3000 PSI | PLACA T2 PISO 9 EJES 06 AL 08 ENTRE AyJ | 2026-02-23 | 3/23/2026 12:00:00 AM | 28 | 21 | 28.6 | 136 | PLACA | B-19322 VIALE 26_PLACA_21.0_28 | 28.8 | 25.678 | 3 | 136.19
B-19322 VIALE 26 | 177.8 | 3000 PSI | PLACA T2 PISO 9 EJES 06 AL 08 ENTRE AyJ | 2026-02-23 | 3/23/2026 12:00:00 AM | 28 | 21 | 29.2 | 139 | PLACA | B-19322 VIALE 26_PLACA_21.0_28 | 28.8 | 25.678 | 3 | 139.048
B-19322 VIALE 26 | 228.6 | 3000 PSI | MUROS T2 P8 EJES 1 AL 3 ENTRE AyJ M=32,9A 29A,19,22,23,24 | 2026-02-23 | 3/23/2026 12:00:00 AM | 28 | 21 | 19.1 | 91 | MURO | B-19322 VIALE 26_MURO_21.0_28 | 18.3 | 22.922 | 3 | 90.952
B-19322 VIALE 26 | 228.6 | 3000 PSI | MUROS T2 P8 EJES 1 AL 3 ENTRE AyJ M=32,9A 29A,19,22,23,24 | 2026-02-23 | 3/23/2026 12:00:00 AM | 28 | 21 | 18.1 | 86 | MURO | B-19322 VIALE 26_MURO_21.0_28 | 18.3 | 22.922 | 3 | 86.19
B-19322 VIALE 26 | 228.6 | 3000 PSI | MUROS T2 P8 EJES 1 AL 3 ENTRE AyJ M=32,9A 29A,19,22,23,24 | 2026-02-23 | 3/23/2026 12:00:00 AM | 28 | 21 | 17.7 | 84 | MURO | B-19322 VIALE 26_MURO_21.0_28 | 18.3 | 22.922 | 3 | 84.286
B-19322 VIALE 26 | 177.8 | 3000 psi | placa T1 P5 EJES01 AL 04 ENTRE AyJ | 2026-02-23 | 3/23/2026 12:00:00 AM | 28 | 21 | 23 | 109 | PLACA | B-19322 VIALE 26_PLACA_21.0_28 | 23.5 | 23.533 | 3 | 109.524
B-19322 VIALE 26 | 177.8 | 3000 psi | placa T1 P5 EJES01 AL 04 ENTRE AyJ | 2026-02-23 | 3/23/2026 12:00:00 AM | 28 | 21 | 23 | 109 | PLACA | B-19322 VIALE 26_PLACA_21.0_28 | 23.5 | 23.533 | 3 | 109.524
B-19322 VIALE 26 | 177.8 | 3000 psi | placa T1 P5 EJES01 AL 04 ENTRE AyJ | 2026-02-23 | 3/23/2026 12:00:00 AM | 28 | 21 | 24.5 | 117 | PLACA | B-19322 VIALE 26_PLACA_21.0_28 | 23.5 | 23.533 | 3 | 116.667
B-19322 VIALE 26 | 177.8 | 3000 PSI | PLACA T2 P9 EJES 4AL6 ENTRE AyJ | 2026-02-24 | 3/24/2026 12:00:00 AM | 28 | 21 | 19.9 | 95 | PLACA | B-19322 VIALE 26_PLACA_21.0_28 | 19.633 | 20.478 | 3 | 94.762
B-19322 VIALE 26 | 177.8 | 3000 PSI | PLACA T2 P9 EJES 4AL6 ENTRE AyJ | 2026-02-24 | 3/24/2026 12:00:00 AM | 28 | 21 | 19.3 | 92 | PLACA | B-19322 VIALE 26_PLACA_21.0_28 | 19.633 | 20.478 | 3 | 91.905
B-19322 VIALE 26 | 177.8 | 3000 PSI | PLACA T2 P9 EJES 4AL6 ENTRE AyJ | 2026-02-24 | 3/24/2026 12:00:00 AM | 28 | 21 | 19.7 | 94 | PLACA | B-19322 VIALE 26_PLACA_21.0_28 | 19.633 | 20.478 | 3 | 93.81
B-19322 VIALE 26 | 215.9 | 3000 PSI | MUROS T2 P9 EJE 11AL15 ENTRE JyE M=9,29,32 | 2026-02-24 | 3/24/2026 12:00:00 AM | 28 | 21 | 22.9 | 109 | MURO | B-19322 VIALE 26_MURO_21.0_28 | 22.133 | 21.755 | 3 | 109.048
B-19322 VIALE 26 | 215.9 | 3000 PSI | MUROS T2 P9 EJE 11AL15 ENTRE JyE M=9,29,32 | 2026-02-24 | 3/24/2026 12:00:00 AM | 28 | 21 | 21.5 | 102 | MURO | B-19322 VIALE 26_MURO_21.0_28 | 22.133 | 21.755 | 3 | 102.381
B-19322 VIALE 26 | 215.9 | 3000 PSI | MUROS T2 P9 EJE 11AL15 ENTRE JyE M=9,29,32 | 2026-02-24 | 3/24/2026 12:00:00 AM | 28 | 21 | 22 | 105 | MURO | B-19322 VIALE 26_MURO_21.0_28 | 22.133 | 21.755 | 3 | 104.762
B-19322 VIALE 26 | 152.4 | 300 PSI | MUROS T2 P9 EJES 12AL 15 ENTRE AyD | 2026-02-25 | 3/25/2026 12:00:00 AM | 28 | 21 | 22 | 105 | MURO | B-19322 VIALE 26_MURO_21.0_28 | 21.033 | 20.933 | 3 | 104.762
B-19322 VIALE 26 | 152.4 | 300 PSI | MUROS T2 P9 EJES 12AL 15 ENTRE AyD | 2026-02-25 | 3/25/2026 12:00:00 AM | 28 | 21 | 20.3 | 97 | MURO | B-19322 VIALE 26_MURO_21.0_28 | 21.033 | 20.933 | 3 | 96.667
B-19322 VIALE 26 | 152.4 | 300 PSI | MUROS T2 P9 EJES 12AL 15 ENTRE AyD | 2026-02-25 | 3/25/2026 12:00:00 AM | 28 | 21 | 20.8 | 99 | MURO | B-19322 VIALE 26_MURO_21.0_28 | 21.033 | 20.933 | 3 | 99.048
B-19322 VIALE 26 | 228.6 | 3000 PSI | PLACA T1 PISO 6 EJES 12 AL 15 ENTRE AyJ | 2026-02-25 | 3/25/2026 12:00:00 AM | 28 | 21 | 24.6 | 117 | PLACA | B-19322 VIALE 26_PLACA_21.0_28 | 24.433 | 22.533 | 3 | 117.143
B-19322 VIALE 26 | 228.6 | 3000 PSI | PLACA T1 PISO 6 EJES 12 AL 15 ENTRE AyJ | 2026-02-25 | 3/25/2026 12:00:00 AM | 28 | 21 | 24.5 | 117 | PLACA | B-19322 VIALE 26_PLACA_21.0_28 | 24.433 | 22.533 | 3 | 116.667
B-19322 VIALE 26 | 228.6 | 3000 PSI | PLACA T1 PISO 6 EJES 12 AL 15 ENTRE AyJ | 2026-02-25 | 3/25/2026 12:00:00 AM | 28 | 21 | 24.2 | 115 | PLACA | B-19322 VIALE 26_PLACA_21.0_28 | 24.433 | 22.533 | 3 | 115.238
B-19322 VIALE 26 | 152.4 | 3000 PSI | PLACA T2 P9 EJE 1 AL 3 ENTRE AyJ | 2026-02-26 | 3/26/2026 12:00:00 AM | 28 | 21 | 21.8 | 104 | PLACA | B-19322 VIALE 26_PLACA_21.0_28 | 20.767 | 22.078 | 3 | 103.81
B-19322 VIALE 26 | 152.4 | 3000 PSI | PLACA T2 P9 EJE 1 AL 3 ENTRE AyJ | 2026-02-26 | 3/26/2026 12:00:00 AM | 28 | 21 | 20.1 | 96 | PLACA | B-19322 VIALE 26_PLACA_21.0_28 | 20.767 | 22.078 | 3 | 95.714
B-19322 VIALE 26 | 152.4 | 3000 PSI | PLACA T2 P9 EJE 1 AL 3 ENTRE AyJ | 2026-02-26 | 3/26/2026 12:00:00 AM | 28 | 21 | 20.4 | 97 | PLACA | B-19322 VIALE 26_PLACA_21.0_28 | 20.767 | 22.078 | 3 | 97.143
B-19322 VIALE 26 | 203.2 | 3000 PSI | MUROS T2 P9 EJES 10-11 ENTRE AyJ M=2,44,31 | 2026-02-26 | 3/26/2026 12:00:00 AM | 28 | 21 | 18.2 | 87 | MURO | B-19322 VIALE 26_MURO_21.0_28 | 18.233 | 21.144 | 3 | 86.667
B-19322 VIALE 26 | 203.2 | 3000 PSI | MUROS T2 P9 EJES 10-11 ENTRE AyJ M=2,44,31 | 2026-02-26 | 3/26/2026 12:00:00 AM | 28 | 21 | 17.9 | 85 | MURO | B-19322 VIALE 26_MURO_21.0_28 | 18.233 | 21.144 | 3 | 85.238
B-19322 VIALE 26 | 203.2 | 3000 PSI | MUROS T2 P9 EJES 10-11 ENTRE AyJ M=2,44,31 | 2026-02-26 | 3/26/2026 12:00:00 AM | 28 | 21 | 18.6 | 89 | MURO | B-19322 VIALE 26_MURO_21.0_28 | 18.233 | 21.144 | 3 | 88.571
B-19322 VIALE 26 | 165.1 | 3000 PSI | PLACA T1 P6 EJES 10-12 ENTRE AyJ | 2026-02-26 | 3/26/2026 12:00:00 AM | 28 | 21 | 25.1 | 119 | PLACA | B-19322 VIALE 26_PLACA_21.0_28 | 22.667 | 20.556 | 3 | 119.524
B-19322 VIALE 26 | 165.1 | 3000 PSI | PLACA T1 P6 EJES 10-12 ENTRE AyJ | 2026-02-26 | 3/26/2026 12:00:00 AM | 28 | 21 | 21.2 | 101 | PLACA | B-19322 VIALE 26_PLACA_21.0_28 | 22.667 | 20.556 | 3 | 100.952
B-19322 VIALE 26 | 165.1 | 3000 PSI | PLACA T1 P6 EJES 10-12 ENTRE AyJ | 2026-02-26 | 3/26/2026 12:00:00 AM | 28 | 21 | 21.7 | 103 | PLACA | B-19322 VIALE 26_PLACA_21.0_28 | 22.667 | 20.556 | 3 | 103.333
B-19322 VIALE 26 | 152.4 | 3000 PSI | ESCALERA T2 TRAMO DEL 07 AL 08 | 2026-02-27 | 2/27/2026 12:00:00 AM | 28 | 21 | 26.1 | 124 |  |  | 24.567 | 21.822 | 3 | 124.286
B-19322 VIALE 26 | 152.4 | 3000 PSI | ESCALERA T2 TRAMO DEL 07 AL 08 | 2026-02-27 | 3/27/2026 12:00:00 AM | 28 | 21 | 25.4 | 121 |  |  | 24.567 | 21.822 | 3 | 120.952
B-19322 VIALE 26 | 152.4 | 3000 PSI | ESCALERA T2 TRAMO DEL 07 AL 08 | 2026-02-27 | 3/27/2026 12:00:00 AM | 28 | 21 | 22.2 | 106 |  |  | 24.567 | 21.822 | 3 | 105.714
B-19322 VIALE 26 | 228.6 | 3000 PSI | MUROS T2 P9 EJES 06 AL 08 ENTRE Ayj M= 14,31,02 | 2026-02-27 | 3/27/2026 12:00:00 AM | 28 | 21 | 20.2 | 96 | MURO | B-19322 VIALE 26_MURO_21.0_28 | 19.867 | 22.367 | 3 | 96.19
B-19322 VIALE 26 | 228.6 | 3000 PSI | MUROS T2 P9 EJES 06 AL 08 ENTRE Ayj M= 14,31,02 | 2026-02-27 | 3/27/2026 12:00:00 AM | 28 | 21 | 21 | 100 | MURO | B-19322 VIALE 26_MURO_21.0_28 | 19.867 | 22.367 | 3 | 100
B-19322 VIALE 26 | 228.6 | 3000 PSI | MUROS T2 P9 EJES 06 AL 08 ENTRE Ayj M= 14,31,02 | 2026-02-27 | 3/27/2026 12:00:00 AM | 28 | 21 | 18.4 | 87 | MURO | B-19322 VIALE 26_MURO_21.0_28 | 19.867 | 22.367 | 3 | 87.619
B-19322 VIALE 26 | 152.4 | 3000 PSI | PLACA T2 P10 EJE 11 AL 15 ENTRE A-J | 2026-02-28 | 3/28/2026 12:00:00 AM | 28 | 21 | 22 | 105 | PLACA | B-19322 VIALE 26_PLACA_21.0_28 | 20.8 | 21.745 | 3 | 104.762
B-19322 VIALE 26 | 152.4 | 3000 PSI | PLACA T2 P10 EJE 11 AL 15 ENTRE A-J | 2026-02-28 | 3/28/2026 12:00:00 AM | 28 | 21 | 21 | 100 | PLACA | B-19322 VIALE 26_PLACA_21.0_28 | 20.8 | 21.745 | 3 | 100
B-19322 VIALE 26 | 152.4 | 3000 PSI | PLACA T2 P10 EJE 11 AL 15 ENTRE A-J | 2026-02-28 | 3/28/2026 12:00:00 AM | 28 | 21 | 19.4 | 92 | PLACA | B-19322 VIALE 26_PLACA_21.0_28 | 20.8 | 21.745 | 3 | 92.381
B-19322 VIALE 26 | 228.6 | 3000 PSI | MUROS T2 P9 EJE 4-5 ENTRE AyJ M= 8,30,27 | 2026-02-28 | 3/28/2026 12:00:00 AM | 28 | 21 | 26.7 | 127 | MURO | B-19322 VIALE 26_MURO_21.0_28 | 26 | 22.222 | 3 | 127.143
B-19322 VIALE 26 | 228.6 | 3000 PSI | MUROS T2 P9 EJE 4-5 ENTRE AyJ M= 8,30,27 | 2026-02-28 | 3/28/2026 12:00:00 AM | 28 | 21 | 26.3 | 125 | MURO | B-19322 VIALE 26_MURO_21.0_28 | 26 | 22.222 | 3 | 125.238
B-19322 VIALE 26 | 228.6 | 3000 PSI | MUROS T2 P9 EJE 4-5 ENTRE AyJ M= 8,30,27 | 2026-02-28 | 3/28/2026 12:00:00 AM | 28 | 21 | 25 | 119 | MURO | B-19322 VIALE 26_MURO_21.0_28 | 26 | 22.222 | 3 | 119.048
B-19322 VIALE 26 | 152.4 | 3000 PSI | PLACA T1 P6 EJES 6Y8 ENTRE AyJ | 2026-02-28 | 3/28/2026 12:00:00 AM | 28 | 21 | 21.9 | 104 | PLACA | B-19322 VIALE 26_PLACA_21.0_28 | 20.9 | 22.567 | 3 | 104.286
B-19322 VIALE 26 | 152.4 | 3000 PSI | PLACA T1 P6 EJES 6Y8 ENTRE AyJ | 2026-02-28 | 3/28/2026 12:00:00 AM | 28 | 21 | 20.5 | 97 | PLACA | B-19322 VIALE 26_PLACA_21.0_28 | 20.9 | 22.567 | 3 | 97.619
B-19322 VIALE 26 | 152.4 | 3000 PSI | PLACA T1 P6 EJES 6Y8 ENTRE AyJ | 2026-02-28 | 3/28/2026 12:00:00 AM | 28 | 21 | 20.3 | 97 | PLACA | B-19322 VIALE 26_PLACA_21.0_28 | 20.9 | 22.567 | 3 | 96.667
B-19322 VIALE 26 | 177.8 | 3000 PSI | PLACA T1 P6 EJES 4-6 ENTRE AyJ | 2026-03-02 | 3/30/2026 12:00:00 AM | 28 | 21 | 23.7 | 113 | PLACA | B-19322 VIALE 26_PLACA_21.0_28 | 24.4 | 23.767 | 3 | 112.857
B-19322 VIALE 26 | 177.8 | 3000 PSI | PLACA T1 P6 EJES 4-6 ENTRE AyJ | 2026-03-02 | 3/30/2026 12:00:00 AM | 28 | 21 | 25.1 | 120 | PLACA | B-19322 VIALE 26_PLACA_21.0_28 | 24.4 | 23.767 | 3 | 119.524
B-19322 VIALE 26 | 177.8 | 3000 PSI | PLACA T1 P6 EJES 4-6 ENTRE AyJ | 2026-03-02 | 3/30/2026 12:00:00 AM | 28 | 21 | 24.4 | 116 | PLACA | B-19322 VIALE 26_PLACA_21.0_28 | 24.4 | 23.767 | 3 | 116.19
B-19322 VIALE 26 | 203.2 | 3000 PSI | MUROS T1 P6 EJES 12-15 ENTRE JyG M=31,32,30,3,23,14,8 | 2026-03-02 | 3/30/2026 12:00:00 AM | 28 | 21 | 25.2 | 120 | MURO | B-19322 VIALE 26_MURO_21.0_28 | 25.3 | 23.533 | 3 | 120
B-19322 VIALE 26 | 203.2 | 3000 PSI | MUROS T1 P6 EJES 12-15 ENTRE JyG M=31,32,30,3,23,14,8 | 2026-03-02 | 3/30/2026 12:00:00 AM | 28 | 21 | 25.6 | 122 | MURO | B-19322 VIALE 26_MURO_21.0_28 | 25.3 | 23.533 | 3 | 121.905
B-19322 VIALE 26 | 203.2 | 3000 PSI | MUROS T1 P6 EJES 12-15 ENTRE JyG M=31,32,30,3,23,14,8 | 2026-03-02 | 3/30/2026 12:00:00 AM | 28 | 21 | 25.1 | 119 | MURO | B-19322 VIALE 26_MURO_21.0_28 | 25.3 | 23.533 | 3 | 119.524
B-19322 VIALE 26 | 165.1 | 3000 PSI | PLACA T2 PISO 10 EJE 7 AL 9 ENTRE A-J | 2026-03-02 | 3/30/2026 12:00:00 AM | 28 | 21 | 26.3 | 125 | PLACA | B-19322 VIALE 26_PLACA_21.0_28 | 24.867 | 24.856 | 3 | 125.238
B-19322 VIALE 26 | 165.1 | 3000 PSI | PLACA T2 PISO 10 EJE 7 AL 9 ENTRE A-J | 2026-03-02 | 3/30/2026 12:00:00 AM | 28 | 21 | 23.8 | 114 | PLACA | B-19322 VIALE 26_PLACA_21.0_28 | 24.867 | 24.856 | 3 | 113.333
B-19322 VIALE 26 | 165.1 | 3000 PSI | PLACA T2 PISO 10 EJE 7 AL 9 ENTRE A-J | 2026-03-02 | 3/30/2026 12:00:00 AM | 28 | 21 | 24.5 | 116 | PLACA | B-19322 VIALE 26_PLACA_21.0_28 | 24.867 | 24.856 | 3 | 116.667
B-19322 VIALE 26 | 228.6 | 3000 PSI | MUROS T2 P9 EJE 1AL3 ENTRE JyF SIN MUROS EJE 3 M=19 AL 26 | 2026-03-02 | 3/30/2026 12:00:00 AM | 28 | 21 | 23.5 | 112 | MURO | B-19322 VIALE 26_MURO_21.0_28 | 22.733 | 24.3 | 3 | 111.905
B-19322 VIALE 26 | 228.6 | 3000 PSI | MUROS T2 P9 EJE 1AL3 ENTRE JyF SIN MUROS EJE 3 M=19 AL 26 | 2026-03-02 | 3/30/2026 12:00:00 AM | 28 | 21 | 22.3 | 106 | MURO | B-19322 VIALE 26_MURO_21.0_28 | 22.733 | 24.3 | 3 | 106.19
B-19322 VIALE 26 | 228.6 | 3000 PSI | MUROS T2 P9 EJE 1AL3 ENTRE JyF SIN MUROS EJE 3 M=19 AL 26 | 2026-03-02 | 3/30/2026 12:00:00 AM | 28 | 21 | 22.4 | 107 | MURO | B-19322 VIALE 26_MURO_21.0_28 | 22.733 | 24.3 | 3 | 106.667
B-19322 VIALE 26 | 177.8 | 3000 PSI | PLACA T1 PISO 6 EJES 1 al4 ENTRE AyJ | 2026-03-03 | 3/31/2026 12:00:00 AM | 28 | 21 | 20.8 | 99 | PLACA | B-19322 VIALE 26_PLACA_21.0_28 | 20.3 | 22.633 | 3 | 99.048
B-19322 VIALE 26 | 177.8 | 3000 PSI | PLACA T1 PISO 6 EJES 1 al4 ENTRE AyJ | 2026-03-03 | 3/31/2026 12:00:00 AM | 28 | 21 | 20 | 95 | PLACA | B-19322 VIALE 26_PLACA_21.0_28 | 20.3 | 22.633 | 3 | 95.238
B-19322 VIALE 26 | 177.8 | 3000 PSI | PLACA T1 PISO 6 EJES 1 al4 ENTRE AyJ | 2026-03-03 | 3/31/2026 12:00:00 AM | 28 | 21 | 20.1 | 96 | PLACA | B-19322 VIALE 26_PLACA_21.0_28 | 20.3 | 22.633 | 3 | 95.714
B-19322 VIALE 26 | 184.15 | 3000 PSI | PLACA T2 PISO 10 EJES 07 AL 09 ENTRE AyJ | 2026-03-03 | 3/31/2026 12:00:00 AM | 28 | 21 | 20.7 | 99 | PLACA | B-19322 VIALE 26_PLACA_21.0_28 | 20.233 | 21.089 | 3 | 98.571
B-19322 VIALE 26 | 184.15 | 3000 PSI | PLACA T2 PISO 10 EJES 07 AL 09 ENTRE AyJ | 2026-03-03 | 3/31/2026 12:00:00 AM | 28 | 21 | 20.4 | 97 | PLACA | B-19322 VIALE 26_PLACA_21.0_28 | 20.233 | 21.089 | 3 | 97.143
B-19322 VIALE 26 | 184.15 | 3000 PSI | PLACA T2 PISO 10 EJES 07 AL 09 ENTRE AyJ | 2026-03-03 | 3/31/2026 12:00:00 AM | 28 | 21 | 19.6 | 93 | PLACA | B-19322 VIALE 26_PLACA_21.0_28 | 20.233 | 21.089 | 3 | 93.333
B-19322 VIALE 26 | 209.55 | 3000 PSI | MUROS T2 P10 EJE 12 AL 15 J-F-M=29,9,32,17,18,28 EJE 3 J-F M=9a-29a-32 | 2026-03-03 | 3/31/2026 12:00:00 AM | 28 | 21 | 24.5 | 116 | MURO | B-19322 VIALE 26_MURO_21.0_28 | 23.7 | 21.411 | 3 | 116.667
B-19322 VIALE 26 | 209.55 | 3000 PSI | MUROS T2 P10 EJE 12 AL 15 J-F-M=29,9,32,17,18,28 EJE 3 J-F M=9a-29a-32 | 2026-03-03 | 3/31/2026 12:00:00 AM | 28 | 21 | 23.8 | 113 | MURO | B-19322 VIALE 26_MURO_21.0_28 | 23.7 | 21.411 | 3 | 113.333
B-19322 VIALE 26 | 209.55 | 3000 PSI | MUROS T2 P10 EJE 12 AL 15 J-F-M=29,9,32,17,18,28 EJE 3 J-F M=9a-29a-32 | 2026-03-03 | 3/31/2026 12:00:00 AM | 28 | 21 | 22.8 | 108 | MURO | B-19322 VIALE 26_MURO_21.0_28 | 23.7 | 21.411 | 3 | 108.571
B-19322 VIALE 26 | 203.2 | 3000 PSI | MUROS T1 P7 EJES 4 y 5 ENTRE J Y G M=2,9,13,22,23,24 | 2026-03-16 | 4/13/2026 12:00:00 AM | 28 | 21 | 27.6 | 131 | MURO | B-19322 VIALE 26_MURO_21.0_28 | 28 | 23.978 | 3 | 131.429
B-19322 VIALE 26 | 203.2 | 3000 PSI | MUROS T1 P7 EJES 4 y 5 ENTRE J Y G M=2,9,13,22,23,24 | 2026-03-16 | 4/13/2026 12:00:00 AM | 28 | 21 | 29.3 | 140 | MURO | B-19322 VIALE 26_MURO_21.0_28 | 28 | 23.978 | 3 | 139.524
B-19322 VIALE 26 | 203.2 | 3000 PSI | MUROS T1 P7 EJES 4 y 5 ENTRE J Y G M=2,9,13,22,23,24 | 2026-03-16 | 4/13/2026 12:00:00 AM | 28 | 21 | 27.1 | 129 | MURO | B-19322 VIALE 26_MURO_21.0_28 | 28 | 23.978 | 3 | 129.048
B-19322 VIALE 26 | 203.2 | 3000 PSI | MUROS T1 P7 EJE 1 Y 3 ENTRE J Y G M=23,1,18,11,15,12 | 2026-03-17 | 4/14/2026 12:00:00 AM | 28 | 21 | 23.2 | 110 | MURO | B-19322 VIALE 26_MURO_21.0_28 | 24.267 | 25.322 | 3 | 110.476
B-19322 VIALE 26 | 203.2 | 3000 PSI | MUROS T1 P7 EJE 1 Y 3 ENTRE J Y G M=23,1,18,11,15,12 | 2026-03-17 | 4/14/2026 12:00:00 AM | 28 | 21 | 25.4 | 121 | MURO | B-19322 VIALE 26_MURO_21.0_28 | 24.267 | 25.322 | 3 | 120.952
B-19322 VIALE 26 | 203.2 | 3000 PSI | MUROS T1 P7 EJE 1 Y 3 ENTRE J Y G M=23,1,18,11,15,12 | 2026-03-17 | 4/14/2026 12:00:00 AM | 28 | 21 | 24.2 | 115 | MURO | B-19322 VIALE 26_MURO_21.0_28 | 24.267 | 25.322 | 3 | 115.238
B-19322 VIALE 26 | 228.6 | 3000 PSI | MUROS T1 P8 EJES 12 AL 15 ENTRE A Y F M=2,4,24,29,33,23,25 | 2026-03-18 | 4/15/2026 12:00:00 AM | 28 | 21 | 25.1 | 120 | MURO | B-19322 VIALE 26_MURO_21.0_28 | 24.233 | 25.5 | 3 | 119.524
B-19322 VIALE 26 | 228.6 | 3000 PSI | MUROS T1 P8 EJES 12 AL 15 ENTRE A Y F M=2,4,24,29,33,23,25 | 2026-03-18 | 4/15/2026 12:00:00 AM | 28 | 21 | 22.8 | 109 | MURO | B-19322 VIALE 26_MURO_21.0_28 | 24.233 | 25.5 | 3 | 108.571
B-19322 VIALE 26 | 228.6 | 3000 PSI | MUROS T1 P8 EJES 12 AL 15 ENTRE A Y F M=2,4,24,29,33,23,25 | 2026-03-18 | 4/15/2026 12:00:00 AM | 28 | 21 | 24.8 | 118 | MURO | B-19322 VIALE 26_MURO_21.0_28 | 24.233 | 25.5 | 3 | 118.095
B-19322 VIALE 26 | 158.75 | 3000 PSI | PLACA T2 PISO 12 EJES 8 AL 10 ENTRE A Y J | 2026-03-18 | 4/15/2026 12:00:00 AM | 28 | 21 | 27.9 | 133 | PLACA | B-19322 VIALE 26_PLACA_21.0_28 | 28.1 | 25.533 | 3 | 132.857
B-19322 VIALE 26 | 158.75 | 3000 PSI | PLACA T2 PISO 12 EJES 8 AL 10 ENTRE A Y J | 2026-03-18 | 4/15/2026 12:00:00 AM | 28 | 21 | 26.9 | 128 | PLACA | B-19322 VIALE 26_PLACA_21.0_28 | 28.1 | 25.533 | 3 | 128.095
B-19322 VIALE 26 | 158.75 | 3000 PSI | PLACA T2 PISO 12 EJES 8 AL 10 ENTRE A Y J | 2026-03-18 | 4/15/2026 12:00:00 AM | 28 | 21 | 29.5 | 140 | PLACA | B-19322 VIALE 26_PLACA_21.0_28 | 28.1 | 25.533 | 3 | 140.476
B-19322 VIALE 26 | 203.2 | 3000 PSI | MUROS T2 P11 EJES 1 AL 3 ENTRE A Y J M=19,20,21,22,23,24,25 | 2026-03-18 | 4/15/2026 12:00:00 AM | 28 | 21 | 25.8 | 123 | MURO | B-19322 VIALE 26_MURO_21.0_28 | 28.167 | 26.833 | 3 | 122.857
B-19322 VIALE 26 | 203.2 | 3000 PSI | MUROS T2 P11 EJES 1 AL 3 ENTRE A Y J M=19,20,21,22,23,24,25 | 2026-03-18 | 4/15/2026 12:00:00 AM | 28 | 21 | 29.3 | 140 | MURO | B-19322 VIALE 26_MURO_21.0_28 | 28.167 | 26.833 | 3 | 139.524
B-19322 VIALE 26 | 203.2 | 3000 PSI | MUROS T2 P11 EJES 1 AL 3 ENTRE A Y J M=19,20,21,22,23,24,25 | 2026-03-18 | 4/15/2026 12:00:00 AM | 28 | 21 | 29.4 | 140 | MURO | B-19322 VIALE 26_MURO_21.0_28 | 28.167 | 26.833 | 3 | 140
B-19322 VIALE 26 | 228.6 | 3000 PSI | MUROS T2 P12 EJE 12 AL 15 ENTRE J Y F M=29,9,32 | 2026-03-19 | 4/16/2026 12:00:00 AM | 28 | 21 | 32.8 | 156 | MURO | B-19322 VIALE 26_MURO_21.0_28 | 31.4 | 29.222 | 3 | 156.19
B-19322 VIALE 26 | 228.6 | 3000 PSI | MUROS T2 P12 EJE 12 AL 15 ENTRE J Y F M=29,9,32 | 2026-03-19 | 4/16/2026 12:00:00 AM | 28 | 21 | 30.7 | 146 | MURO | B-19322 VIALE 26_MURO_21.0_28 | 31.4 | 29.222 | 3 | 146.19
B-19322 VIALE 26 | 228.6 | 3000 PSI | MUROS T2 P12 EJE 12 AL 15 ENTRE J Y F M=29,9,32 | 2026-03-19 | 4/16/2026 12:00:00 AM | 28 | 21 | 30.7 | 146 | MURO | B-19322 VIALE 26_MURO_21.0_28 | 31.4 | 29.222 | 3 | 146.19
B-19322 VIALE 26 | 152.4 | 3000 PSI | PLACA T2 PISO 12 EJES 6 AL 8 ENTRE A Y J | 2026-03-19 | 4/16/2026 12:00:00 AM | 28 | 21 | 28 | 134 | PLACA | B-19322 VIALE 26_PLACA_21.0_28 | 27.867 | 29.145 | 3 | 133.333
B-19322 VIALE 26 | 152.4 | 3000 PSI | PLACA T2 PISO 12 EJES 6 AL 8 ENTRE A Y J | 2026-03-19 | 4/16/2026 12:00:00 AM | 28 | 21 | 29.8 | 142 | PLACA | B-19322 VIALE 26_PLACA_21.0_28 | 27.867 | 29.145 | 3 | 141.905
B-19322 VIALE 26 | 152.4 | 3000 PSI | PLACA T2 PISO 12 EJES 6 AL 8 ENTRE A Y J | 2026-03-19 | 4/16/2026 12:00:00 AM | 28 | 21 | 25.8 | 123 | PLACA | B-19322 VIALE 26_PLACA_21.0_28 | 27.867 | 29.145 | 3 | 122.857
B-19322 VIALE 26 | 177.8 | 3000 PSI | PLACA T2 PISO 12 EJES 4 AL 6 ENTRE A Y J | 2026-03-20 | 4/17/2026 12:00:00 AM | 28 | 21 | 25.5 | 122 | PLACA | B-19322 VIALE 26_PLACA_21.0_28 | 25.033 | 28.1 | 3 | 121.429
B-19322 VIALE 26 | 177.8 | 3000 PSI | PLACA T2 PISO 12 EJES 4 AL 6 ENTRE A Y J | 2026-03-20 | 4/17/2026 12:00:00 AM | 28 | 21 | 25.8 | 123 | PLACA | B-19322 VIALE 26_PLACA_21.0_28 | 25.033 | 28.1 | 3 | 122.857
B-19322 VIALE 26 | 177.8 | 3000 PSI | PLACA T2 PISO 12 EJES 4 AL 6 ENTRE A Y J | 2026-03-20 | 4/17/2026 12:00:00 AM | 28 | 21 | 23.8 | 113 | PLACA | B-19322 VIALE 26_PLACA_21.0_28 | 25.033 | 28.1 | 3 | 113.333
B-19322 VIALE 26 | 228.6 | 3000 PSI | MUROS T2 P12 EJE 12 AL 15 ENTRE A Y E M=35,36,37,38,39,41 | 2026-03-20 | 4/17/2026 12:00:00 AM | 28 | 21 | 22.5 | 107 | MURO | B-19322 VIALE 26_MURO_21.0_28 | 22.533 | 25.144 | 3 | 107.143
B-19322 VIALE 26 | 228.6 | 3000 PSI | MUROS T2 P12 EJE 12 AL 15 ENTRE A Y E M=35,36,37,38,39,41 | 2026-03-20 | 4/17/2026 12:00:00 AM | 28 | 21 | 21.4 | 102 | MURO | B-19322 VIALE 26_MURO_21.0_28 | 22.533 | 25.144 | 3 | 101.905
B-19322 VIALE 26 | 228.6 | 3000 PSI | MUROS T2 P12 EJE 12 AL 15 ENTRE A Y E M=35,36,37,38,39,41 | 2026-03-20 | 4/17/2026 12:00:00 AM | 28 | 21 | 23.7 | 113 | MURO | B-19322 VIALE 26_MURO_21.0_28 | 22.533 | 25.144 | 3 | 112.857
B-19322 VIALE 26 | 203.2 | 3000 PSI | MUROS T2 P12 EJE 10 Y 11 ENTRE A Y J M=32,9,29 | 2026-03-21 | 4/18/2026 12:00:00 AM | 28 | 21 | 26.5 | 126 | MURO | B-19322 VIALE 26_MURO_21.0_28 | 27.433 | 25 | 3 | 126.19
B-19322 VIALE 26 | 203.2 | 3000 PSI | MUROS T2 P12 EJE 10 Y 11 ENTRE A Y J M=32,9,29 | 2026-03-21 | 4/18/2026 12:00:00 AM | 28 | 21 | 27.2 | 130 | MURO | B-19322 VIALE 26_MURO_21.0_28 | 27.433 | 25 | 3 | 129.524
B-19322 VIALE 26 | 203.2 | 3000 PSI | MUROS T2 P12 EJE 10 Y 11 ENTRE A Y J M=32,9,29 | 2026-03-21 | 4/18/2026 12:00:00 AM | 28 | 21 | 28.6 | 136 | MURO | B-19322 VIALE 26_MURO_21.0_28 | 27.433 | 25 | 3 | 136.19
B-19322 VIALE 26 | 203.2 | 3000 PSI | MUROS T2 P12 EJE 7 A Y D M=9,29,32 EJE 8 A Y D M=2,31,14 | 2026-03-21 | 4/18/2026 12:00:00 AM | 28 | 21 | 26.5 | 126 | MURO | B-19322 VIALE 26_MURO_21.0_28 | 28.3 | 26.089 | 3 | 126.19
B-19322 VIALE 26 | 203.2 | 3000 PSI | MUROS T2 P12 EJE 7 A Y D M=9,29,32 EJE 8 A Y D M=2,31,14 | 2026-03-21 | 4/18/2026 12:00:00 AM | 28 | 21 | 29.7 | 141 | MURO | B-19322 VIALE 26_MURO_21.0_28 | 28.3 | 26.089 | 3 | 141.429
B-19322 VIALE 26 | 203.2 | 3000 PSI | MUROS T2 P12 EJE 7 A Y D M=9,29,32 EJE 8 A Y D M=2,31,14 | 2026-03-21 | 4/18/2026 12:00:00 AM | 28 | 21 | 28.7 | 137 | MURO | B-19322 VIALE 26_MURO_21.0_28 | 28.3 | 26.089 | 3 | 136.667
B-19322 VIALE 26 | 228.6 | 3000 PSI | MUROS T1 P8 EJES 7,8,9 ETRE I Y G M=2,22,23,24 | 2026-03-24 | 4/21/2026 12:00:00 AM | 28 | 21 | 25 | 119 | MURO | B-19322 VIALE 26_MURO_21.0_28 | 24.4 | 26.711 | 3 | 119.048
B-19322 VIALE 26 | 228.6 | 3000 PSI | MUROS T1 P8 EJES 7,8,9 ETRE I Y G M=2,22,23,24 | 2026-03-24 | 4/21/2026 12:00:00 AM | 28 | 21 | 23.7 | 113 | MURO | B-19322 VIALE 26_MURO_21.0_28 | 24.4 | 26.711 | 3 | 112.857
B-19322 VIALE 26 | 228.6 | 3000 PSI | MUROS T1 P8 EJES 7,8,9 ETRE I Y G M=2,22,23,24 | 2026-03-24 | 4/21/2026 12:00:00 AM | 28 | 21 | 24.5 | 116 | MURO | B-19322 VIALE 26_MURO_21.0_28 | 24.4 | 26.711 | 3 | 116.667
B-19322 VIALE 26 | 203.2 | 3000 PSI | MUROS T1 P8 EJES 10 Y 11 ENTRE J Y G M=2,25,23,9,228,9 | 2026-03-20 | 4/17/2026 12:00:00 AM | 28 | 21 | 31.6 | 150 | MURO | B-19322 VIALE 26_MURO_21.0_28 | 30.833 | 27.844 | 6 | 150.476
B-19322 VIALE 26 | 203.2 | 3000 PSI | MUROS T1 P8 EJES 10 Y 11 ENTRE J Y G M=2,25,23,9,228,9 | 2026-03-20 | 4/17/2026 12:00:00 AM | 28 | 21 | 30.8 | 147 | MURO | B-19322 VIALE 26_MURO_21.0_28 | 30.833 | 27.844 | 6 | 146.667
B-19322 VIALE 26 | 203.2 | 3000 PSI | MUROS T1 P8 EJES 10 Y 11 ENTRE J Y G M=2,25,23,9,228,9 | 2026-03-20 | 4/17/2026 12:00:00 AM | 28 | 21 | 30 | 143 | MURO | B-19322 VIALE 26_MURO_21.0_28 | 30.833 | 27.844 | 6 | 142.857
B-19322 VIALE 26 | 228.6 | 3000 PSI | MUROS T2 P12 EJE 5 J AL F EJE 4 J LA F EJE 3 DEL J AL AM=32,9A,29A | 2026-03-24 | 4/21/2026 12:00:00 AM | 28 | 21 | 23.6 | 112 | MURO | B-19322 VIALE 26_MURO_21.0_28 | 24.3 | 26.511 | 3 | 112.381
B-19322 VIALE 26 | 228.6 | 3000 PSI | MUROS T2 P12 EJE 5 J AL F EJE 4 J LA F EJE 3 DEL J AL AM=32,9A,29A | 2026-03-24 | 4/21/2026 12:00:00 AM | 28 | 21 | 25.3 | 120 | MURO | B-19322 VIALE 26_MURO_21.0_28 | 24.3 | 26.511 | 3 | 120.476
B-19322 VIALE 26 | 228.6 | 3000 PSI | MUROS T2 P12 EJE 5 J AL F EJE 4 J LA F EJE 3 DEL J AL AM=32,9A,29A | 2026-03-24 | 4/21/2026 12:00:00 AM | 28 | 21 | 24 | 114 | MURO | B-19322 VIALE 26_MURO_21.0_28 | 24.3 | 26.511 | 3 | 114.286
B-19322 VIALE 26 | 184.15 | 3000 PSI | PLACA T2 PISO 12 EJES 1 AL 4 ENTRE A Y J | 2026-03-24 | 4/21/2026 12:00:00 AM | 28 | 21 | 26.3 | 125 | PLACA | B-19322 VIALE 26_PLACA_21.0_28 | 25.8 | 26.978 | 3 | 125.238
B-19322 VIALE 26 | 184.15 | 3000 PSI | PLACA T2 PISO 12 EJES 1 AL 4 ENTRE A Y J | 2026-03-24 | 4/21/2026 12:00:00 AM | 28 | 21 | 23.8 | 114 | PLACA | B-19322 VIALE 26_PLACA_21.0_28 | 25.8 | 26.978 | 3 | 113.333
B-19322 VIALE 26 | 184.15 | 3000 PSI | PLACA T2 PISO 12 EJES 1 AL 4 ENTRE A Y J | 2026-03-24 | 4/21/2026 12:00:00 AM | 28 | 21 | 27.3 | 130 | PLACA | B-19322 VIALE 26_PLACA_21.0_28 | 25.8 | 26.978 | 3 | 130
B-19322 VIALE 26 | 203.2 | 3000 PSI | MUROS T2 P12 EJES 7 J-F M=323,9,29, EJE 6 A Y J M=14,3,2 EJE 4 Y 5 A Y D M=32,9,29 | 2026-03-25 | 4/22/2026 12:00:00 AM | 28 | 21 | 26.5 | 126 | MURO | B-19322 VIALE 26_MURO_21.0_28 | 26.9 | 25.667 | 3 | 126.19
B-19322 VIALE 26 | 203.2 | 3000 PSI | MUROS T2 P12 EJES 7 J-F M=323,9,29, EJE 6 A Y J M=14,3,2 EJE 4 Y 5 A Y D M=32,9,29 | 2026-03-25 | 4/22/2026 12:00:00 AM | 28 | 21 | 27.5 | 131 | MURO | B-19322 VIALE 26_MURO_21.0_28 | 26.9 | 25.667 | 3 | 130.952
B-19322 VIALE 26 | 203.2 | 3000 PSI | MUROS T2 P12 EJES 7 J-F M=323,9,29, EJE 6 A Y J M=14,3,2 EJE 4 Y 5 A Y D M=32,9,29 | 2026-03-25 | 4/22/2026 12:00:00 AM | 28 | 21 | 26.7 | 127 | MURO | B-19322 VIALE 26_MURO_21.0_28 | 26.9 | 25.667 | 3 | 127.143
B-19322 VIALE 26 | 152.4 | 3000 PSI | PLACA T2 PISO 13 EJES 12 AL 15 ENTRE A Y J | 2026-03-25 | 4/22/2026 12:00:00 AM | 28 | 21 | 26.1 | 124 | PLACA | B-19322 VIALE 26_PLACA_21.0_28 | 27.467 | 26.722 | 3 | 124.286
B-19322 VIALE 26 | 152.4 | 3000 PSI | PLACA T2 PISO 13 EJES 12 AL 15 ENTRE A Y J | 2026-03-25 | 4/22/2026 12:00:00 AM | 28 | 21 | 28.9 | 138 | PLACA | B-19322 VIALE 26_PLACA_21.0_28 | 27.467 | 26.722 | 3 | 137.619
B-19322 VIALE 26 | 152.4 | 3000 PSI | PLACA T2 PISO 13 EJES 12 AL 15 ENTRE A Y J | 2026-03-25 | 4/22/2026 12:00:00 AM | 28 | 21 | 27.4 | 130 | PLACA | B-19322 VIALE 26_PLACA_21.0_28 | 27.467 | 26.722 | 3 | 130.476
B-19322 VIALE 26 | 228.6 | 3000 PSI | MURO T1 P8 EJES 4Y5 ENTRE AF M= 2,13,9,22,23,24 | 2026-03-25 | 4/22/2026 12:00:00 AM | 28 | 21 | 33.1 | 158 | MURO | B-19322 VIALE 26_MURO_21.0_28 | 32.067 | 28.811 | 3 | 157.619
B-19322 VIALE 26 | 228.6 | 3000 PSI | MURO T1 P8 EJES 4Y5 ENTRE AF M= 2,13,9,22,23,24 | 2026-03-25 | 4/22/2026 12:00:00 AM | 28 | 21 | 32 | 152 | MURO | B-19322 VIALE 26_MURO_21.0_28 | 32.067 | 28.811 | 3 | 152.381
B-19322 VIALE 26 | 228.6 | 3000 PSI | MURO T1 P8 EJES 4Y5 ENTRE AF M= 2,13,9,22,23,24 | 2026-03-25 | 4/22/2026 12:00:00 AM | 28 | 21 | 31.1 | 148 | MURO | B-19322 VIALE 26_MURO_21.0_28 | 32.067 | 28.811 | 3 | 148.095
B-19322 VIALE 26 | 139.7 | 3000 PSI | PLACA T2 PISO 13 EJES 10 AL 12 ENTRE A Y J | 2026-03-26 | 4/23/2026 12:00:00 AM | 28 | 21 | 27.7 | 132 | PLACA | B-19322 VIALE 26_PLACA_21.0_28 | 27.667 | 29.067 | 3 | 131.905
B-19322 VIALE 26 | 139.7 | 3000 PSI | PLACA T2 PISO 13 EJES 10 AL 12 ENTRE A Y J | 2026-03-26 | 4/23/2026 12:00:00 AM | 28 | 21 | 27.5 | 131 | PLACA | B-19322 VIALE 26_PLACA_21.0_28 | 27.667 | 29.067 | 3 | 130.952
B-19322 VIALE 26 | 139.7 | 3000 PSI | PLACA T2 PISO 13 EJES 10 AL 12 ENTRE A Y J | 2026-03-26 | 4/23/2026 12:00:00 AM | 28 | 21 | 27.8 | 132 | PLACA | B-19322 VIALE 26_PLACA_21.0_28 | 27.667 | 29.067 | 3 | 132.381
B-19322 VIALE 26 | 203.2 | 3000 PSI | MUROS T1 P8 EJE 3 Y 4 ENTRE J Y G 28,13,23,24 | 2026-03-26 | 4/23/2026 12:00:00 AM | 28 | 21 | 31.3 | 149 | MURO | B-19322 VIALE 26_MURO_21.0_28 | 28.4 | 29.378 | 3 | 149.048
B-19322 VIALE 26 | 203.2 | 3000 PSI | MUROS T1 P8 EJE 3 Y 4 ENTRE J Y G 28,13,23,24 | 2026-03-26 | 4/23/2026 12:00:00 AM | 28 | 21 | 25.5 | 122 | MURO | B-19322 VIALE 26_MURO_21.0_28 | 28.4 | 29.378 | 3 | 121.429
B-19322 VIALE 26 | 203.2 | 3000 PSI | MUROS T1 P8 EJE 3 Y 4 ENTRE J Y G 28,13,23,24 | 2026-03-26 | 4/23/2026 12:00:00 AM | 28 | 21 | 28.4 | 135 | MURO | B-19322 VIALE 26_MURO_21.0_28 | 28.4 | 29.378 | 3 | 135.238
B-19322 VIALE 26 | 215.9 | 3000 PSI | MUROS T2 PISO 12 EJES 2 AL 1 ENTRE A Y J M=1,5,20,19,22,23,24 | 2026-03-27 | 4/24/2026 12:00:00 AM | 28 | 21 | 24.1 | 115 | MURO | B-19322 VIALE 26_MURO_21.0_28 | 25.1 | 27.056 | 3 | 114.762
B-19322 VIALE 26 | 215.9 | 3000 PSI | MUROS T2 PISO 12 EJES 2 AL 1 ENTRE A Y J M=1,5,20,19,22,23,24 | 2026-03-27 | 4/24/2026 12:00:00 AM | 28 | 21 | 24.5 | 116 | MURO | B-19322 VIALE 26_MURO_21.0_28 | 25.1 | 27.056 | 3 | 116.667
B-19322 VIALE 26 | 215.9 | 3000 PSI | MUROS T2 PISO 12 EJES 2 AL 1 ENTRE A Y J M=1,5,20,19,22,23,24 | 2026-03-27 | 4/24/2026 12:00:00 AM | 28 | 21 | 26.7 | 127 | MURO | B-19322 VIALE 26_MURO_21.0_28 | 25.1 | 27.056 | 3 | 127.143
B-19322 VIALE 26 | 228.6 | 3000 PSI | MUROS T1 P8 EJES 14-10 ENTRE A Y F M=2A,25,1,2,3,22,9,13 | 2026-03-19 | 4/16/2026 12:00:00 AM | 28 | 21 | 34.2 | 163 | MURO | B-19322 VIALE 26_MURO_21.0_28 | 31.167 | 28.222 | 3 | 162.857
B-19322 VIALE 26 | 228.6 | 3000 PSI | MUROS T1 P8 EJES 14-10 ENTRE A Y F M=2A,25,1,2,3,22,9,13 | 2026-03-19 | 4/16/2026 12:00:00 AM | 28 | 21 | 29.7 | 141 | MURO | B-19322 VIALE 26_MURO_21.0_28 | 31.167 | 28.222 | 3 | 141.429
B-19322 VIALE 26 | 228.6 | 3000 PSI | MUROS T1 P8 EJES 14-10 ENTRE A Y F M=2A,25,1,2,3,22,9,13 | 2026-03-19 | 4/16/2026 12:00:00 AM | 28 | 21 | 29.6 | 141 | MURO | B-19322 VIALE 26_MURO_21.0_28 | 31.167 | 28.222 | 3 | 140.952
B-19322 VIALE 26 | 177.8 | 3000 PSI | PLACA T2 PISO 13 EJE 7 AL 10 ENTRE AYJ | 2026-03-28 | 4/25/2026 12:00:00 AM | 28 | 21 | 30 | 143 | PLACA | B-19322 VIALE 26_PLACA_21.0_28 | 32.6 | 29.622 | 6 | 142.857
B-19322 VIALE 26 | 177.8 | 3000 PSI | PLACA T2 PISO 13 EJE 7 AL 10 ENTRE AYJ | 2026-03-28 | 4/25/2026 12:00:00 AM | 28 | 21 | 28.9 | 138 | PLACA | B-19322 VIALE 26_PLACA_21.0_28 | 32.6 | 29.622 | 6 | 137.619
B-19322 VIALE 26 | 177.8 | 3000 PSI | PLACA T2 PISO 13 EJE 7 AL 10 ENTRE AYJ | 2026-03-28 | 4/25/2026 12:00:00 AM | 28 | 21 | 29.4 | 140 | PLACA | B-19322 VIALE 26_PLACA_21.0_28 | 32.6 | 29.622 | 6 | 140
B-19322 VIALE 26 | 177.8 | 3000 PSI | PLACA T2 PISO 13 EJE 7 AL 10 ENTRE AYJ | 2026-03-28 | 4/25/2026 12:00:00 AM | 28 | 21 | 35.3 | 168 | PLACA | B-19322 VIALE 26_PLACA_21.0_28 | 32.6 | 32.122 | 6 | 168.095
B-19322 VIALE 26 | 177.8 | 3000 PSI | PLACA T2 PISO 13 EJE 7 AL 10 ENTRE AYJ | 2026-03-28 | 4/25/2026 12:00:00 AM | 28 | 21 | 35.3 | 168 | PLACA | B-19322 VIALE 26_PLACA_21.0_28 | 32.6 | 32.122 | 6 | 168.095
B-19322 VIALE 26 | 177.8 | 3000 PSI | PLACA T2 PISO 13 EJE 7 AL 10 ENTRE AYJ | 2026-03-28 | 4/25/2026 12:00:00 AM | 28 | 21 | 36.7 | 174 | PLACA | B-19322 VIALE 26_PLACA_21.0_28 | 32.6 | 32.122 | 6 | 174.762
B-19322 VIALE 26 | 177.8 | 3000 PSI | PLACA T1 PISO 9 EJES 8 AL 10 ENTRE A Y D | 2026-03-27 | 4/24/2026 12:00:00 AM | 28 | 21 | 33.5 | 160 | PLACA | B-19322 VIALE 26_PLACA_21.0_28 | 31.967 | 32.389 | 3 | 159.524
B-19322 VIALE 26 | 177.8 | 3000 PSI | PLACA T1 PISO 9 EJES 8 AL 10 ENTRE A Y D | 2026-03-27 | 4/24/2026 12:00:00 AM | 28 | 21 | 29 | 138 | PLACA | B-19322 VIALE 26_PLACA_21.0_28 | 31.967 | 32.389 | 3 | 138.095
B-19322 VIALE 26 | 177.8 | 3000 PSI | PLACA T1 PISO 9 EJES 8 AL 10 ENTRE A Y D | 2026-03-27 | 4/24/2026 12:00:00 AM | 28 | 21 | 33.4 | 159 | PLACA | B-19322 VIALE 26_PLACA_21.0_28 | 31.967 | 32.389 | 3 | 159.048
B-19322 VIALE 26 | 177.8 | 3000 PSI | MUROS T2 PISO 13 EJE 11 AL 15 JYF #29,9,32 | 2026-03-30 | 4/27/2026 12:00:00 AM | 28 | 21 | 22 | 104 | MURO | B-19322 VIALE 26_MURO_21.0_28 | 22.933 | 29.167 | 3 | 104.762
B-19322 VIALE 26 | 177.8 | 3000 PSI | MUROS T2 PISO 13 EJE 11 AL 15 JYF #29,9,32 | 2026-03-30 | 4/27/2026 12:00:00 AM | 28 | 21 | 23.5 | 112 | MURO | B-19322 VIALE 26_MURO_21.0_28 | 22.933 | 29.167 | 3 | 111.905
B-19322 VIALE 26 | 177.8 | 3000 PSI | MUROS T2 PISO 13 EJE 11 AL 15 JYF #29,9,32 | 2026-03-30 | 4/27/2026 12:00:00 AM | 28 | 21 | 23.3 | 111 | MURO | B-19322 VIALE 26_MURO_21.0_28 | 22.933 | 29.167 | 3 | 110.952
B-19322 VIALE 26 | 177.8 | 3000 PSI | PLACA PISO 9 T1 EJES 10 AL 12 ENYRES A Y J | 2026-03-26 | 4/23/2026 12:00:00 AM | 28 | 21 | 30.4 | 145 | PLACA | B-19322 VIALE 26_PLACA_21.0_28 | 31.033 | 28.644 | 3 | 144.762
B-19322 VIALE 26 | 177.8 | 3000 PSI | PLACA PISO 9 T1 EJES 10 AL 12 ENYRES A Y J | 2026-03-26 | 4/23/2026 12:00:00 AM | 28 | 21 | 32 | 152 | PLACA | B-19322 VIALE 26_PLACA_21.0_28 | 31.033 | 28.644 | 3 | 152.381
B-19322 VIALE 26 | 177.8 | 3000 PSI | PLACA PISO 9 T1 EJES 10 AL 12 ENYRES A Y J | 2026-03-26 | 4/23/2026 12:00:00 AM | 28 | 21 | 30.7 | 146 | PLACA | B-19322 VIALE 26_PLACA_21.0_28 | 31.033 | 28.644 | 3 | 146.19
B-19322 VIALE 26 | 152.4 | 3000 PSI | PLACA T2 PISO 13 EJES 3 AL 6 ENTRE A Y J | 2026-03-31 | 4/28/2026 12:00:00 AM | 28 | 21 | 27.2 | 129 | PLACA | B-19322 VIALE 26_PLACA_21.0_28 | 26.9 | 26.955 | 3 | 129.524
B-19322 VIALE 26 | 152.4 | 3000 PSI | PLACA T2 PISO 13 EJES 3 AL 6 ENTRE A Y J | 2026-03-31 | 4/28/2026 12:00:00 AM | 28 | 21 | 25.9 | 124 | PLACA | B-19322 VIALE 26_PLACA_21.0_28 | 26.9 | 26.955 | 3 | 123.333
B-19322 VIALE 26 | 152.4 | 3000 PSI | PLACA T2 PISO 13 EJES 3 AL 6 ENTRE A Y J | 2026-03-31 | 4/28/2026 12:00:00 AM | 28 | 21 | 27.6 | 131 | PLACA | B-19322 VIALE 26_PLACA_21.0_28 | 26.9 | 26.955 | 3 | 131.429
B-19322 VIALE 26 | 203.2 | 3000 PSI | MUROS P13 T2 EJE 12 AL 15 ENTRE A Y D M=3,4,35,36,37,38,39 | 2026-03-31 | 4/28/2026 12:00:00 AM | 28 | 21 | 26 | 124 | MURO | B-19322 VIALE 26_MURO_21.0_28 | 26.067 | 28 | 3 | 123.81
B-19322 VIALE 26 | 203.2 | 3000 PSI | MUROS P13 T2 EJE 12 AL 15 ENTRE A Y D M=3,4,35,36,37,38,39 | 2026-03-31 | 4/28/2026 12:00:00 AM | 28 | 21 | 24.8 | 118 | MURO | B-19322 VIALE 26_MURO_21.0_28 | 26.067 | 28 | 3 | 118.095
B-19322 VIALE 26 | 203.2 | 3000 PSI | MUROS P13 T2 EJE 12 AL 15 ENTRE A Y D M=3,4,35,36,37,38,39 | 2026-03-31 | 4/28/2026 12:00:00 AM | 28 | 21 | 27.4 | 130 | MURO | B-19322 VIALE 26_MURO_21.0_28 | 26.067 | 28 | 3 | 130.476
B-19322 VIALE 26 | 177.8 | 3000 PSI | PLACA T1 PISO 8 EJES 1 Y 4 ENTRE A Y J | 2026-03-20 | 4/17/2026 12:00:00 AM | 28 | 21 | 30.9 | 147 | PLACA | B-19322 VIALE 26_PLACA_21.0_28 | 30.133 | 27.7 | 3 | 147.143
B-19322 VIALE 26 | 177.8 | 3000 PSI | PLACA T1 PISO 8 EJES 1 Y 4 ENTRE A Y J | 2026-03-20 | 4/17/2026 12:00:00 AM | 28 | 21 | 30 | 143 | PLACA | B-19322 VIALE 26_PLACA_21.0_28 | 30.133 | 27.7 | 3 | 142.857
B-19322 VIALE 26 | 177.8 | 3000 PSI | PLACA T1 PISO 8 EJES 1 Y 4 ENTRE A Y J | 2026-03-20 | 4/17/2026 12:00:00 AM | 28 | 21 | 29.5 | 140 | PLACA | B-19322 VIALE 26_PLACA_21.0_28 | 30.133 | 27.7 | 3 | 140.476
B-19322 VIALE 26 | 127 | 3000 PSI | PLACA T1 PISO 8 EJES 10 AL 12 ENTRE A Y J | 2026-03-17 | 4/14/2026 12:00:00 AM | 28 | 21 | 27.8 | 132 | PLACA | B-19322 VIALE 26_PLACA_21.0_28 | 28.633 | 28.278 | 3 | 132.381
B-19322 VIALE 26 | 127 | 3000 PSI | PLACA T1 PISO 8 EJES 10 AL 12 ENTRE A Y J | 2026-03-17 | 4/14/2026 12:00:00 AM | 28 | 21 | 28.7 | 137 | PLACA | B-19322 VIALE 26_PLACA_21.0_28 | 28.633 | 28.278 | 3 | 136.667
B-19322 VIALE 26 | 127 | 3000 PSI | PLACA T1 PISO 8 EJES 10 AL 12 ENTRE A Y J | 2026-03-17 | 4/14/2026 12:00:00 AM | 28 | 21 | 29.4 | 140 | PLACA | B-19322 VIALE 26_PLACA_21.0_28 | 28.633 | 28.278 | 3 | 140
B-19322 VIALE 26 | 152.4 | 3000 PSI | PLACA T1 PISO 8 EJES 4 Y 6 ENTRE A Y J | 2026-03-19 | 4/16/2026 12:00:00 AM | 28 | 21 | 32.8 | 156 | PLACA | B-19322 VIALE 26_PLACA_21.0_28 | 30.767 | 29.844 | 3 | 156.19
B-19322 VIALE 26 | 152.4 | 3000 PSI | PLACA T1 PISO 8 EJES 4 Y 6 ENTRE A Y J | 2026-03-19 | 4/16/2026 12:00:00 AM | 28 | 21 | 31.3 | 149 | PLACA | B-19322 VIALE 26_PLACA_21.0_28 | 30.767 | 29.844 | 3 | 149.048
B-19322 VIALE 26 | 152.4 | 3000 PSI | PLACA T1 PISO 8 EJES 4 Y 6 ENTRE A Y J | 2026-03-19 | 4/16/2026 12:00:00 AM | 28 | 21 | 28.2 | 134 | PLACA | B-19322 VIALE 26_PLACA_21.0_28 | 30.767 | 29.844 | 3 | 134.286
B-19322 VIALE 26 | 177.8 | 3000 PSI | PLACA T1 PISO 8 EJES 6 Y 8 ENTRE A Y J | 2026-03-18 | 4/15/2026 12:00:00 AM | 28 | 21 | 32.9 | 156 | PLACA | B-19322 VIALE 26_PLACA_21.0_28 | 32.967 | 30.789 | 3 | 156.667
B-19322 VIALE 26 | 177.8 | 3000 PSI | PLACA T1 PISO 8 EJES 6 Y 8 ENTRE A Y J | 2026-03-18 | 4/15/2026 12:00:00 AM | 28 | 21 | 32.7 | 155 | PLACA | B-19322 VIALE 26_PLACA_21.0_28 | 32.967 | 30.789 | 3 | 155.714
B-19322 VIALE 26 | 177.8 | 3000 PSI | PLACA T1 PISO 8 EJES 6 Y 8 ENTRE A Y J | 2026-03-18 | 4/15/2026 12:00:00 AM | 28 | 21 | 33.3 | 159 | PLACA | B-19322 VIALE 26_PLACA_21.0_28 | 32.967 | 30.789 | 3 | 158.571
B-19322 VIALE 26 | 177.8 | 3000 PSI | PLACA T1 PISO 8 EJES 15 AL 12 ENTRE A Y J | 2026-03-25 | 4/22/2026 12:00:00 AM | 28 | 21 | 33.2 | 158 | PLACA | B-19322 VIALE 26_PLACA_21.0_28 | 33.533 | 32.422 | 3 | 158.095
B-19322 VIALE 26 | 177.8 | 3000 PSI | PLACA T1 PISO 8 EJES 15 AL 12 ENTRE A Y J | 2026-03-25 | 4/22/2026 12:00:00 AM | 28 | 21 | 32.5 | 154 | PLACA | B-19322 VIALE 26_PLACA_21.0_28 | 33.533 | 32.422 | 3 | 154.762
B-19322 VIALE 26 | 177.8 | 3000 PSI | PLACA T1 PISO 8 EJES 15 AL 12 ENTRE A Y J | 2026-03-25 | 4/22/2026 12:00:00 AM | 28 | 21 | 34.9 | 166 | PLACA | B-19322 VIALE 26_PLACA_21.0_28 | 33.533 | 32.422 | 3 | 166.19
B-19322 VIALE 26 | 165.1 | 3000 PSI | PLACA T1 PISO 8 EJES 8 AL 10 ENTRE A Y J | 2026-03-17 | 4/14/2026 12:00:00 AM | 28 | 21 | 31.7 | 151 | PLACA | B-19322 VIALE 26_PLACA_21.0_28 | 32.2 | 32.9 | 3 | 150.952
B-19322 VIALE 26 | 165.1 | 3000 PSI | PLACA T1 PISO 8 EJES 8 AL 10 ENTRE A Y J | 2026-03-17 | 4/14/2026 12:00:00 AM | 28 | 21 | 32.6 | 155 | PLACA | B-19322 VIALE 26_PLACA_21.0_28 | 32.2 | 32.9 | 3 | 155.238
B-19322 VIALE 26 | 165.1 | 3000 PSI | PLACA T1 PISO 8 EJES 8 AL 10 ENTRE A Y J | 2026-03-17 | 4/14/2026 12:00:00 AM | 28 | 21 | 32.3 | 154 | PLACA | B-19322 VIALE 26_PLACA_21.0_28 | 32.2 | 32.9 | 3 | 153.81
B-19322 VIALE 26 | 203.2 | 3000 PSI | MUROS T1 P8 EJES 10 Y 11 ENTRE J Y G M=2,25,23,9,228,9 | 2026-03-20 | 4/17/2026 12:00:00 AM | 28 | 21 | 31.7 | 151 | MURO | B-19322 VIALE 26_MURO_21.0_28 | 30.833 | 32.189 | 6 | 150.952
B-19322 VIALE 26 | 203.2 | 3000 PSI | MUROS T1 P8 EJES 10 Y 11 ENTRE J Y G M=2,25,23,9,228,9 | 2026-03-20 | 4/17/2026 12:00:00 AM | 28 | 21 | 29.7 | 142 | MURO | B-19322 VIALE 26_MURO_21.0_28 | 30.833 | 32.189 | 6 | 141.429
B-19322 VIALE 26 | 203.2 | 3000 PSI | MUROS T1 P8 EJES 10 Y 11 ENTRE J Y G M=2,25,23,9,228,9 | 2026-03-20 | 4/17/2026 12:00:00 AM | 28 | 21 | 31.2 | 149 | MURO | B-19322 VIALE 26_MURO_21.0_28 | 30.833 | 32.189 | 6 | 148.571
B-19322 VIALE 26 | 203.2 | 3000 PSI | MUROS T1 P9 EJES 15-11 ENTRE J Y G M=31,32,3,4,28,2,25 | 2026-04-06 | 5/4/2026 12:00:00 AM | 28 | 21 | 28.8 | 137 | MURO | B-19322 VIALE 26_MURO_21.0_28 | 26.7 | 29.911 | 3 | 137.143
B-19322 VIALE 26 | 203.2 | 3000 PSI | MUROS T1 P9 EJES 15-11 ENTRE J Y G M=31,32,3,4,28,2,25 | 2026-04-06 | 5/4/2026 12:00:00 AM | 28 | 21 | 24 | 114 | MURO | B-19322 VIALE 26_MURO_21.0_28 | 26.7 | 29.911 | 3 | 114.286
B-19322 VIALE 26 | 203.2 | 3000 PSI | MUROS T1 P9 EJES 15-11 ENTRE J Y G M=31,32,3,4,28,2,25 | 2026-04-06 | 5/4/2026 12:00:00 AM | 28 | 21 | 27.3 | 130 | MURO | B-19322 VIALE 26_MURO_21.0_28 | 26.7 | 29.911 | 3 | 130
B-19322 VIALE 26 | 228.6 | 3000 PSI | MUROS T2 P13 EJE 10 ENTRE A Y J EJE 8 Y 9 ENTRE J Y D M=2,31,14 | 2026-04-06 | 5/4/2026 12:00:00 AM | 28 | 21 | 30 | 143 | MURO | B-19322 VIALE 26_MURO_21.0_28 | 30.167 | 29.233 | 3 | 142.857
B-19322 VIALE 26 | 228.6 | 3000 PSI | MUROS T2 P13 EJE 10 ENTRE A Y J EJE 8 Y 9 ENTRE J Y D M=2,31,14 | 2026-04-06 | 5/4/2026 12:00:00 AM | 28 | 21 | 28.7 | 137 | MURO | B-19322 VIALE 26_MURO_21.0_28 | 30.167 | 29.233 | 3 | 136.667
B-19322 VIALE 26 | 228.6 | 3000 PSI | MUROS T2 P13 EJE 10 ENTRE A Y J EJE 8 Y 9 ENTRE J Y D M=2,31,14 | 2026-04-06 | 5/4/2026 12:00:00 AM | 28 | 21 | 31.8 | 151 | MURO | B-19322 VIALE 26_MURO_21.0_28 | 30.167 | 29.233 | 3 | 151.429
B-19322 VIALE 26 | 203.2 | 3000 PSI | MUROS T1 P9 EJES 14 Y 113 ENTRE A Y F M=1,23,25,9,2,22,13 | 2026-04-07 | 5/5/2026 12:00:00 AM | 28 | 21 | 24.6 | 117 | MURO | B-19322 VIALE 26_MURO_21.0_28 | 28.6 | 28.489 | 3 | 117.143
B-19322 VIALE 26 | 203.2 | 3000 PSI | MUROS T1 P9 EJES 14 Y 113 ENTRE A Y F M=1,23,25,9,2,22,13 | 2026-04-07 | 5/5/2026 12:00:00 AM | 28 | 21 | 30.9 | 147 | MURO | B-19322 VIALE 26_MURO_21.0_28 | 28.6 | 28.489 | 3 | 147.143
B-19322 VIALE 26 | 203.2 | 3000 PSI | MUROS T1 P9 EJES 14 Y 113 ENTRE A Y F M=1,23,25,9,2,22,13 | 2026-04-07 | 5/5/2026 12:00:00 AM | 28 | 21 | 30.3 | 144 | MURO | B-19322 VIALE 26_MURO_21.0_28 | 28.6 | 28.489 | 3 | 144.286
B-19322 VIALE 26 | 228.6 | 3000 PSI | MUROS T2 P13 EJE 6 ENTRE A Y J M=2,31,14 EJE 7,8 Y 9 - A Y D # 29,9,32 | 2026-04-07 | 5/5/2026 12:00:00 AM | 28 | 21 | 26.1 | 124 | MURO | B-19322 VIALE 26_MURO_21.0_28 | 26.733 | 28.5 | 3 | 124.286
B-19322 VIALE 26 | 228.6 | 3000 PSI | MUROS T2 P13 EJE 6 ENTRE A Y J M=2,31,14 EJE 7,8 Y 9 - A Y D # 29,9,32 | 2026-04-07 | 5/5/2026 12:00:00 AM | 28 | 21 | 27.8 | 132 | MURO | B-19322 VIALE 26_MURO_21.0_28 | 26.733 | 28.5 | 3 | 132.381
B-19322 VIALE 26 | 228.6 | 3000 PSI | MUROS T2 P13 EJE 6 ENTRE A Y J M=2,31,14 EJE 7,8 Y 9 - A Y D # 29,9,32 | 2026-04-07 | 5/5/2026 12:00:00 AM | 28 | 21 | 26.3 | 125 | MURO | B-19322 VIALE 26_MURO_21.0_28 | 26.733 | 28.5 | 3 | 125.238
B-19322 VIALE 26 | 177.8 | 3000 PSI | MUROS T2 P13 EJE 7 - J E M=9,29,32 EJE 4 J-E EJE 3,4,5 A-D M=2,31,14 | 2026-04-08 | 5/6/2026 12:00:00 AM | 28 | 21 | 26.8 | 128 | MURO | B-19322 VIALE 26_MURO_21.0_28 | 26.333 | 27.222 | 3 | 127.619
B-19322 VIALE 26 | 177.8 | 3000 PSI | MUROS T2 P13 EJE 7 - J E M=9,29,32 EJE 4 J-E EJE 3,4,5 A-D M=2,31,14 | 2026-04-08 | 5/6/2026 12:00:00 AM | 28 | 21 | 24.5 | 117 | MURO | B-19322 VIALE 26_MURO_21.0_28 | 26.333 | 27.222 | 3 | 116.667
B-19322 VIALE 26 | 177.8 | 3000 PSI | MUROS T2 P13 EJE 7 - J E M=9,29,32 EJE 4 J-E EJE 3,4,5 A-D M=2,31,14 | 2026-04-08 | 5/6/2026 12:00:00 AM | 28 | 21 | 27.7 | 132 | MURO | B-19322 VIALE 26_MURO_21.0_28 | 26.333 | 27.222 | 3 | 131.905
B-19322 VIALE 26 | 184.15 | 3000 PSI | MUROS T1 P9 EJES 9-10 ENTRE A Y J M=2,9,22,13,23,25 | 2026-04-08 | 5/6/2026 12:00:00 AM | 28 | 21 | 24 | 114 | MURO | B-19322 VIALE 26_MURO_21.0_28 | 26.433 | 26.5 | 3 | 114.286
B-19322 VIALE 26 | 184.15 | 3000 PSI | MUROS T1 P9 EJES 9-10 ENTRE A Y J M=2,9,22,13,23,25 | 2026-04-08 | 5/6/2026 12:00:00 AM | 28 | 21 | 27.6 | 131 | MURO | B-19322 VIALE 26_MURO_21.0_28 | 26.433 | 26.5 | 3 | 131.429
B-19322 VIALE 26 | 184.15 | 3000 PSI | MUROS T1 P9 EJES 9-10 ENTRE A Y J M=2,9,22,13,23,25 | 2026-04-08 | 5/6/2026 12:00:00 AM | 28 | 21 | 27.7 | 132 | MURO | B-19322 VIALE 26_MURO_21.0_28 | 26.433 | 26.5 | 3 | 131.905
B-19322 VIALE 26 | 165.1 | 3000 PSI | PLACA T1 PISO 9 EJES 6-8 ENTRE A Y J | 2026-04-07 | 5/5/2026 12:00:00 AM | 28 | 21 | 30.7 | 146 | PLACA | B-19322 VIALE 26_PLACA_21.0_28 | 29.367 | 27.378 | 3 | 146.19
B-19322 VIALE 26 | 165.1 | 3000 PSI | PLACA T1 PISO 9 EJES 6-8 ENTRE A Y J | 2026-04-07 | 5/5/2026 12:00:00 AM | 28 | 21 | 25.8 | 123 | PLACA | B-19322 VIALE 26_PLACA_21.0_28 | 29.367 | 27.378 | 3 | 122.857
B-19322 VIALE 26 | 165.1 | 3000 PSI | PLACA T1 PISO 9 EJES 6-8 ENTRE A Y J | 2026-04-07 | 5/5/2026 12:00:00 AM | 28 | 21 | 31.6 | 150 | PLACA | B-19322 VIALE 26_PLACA_21.0_28 | 29.367 | 27.378 | 3 | 150.476
B-19322 VIALE 26 | 177.8 | 3000 PSI | PLACA T1 PISO 9 EJE 4 Y 6 ENTRE A Y J | 2026-04-08 | 5/6/2026 12:00:00 AM | 28 | 21 | 32 | 152 | PLACA | B-19322 VIALE 26_PLACA_21.0_28 | 31.1 | 28.967 | 3 | 152.381
B-19322 VIALE 26 | 177.8 | 3000 PSI | PLACA T1 PISO 9 EJE 4 Y 6 ENTRE A Y J | 2026-04-08 | 5/6/2026 12:00:00 AM | 28 | 21 | 32.8 | 156 | PLACA | B-19322 VIALE 26_PLACA_21.0_28 | 31.1 | 28.967 | 3 | 156.19
B-19322 VIALE 26 | 177.8 | 3000 PSI | PLACA T1 PISO 9 EJE 4 Y 6 ENTRE A Y J | 2026-04-08 | 5/6/2026 12:00:00 AM | 28 | 21 | 28.5 | 136 | PLACA | B-19322 VIALE 26_PLACA_21.0_28 | 31.1 | 28.967 | 3 | 135.714
B-19322 VIALE 26 | 203.2 | 3000 PSI | MUROS T2 913 EJE 2 AL 1 ENTRE A YD M=19,20,21,22,23,24 | 2026-04-10 | 5/8/2026 12:00:00 AM | 28 | 21 | 27.7 | 132 | MURO | B-19322 VIALE 26_MURO_21.0_28 | 27.933 | 29.467 | 3 | 131.905
B-19322 VIALE 26 | 203.2 | 3000 PSI | MUROS T2 913 EJE 2 AL 1 ENTRE A YD M=19,20,21,22,23,24 | 2026-04-10 | 5/8/2026 12:00:00 AM | 28 | 21 | 25.7 | 122 | MURO | B-19322 VIALE 26_MURO_21.0_28 | 27.933 | 29.467 | 3 | 122.381
B-19322 VIALE 26 | 203.2 | 3000 PSI | MUROS T2 913 EJE 2 AL 1 ENTRE A YD M=19,20,21,22,23,24 | 2026-04-10 | 5/8/2026 12:00:00 AM | 28 | 21 | 30.4 | 145 | MURO | B-19322 VIALE 26_MURO_21.0_28 | 27.933 | 29.467 | 3 | 144.762
B-19322 VIALE 26 | 152.4 | 3000 PSI | PLACA T1 PISO 9 EJES 1 Y 4 ENTRE A Y J | 2026-04-09 | 5/7/2026 12:00:00 AM | 28 | 21 | 0 | 144 | PLACA | B-19322 VIALE 26_PLACA_21.0_28 | 18.183 | 25.739 | 6 | 0
B-19322 VIALE 26 | 152.4 | 3000 PSI | PLACA T1 PISO 9 EJES 1 Y 4 ENTRE A Y J | 2026-04-09 | 5/7/2026 12:00:00 AM | 28 | 21 | 0 | 144 | PLACA | B-19322 VIALE 26_PLACA_21.0_28 | 18.183 | 25.739 | 6 | 0
B-19322 VIALE 26 | 152.4 | 3000 PSI | PLACA T1 PISO 9 EJES 1 Y 4 ENTRE A Y J | 2026-04-09 | 5/7/2026 12:00:00 AM | 28 | 21 | 0 | 136 | PLACA | B-19322 VIALE 26_PLACA_21.0_28 | 18.183 | 25.739 | 6 | 0
B-19322 VIALE 26 | 203.2 | 3000 PSI | MUROS T2 P13 EJE 5 DEL J-F EJE 2,3 J-F # 29A,9A-32 MURO 15 EJE F | 2026-04-09 | 5/7/2026 12:00:00 AM | 28 | 21 | 36.6 | 174 | MURO | B-19322 VIALE 26_MURO_21.0_28 | 36.133 | 27.416 | 3 | 174.286
B-19322 VIALE 26 | 203.2 | 3000 PSI | MUROS T2 P13 EJE 5 DEL J-F EJE 2,3 J-F # 29A,9A-32 MURO 15 EJE F | 2026-04-09 | 5/7/2026 12:00:00 AM | 28 | 21 | 35.8 | 170 | MURO | B-19322 VIALE 26_MURO_21.0_28 | 36.133 | 27.416 | 3 | 170.476
B-19322 VIALE 26 | 203.2 | 3000 PSI | MUROS T2 P13 EJE 5 DEL J-F EJE 2,3 J-F # 29A,9A-32 MURO 15 EJE F | 2026-04-09 | 5/7/2026 12:00:00 AM | 28 | 21 | 36 | 171 | MURO | B-19322 VIALE 26_MURO_21.0_28 | 36.133 | 27.416 | 3 | 171.429
B-19322 VIALE 26 | 203.2 | 3000 PSI | MUROS T1 P9 EJES 7 Y 8 ENTRE A Y J M=2,13,9,22,24,23 | 2026-04-09 | 5/7/2026 12:00:00 AM | 28 | 21 | 34.5 | 164 | MURO | B-19322 VIALE 26_MURO_21.0_28 | 35.667 | 29.994 | 3 | 164.286
B-19322 VIALE 26 | 203.2 | 3000 PSI | MUROS T1 P9 EJES 7 Y 8 ENTRE A Y J M=2,13,9,22,24,23 | 2026-04-09 | 5/7/2026 12:00:00 AM | 28 | 21 | 35.9 | 171 | MURO | B-19322 VIALE 26_MURO_21.0_28 | 35.667 | 29.994 | 3 | 170.952
B-19322 VIALE 26 | 203.2 | 3000 PSI | MUROS T1 P9 EJES 7 Y 8 ENTRE A Y J M=2,13,9,22,24,23 | 2026-04-09 | 5/7/2026 12:00:00 AM | 28 | 21 | 36.6 | 174 | MURO | B-19322 VIALE 26_MURO_21.0_28 | 35.667 | 29.994 | 3 | 174.286
B-19322 VIALE 26 | 152.4 | 3000 PSI | PLACA T1 PISO 9 EJES 1 Y 4 ENTRE A Y J | 2026-04-09 | 5/7/2026 12:00:00 AM | 28 | 21 | 37.1 | 177 | PLACA | B-19322 VIALE 26_PLACA_21.0_28 | 18.183 | 29.994 | 6 | 176.667
B-19322 VIALE 26 | 152.4 | 3000 PSI | PLACA T1 PISO 9 EJES 1 Y 4 ENTRE A Y J | 2026-04-09 | 5/7/2026 12:00:00 AM | 28 | 21 | 37 | 176 | PLACA | B-19322 VIALE 26_PLACA_21.0_28 | 18.183 | 29.994 | 6 | 176.19
B-19322 VIALE 26 | 152.4 | 3000 PSI | PLACA T1 PISO 9 EJES 1 Y 4 ENTRE A Y J | 2026-04-09 | 5/7/2026 12:00:00 AM | 28 | 21 | 35 | 166 | PLACA | B-19322 VIALE 26_PLACA_21.0_28 | 18.183 | 29.994 | 6 | 166.667
B-19322 VIALE 26 | 177.8 | 3000 PSI | PLACA T2 PISO 14 EJES 15 AL 11 ENTRE A Y J | 2026-04-09 | 5/7/2026 12:00:00 AM | 28 | 21 | 40.6 | 193 | PLACA | B-19322 VIALE 26_PLACA_21.0_28 | 38.5 | 30.783 | 3 | 193.333
B-19322 VIALE 26 | 177.8 | 3000 PSI | PLACA T2 PISO 14 EJES 15 AL 11 ENTRE A Y J | 2026-04-09 | 5/7/2026 12:00:00 AM | 28 | 21 | 38.4 | 183 | PLACA | B-19322 VIALE 26_PLACA_21.0_28 | 38.5 | 30.783 | 3 | 182.857
B-19322 VIALE 26 | 177.8 | 3000 PSI | PLACA T2 PISO 14 EJES 15 AL 11 ENTRE A Y J | 2026-04-09 | 5/7/2026 12:00:00 AM | 28 | 21 | 36.5 | 174 | PLACA | B-19322 VIALE 26_PLACA_21.0_28 | 38.5 | 30.783 | 3 | 173.81
B-19322 VIALE 26 | 228.6 | 3000 PSI | MUROS T1 P9 EJES 5-6 ENTTE A Y J M=2,9,13,22,23,24 | 2026-04-10 | 5/8/2026 12:00:00 AM | 28 | 21 | 31.4 | 150 | MURO | B-19322 VIALE 26_MURO_21.0_28 | 30.233 | 28.972 | 3 | 149.524
B-19322 VIALE 26 | 228.6 | 3000 PSI | MUROS T1 P9 EJES 5-6 ENTTE A Y J M=2,9,13,22,23,24 | 2026-04-10 | 5/8/2026 12:00:00 AM | 28 | 21 | 29.6 | 141 | MURO | B-19322 VIALE 26_MURO_21.0_28 | 30.233 | 28.972 | 3 | 140.952
B-19322 VIALE 26 | 228.6 | 3000 PSI | MUROS T1 P9 EJES 5-6 ENTTE A Y J M=2,9,13,22,23,24 | 2026-04-10 | 5/8/2026 12:00:00 AM | 28 | 21 | 29.7 | 141 | MURO | B-19322 VIALE 26_MURO_21.0_28 | 30.233 | 28.972 | 3 | 141.429
B-19322 VIALE 26 | 152.4 | 3000 PSI | PLACA T2 P14 EJE 8 AL 10 ENTRE A Y J | 2026-04-11 | 5/9/2026 12:00:00 AM | 28 | 21 | 33.6 | 160 | PLACA | B-19322 VIALE 26_PLACA_21.0_28 | 34.6 | 34.444 | 3 | 160
B-19322 VIALE 26 | 152.4 | 3000 PSI | PLACA T2 P14 EJE 8 AL 10 ENTRE A Y J | 2026-04-11 | 5/9/2026 12:00:00 AM | 28 | 21 | 33.1 | 157 | PLACA | B-19322 VIALE 26_PLACA_21.0_28 | 34.6 | 34.444 | 3 | 157.619
B-19322 VIALE 26 | 152.4 | 3000 PSI | PLACA T2 P14 EJE 8 AL 10 ENTRE A Y J | 2026-04-11 | 5/9/2026 12:00:00 AM | 28 | 21 | 37.1 | 177 | PLACA | B-19322 VIALE 26_PLACA_21.0_28 | 34.6 | 34.444 | 3 | 176.667
B-19322 VIALE 26 | 177.8 | 3000 PSI | PLACA T1 PISO 10 EJES 15 Y 12 ENTRE A Y J | 2026-04-11 | 5/9/2026 12:00:00 AM | 28 | 21 | 28.6 | 136 | PLACA | B-19322 VIALE 26_PLACA_21.0_28 | 28.667 | 31.167 | 3 | 136.19
B-19322 VIALE 26 | 177.8 | 3000 PSI | PLACA T1 PISO 10 EJES 15 Y 12 ENTRE A Y J | 2026-04-11 | 5/9/2026 12:00:00 AM | 28 | 21 | 30.5 | 145 | PLACA | B-19322 VIALE 26_PLACA_21.0_28 | 28.667 | 31.167 | 3 | 145.238
B-19322 VIALE 26 | 177.8 | 3000 PSI | PLACA T1 PISO 10 EJES 15 Y 12 ENTRE A Y J | 2026-04-11 | 5/9/2026 12:00:00 AM | 28 | 21 | 26.9 | 128 | PLACA | B-19322 VIALE 26_PLACA_21.0_28 | 28.667 | 31.167 | 3 | 128.095
B-19322 VIALE 26 | 152.4 | 3000 PSI | PLACA T1 PISO 10 EJES 10-12 ENTRE A Y J | 2026-04-13 | 5/11/2026 12:00:00 AM | 28 | 21 | 36.1 | 172 | PLACA | B-19322 VIALE 26_PLACA_21.0_28 | 36.467 | 33.245 | 3 | 171.905
B-19322 VIALE 26 | 152.4 | 3000 PSI | PLACA T1 PISO 10 EJES 10-12 ENTRE A Y J | 2026-04-13 | 5/11/2026 12:00:00 AM | 28 | 21 | 36.4 | 173 | PLACA | B-19322 VIALE 26_PLACA_21.0_28 | 36.467 | 33.245 | 3 | 173.333
B-19322 VIALE 26 | 152.4 | 3000 PSI | PLACA T1 PISO 10 EJES 10-12 ENTRE A Y J | 2026-04-13 | 5/11/2026 12:00:00 AM | 28 | 21 | 36.9 | 176 | PLACA | B-19322 VIALE 26_PLACA_21.0_28 | 36.467 | 33.245 | 3 | 175.714
B-19322 VIALE 26 | 152.4 | 3000 PSI | PLACA T2 PISO 14 EJES 5 AL 8 ENTRE A Y J | 2026-04-13 | 5/11/2026 12:00:00 AM | 28 | 21 | 33.1 | 157 | PLACA | B-19322 VIALE 26_PLACA_21.0_28 | 32.3 | 32.478 | 3 | 157.619
B-19322 VIALE 26 | 152.4 | 3000 PSI | PLACA T2 PISO 14 EJES 5 AL 8 ENTRE A Y J | 2026-04-13 | 5/11/2026 12:00:00 AM | 28 | 21 | 31.5 | 150 | PLACA | B-19322 VIALE 26_PLACA_21.0_28 | 32.3 | 32.478 | 3 | 150
B-19322 VIALE 26 | 152.4 | 3000 PSI | PLACA T2 PISO 14 EJES 5 AL 8 ENTRE A Y J | 2026-04-13 | 5/11/2026 12:00:00 AM | 28 | 21 | 32.3 | 154 | PLACA | B-19322 VIALE 26_PLACA_21.0_28 | 32.3 | 32.478 | 3 | 153.81
B-19322 VIALE 26 | 203.2 | 3000 PSI | MUROS T1 P10 EJE 3 Y 4 ENTRE A Y J M=2,13,8,21,23,24 | 2026-04-13 | 5/11/2026 12:00:00 AM | 28 | 21 | 27.6 | 131 | MURO | B-19322 VIALE 26_MURO_21.0_28 | 27.2 | 31.989 | 3 | 131.429
B-19322 VIALE 26 | 203.2 | 3000 PSI | MUROS T1 P10 EJE 3 Y 4 ENTRE A Y J M=2,13,8,21,23,24 | 2026-04-13 | 5/11/2026 12:00:00 AM | 28 | 21 | 28.2 | 134 | MURO | B-19322 VIALE 26_MURO_21.0_28 | 27.2 | 31.989 | 3 | 134.286
B-19322 VIALE 26 | 203.2 | 3000 PSI | MUROS T1 P10 EJE 3 Y 4 ENTRE A Y J M=2,13,8,21,23,24 | 2026-04-13 | 5/11/2026 12:00:00 AM | 28 | 21 | 25.8 | 123 | MURO | B-19322 VIALE 26_MURO_21.0_28 | 27.2 | 31.989 | 3 | 122.857
B-19322 VIALE 26 | 152.4 | 3000 PSI | PLACA T1 PISO 10 EJES 8 Y 10 ENTRE A Y J | 2026-04-14 | 5/12/2026 12:00:00 AM | 28 | 21 | 33.6 | 160 | PLACA | B-19322 VIALE 26_PLACA_21.0_28 | 27.6 | 29.033 | 3 | 160
B-19322 VIALE 26 | 152.4 | 3000 PSI | PLACA T1 PISO 10 EJES 8 Y 10 ENTRE A Y J | 2026-04-14 | 5/12/2026 12:00:00 AM | 28 | 21 | 23.5 | 112 | PLACA | B-19322 VIALE 26_PLACA_21.0_28 | 27.6 | 29.033 | 3 | 111.905
B-19322 VIALE 26 | 152.4 | 3000 PSI | PLACA T1 PISO 10 EJES 8 Y 10 ENTRE A Y J | 2026-04-14 | 5/12/2026 12:00:00 AM | 28 | 21 | 25.7 | 122 | PLACA | B-19322 VIALE 26_PLACA_21.0_28 | 27.6 | 29.033 | 3 | 122.381
B-19322 VIALE 26 | 228.6 | 3000 PSI | MUROS T2 P9 EJE 1 Y 2 ENTRE A Y J M=1,18,11,12,17 | 2026-04-14 | 5/12/2026 12:00:00 AM | 28 | 21 | 30 | 143 | MURO | B-19322 VIALE 26_MURO_21.0_28 | 29.167 | 27.989 | 3 | 142.857
B-19322 VIALE 26 | 228.6 | 3000 PSI | MUROS T2 P9 EJE 1 Y 2 ENTRE A Y J M=1,18,11,12,17 | 2026-04-14 | 5/12/2026 12:00:00 AM | 28 | 21 | 27.7 | 132 | MURO | B-19322 VIALE 26_MURO_21.0_28 | 29.167 | 27.989 | 3 | 131.905
B-19322 VIALE 26 | 228.6 | 3000 PSI | MUROS T2 P9 EJE 1 Y 2 ENTRE A Y J M=1,18,11,12,17 | 2026-04-14 | 5/12/2026 12:00:00 AM | 28 | 21 | 29.8 | 142 | MURO | B-19322 VIALE 26_MURO_21.0_28 | 29.167 | 27.989 | 3 | 141.905
B-19322 VIALE 26 | 228.6 | 3000 PSI | MUROS T1 P10 EJES 15-11 ENTRE J Y G M=3,7,31,32,4,13 | 2026-04-15 | 5/13/2026 12:00:00 AM | 28 | 21 | 27.8 | 132 | MURO | B-19322 VIALE 26_MURO_21.0_28 | 27.5 | 28.089 | 3 | 132.381
B-19322 VIALE 26 | 228.6 | 3000 PSI | MUROS T1 P10 EJES 15-11 ENTRE J Y G M=3,7,31,32,4,13 | 2026-04-15 | 5/13/2026 12:00:00 AM | 28 | 21 | 27.2 | 130 | MURO | B-19322 VIALE 26_MURO_21.0_28 | 27.5 | 28.089 | 3 | 129.524
B-19322 VIALE 26 | 228.6 | 3000 PSI | MUROS T1 P10 EJES 15-11 ENTRE J Y G M=3,7,31,32,4,13 | 2026-04-15 | 5/13/2026 12:00:00 AM | 28 | 21 | 27.5 | 131 | MURO | B-19322 VIALE 26_MURO_21.0_28 | 27.5 | 28.089 | 3 | 130.952
B-19322 VIALE 26 | 177.8 | 3000 PSI | PLACA T1 P10 EJES 6 AL 8 ENTRE A Y J | 2026-04-15 | 5/13/2026 12:00:00 AM | 28 | 21 | 30.1 | 144 | PLACA | B-19322 VIALE 26_PLACA_21.0_28 | 29.467 | 28.711 | 3 | 143.333
B-19322 VIALE 26 | 177.8 | 3000 PSI | PLACA T1 P10 EJES 6 AL 8 ENTRE A Y J | 2026-04-15 | 5/13/2026 12:00:00 AM | 28 | 21 | 31.1 | 148 | PLACA | B-19322 VIALE 26_PLACA_21.0_28 | 29.467 | 28.711 | 3 | 148.095
B-19322 VIALE 26 | 177.8 | 3000 PSI | PLACA T1 P10 EJES 6 AL 8 ENTRE A Y J | 2026-04-15 | 5/13/2026 12:00:00 AM | 28 | 21 | 27.2 | 129 | PLACA | B-19322 VIALE 26_PLACA_21.0_28 | 29.467 | 28.711 | 3 | 129.524
B-19322 VIALE 26 | 203.2 | 3000 PSI | MUROS T2 P14 EJES 11 AL 15 ENTRE J Y F M=9,29,52 | 2026-04-16 | 5/14/2026 12:00:00 AM | 28 | 21 | 29.7 | 141 | MURO | B-19322 VIALE 26_MURO_21.0_28 | 29 | 28.656 | 3 | 141.429
B-19322 VIALE 26 | 203.2 | 3000 PSI | MUROS T2 P14 EJES 11 AL 15 ENTRE J Y F M=9,29,52 | 2026-04-16 | 5/14/2026 12:00:00 AM | 28 | 21 | 28.8 | 137 | MURO | B-19322 VIALE 26_MURO_21.0_28 | 29 | 28.656 | 3 | 137.143
B-19322 VIALE 26 | 203.2 | 3000 PSI | MUROS T2 P14 EJES 11 AL 15 ENTRE J Y F M=9,29,52 | 2026-04-16 | 5/14/2026 12:00:00 AM | 28 | 21 | 28.5 | 136 | MURO | B-19322 VIALE 26_MURO_21.0_28 | 29 | 28.656 | 3 | 135.714
B-19322 VIALE 26 | 177.8 | 3000 PSI | PLACA T1 PISO 10 EJES 4-6 ENTRE A Y J | 2026-04-16 | 5/14/2026 12:00:00 AM | 28 | 21 | 30.5 | 145 | PLACA | B-19322 VIALE 26_PLACA_21.0_28 | 30.6 | 29.689 | 3 | 145.238
B-19322 VIALE 26 | 177.8 | 3000 PSI | PLACA T1 PISO 10 EJES 4-6 ENTRE A Y J | 2026-04-16 | 5/14/2026 12:00:00 AM | 28 | 21 | 30.2 | 144 | PLACA | B-19322 VIALE 26_PLACA_21.0_28 | 30.6 | 29.689 | 3 | 143.81
B-19322 VIALE 26 | 177.8 | 3000 PSI | PLACA T1 PISO 10 EJES 4-6 ENTRE A Y J | 2026-04-16 | 5/14/2026 12:00:00 AM | 28 | 21 | 31.1 | 148 | PLACA | B-19322 VIALE 26_PLACA_21.0_28 | 30.6 | 29.689 | 3 | 148.095
B-19322 VIALE 26 | 215.6 | 3000 PSI | MUROS T1 P10 EJE 11-14 ENTRE A YF M=9,22,1,25,2,23 | 2026-04-16 | 5/14/2026 12:00:00 AM | 28 | 21 | 24.3 | 116 | MURO | B-19322 VIALE 26_MURO_21.0_28 | 25.733 | 28.444 | 3 | 115.714
B-19322 VIALE 26 | 215.6 | 3000 PSI | MUROS T1 P10 EJE 11-14 ENTRE A YF M=9,22,1,25,2,23 | 2026-04-16 | 5/14/2026 12:00:00 AM | 28 | 21 | 26.7 | 127 | MURO | B-19322 VIALE 26_MURO_21.0_28 | 25.733 | 28.444 | 3 | 127.143
B-19322 VIALE 26 | 215.6 | 3000 PSI | MUROS T1 P10 EJE 11-14 ENTRE A YF M=9,22,1,25,2,23 | 2026-04-16 | 5/14/2026 12:00:00 AM | 28 | 21 | 26.2 | 125 | MURO | B-19322 VIALE 26_MURO_21.0_28 | 25.733 | 28.444 | 3 | 124.762
B-19322 VIALE 26 | 177.8 | 3000 PSI | PLACA T2 PISO 14 EJE 1 AL 15 ENTRE A Y J | 2026-04-17 | 5/15/2026 12:00:00 AM | 28 | 21 | 29.8 | 142 | PLACA | B-19322 VIALE 26_PLACA_21.0_28 | 29.367 | 28.567 | 3 | 141.905
B-19322 VIALE 26 | 177.8 | 3000 PSI | PLACA T2 PISO 14 EJE 1 AL 15 ENTRE A Y J | 2026-04-17 | 5/15/2026 12:00:00 AM | 28 | 21 | 28.1 | 134 | PLACA | B-19322 VIALE 26_PLACA_21.0_28 | 29.367 | 28.567 | 3 | 133.81
B-19322 VIALE 26 | 177.8 | 3000 PSI | PLACA T2 PISO 14 EJE 1 AL 15 ENTRE A Y J | 2026-04-17 | 5/15/2026 12:00:00 AM | 28 | 21 | 30.2 | 144 | PLACA | B-19322 VIALE 26_PLACA_21.0_28 | 29.367 | 28.567 | 3 | 143.81
B-19322 VIALE 26 | 203.2 | 3000 PSI | MUROS T1 P10 EJE 9-10 ENTRE A-J M=2,9,23,9,25 | 2026-04-17 | 5/15/2026 12:00:00 AM | 28 | 21 | 28.2 | 134 | MURO | B-19322 VIALE 26_MURO_21.0_28 | 32.567 | 29.222 | 3 | 134.286
B-19322 VIALE 26 | 203.2 | 3000 PSI | MUROS T1 P10 EJE 9-10 ENTRE A-J M=2,9,23,9,25 | 2026-04-17 | 5/15/2026 12:00:00 AM | 28 | 21 | 39.6 | 188 | MURO | B-19322 VIALE 26_MURO_21.0_28 | 32.567 | 29.222 | 3 | 188.571
B-19322 VIALE 26 | 203.2 | 3000 PSI | MUROS T1 P10 EJE 9-10 ENTRE A-J M=2,9,23,9,25 | 2026-04-17 | 5/15/2026 12:00:00 AM | 28 | 21 | 29.9 | 142 | MURO | B-19322 VIALE 26_MURO_21.0_28 | 32.567 | 29.222 | 3 | 142.381
B-19322 VIALE 26 | 152.4 | 3000 PSI | PLACA T1 PISO 10 EJES 1-4 ENTRE A-J | 2026-04-17 | 5/15/2026 12:00:00 AM | 28 | 21 | 21.1 | 101 | PLACA | B-19322 VIALE 26_PLACA_21.0_28 | 19.533 | 27.156 | 3 | 100.476
B-19322 VIALE 26 | 152.4 | 3000 PSI | PLACA T1 PISO 10 EJES 1-4 ENTRE A-J | 2026-04-17 | 5/15/2026 12:00:00 AM | 28 | 21 | 19.5 | 93 | PLACA | B-19322 VIALE 26_PLACA_21.0_28 | 19.533 | 27.156 | 3 | 92.857
B-19322 VIALE 26 | 152.4 | 3000 PSI | PLACA T1 PISO 10 EJES 1-4 ENTRE A-J | 2026-04-17 | 5/15/2026 12:00:00 AM | 28 | 21 | 18 | 86 | PLACA | B-19322 VIALE 26_PLACA_21.0_28 | 19.533 | 27.156 | 3 | 85.714
B-19322 VIALE 26 | 228.9 | 3000 PSI | MUROS T2 P14 EJE 15 A AL 11 ENTRE A Y D M=29,10,32 | 2026-04-20 | 5/18/2026 12:00:00 AM | 28 | 21 | 21.3 | 101 | MURO | B-19322 VIALE 26_MURO_21.0_28 | 22.067 | 24.722 | 3 | 101.429
B-19322 VIALE 26 | 228.9 | 3000 PSI | MUROS T2 P14 EJE 15 A AL 11 ENTRE A Y D M=29,10,32 | 2026-04-20 | 5/18/2026 12:00:00 AM | 28 | 21 | 23 | 109 | MURO | B-19322 VIALE 26_MURO_21.0_28 | 22.067 | 24.722 | 3 | 109.524
B-19322 VIALE 26 | 228.9 | 3000 PSI | MUROS T2 P14 EJE 15 A AL 11 ENTRE A Y D M=29,10,32 | 2026-04-20 | 5/18/2026 12:00:00 AM | 28 | 21 | 21.9 | 104 | MURO | B-19322 VIALE 26_MURO_21.0_28 | 22.067 | 24.722 | 3 | 104.286
B-19322 VIALE 26 | 177.8 | 3000 PSI | PLACA T1 PISO 11 EJES 12 Y 15 ENTRE A Y J | 2026-04-22 | 5/20/2026 12:00:00 AM | 28 | 21 | 25.8 | 123 | PLACA | B-19322 VIALE 26_PLACA_21.0_28 | 25.633 | 22.411 | 3 | 122.857
B-19322 VIALE 26 | 177.8 | 3000 PSI | PLACA T1 PISO 11 EJES 12 Y 15 ENTRE A Y J | 2026-04-22 | 5/20/2026 12:00:00 AM | 28 | 21 | 23.8 | 113 | PLACA | B-19322 VIALE 26_PLACA_21.0_28 | 25.633 | 22.411 | 3 | 113.333
B-19322 VIALE 26 | 177.8 | 3000 PSI | PLACA T1 PISO 11 EJES 12 Y 15 ENTRE A Y J | 2026-04-22 | 5/20/2026 12:00:00 AM | 28 | 21 | 27.3 | 130 | PLACA | B-19322 VIALE 26_PLACA_21.0_28 | 25.633 | 22.411 | 3 | 130
B-19322 VIALE 26 | 203.2 | 3000 PSI | MUROS T1 P10 EJES 5-6 ENTRE A Y J M=2,13,23,24,9 | 2026-04-22 | 5/20/2026 12:00:00 AM | 28 | 21 | 27.6 | 131 | MURO | B-19322 VIALE 26_MURO_21.0_28 | 27.2 | 24.967 | 3 | 131.429
B-19322 VIALE 26 | 203.2 | 3000 PSI | MUROS T1 P10 EJES 5-6 ENTRE A Y J M=2,13,23,24,9 | 2026-04-22 | 5/20/2026 12:00:00 AM | 28 | 21 | 27.5 | 131 | MURO | B-19322 VIALE 26_MURO_21.0_28 | 27.2 | 24.967 | 3 | 130.952
B-19322 VIALE 26 | 203.2 | 3000 PSI | MUROS T1 P10 EJES 5-6 ENTRE A Y J M=2,13,23,24,9 | 2026-04-22 | 5/20/2026 12:00:00 AM | 28 | 21 | 26.5 | 126 | MURO | B-19322 VIALE 26_MURO_21.0_28 | 27.2 | 24.967 | 3 | 126.19
B-19322 VIALE 26 | 228.6 | concreto 3000 psi | Muros P10 T1 (EJES 3-4 ENTRE A-J) M=2,13,8,21,23 | 2026-04-23 | 5/21/2026 12:00:00 AM | 28 | 21 | 26.2 | 124 | MURO | B-19322 VIALE 26_MURO_21.0_28 | 26.333 | 26.389 | 3 | 124.762
B-19322 VIALE 26 | 228.6 | concreto 3000 psi | Muros P10 T1 (EJES 3-4 ENTRE A-J) M=2,13,8,21,23 | 2026-04-23 | 5/21/2026 12:00:00 AM | 28 | 21 | 26 | 124 | MURO | B-19322 VIALE 26_MURO_21.0_28 | 26.333 | 26.389 | 3 | 123.81
B-19322 VIALE 26 | 228.6 | concreto 3000 psi | Muros P10 T1 (EJES 3-4 ENTRE A-J) M=2,13,8,21,23 | 2026-04-23 | 5/21/2026 12:00:00 AM | 28 | 21 | 26.8 | 128 | MURO | B-19322 VIALE 26_MURO_21.0_28 | 26.333 | 26.389 | 3 | 127.619
B-19322 VIALE 26 | 177.8 | concreto 3000 psi | Placa P11 T1 (ejes 10-12 entre A-J) | 2026-04-23 | 5/21/2026 12:00:00 AM | 28 | 21 | 26 | 124 | PLACA | B-19322 VIALE 26_PLACA_21.0_28 | 27.033 | 26.855 | 3 | 123.81
B-19322 VIALE 26 | 177.8 | concreto 3000 psi | Placa P11 T1 (ejes 10-12 entre A-J) | 2026-04-23 | 5/21/2026 12:00:00 AM | 28 | 21 | 27.1 | 129 | PLACA | B-19322 VIALE 26_PLACA_21.0_28 | 27.033 | 26.855 | 3 | 129.048
B-19322 VIALE 26 | 177.8 | concreto 3000 psi | Placa P11 T1 (ejes 10-12 entre A-J) | 2026-04-23 | 5/21/2026 12:00:00 AM | 28 | 21 | 28 | 133 | PLACA | B-19322 VIALE 26_PLACA_21.0_28 | 27.033 | 26.855 | 3 | 133.333
B-19322 VIALE 26 | 203.2 | concreto 3000 psi | Muros P14 T2 (EJES 7 Y 8 (E/J), EJES 8 Y 9 (A/D) M=2,31,14 | 2026-04-23 | 5/21/2026 12:00:00 AM | 28 | 21 | 29.7 | 142 | MURO | B-19322 VIALE 26_MURO_21.0_28 | 28.167 | 27.178 | 3 | 141.429
B-19322 VIALE 26 | 203.2 | concreto 3000 psi | Muros P14 T2 (EJES 7 Y 8 (E/J), EJES 8 Y 9 (A/D) M=2,31,14 | 2026-04-23 | 5/21/2026 12:00:00 AM | 28 | 21 | 28.8 | 137 | MURO | B-19322 VIALE 26_MURO_21.0_28 | 28.167 | 27.178 | 3 | 137.143
B-19322 VIALE 26 | 203.2 | concreto 3000 psi | Muros P14 T2 (EJES 7 Y 8 (E/J), EJES 8 Y 9 (A/D) M=2,31,14 | 2026-04-23 | 5/21/2026 12:00:00 AM | 28 | 21 | 26 | 124 | MURO | B-19322 VIALE 26_MURO_21.0_28 | 28.167 | 27.178 | 3 | 123.81
B-19322 VIALE 26 | 146.05 | concreto 3000 psi | Placa P11 T1 (ejes 08-10 entre A-J) | 2026-04-24 | 5/22/2026 12:00:00 AM | 28 | 21 | 31.3 | 149 | PLACA | B-19322 VIALE 26_PLACA_21.0_28 | 30.133 | 28.444 | 3 | 149.048
B-19322 VIALE 26 | 146.05 | concreto 3000 psi | Placa P11 T1 (ejes 08-10 entre A-J) | 2026-04-24 | 5/22/2026 12:00:00 AM | 28 | 21 | 30.2 | 144 | PLACA | B-19322 VIALE 26_PLACA_21.0_28 | 30.133 | 28.444 | 3 | 143.81
B-19322 VIALE 26 | 146.05 | concreto 3000 psi | Placa P11 T1 (ejes 08-10 entre A-J) | 2026-04-24 | 5/22/2026 12:00:00 AM | 28 | 21 | 28.9 | 138 | PLACA | B-19322 VIALE 26_PLACA_21.0_28 | 30.133 | 28.444 | 3 | 137.619
B-19322 VIALE 26 | 203.2 | concreto 3000 psi | Muros P10 T1 (EJES 1-2 ENTRE A-J) M=1,12,11,15,17,14,20 | 2026-04-24 | 5/22/2026 12:00:00 AM | 28 | 21 | 24.8 | 118 | MURO | B-19322 VIALE 26_MURO_21.0_28 | 25 | 27.767 | 3 | 118.095
B-19322 VIALE 26 | 203.2 | concreto 3000 psi | Muros P10 T1 (EJES 1-2 ENTRE A-J) M=1,12,11,15,17,14,20 | 2026-04-24 | 5/22/2026 12:00:00 AM | 28 | 21 | 26 | 124 | MURO | B-19322 VIALE 26_MURO_21.0_28 | 25 | 27.767 | 3 | 123.81
B-19322 VIALE 26 | 203.2 | concreto 3000 psi | Muros P10 T1 (EJES 1-2 ENTRE A-J) M=1,12,11,15,17,14,20 | 2026-04-24 | 5/22/2026 12:00:00 AM | 28 | 21 | 24.2 | 115 | MURO | B-19322 VIALE 26_MURO_21.0_28 | 25 | 27.767 | 3 | 115.238
B-19322 VIALE 26 | 203.2 | concreto 3000 psi | Muros P14 T2 EJES 5 Y 6 (E/J), EJES 6 Y 7 (A/D) | 2026-04-25 | 5/23/2026 12:00:00 AM | 28 | 21 | 28.8 | 137 | MURO | B-19322 VIALE 26_MURO_21.0_28 | 28.067 | 27.733 | 3 | 137.143
B-19322 VIALE 26 | 203.2 | concreto 3000 psi | Muros P14 T2 EJES 5 Y 6 (E/J), EJES 6 Y 7 (A/D) | 2026-04-25 | 5/23/2026 12:00:00 AM | 28 | 21 | 28.3 | 134 | MURO | B-19322 VIALE 26_MURO_21.0_28 | 28.067 | 27.733 | 3 | 134.762
B-19322 VIALE 26 | 203.2 | concreto 3000 psi | Muros P14 T2 EJES 5 Y 6 (E/J), EJES 6 Y 7 (A/D) | 2026-04-25 | 5/23/2026 12:00:00 AM | 28 | 21 | 27.1 | 129 | MURO | B-19322 VIALE 26_MURO_21.0_28 | 28.067 | 27.733 | 3 | 129.048
B-19322 VIALE 26 | 152.4 | concreto 3000 psi | Placa P11 T1 (ejes 06-08 entre A-J) | 2026-04-25 | 5/23/2026 12:00:00 AM | 28 | 21 | 26.9 | 128 | PLACA | B-19322 VIALE 26_PLACA_21.0_28 | 27.3 | 26.789 | 3 | 128.095
B-19322 VIALE 26 | 152.4 | concreto 3000 psi | Placa P11 T1 (ejes 06-08 entre A-J) | 2026-04-25 | 5/23/2026 12:00:00 AM | 28 | 21 | 28.8 | 137 | PLACA | B-19322 VIALE 26_PLACA_21.0_28 | 27.3 | 26.789 | 3 | 137.143
B-19322 VIALE 26 | 152.4 | concreto 3000 psi | Placa P11 T1 (ejes 06-08 entre A-J) | 2026-04-25 | 5/23/2026 12:00:00 AM | 28 | 21 | 26.2 | 124 | PLACA | B-19322 VIALE 26_PLACA_21.0_28 | 27.3 | 26.789 | 3 | 124.762
B-19322 VIALE 26 | 152.4 | concreto 3000 psi | Placa Cubierta T2 (ejes 11-15 entre A-J) | 2026-04-28 | 5/26/2026 12:00:00 AM | 28 | 21 | 25.6 | 122 | PLACA | B-19322 VIALE 26_PLACA_21.0_28 | 27.667 | 27.678 | 3 | 121.905
B-19322 VIALE 26 | 152.4 | concreto 3000 psi | Placa Cubierta T2 (ejes 11-15 entre A-J) | 2026-04-28 | 5/26/2026 12:00:00 AM | 28 | 21 | 29.3 | 139 | PLACA | B-19322 VIALE 26_PLACA_21.0_28 | 27.667 | 27.678 | 3 | 139.524
B-19322 VIALE 26 | 152.4 | concreto 3000 psi | Placa Cubierta T2 (ejes 11-15 entre A-J) | 2026-04-28 | 5/26/2026 12:00:00 AM | 28 | 21 | 28.1 | 134 | PLACA | B-19322 VIALE 26_PLACA_21.0_28 | 27.667 | 27.678 | 3 | 133.81
B-19322 VIALE 26 | 165.1 | concreto 3000 psi | Placa P11 T1 (ejes 04-06 entre A-J) y escalera T1 P7 a P8 | 2026-04-28 | 5/26/2026 12:00:00 AM | 28 | 21 | 22.4 | 106 | PLACA | B-19322 VIALE 26_PLACA_21.0_28 | 22.067 | 25.678 | 3 | 106.667
B-19322 VIALE 26 | 165.1 | concreto 3000 psi | Placa P11 T1 (ejes 04-06 entre A-J) y escalera T1 P7 a P8 | 2026-04-28 | 5/26/2026 12:00:00 AM | 28 | 21 | 22.2 | 106 | PLACA | B-19322 VIALE 26_PLACA_21.0_28 | 22.067 | 25.678 | 3 | 105.714
B-19322 VIALE 26 | 165.1 | concreto 3000 psi | Placa P11 T1 (ejes 04-06 entre A-J) y escalera T1 P7 a P8 | 2026-04-28 | 5/26/2026 12:00:00 AM | 28 | 21 | 21.6 | 103 | PLACA | B-19322 VIALE 26_PLACA_21.0_28 | 22.067 | 25.678 | 3 | 102.857
B-19322 VIALE 26 | 228.6 | concreto 3000 psi | Muros P11 T1 (EJES 11-15 ENTRE J-G) M=31,32,07,04,28,29 | 2026-04-28 | 5/26/2026 12:00:00 AM | 28 | 21 | 25.4 | 121 | MURO | B-19322 VIALE 26_MURO_21.0_28 | 24.267 | 24.667 | 3 | 120.952
B-19322 VIALE 26 | 228.6 | concreto 3000 psi | Muros P11 T1 (EJES 11-15 ENTRE J-G) M=31,32,07,04,28,29 | 2026-04-28 | 5/26/2026 12:00:00 AM | 28 | 21 | 23.1 | 110 | MURO | B-19322 VIALE 26_MURO_21.0_28 | 24.267 | 24.667 | 3 | 110
B-19322 VIALE 26 | 228.6 | concreto 3000 psi | Muros P11 T1 (EJES 11-15 ENTRE J-G) M=31,32,07,04,28,29 | 2026-04-28 | 5/26/2026 12:00:00 AM | 28 | 21 | 24.3 | 116 | MURO | B-19322 VIALE 26_MURO_21.0_28 | 24.267 | 24.667 | 3 | 115.714
B-19322 VIALE 26 | 228.6 | concreto 3000 psi | Muros P11 T1 (EJES 12-14 ENTRE A-F) M=01,02,23,25,09 | 2026-04-29 | 5/27/2026 12:00:00 AM | 28 | 21 | 28.6 | 136 | MURO | B-19322 VIALE 26_MURO_21.0_28 | 28.767 | 25.034 | 3 | 136.19
B-19322 VIALE 26 | 228.6 | concreto 3000 psi | Muros P11 T1 (EJES 12-14 ENTRE A-F) M=01,02,23,25,09 | 2026-04-29 | 5/27/2026 12:00:00 AM | 28 | 21 | 28.6 | 136 | MURO | B-19322 VIALE 26_MURO_21.0_28 | 28.767 | 25.034 | 3 | 136.19
B-19322 VIALE 26 | 228.6 | concreto 3000 psi | Muros P11 T1 (EJES 12-14 ENTRE A-F) M=01,02,23,25,09 | 2026-04-29 | 5/27/2026 12:00:00 AM | 28 | 21 | 29.1 | 139 | MURO | B-19322 VIALE 26_MURO_21.0_28 | 28.767 | 25.034 | 3 | 138.571
B-19322 VIALE 26 | 196.85 | concreto 3000 psi | Muros P14 T2 (EJES 3 Y 4 (E/J), EJES 4 Y 5 (A/D) | 2026-04-28 | 5/26/2026 12:00:00 AM | 28 | 21 | 32.2 | 153 | MURO | B-19322 VIALE 26_MURO_21.0_28 | 32.167 | 28.4 | 3 | 153.333
B-19322 VIALE 26 | 196.85 | concreto 3000 psi | Muros P14 T2 (EJES 3 Y 4 (E/J), EJES 4 Y 5 (A/D) | 2026-04-28 | 5/26/2026 12:00:00 AM | 28 | 21 | 32.5 | 155 | MURO | B-19322 VIALE 26_MURO_21.0_28 | 32.167 | 28.4 | 3 | 154.762
B-19322 VIALE 26 | 196.85 | concreto 3000 psi | Muros P14 T2 (EJES 3 Y 4 (E/J), EJES 4 Y 5 (A/D) | 2026-04-28 | 5/26/2026 12:00:00 AM | 28 | 21 | 31.8 | 151 | MURO | B-19322 VIALE 26_MURO_21.0_28 | 32.167 | 28.4 | 3 | 151.429
B-19322 VIALE 26 | 190.5 | concreto 3000 psi | Placa P11 T1 (ejes 01-04 entre A-J) | 2026-04-29 | 5/27/2026 12:00:00 AM | 28 | 21 | 19.4 | 92 | PLACA | B-19322 VIALE 26_PLACA_21.0_28 | 19.1 | 26.678 | 3 | 92.381
B-19322 VIALE 26 | 190.5 | concreto 3000 psi | Placa P11 T1 (ejes 01-04 entre A-J) | 2026-04-29 | 5/27/2026 12:00:00 AM | 28 | 21 | 19.1 | 91 | PLACA | B-19322 VIALE 26_PLACA_21.0_28 | 19.1 | 26.678 | 3 | 90.952
B-19322 VIALE 26 | 190.5 | concreto 3000 psi | Placa P11 T1 (ejes 01-04 entre A-J) | 2026-04-29 | 5/27/2026 12:00:00 AM | 28 | 21 | 18.8 | 90 | PLACA | B-19322 VIALE 26_PLACA_21.0_28 | 19.1 | 26.678 | 3 | 89.524
B-19322 VIALE 26 | 203.2 | 3000 PSI | MUROS T1 P14 EJE 10 DEL A-J EJE 9 ENTRE J Y F M=2,31,14 | 2026-04-21 | 5/19/2026 12:00:00 AM | 28 | 21 | 24.6 | 117 | MURO | B-19322 VIALE 26_MURO_21.0_28 | 24.167 | 25.145 | 3 | 117.143
B-19322 VIALE 26 | 203.2 | 3000 PSI | MUROS T1 P14 EJE 10 DEL A-J EJE 9 ENTRE J Y F M=2,31,14 | 2026-04-21 | 5/19/2026 12:00:00 AM | 28 | 21 | 23.1 | 110 | MURO | B-19322 VIALE 26_MURO_21.0_28 | 24.167 | 25.145 | 3 | 110
B-19322 VIALE 26 | 203.2 | 3000 PSI | MUROS T1 P14 EJE 10 DEL A-J EJE 9 ENTRE J Y F M=2,31,14 | 2026-04-21 | 5/19/2026 12:00:00 AM | 28 | 21 | 24.8 | 118 | MURO | B-19322 VIALE 26_MURO_21.0_28 | 24.167 | 25.145 | 3 | 118.095
B-19322 VIALE 26 | 228.6 | 3000 PSI | MUROS T1 P10 EJES 7-8 ENTRE A Y J M=2,13,9,22,23,24 | 2026-04-21 | 5/19/2026 12:00:00 AM | 28 | 21 | 25.8 | 123 | MURO | B-19322 VIALE 26_MURO_21.0_28 | 25.133 | 22.8 | 3 | 122.857
B-19322 VIALE 26 | 228.6 | 3000 PSI | MUROS T1 P10 EJES 7-8 ENTRE A Y J M=2,13,9,22,23,24 | 2026-04-21 | 5/19/2026 12:00:00 AM | 28 | 21 | 24.2 | 115 | MURO | B-19322 VIALE 26_MURO_21.0_28 | 25.133 | 22.8 | 3 | 115.238
B-19322 VIALE 26 | 228.6 | 3000 PSI | MUROS T1 P10 EJES 7-8 ENTRE A Y J M=2,13,9,22,23,24 | 2026-04-21 | 5/19/2026 12:00:00 AM | 28 | 21 | 25.4 | 121 | MURO | B-19322 VIALE 26_MURO_21.0_28 | 25.133 | 22.8 | 3 | 120.952
B-19322 VIALE 26 | 203.2 | concreto 3000 psi | Muros P11 T1 (EJES 08-11 ENTRE A-F) M=09,22,13,23,25 | 2026-04-30 | 5/28/2026 12:00:00 AM | 28 | 21 | 26.7 | 127 | MURO | B-19322 VIALE 26_MURO_21.0_28 | 26.767 | 25.356 | 3 | 127.143
B-19322 VIALE 26 | 203.2 | concreto 3000 psi | Muros P11 T1 (EJES 08-11 ENTRE A-F) M=09,22,13,23,25 | 2026-04-30 | 5/28/2026 12:00:00 AM | 28 | 21 | 26.5 | 126 | MURO | B-19322 VIALE 26_MURO_21.0_28 | 26.767 | 25.356 | 3 | 126.19
B-19322 VIALE 26 | 203.2 | concreto 3000 psi | Muros P11 T1 (EJES 08-11 ENTRE A-F) M=09,22,13,23,25 | 2026-04-30 | 5/28/2026 12:00:00 AM | 28 | 21 | 27.1 | 129 | MURO | B-19322 VIALE 26_MURO_21.0_28 | 26.767 | 25.356 | 3 | 129.048
B-19322 VIALE 26 | 203.2 | concreto 3000 psi | Muros P12 T1 (EJES 08-10 ENTRE J-G) M=02,13,09,22,23,24,25 | 2026-05-02 | 5/30/2026 12:00:00 AM | 28 | 21 | 22.3 | 106 | MURO | B-19322 VIALE 26_MURO_21.0_28 | 21.8 | 24.567 | 3 | 106.19
B-19322 VIALE 26 | 203.2 | concreto 3000 psi | Muros P12 T1 (EJES 08-10 ENTRE J-G) M=02,13,09,22,23,24,25 | 2026-05-02 | 5/30/2026 12:00:00 AM | 28 | 21 | 20 | 95 | MURO | B-19322 VIALE 26_MURO_21.0_28 | 21.8 | 24.567 | 3 | 95.238
B-19322 VIALE 26 | 203.2 | concreto 3000 psi | Muros P12 T1 (EJES 08-10 ENTRE J-G) M=02,13,09,22,23,24,25 | 2026-05-02 | 5/30/2026 12:00:00 AM | 28 | 21 | 23.1 | 110 | MURO | B-19322 VIALE 26_MURO_21.0_28 | 21.8 | 24.567 | 3 | 110
B-19322 VIALE 26 | 146.05 | concreto 3000 psi | Placa P12 T1 (ejes 12-15 entre A-J) | 2026-05-04 | 6/1/2026 12:00:00 AM | 28 | 21 | 27.9 | 133 | PLACA | B-19322 VIALE 26_PLACA_21.0_28 | 27.833 | 25.467 | 3 | 132.857
B-19322 VIALE 26 | 146.05 | concreto 3000 psi | Placa P12 T1 (ejes 12-15 entre A-J) | 2026-05-04 | 6/1/2026 12:00:00 AM | 28 | 21 | 28 | 133 | PLACA | B-19322 VIALE 26_PLACA_21.0_28 | 27.833 | 25.467 | 3 | 133.333
B-19322 VIALE 26 | 146.05 | concreto 3000 psi | Placa P12 T1 (ejes 12-15 entre A-J) | 2026-05-04 | 6/1/2026 12:00:00 AM | 28 | 21 | 27.6 | 132 | PLACA | B-19322 VIALE 26_PLACA_21.0_28 | 27.833 | 25.467 | 3 | 131.429
B-19322 VIALE 26 | 18.15 | concreto 3000 psi | Muros P11 T1 (EJES 6-07 ENTRE A-J) M=02,03,13,22,23,24 | 2026-05-04 | 6/1/2026 12:00:00 AM | 28 | 21 | 33.8 | 161 | MURO | B-19322 VIALE 26_MURO_21.0_28 | 32.067 | 27.233 | 3 | 160.952
B-19322 VIALE 26 | 18.15 | concreto 3000 psi | Muros P11 T1 (EJES 6-07 ENTRE A-J) M=02,03,13,22,23,24 | 2026-05-04 | 6/1/2026 12:00:00 AM | 28 | 21 | 31.1 | 148 | MURO | B-19322 VIALE 26_MURO_21.0_28 | 32.067 | 27.233 | 3 | 148.095
B-19322 VIALE 26 | 18.15 | concreto 3000 psi | Muros P11 T1 (EJES 6-07 ENTRE A-J) M=02,03,13,22,23,24 | 2026-05-04 | 6/1/2026 12:00:00 AM | 28 | 21 | 31.3 | 149 | MURO | B-19322 VIALE 26_MURO_21.0_28 | 32.067 | 27.233 | 3 | 149.048
B-19322 VIALE 26 | 1 | concreto 3000 psi | Muros P11 T1 (EJES 04-05 ENTRE A-J) M=02,03,09,22,24,25 | 2026-05-05 | 6/2/2026 12:00:00 AM | 28 | 21 | 39.8 | 190 | MURO | B-19322 VIALE 26_MURO_21.0_28 | 39.5 | 33.133 | 3 | 189.524
B-19322 VIALE 26 | 1 | concreto 3000 psi | Muros P11 T1 (EJES 04-05 ENTRE A-J) M=02,03,09,22,24,25 | 2026-05-05 | 6/2/2026 12:00:00 AM | 28 | 21 | 40.7 | 194 | MURO | B-19322 VIALE 26_MURO_21.0_28 | 39.5 | 33.133 | 3 | 193.81
B-19322 VIALE 26 | 1 | concreto 3000 psi | Muros P11 T1 (EJES 04-05 ENTRE A-J) M=02,03,09,22,24,25 | 2026-05-05 | 6/2/2026 12:00:00 AM | 28 | 21 | 38 | 181 | MURO | B-19322 VIALE 26_MURO_21.0_28 | 39.5 | 33.133 | 3 | 180.952
B-19322 VIALE 26 | 1 | concreto 3000 psi | Placa P12 T1 (ejes 10-12 entre A-J) | 2026-05-05 | 6/2/2026 12:00:00 AM | 28 | 21 | 34.8 | 166 | PLACA | B-19322 VIALE 26_PLACA_21.0_28 | 34.767 | 35.445 | 3 | 165.714
B-19322 VIALE 26 | 1 | concreto 3000 psi | Placa P12 T1 (ejes 10-12 entre A-J) | 2026-05-05 | 6/2/2026 12:00:00 AM | 28 | 21 | 34.2 | 163 | PLACA | B-19322 VIALE 26_PLACA_21.0_28 | 34.767 | 35.445 | 3 | 162.857
B-19322 VIALE 26 | 1 | concreto 3000 psi | Placa P12 T1 (ejes 10-12 entre A-J) | 2026-05-05 | 6/2/2026 12:00:00 AM | 28 | 21 | 35.3 | 168 | PLACA | B-19322 VIALE 26_PLACA_21.0_28 | 34.767 | 35.445 | 3 | 168.095
B-19322 VIALE 26 | 177.8 | concreto 3000 psi | Escalera P-13 a P4 T2 | 2026-05-05 | 6/2/2026 12:00:00 AM | 28 | 21 | 27.9 | 133 |  |  | 28.067 | 34.111 | 3 | 132.857
B-19322 VIALE 26 | 177.8 | concreto 3000 psi | Escalera P-13 a P4 T2 | 2026-05-05 | 6/2/2026 12:00:00 AM | 28 | 21 | 27.9 | 133 |  |  | 28.067 | 34.111 | 3 | 132.857
B-19322 VIALE 26 | 177.8 | concreto 3000 psi | Escalera P-13 a P4 T2 | 2026-05-05 | 6/2/2026 12:00:00 AM | 28 | 21 | 28.4 | 135 |  |  | 28.067 | 34.111 | 3 | 135.238
B-19322 VIALE 26 | 228.6 | concreto 3000 psi | Placa Cubierta T2 (ejes 08-11 entre A-J) | 2026-05-06 | 6/3/2026 12:00:00 AM | 28 | 21 | 24.9 | 118 | PLACA | B-19322 VIALE 26_PLACA_21.0_28 | 27.367 | 30.067 | 3 | 118.571
B-19322 VIALE 26 | 228.6 | concreto 3000 psi | Placa Cubierta T2 (ejes 08-11 entre A-J) | 2026-05-06 | 6/3/2026 12:00:00 AM | 28 | 21 | 31.8 | 151 | PLACA | B-19322 VIALE 26_PLACA_21.0_28 | 27.367 | 30.067 | 3 | 151.429
B-19322 VIALE 26 | 228.6 | concreto 3000 psi | Placa Cubierta T2 (ejes 08-11 entre A-J) | 2026-05-06 | 6/3/2026 12:00:00 AM | 28 | 21 | 25.4 | 121 | PLACA | B-19322 VIALE 26_PLACA_21.0_28 | 27.367 | 30.067 | 3 | 120.952
B-19322 VIALE 26 | 228.6 | concreto 3000 psi | Placa P12 T1 (ejes 08-10 entre A-J) | 2026-05-06 | 6/3/2026 12:00:00 AM | 28 | 21 | 41.6 | 198 | PLACA | B-19322 VIALE 26_PLACA_21.0_28 | 42.167 | 32.534 | 3 | 198.095
B-19322 VIALE 26 | 228.6 | concreto 3000 psi | Placa P12 T1 (ejes 08-10 entre A-J) | 2026-05-06 | 6/3/2026 12:00:00 AM | 28 | 21 | 41.2 | 196 | PLACA | B-19322 VIALE 26_PLACA_21.0_28 | 42.167 | 32.534 | 3 | 196.19
B-19322 VIALE 26 | 228.6 | concreto 3000 psi | Placa P12 T1 (ejes 08-10 entre A-J) | 2026-05-06 | 6/3/2026 12:00:00 AM | 28 | 21 | 43.7 | 208 | PLACA | B-19322 VIALE 26_PLACA_21.0_28 | 42.167 | 32.534 | 3 | 208.095
B-19322 VIALE 26 | 228.6 | concreto 3000 psi | Muros P11 T1 (EJES 02-03 ENTRE A-J) M=02,09,13,23,24 | 2026-05-06 | 6/3/2026 12:00:00 AM | 28 | 21 | 36.9 | 176 | MURO | B-19322 VIALE 26_MURO_21.0_28 | 33.433 | 34.322 | 3 | 175.714
B-19322 VIALE 26 | 228.6 | concreto 3000 psi | Muros P11 T1 (EJES 02-03 ENTRE A-J) M=02,09,13,23,24 | 2026-05-06 | 6/3/2026 12:00:00 AM | 28 | 21 | 29.6 | 141 | MURO | B-19322 VIALE 26_MURO_21.0_28 | 33.433 | 34.322 | 3 | 140.952
B-19322 VIALE 26 | 228.6 | concreto 3000 psi | Muros P11 T1 (EJES 02-03 ENTRE A-J) M=02,09,13,23,24 | 2026-05-06 | 6/3/2026 12:00:00 AM | 28 | 21 | 33.8 | 161 | MURO | B-19322 VIALE 26_MURO_21.0_28 | 33.433 | 34.322 | 3 | 160.952
B-19322 VIALE 26 | 1 | concreto 3000 psi | Placa P12 T1 (ejes 06-08 entre A-J) | 2026-05-07 | 6/4/2026 12:00:00 AM | 28 | 21 | 39.4 | 187 | PLACA | B-19322 VIALE 26_PLACA_21.0_28 | 39.233 | 38.278 | 3 | 187.619
B-19322 VIALE 26 | 1 | concreto 3000 psi | Placa P12 T1 (ejes 06-08 entre A-J) | 2026-05-07 | 6/4/2026 12:00:00 AM | 28 | 21 | 38.9 | 185 | PLACA | B-19322 VIALE 26_PLACA_21.0_28 | 39.233 | 38.278 | 3 | 185.238
B-19322 VIALE 26 | 1 | concreto 3000 psi | Placa P12 T1 (ejes 06-08 entre A-J) | 2026-05-07 | 6/4/2026 12:00:00 AM | 28 | 21 | 39.4 | 188 | PLACA | B-19322 VIALE 26_PLACA_21.0_28 | 39.233 | 38.278 | 3 | 187.619
B-19322 VIALE 26 | 203.2 | concreto 3000 psi | Muros Cubierta T2 (ejes 14-15 / E-J escalera) | 2026-05-07 | 6/4/2026 12:00:00 AM | 28 | 21 | 13 | 62 | MURO | B-19322 VIALE 26_MURO_21.0_28 | 13.533 | 28.733 | 3 | 61.905
B-19322 VIALE 26 | 203.2 | concreto 3000 psi | Muros Cubierta T2 (ejes 14-15 / E-J escalera) | 2026-05-07 | 6/4/2026 12:00:00 AM | 28 | 21 | 14 | 67 | MURO | B-19322 VIALE 26_MURO_21.0_28 | 13.533 | 28.733 | 3 | 66.667
B-19322 VIALE 26 | 203.2 | concreto 3000 psi | Muros Cubierta T2 (ejes 14-15 / E-J escalera) | 2026-05-07 | 6/4/2026 12:00:00 AM | 28 | 21 | 13.6 | 65 | MURO | B-19322 VIALE 26_MURO_21.0_28 | 13.533 | 28.733 | 3 | 64.762
B-19322 VIALE 26 | 1 | concreto 3000 psi | Muros P11 T1 (EJES 01-02 ENTRE A-J) M=14,15,12,16,11 | 2026-05-07 | 6/4/2026 12:00:00 AM | 28 | 21 | 40.7 | 194 | MURO | B-19322 VIALE 26_MURO_21.0_28 | 40.667 | 31.144 | 3 | 193.81
B-19322 VIALE 26 | 1 | concreto 3000 psi | Muros P11 T1 (EJES 01-02 ENTRE A-J) M=14,15,12,16,11 | 2026-05-07 | 6/4/2026 12:00:00 AM | 28 | 21 | 40.7 | 194 | MURO | B-19322 VIALE 26_MURO_21.0_28 | 40.667 | 31.144 | 3 | 193.81
B-19322 VIALE 26 | 1 | concreto 3000 psi | Muros P11 T1 (EJES 01-02 ENTRE A-J) M=14,15,12,16,11 | 2026-05-07 | 6/4/2026 12:00:00 AM | 28 | 21 | 40.6 | 193 | MURO | B-19322 VIALE 26_MURO_21.0_28 | 40.667 | 31.144 | 3 | 193.333
B-19322 VIALE 26 | 203.2 | concreto 3000 psi | Muros P12 T1 (EJES 12-15 ENTRE J-G) M=07,31,32,03,04,30,29 | 2026-05-08 | 6/5/2026 12:00:00 AM | 28 | 21 | 28.1 | 134 | MURO | B-19322 VIALE 26_MURO_21.0_28 | 27.433 | 27.211 | 3 | 133.81
B-19322 VIALE 26 | 203.2 | concreto 3000 psi | Muros P12 T1 (EJES 12-15 ENTRE J-G) M=07,31,32,03,04,30,29 | 2026-05-08 | 6/5/2026 12:00:00 AM | 28 | 21 | 26.9 | 128 | MURO | B-19322 VIALE 26_MURO_21.0_28 | 27.433 | 27.211 | 3 | 128.095
B-19322 VIALE 26 | 203.2 | concreto 3000 psi | Muros P12 T1 (EJES 12-15 ENTRE J-G) M=07,31,32,03,04,30,29 | 2026-05-08 | 6/5/2026 12:00:00 AM | 28 | 21 | 27.3 | 130 | MURO | B-19322 VIALE 26_MURO_21.0_28 | 27.433 | 27.211 | 3 | 130
B-19322 VIALE 26 | 165.1 | concreto 3000 psi | Placa P12 T1 (ejes 04-06 entre A-J) | 2026-05-08 | 6/5/2026 12:00:00 AM | 28 | 21 | 24.8 | 118 | PLACA | B-19322 VIALE 26_PLACA_21.0_28 | 25.533 | 31.211 | 3 | 118.095
B-19322 VIALE 26 | 165.1 | concreto 3000 psi | Placa P12 T1 (ejes 04-06 entre A-J) | 2026-05-08 | 6/5/2026 12:00:00 AM | 28 | 21 | 26.6 | 127 | PLACA | B-19322 VIALE 26_PLACA_21.0_28 | 25.533 | 31.211 | 3 | 126.667
B-19322 VIALE 26 | 165.1 | concreto 3000 psi | Placa P12 T1 (ejes 04-06 entre A-J) | 2026-05-08 | 6/5/2026 12:00:00 AM | 28 | 21 | 25.2 | 120 | PLACA | B-19322 VIALE 26_PLACA_21.0_28 | 25.533 | 31.211 | 3 | 120
B-19322 VIALE 26 | 165.1 | concreto 3000 psi | Placa Cubierta T2 (ejes 05-08 / A-J) | 2026-05-11 | 6/8/2026 12:00:00 AM | 28 | 21 | 18.6 | 88 | PLACA | B-19322 VIALE 26_PLACA_21.0_28 | 19.733 | 24.233 | 3 | 88.571
B-19322 VIALE 26 | 165.1 | concreto 3000 psi | Placa Cubierta T2 (ejes 05-08 / A-J) | 2026-05-11 | 6/8/2026 12:00:00 AM | 28 | 21 | 20 | 95 | PLACA | B-19322 VIALE 26_PLACA_21.0_28 | 19.733 | 24.233 | 3 | 95.238
B-19322 VIALE 26 | 165.1 | concreto 3000 psi | Placa Cubierta T2 (ejes 05-08 / A-J) | 2026-05-11 | 6/8/2026 12:00:00 AM | 28 | 21 | 20.6 | 98 | PLACA | B-19322 VIALE 26_PLACA_21.0_28 | 19.733 | 24.233 | 3 | 98.095
B-19322 VIALE 26 | 165.1 | concreto 3000 psi | Placa P12 T1 (ejes 01-04 entre A-J) | 2026-05-11 | 6/8/2026 12:00:00 AM | 28 | 21 | 38.6 | 184 | PLACA | B-19322 VIALE 26_PLACA_21.0_28 | 38.267 | 27.844 | 3 | 183.81
B-19322 VIALE 26 | 165.1 | concreto 3000 psi | Placa P12 T1 (ejes 01-04 entre A-J) | 2026-05-11 | 6/8/2026 12:00:00 AM | 28 | 21 | 39.6 | 188 | PLACA | B-19322 VIALE 26_PLACA_21.0_28 | 38.267 | 27.844 | 3 | 188.571
B-19322 VIALE 26 | 165.1 | concreto 3000 psi | Placa P12 T1 (ejes 01-04 entre A-J) | 2026-05-11 | 6/8/2026 12:00:00 AM | 28 | 21 | 36.6 | 174 | PLACA | B-19322 VIALE 26_PLACA_21.0_28 | 38.267 | 27.844 | 3 | 174.286
B-19322 VIALE 26 | 228.6 | concreto 3000 psi | Muros P12 T1 (ejes 12-14 entre A-F) M=01,02,09,13,22,23,25 | 2026-05-11 | 6/8/2026 12:00:00 AM | 28 | 21 | 44.4 | 211 | MURO | B-19322 VIALE 26_MURO_21.0_28 | 45.633 | 34.544 | 3 | 211.429
B-19322 VIALE 26 | 228.6 | concreto 3000 psi | Muros P12 T1 (ejes 12-14 entre A-F) M=01,02,09,13,22,23,25 | 2026-05-11 | 6/8/2026 12:00:00 AM | 28 | 21 | 46.8 | 223 | MURO | B-19322 VIALE 26_MURO_21.0_28 | 45.633 | 34.544 | 3 | 222.857
B-19322 VIALE 26 | 228.6 | concreto 3000 psi | Muros P12 T1 (ejes 12-14 entre A-F) M=01,02,09,13,22,23,25 | 2026-05-11 | 6/8/2026 12:00:00 AM | 28 | 21 | 45.7 | 218 | MURO | B-19322 VIALE 26_MURO_21.0_28 | 45.633 | 34.544 | 3 | 217.619
B-19322 VIALE 26 | 156 | RELLENO FLUIDO 10KG/CM2 | TORRE LLENO MORTERO | 2025-05-17 | 6/14/2025 12:00:00 AM | 28 | 10 | 2 | 20 |  |  | 2.7 |  | 2 | 20
B-19322 VIALE 26 | 156 | RELLENO FLUIDO 10KG/CM2 | TORRE LLENO MORTERO | 2025-05-17 | 6/14/2025 12:00:00 AM | 28 | 10 | 3.4 | 34 |  |  | 2.7 |  | 2 | 34
B-19322 VIALE 26 | 228.6 | 3000 PSI | MUROS T2 P12 EJE 5 J AL F EJE 4 J LA F EJE 3 DEL J AL AM=32,9A,29A | 2026-03-24 | 4/15/2026 12:00:00 AM | 22 | 21 | 22 | 105 | MURO | B-19322 VIALE 26_MURO_21.0_22 | 22.067 |  | 3 | 104.762
B-19322 VIALE 26 | 228.6 | 3000 PSI | MUROS T2 P12 EJE 5 J AL F EJE 4 J LA F EJE 3 DEL J AL AM=32,9A,29A | 2026-03-24 | 4/15/2026 12:00:00 AM | 22 | 21 | 22.3 | 106 | MURO | B-19322 VIALE 26_MURO_21.0_22 | 22.067 |  | 3 | 106.19
B-19322 VIALE 26 | 228.6 | 3000 PSI | MUROS T2 P12 EJE 5 J AL F EJE 4 J LA F EJE 3 DEL J AL AM=32,9A,29A | 2026-03-24 | 4/15/2026 12:00:00 AM | 22 | 21 | 21.9 | 104 | MURO | B-19322 VIALE 26_MURO_21.0_22 | 22.067 |  | 3 | 104.286
B-19322 VIALE 26 | 203.2 | 3000 PSI | MUROS T2 P12 EJES 7 J-F M=323,9,29, EJE 6 A Y J M=14,3,2 EJE 4 Y 5 A Y D M=32,9,29 | 2026-03-25 | 4/15/2026 12:00:00 AM | 21 | 21 | 25.3 | 120 | MURO | B-19322 VIALE 26_MURO_21.0_21 | 24.933 |  | 3 | 120.476
B-19322 VIALE 26 | 203.2 | 3000 PSI | MUROS T2 P12 EJES 7 J-F M=323,9,29, EJE 6 A Y J M=14,3,2 EJE 4 Y 5 A Y D M=32,9,29 | 2026-03-25 | 4/15/2026 12:00:00 AM | 21 | 21 | 24.7 | 118 | MURO | B-19322 VIALE 26_MURO_21.0_21 | 24.933 |  | 3 | 117.619
B-19322 VIALE 26 | 203.2 | 3000 PSI | MUROS T2 P12 EJES 7 J-F M=323,9,29, EJE 6 A Y J M=14,3,2 EJE 4 Y 5 A Y D M=32,9,29 | 2026-03-25 | 4/15/2026 12:00:00 AM | 21 | 21 | 24.8 | 118 | MURO | B-19322 VIALE 26_MURO_21.0_21 | 24.933 |  | 3 | 118.095
B-19322 VIALE 26 | 152.4 | 3000 PSI | PLACA T2 PISO 13 EJES 12 AL 15 ENTRE A Y J | 2026-03-25 | 4/15/2026 12:00:00 AM | 21 | 21 | 25.5 | 122 | PLACA | B-19322 VIALE 26_PLACA_21.0_21 | 26.533 |  | 3 | 121.429
B-19322 VIALE 26 | 152.4 | 3000 PSI | PLACA T2 PISO 13 EJES 12 AL 15 ENTRE A Y J | 2026-03-25 | 4/15/2026 12:00:00 AM | 21 | 21 | 28.1 | 134 | PLACA | B-19322 VIALE 26_PLACA_21.0_21 | 26.533 |  | 3 | 133.81
B-19322 VIALE 26 | 152.4 | 3000 PSI | PLACA T2 PISO 13 EJES 12 AL 15 ENTRE A Y J | 2026-03-25 | 4/15/2026 12:00:00 AM | 21 | 21 | 26 | 124 | PLACA | B-19322 VIALE 26_PLACA_21.0_21 | 26.533 |  | 3 | 123.81
B-19322 VIALE 26 | 177 | 3500 PSI | TORRE 2 PILOTE 70 | 2025-04-16 | 5/6/2025 12:00:00 AM | 20 | 24.5 | 21.7 | 88 |  |  | 21.3 |  | 3 | 88.571
B-19322 VIALE 26 | 177 | 3500 PSI | TORRE 2 PILOTE 70 | 2025-04-16 | 5/6/2025 12:00:00 AM | 20 | 24.5 | 21.5 | 88 |  |  | 21.3 |  | 3 | 87.755
B-19322 VIALE 26 | 177 | 3500 PSI | TORRE 2 PILOTE 70 | 2025-04-16 | 5/6/2025 12:00:00 AM | 20 | 24.5 | 20.7 | 85 |  |  | 21.3 |  | 3 | 84.49
B-19322 VIALE 26 | 203 | 3500 PSI | TORRE 2 PILOTE 63-57 | 2025-04-15 | 5/5/2025 12:00:00 AM | 20 | 24.5 | 29.3 | 120 |  |  | 29.933 |  | 3 | 119.592
B-19322 VIALE 26 | 203 | 3500 PSI | TORRE 2 PILOTE 63-57 | 2025-04-15 | 5/5/2025 12:00:00 AM | 20 | 24.5 | 29.8 | 121 |  |  | 29.933 |  | 3 | 121.633
B-19322 VIALE 26 | 203 | 3500 PSI | TORRE 2 PILOTE 63-57 | 2025-04-15 | 5/5/2025 12:00:00 AM | 20 | 24.5 | 30.7 | 125 |  |  | 29.933 |  | 3 | 125.306
B-19322 VIALE 26 | 139.7 | 3000 PSI | PLACA T2 PISO 13 EJES 10 AL 12 ENTRE A Y J | 2026-03-26 | 4/15/2026 12:00:00 AM | 20 | 21 | 24.8 | 118 | PLACA | B-19322 VIALE 26_PLACA_21.0_20 | 26.2 |  | 3 | 118.095
B-19322 VIALE 26 | 139.7 | 3000 PSI | PLACA T2 PISO 13 EJES 10 AL 12 ENTRE A Y J | 2026-03-26 | 4/15/2026 12:00:00 AM | 20 | 21 | 24 | 114 | PLACA | B-19322 VIALE 26_PLACA_21.0_20 | 26.2 |  | 3 | 114.286
B-19322 VIALE 26 | 139.7 | 3000 PSI | PLACA T2 PISO 13 EJES 10 AL 12 ENTRE A Y J | 2026-03-26 | 4/15/2026 12:00:00 AM | 20 | 21 | 29.8 | 142 | PLACA | B-19322 VIALE 26_PLACA_21.0_20 | 26.2 |  | 3 | 141.905
B-19322 VIALE 26 | 215.9 | 3000 PSI | MUROS T2 PISO 12 EJES 2 AL 1 ENTRE A Y J M=1,5,20,19,22,23,24 | 2026-03-27 | 4/15/2026 12:00:00 AM | 19 | 21 | 23 | 109 | MURO | B-19322 VIALE 26_MURO_21.0_19 | 23.267 |  | 3 | 109.524
B-19322 VIALE 26 | 215.9 | 3000 PSI | MUROS T2 PISO 12 EJES 2 AL 1 ENTRE A Y J M=1,5,20,19,22,23,24 | 2026-03-27 | 4/15/2026 12:00:00 AM | 19 | 21 | 22.3 | 106 | MURO | B-19322 VIALE 26_MURO_21.0_19 | 23.267 |  | 3 | 106.19
B-19322 VIALE 26 | 215.9 | 3000 PSI | MUROS T2 PISO 12 EJES 2 AL 1 ENTRE A Y J M=1,5,20,19,22,23,24 | 2026-03-27 | 4/15/2026 12:00:00 AM | 19 | 21 | 24.5 | 117 | MURO | B-19322 VIALE 26_MURO_21.0_19 | 23.267 |  | 3 | 116.667
B-19322 VIALE 26 | 177.8 | 3000 PSI | PLACA T1 PISO 8 EJES 15 AL 12 ENTRE A Y J | 2026-03-25 | 4/13/2026 12:00:00 AM | 19 | 21 | 29.8 | 142 | PLACA | B-19322 VIALE 26_PLACA_21.0_19 | 29.767 |  | 3 | 141.905
B-19322 VIALE 26 | 177.8 | 3000 PSI | PLACA T1 PISO 8 EJES 15 AL 12 ENTRE A Y J | 2026-03-25 | 4/13/2026 12:00:00 AM | 19 | 21 | 29.1 | 139 | PLACA | B-19322 VIALE 26_PLACA_21.0_19 | 29.767 |  | 3 | 138.571
B-19322 VIALE 26 | 177.8 | 3000 PSI | PLACA T1 PISO 8 EJES 15 AL 12 ENTRE A Y J | 2026-03-25 | 4/13/2026 12:00:00 AM | 19 | 21 | 30.4 | 145 | PLACA | B-19322 VIALE 26_PLACA_21.0_19 | 29.767 |  | 3 | 144.762
B-19322 VIALE 26 | 177 | 3500 PSI | TORRE 2 PILOTE 69 | 2025-04-04 | 4/22/2025 12:00:00 AM | 18 | 24.5 | 31.5 | 129 |  |  | 30.833 |  | 3 | 128.571
B-19322 VIALE 26 | 177 | 3500 PSI | TORRE 2 PILOTE 69 | 2025-04-04 | 4/22/2025 12:00:00 AM | 18 | 24.5 | 30.1 | 123 |  |  | 30.833 |  | 3 | 122.857
B-19322 VIALE 26 | 177 | 3500 PSI | TORRE 2 PILOTE 69 | 2025-04-04 | 4/22/2025 12:00:00 AM | 18 | 24.5 | 30.9 | 126 |  |  | 30.833 |  | 3 | 126.122
B-19322 VIALE 26 | 203 | 3500 PSI | TORRE 2 PILOTE 63-57 | 2025-04-15 | 5/3/2025 12:00:00 AM | 18 | 24.5 | 30.3 | 123 |  |  | 29.4 |  | 3 | 123.673
B-19322 VIALE 26 | 203 | 3500 PSI | TORRE 2 PILOTE 63-57 | 2025-04-15 | 5/3/2025 12:00:00 AM | 18 | 24.5 | 29.8 | 122 |  |  | 29.4 |  | 3 | 121.633
B-19322 VIALE 26 | 203 | 3500 PSI | TORRE 2 PILOTE 63-57 | 2025-04-15 | 5/3/2025 12:00:00 AM | 18 | 24.5 | 28.1 | 115 |  |  | 29.4 |  | 3 | 114.694
B-19322 VIALE 26 | 203 | 3500 PSI | TORRE 2 PILOTE 107 | 2025-04-08 | 4/25/2025 12:00:00 AM | 17 | 24.5 | 28.6 | 117 |  |  | 27.3 |  | 3 | 116.735
B-19322 VIALE 26 | 203 | 3500 PSI | TORRE 2 PILOTE 107 | 2025-04-08 | 4/25/2025 12:00:00 AM | 17 | 24.5 | 28.7 | 117 |  |  | 27.3 |  | 3 | 117.143
B-19322 VIALE 26 | 203 | 3500 PSI | TORRE 2 PILOTE 107 | 2025-04-08 | 4/25/2025 12:00:00 AM | 17 | 24.5 | 24.6 | 100 |  |  | 27.3 |  | 3 | 100.408
B-19322 VIALE 26 | 177 | 3500 PSI | TORRE 2 PILOTE 70 | 2025-04-16 | 5/3/2025 12:00:00 AM | 17 | 24.5 | 21.5 | 88 |  |  | 21 |  | 3 | 87.755
B-19322 VIALE 26 | 177 | 3500 PSI | TORRE 2 PILOTE 70 | 2025-04-16 | 5/3/2025 12:00:00 AM | 17 | 24.5 | 22.5 | 92 |  |  | 21 |  | 3 | 91.837
B-19322 VIALE 26 | 177 | 3500 PSI | TORRE 2 PILOTE 70 | 2025-04-16 | 5/3/2025 12:00:00 AM | 17 | 24.5 | 19 | 77 |  |  | 21 |  | 3 | 77.551
B-19322 VIALE 26 | 228.6 | 3000 PSI | MURO T1 P8 EJES 4Y5 ENTRE AF M= 2,13,9,22,23,24 | 2026-03-25 | 4/11/2026 12:00:00 AM | 17 | 21 | 29 | 138 | MURO | B-19322 VIALE 26_MURO_21.0_17 | 29.667 |  | 3 | 138.095
B-19322 VIALE 26 | 228.6 | 3000 PSI | MURO T1 P8 EJES 4Y5 ENTRE AF M= 2,13,9,22,23,24 | 2026-03-25 | 4/11/2026 12:00:00 AM | 17 | 21 | 31.4 | 149 | MURO | B-19322 VIALE 26_MURO_21.0_17 | 29.667 |  | 3 | 149.524
B-19322 VIALE 26 | 228.6 | 3000 PSI | MURO T1 P8 EJES 4Y5 ENTRE AF M= 2,13,9,22,23,24 | 2026-03-25 | 4/11/2026 12:00:00 AM | 17 | 21 | 28.6 | 136 | MURO | B-19322 VIALE 26_MURO_21.0_17 | 29.667 |  | 3 | 136.19
B-19322 VIALE 26 | 177.8 | 3000 PSI | PLACA T1 PISO 9 EJES 8 AL 10 ENTRE A Y D | 2026-03-27 | 4/13/2026 12:00:00 AM | 17 | 21 | 27.5 | 131 | PLACA | B-19322 VIALE 26_PLACA_21.0_17 | 27.733 |  | 3 | 130.952
B-19322 VIALE 26 | 177.8 | 3000 PSI | PLACA T1 PISO 9 EJES 8 AL 10 ENTRE A Y D | 2026-03-27 | 4/13/2026 12:00:00 AM | 17 | 21 | 28.1 | 134 | PLACA | B-19322 VIALE 26_PLACA_21.0_17 | 27.733 |  | 3 | 133.81
B-19322 VIALE 26 | 177.8 | 3000 PSI | PLACA T1 PISO 9 EJES 8 AL 10 ENTRE A Y D | 2026-03-27 | 4/13/2026 12:00:00 AM | 17 | 21 | 27.6 | 132 | PLACA | B-19322 VIALE 26_PLACA_21.0_17 | 27.733 |  | 3 | 131.429
B-19322 VIALE 26 | 203.2 | 3000 PSI | MUROS T1 P8 EJE 3 Y 4 ENTRE J Y G 28,13,23,24 | 2026-03-26 | 4/11/2026 12:00:00 AM | 16 | 21 | 23.7 | 113 | MURO | B-19322 VIALE 26_MURO_21.0_16 | 25.433 |  | 3 | 112.857
B-19322 VIALE 26 | 203.2 | 3000 PSI | MUROS T1 P8 EJE 3 Y 4 ENTRE J Y G 28,13,23,24 | 2026-03-26 | 4/11/2026 12:00:00 AM | 16 | 21 | 23 | 110 | MURO | B-19322 VIALE 26_MURO_21.0_16 | 25.433 |  | 3 | 109.524
B-19322 VIALE 26 | 203.2 | 3000 PSI | MUROS T1 P8 EJE 3 Y 4 ENTRE J Y G 28,13,23,24 | 2026-03-26 | 4/11/2026 12:00:00 AM | 16 | 21 | 29.6 | 141 | MURO | B-19322 VIALE 26_MURO_21.0_16 | 25.433 |  | 3 | 140.952
B-19322 VIALE 26 | 203.2 | 4000 PSI | MUROS PISO 3 EJE 10 Y 11 ENTERE A y J M=14,31,02 | 2025-12-11 | 12/26/2025 12:00:00 AM | 15 | 28 | 44.1 | 158 | MURO | B-19322 VIALE 26_MURO_28.0_15 | 34.467 |  | 3 | 157.5
B-19322 VIALE 26 | 203.2 | 4000 PSI | MUROS PISO 3 EJE 10 Y 11 ENTERE A y J M=14,31,02 | 2025-12-11 | 12/26/2025 12:00:00 AM | 15 | 28 | 30.1 | 108 | MURO | B-19322 VIALE 26_MURO_28.0_15 | 34.467 |  | 3 | 107.5
B-19322 VIALE 26 | 203.2 | 4000 PSI | MUROS PISO 3 EJE 10 Y 11 ENTERE A y J M=14,31,02 | 2025-12-11 | 12/26/2025 12:00:00 AM | 15 | 28 | 29.2 | 104 | MURO | B-19322 VIALE 26_MURO_28.0_15 | 34.467 |  | 3 | 104.286
B-19322 VIALE 26 | 228.6 | 4000 PSI | MUROS TORRE 2 PISO 3 EJE 05 ENTRE A y J M=32-29-09 | 2025-12-18 | 1/2/2026 12:00:00 AM | 15 | 28 | 28.9 | 103 | MURO | B-19322 VIALE 26_MURO_28.0_15 | 28.333 |  | 3 | 103.214
B-19322 VIALE 26 | 228.6 | 4000 PSI | MUROS TORRE 2 PISO 3 EJE 05 ENTRE A y J M=32-29-09 | 2025-12-18 | 1/2/2026 12:00:00 AM | 15 | 28 | 28.1 | 100 | MURO | B-19322 VIALE 26_MURO_28.0_15 | 28.333 |  | 3 | 100.357
B-19322 VIALE 26 | 228.6 | 4000 PSI | MUROS TORRE 2 PISO 3 EJE 05 ENTRE A y J M=32-29-09 | 2025-12-18 | 1/2/2026 12:00:00 AM | 15 | 28 | 28 | 100 | MURO | B-19322 VIALE 26_MURO_28.0_15 | 28.333 |  | 3 | 100
B-19322 VIALE 26 | 184.15 | 3000 PSI | PLACA PISO 3 EJE 10 al 08 ENTRE A y J | 2025-12-11 | 12/26/2025 12:00:00 AM | 15 | 21 | 32.1 | 153 | PLACA | B-19322 VIALE 26_PLACA_21.0_15 | 29.8 |  | 3 | 152.857
B-19322 VIALE 26 | 184.15 | 3000 PSI | PLACA PISO 3 EJE 10 al 08 ENTRE A y J | 2025-12-11 | 12/26/2025 12:00:00 AM | 15 | 21 | 27 | 128 | PLACA | B-19322 VIALE 26_PLACA_21.0_15 | 29.8 |  | 3 | 128.571
B-19322 VIALE 26 | 184.15 | 3000 PSI | PLACA PISO 3 EJE 10 al 08 ENTRE A y J | 2025-12-11 | 12/26/2025 12:00:00 AM | 15 | 21 | 30.3 | 144 | PLACA | B-19322 VIALE 26_PLACA_21.0_15 | 29.8 |  | 3 | 144.286
B-19322 VIALE 26 | 152.4 | 3000 PSI | PLACA CIMENTACION EJE 04 al 01 ENTRE I y A | 2025-12-18 | 1/2/2026 12:00:00 AM | 15 | 21 | 22.3 | 106 | PLACA | B-19322 VIALE 26_PLACA_21.0_15 | 21.8 |  | 3 | 106.19
B-19322 VIALE 26 | 152.4 | 3000 PSI | PLACA CIMENTACION EJE 04 al 01 ENTRE I y A | 2025-12-18 | 1/2/2026 12:00:00 AM | 15 | 21 | 21.2 | 101 | PLACA | B-19322 VIALE 26_PLACA_21.0_15 | 21.8 |  | 3 | 100.952
B-19322 VIALE 26 | 152.4 | 3000 PSI | PLACA CIMENTACION EJE 04 al 01 ENTRE I y A | 2025-12-18 | 1/2/2026 12:00:00 AM | 15 | 21 | 21.9 | 104 | PLACA | B-19322 VIALE 26_PLACA_21.0_15 | 21.8 |  | 3 | 104.286
B-19322 VIALE 26 | 177.8 | 3000 PSI | PLACA T2 PISO 4 EJE O8 y 09 ENTRE A y J | 2025-12-18 | 1/2/2026 12:00:00 AM | 15 | 21 | 25.4 | 121 | PLACA | B-19322 VIALE 26_PLACA_21.0_15 | 25.833 |  | 3 | 120.952
B-19322 VIALE 26 | 177.8 | 3000 PSI | PLACA T2 PISO 4 EJE O8 y 09 ENTRE A y J | 2025-12-18 | 1/2/2026 12:00:00 AM | 15 | 21 | 25.4 | 121 | PLACA | B-19322 VIALE 26_PLACA_21.0_15 | 25.833 |  | 3 | 120.952
B-19322 VIALE 26 | 177.8 | 3000 PSI | PLACA T2 PISO 4 EJE O8 y 09 ENTRE A y J | 2025-12-18 | 1/2/2026 12:00:00 AM | 15 | 21 | 26.7 | 127 | PLACA | B-19322 VIALE 26_PLACA_21.0_15 | 25.833 |  | 3 | 127.143
B-19322 VIALE 26 | 0 | 4000 PSI | TANQUE AGUAS LLUVIAS | 2025-05-13 | 5/27/2025 12:00:00 AM | 14 | 28 | 43.7 | 156 |  |  | 42.567 |  | 3 | 156.071
B-19322 VIALE 26 | 0 | 4000 PSI | TANQUE AGUAS LLUVIAS | 2025-05-13 | 5/27/2025 12:00:00 AM | 14 | 28 | 41.6 | 148 |  |  | 42.567 |  | 3 | 148.571
B-19322 VIALE 26 | 0 | 4000 PSI | TANQUE AGUAS LLUVIAS | 2025-05-13 | 5/27/2025 12:00:00 AM | 14 | 28 | 42.4 | 151 |  |  | 42.567 |  | 3 | 151.429
B-19322 VIALE 26 | 177 | 4000 PSI | TANQUE POTABLE-CONCRETO FIBRA POLIPROPILENIO | 2025-06-11 | 6/25/2025 12:00:00 AM | 14 | 28 | 42.5 | 152 |  |  | 43.417 |  | 6 | 151.786
B-19322 VIALE 26 | 177 | 4000 PSI | TANQUE POTABLE-CONCRETO FIBRA POLIPROPILENIO | 2025-06-11 | 6/25/2025 12:00:00 AM | 14 | 28 | 45.3 | 162 |  |  | 43.417 |  | 6 | 161.786
B-19322 VIALE 26 | 177 | 4000 PSI | TANQUE POTABLE-CONCRETO FIBRA POLIPROPILENIO | 2025-06-11 | 6/25/2025 12:00:00 AM | 14 | 28 | 44.4 | 158 |  |  | 43.417 |  | 6 | 158.571
B-19322 VIALE 26 | 177 | 4000 PSI | TANQUE POTABLE-CONCRETO FIBRA POLIPROPILENIO | 2025-06-11 | 6/25/2025 12:00:00 AM | 14 | 28 | 42.7 | 152 |  |  | 43.417 |  | 6 | 152.5
B-19322 VIALE 26 | 177 | 4000 PSI | TANQUE POTABLE-CONCRETO FIBRA POLIPROPILENIO | 2025-06-11 | 6/25/2025 12:00:00 AM | 14 | 28 | 44.2 | 158 |  |  | 43.417 |  | 6 | 157.857
B-19322 VIALE 26 | 177 | 4000 PSI | TANQUE POTABLE-CONCRETO FIBRA POLIPROPILENIO | 2025-06-11 | 6/25/2025 12:00:00 AM | 14 | 28 | 41.4 | 148 |  |  | 43.417 |  | 6 | 147.857
B-19322 VIALE 26 | 177 | 4000 PSI | TANQUE POTABLE- CONCRETO FIBRA POLIPROPILENIO | 2025-06-11 | 6/25/2025 12:00:00 AM | 14 | 28 | 46 | 164 |  |  | 45.7 |  | 3 | 164.286
B-19322 VIALE 26 | 177 | 4000 PSI | TANQUE POTABLE- CONCRETO FIBRA POLIPROPILENIO | 2025-06-11 | 6/25/2025 12:00:00 AM | 14 | 28 | 47.1 | 168 |  |  | 45.7 |  | 3 | 168.214
B-19322 VIALE 26 | 177 | 4000 PSI | TANQUE POTABLE- CONCRETO FIBRA POLIPROPILENIO | 2025-06-11 | 6/25/2025 12:00:00 AM | 14 | 28 | 44 | 157 |  |  | 45.7 |  | 3 | 157.143
B-19322 VIALE 26 | 152 | 4000 PSI | TAPA TANQUE LLUVIAS | 2025-06-19 | 7/3/2025 12:00:00 AM | 14 | 28 | 37.5 | 134 |  |  | 39.233 |  | 3 | 133.929
B-19322 VIALE 26 | 152 | 4000 PSI | TAPA TANQUE LLUVIAS | 2025-06-19 | 7/3/2025 12:00:00 AM | 14 | 28 | 40.5 | 145 |  |  | 39.233 |  | 3 | 144.643
B-19322 VIALE 26 | 152 | 4000 PSI | TAPA TANQUE LLUVIAS | 2025-06-19 | 7/3/2025 12:00:00 AM | 14 | 28 | 39.7 | 142 |  |  | 39.233 |  | 3 | 141.786
B-19322 VIALE 26 | 228.6 | 4000 PSI | MURO 19,22,24,07 DEL EJE 01 CON B | 2025-11-10 | 11/24/2025 12:00:00 AM | 14 | 28 | 38.2 | 136 | MURO | B-19322 VIALE 26_MURO_28.0_14 | 37.633 |  | 3 | 136.429
B-19322 VIALE 26 | 228.6 | 4000 PSI | MURO 19,22,24,07 DEL EJE 01 CON B | 2025-11-10 | 11/24/2025 12:00:00 AM | 14 | 28 | 37.9 | 135 | MURO | B-19322 VIALE 26_MURO_28.0_14 | 37.633 |  | 3 | 135.357
B-19322 VIALE 26 | 228.6 | 4000 PSI | MURO 19,22,24,07 DEL EJE 01 CON B | 2025-11-10 | 11/24/2025 12:00:00 AM | 14 | 28 | 36.8 | 131 | MURO | B-19322 VIALE 26_MURO_28.0_14 | 37.633 |  | 3 | 131.429
B-19322 VIALE 26 | 234.95 | 4000 PSI | MUROS 14,31,02 EJE 04 ENTRE J Y F | 2025-11-10 | 11/24/2025 12:00:00 AM | 14 | 28 | 33.3 | 119 | MURO | B-19322 VIALE 26_MURO_28.0_14 | 33.967 |  | 3 | 118.929
B-19322 VIALE 26 | 234.95 | 4000 PSI | MUROS 14,31,02 EJE 04 ENTRE J Y F | 2025-11-10 | 11/24/2025 12:00:00 AM | 14 | 28 | 33 | 118 | MURO | B-19322 VIALE 26_MURO_28.0_14 | 33.967 |  | 3 | 117.857
B-19322 VIALE 26 | 234.95 | 4000 PSI | MUROS 14,31,02 EJE 04 ENTRE J Y F | 2025-11-10 | 11/24/2025 12:00:00 AM | 14 | 28 | 35.6 | 127 | MURO | B-19322 VIALE 26_MURO_28.0_14 | 33.967 |  | 3 | 127.143
B-19322 VIALE 26 | 241.3 | 4000 PSI | TORRE 2 MUROS 32,29,10 DEL EJE 13 | 2025-11-11 | 11/25/2025 12:00:00 AM | 14 | 28 | 37.4 | 133 | MURO | B-19322 VIALE 26_MURO_28.0_14 | 36.967 |  | 3 | 133.571
B-19322 VIALE 26 | 241.3 | 4000 PSI | TORRE 2 MUROS 32,29,10 DEL EJE 13 | 2025-11-11 | 11/25/2025 12:00:00 AM | 14 | 28 | 36.4 | 130 | MURO | B-19322 VIALE 26_MURO_28.0_14 | 36.967 |  | 3 | 130
B-19322 VIALE 26 | 241.3 | 4000 PSI | TORRE 2 MUROS 32,29,10 DEL EJE 13 | 2025-11-11 | 11/25/2025 12:00:00 AM | 14 | 28 | 37.1 | 132 | MURO | B-19322 VIALE 26_MURO_28.0_14 | 36.967 |  | 3 | 132.5
B-19322 VIALE 26 | 234.95 | 4000 PSI | MUROS T2PISO 1 32, 09, 29 EJE 11 | 2025-11-13 | 11/27/2025 12:00:00 AM | 14 | 28 | 31.2 | 111 | MURO | B-19322 VIALE 26_MURO_28.0_14 | 33.433 |  | 3 | 111.429
B-19322 VIALE 26 | 234.95 | 4000 PSI | MUROS T2PISO 1 32, 09, 29 EJE 11 | 2025-11-13 | 11/27/2025 12:00:00 AM | 14 | 28 | 34 | 121 | MURO | B-19322 VIALE 26_MURO_28.0_14 | 33.433 |  | 3 | 121.429
B-19322 VIALE 26 | 234.95 | 4000 PSI | MUROS T2PISO 1 32, 09, 29 EJE 11 | 2025-11-13 | 11/27/2025 12:00:00 AM | 14 | 28 | 35.1 | 125 | MURO | B-19322 VIALE 26_MURO_28.0_14 | 33.433 |  | 3 | 125.357
B-19322 VIALE 26 | 222.25 | 4000 PSI | MUROS T2 PISO 1 02, 31, 14 EJE 12 | 2025-11-13 | 11/27/2025 12:00:00 AM | 14 | 28 | 32.1 | 114 | MURO | B-19322 VIALE 26_MURO_28.0_14 | 32.167 |  | 3 | 114.643
B-19322 VIALE 26 | 222.25 | 4000 PSI | MUROS T2 PISO 1 02, 31, 14 EJE 12 | 2025-11-13 | 11/27/2025 12:00:00 AM | 14 | 28 | 34.5 | 123 | MURO | B-19322 VIALE 26_MURO_28.0_14 | 32.167 |  | 3 | 123.214
B-19322 VIALE 26 | 222.25 | 4000 PSI | MUROS T2 PISO 1 02, 31, 14 EJE 12 | 2025-11-13 | 11/27/2025 12:00:00 AM | 14 | 28 | 29.9 | 107 | MURO | B-19322 VIALE 26_MURO_28.0_14 | 32.167 |  | 3 | 106.786
B-19322 VIALE 26 | 228.6 | 4000 PSI | PISO 1 MUROS 32,09, 29 EJE 09 | 2025-11-18 | 12/2/2025 12:00:00 AM | 14 | 28 | 31.6 | 113 | MURO | B-19322 VIALE 26_MURO_28.0_14 | 33.567 |  | 3 | 112.857
B-19322 VIALE 26 | 228.6 | 4000 PSI | PISO 1 MUROS 32,09, 29 EJE 09 | 2025-11-18 | 12/2/2025 12:00:00 AM | 14 | 28 | 34.4 | 123 | MURO | B-19322 VIALE 26_MURO_28.0_14 | 33.567 |  | 3 | 122.857
B-19322 VIALE 26 | 228.6 | 4000 PSI | PISO 1 MUROS 32,09, 29 EJE 09 | 2025-11-18 | 12/2/2025 12:00:00 AM | 14 | 28 | 34.7 | 124 | MURO | B-19322 VIALE 26_MURO_28.0_14 | 33.567 |  | 3 | 123.929
B-19322 VIALE 26 | 241.3 | 4000 PSI | PISO 1 MUROS 14, 31, 02 EJE 06 | 2025-11-18 | 12/2/2025 12:00:00 AM | 14 | 28 | 32 | 114 | MURO | B-19322 VIALE 26_MURO_28.0_14 | 33.5 |  | 3 | 114.286
B-19322 VIALE 26 | 241.3 | 4000 PSI | PISO 1 MUROS 14, 31, 02 EJE 06 | 2025-11-18 | 12/2/2025 12:00:00 AM | 14 | 28 | 33.4 | 119 | MURO | B-19322 VIALE 26_MURO_28.0_14 | 33.5 |  | 3 | 119.286
B-19322 VIALE 26 | 241.3 | 4000 PSI | PISO 1 MUROS 14, 31, 02 EJE 06 | 2025-11-18 | 12/2/2025 12:00:00 AM | 14 | 28 | 35.1 | 125 | MURO | B-19322 VIALE 26_MURO_28.0_14 | 33.5 |  | 3 | 125.357
B-19322 VIALE 26 | 241.3 | 4000 PSI | MUROS PISO 1 32,09,29 EJE 07 ENTRE A Y J | 2025-11-19 | 12/3/2025 12:00:00 AM | 14 | 28 | 30.6 | 109 | MURO | B-19322 VIALE 26_MURO_28.0_14 | 30.767 |  | 3 | 109.286
B-19322 VIALE 26 | 241.3 | 4000 PSI | MUROS PISO 1 32,09,29 EJE 07 ENTRE A Y J | 2025-11-19 | 12/3/2025 12:00:00 AM | 14 | 28 | 31 | 111 | MURO | B-19322 VIALE 26_MURO_28.0_14 | 30.767 |  | 3 | 110.714
B-19322 VIALE 26 | 241.3 | 4000 PSI | MUROS PISO 1 32,09,29 EJE 07 ENTRE A Y J | 2025-11-19 | 12/3/2025 12:00:00 AM | 14 | 28 | 30.7 | 110 | MURO | B-19322 VIALE 26_MURO_28.0_14 | 30.767 |  | 3 | 109.643
B-19322 VIALE 26 | 228.6 | 4000 PSI | MUROS PISO 1 T2 EJE 06 M 31, 02, 14 ENTRE A y D | 2025-11-21 | 12/5/2025 12:00:00 AM | 14 | 28 | 28.8 | 103 | MURO | B-19322 VIALE 26_MURO_28.0_14 | 27.6 |  | 3 | 102.857
B-19322 VIALE 26 | 228.6 | 4000 PSI | MUROS PISO 1 T2 EJE 06 M 31, 02, 14 ENTRE A y D | 2025-11-21 | 12/5/2025 12:00:00 AM | 14 | 28 | 27.9 | 100 | MURO | B-19322 VIALE 26_MURO_28.0_14 | 27.6 |  | 3 | 99.643
B-19322 VIALE 26 | 228.6 | 4000 PSI | MUROS PISO 1 T2 EJE 06 M 31, 02, 14 ENTRE A y D | 2025-11-21 | 12/5/2025 12:00:00 AM | 14 | 28 | 26.1 | 93 | MURO | B-19322 VIALE 26_MURO_28.0_14 | 27.6 |  | 3 | 93.214
B-19322 VIALE 26 | 228.6 | 4000 PSI | MURO PISO 2 EJE 15 ENTRE J y D M-16-27-01 | 2025-11-27 | 12/11/2025 12:00:00 AM | 14 | 28 | 30.9 | 110 | MURO | B-19322 VIALE 26_MURO_28.0_14 | 29.867 |  | 3 | 110.357
B-19322 VIALE 26 | 228.6 | 4000 PSI | MURO PISO 2 EJE 15 ENTRE J y D M-16-27-01 | 2025-11-27 | 12/11/2025 12:00:00 AM | 14 | 28 | 28.7 | 102 | MURO | B-19322 VIALE 26_MURO_28.0_14 | 29.867 |  | 3 | 102.5
B-19322 VIALE 26 | 228.6 | 4000 PSI | MURO PISO 2 EJE 15 ENTRE J y D M-16-27-01 | 2025-11-27 | 12/11/2025 12:00:00 AM | 14 | 28 | 30 | 107 | MURO | B-19322 VIALE 26_MURO_28.0_14 | 29.867 |  | 3 | 107.143
B-19322 VIALE 26 | 209.6 | 4000 PSI | MURO PISO 2 EJE 12 ENTRE A y D M-14-31-02 | 2025-11-27 | 12/11/2025 12:00:00 AM | 14 | 28 | 30.8 | 110 | MURO | B-19322 VIALE 26_MURO_28.0_14 | 30.467 |  | 3 | 110
B-19322 VIALE 26 | 209.6 | 4000 PSI | MURO PISO 2 EJE 12 ENTRE A y D M-14-31-02 | 2025-11-27 | 12/11/2025 12:00:00 AM | 14 | 28 | 30.2 | 108 | MURO | B-19322 VIALE 26_MURO_28.0_14 | 30.467 |  | 3 | 107.857
B-19322 VIALE 26 | 209.6 | 4000 PSI | MURO PISO 2 EJE 12 ENTRE A y D M-14-31-02 | 2025-11-27 | 12/11/2025 12:00:00 AM | 14 | 28 | 30.4 | 109 | MURO | B-19322 VIALE 26_MURO_28.0_14 | 30.467 |  | 3 | 108.571
B-19322 VIALE 26 | 228.6 | 4000 PSI | MUROS PISO 2 EJE 11 ENTRE AYJ M=32.09.29 | 2025-11-28 | 12/12/2025 12:00:00 AM | 14 | 28 | 29.9 | 107 | MURO | B-19322 VIALE 26_MURO_28.0_14 | 29.6 |  | 3 | 106.786
B-19322 VIALE 26 | 228.6 | 4000 PSI | MUROS PISO 2 EJE 11 ENTRE AYJ M=32.09.29 | 2025-11-28 | 12/12/2025 12:00:00 AM | 14 | 28 | 27.8 | 99 | MURO | B-19322 VIALE 26_MURO_28.0_14 | 29.6 |  | 3 | 99.286
B-19322 VIALE 26 | 228.6 | 4000 PSI | MUROS PISO 2 EJE 11 ENTRE AYJ M=32.09.29 | 2025-11-28 | 12/12/2025 12:00:00 AM | 14 | 28 | 31.1 | 111 | MURO | B-19322 VIALE 26_MURO_28.0_14 | 29.6 |  | 3 | 111.071
B-19322 VIALE 26 | 209.55 | 4000 PSI | MUROS PISO 2 EJE 06 y 07 ENTRE A y J M=31-32-14-09-29 | 2025-12-01 | 12/15/2025 12:00:00 AM | 14 | 28 | 30.1 | 107 | MURO | B-19322 VIALE 26_MURO_28.0_14 | 31.167 |  | 3 | 107.5
B-19322 VIALE 26 | 209.55 | 4000 PSI | MUROS PISO 2 EJE 06 y 07 ENTRE A y J M=31-32-14-09-29 | 2025-12-01 | 12/15/2025 12:00:00 AM | 14 | 28 | 31 | 110 | MURO | B-19322 VIALE 26_MURO_28.0_14 | 31.167 |  | 3 | 110.714
B-19322 VIALE 26 | 209.55 | 4000 PSI | MUROS PISO 2 EJE 06 y 07 ENTRE A y J M=31-32-14-09-29 | 2025-12-01 | 12/15/2025 12:00:00 AM | 14 | 28 | 32.4 | 116 | MURO | B-19322 VIALE 26_MURO_28.0_14 | 31.167 |  | 3 | 115.714
B-19322 VIALE 26 | 203.2 | 4000 PSI | MUROS PISO 2 EJE 06 y 07 ENTRE A y J M-31-14-02 | 2025-12-02 | 12/16/2025 12:00:00 AM | 14 | 28 | 31.1 | 111 | MURO | B-19322 VIALE 26_MURO_28.0_14 | 34.733 |  | 3 | 111.071
B-19322 VIALE 26 | 203.2 | 4000 PSI | MUROS PISO 2 EJE 06 y 07 ENTRE A y J M-31-14-02 | 2025-12-02 | 12/16/2025 12:00:00 AM | 14 | 28 | 42.9 | 153 | MURO | B-19322 VIALE 26_MURO_28.0_14 | 34.733 |  | 3 | 153.214
B-19322 VIALE 26 | 203.2 | 4000 PSI | MUROS PISO 2 EJE 06 y 07 ENTRE A y J M-31-14-02 | 2025-12-02 | 12/16/2025 12:00:00 AM | 14 | 28 | 30.2 | 108 | MURO | B-19322 VIALE 26_MURO_28.0_14 | 34.733 |  | 3 | 107.857
B-19322 VIALE 26 | 241.3 | 4000 PSI | MUROS PISO 2 EJE 04 y 05 ENTRE A y J M= 32-29-09 | 2025-12-03 | 12/17/2025 12:00:00 AM | 14 | 28 | 28.5 | 102 | MURO | B-19322 VIALE 26_MURO_28.0_14 | 28.367 |  | 3 | 101.786
B-19322 VIALE 26 | 241.3 | 4000 PSI | MUROS PISO 2 EJE 04 y 05 ENTRE A y J M= 32-29-09 | 2025-12-03 | 12/17/2025 12:00:00 AM | 14 | 28 | 28.3 | 101 | MURO | B-19322 VIALE 26_MURO_28.0_14 | 28.367 |  | 3 | 101.071
B-19322 VIALE 26 | 241.3 | 4000 PSI | MUROS PISO 2 EJE 04 y 05 ENTRE A y J M= 32-29-09 | 2025-12-03 | 12/17/2025 12:00:00 AM | 14 | 28 | 28.3 | 101 | MURO | B-19322 VIALE 26_MURO_28.0_14 | 28.367 |  | 3 | 101.071
B-19322 VIALE 26 | 215.9 | 4000 PSI | MUROS PISO 2 EJE 01 AL 03 ENTRE A y J M= 21-01-20-05-22 | 2025-12-05 | 12/19/2025 12:00:00 AM | 14 | 28 | 29.3 | 104 | MURO | B-19322 VIALE 26_MURO_28.0_14 | 28.867 |  | 3 | 104.643
B-19322 VIALE 26 | 215.9 | 4000 PSI | MUROS PISO 2 EJE 01 AL 03 ENTRE A y J M= 21-01-20-05-22 | 2025-12-05 | 12/19/2025 12:00:00 AM | 14 | 28 | 28.7 | 102 | MURO | B-19322 VIALE 26_MURO_28.0_14 | 28.867 |  | 3 | 102.5
B-19322 VIALE 26 | 215.9 | 4000 PSI | MUROS PISO 2 EJE 01 AL 03 ENTRE A y J M= 21-01-20-05-22 | 2025-12-05 | 12/19/2025 12:00:00 AM | 14 | 28 | 28.6 | 102 | MURO | B-19322 VIALE 26_MURO_28.0_14 | 28.867 |  | 3 | 102.143
B-19322 VIALE 26 | 152.4 | 4000 PSI | MUROS PISO 1 EJE 12 ENTERE A y D M=13,25,02 | 2025-12-09 | 12/23/2025 12:00:00 AM | 14 | 28 | 22.9 | 82 | MURO | B-19322 VIALE 26_MURO_28.0_14 | 24.6 |  | 3 | 81.786
B-19322 VIALE 26 | 152.4 | 4000 PSI | MUROS PISO 1 EJE 12 ENTERE A y D M=13,25,02 | 2025-12-09 | 12/23/2025 12:00:00 AM | 14 | 28 | 26.5 | 95 | MURO | B-19322 VIALE 26_MURO_28.0_14 | 24.6 |  | 3 | 94.643
B-19322 VIALE 26 | 152.4 | 4000 PSI | MUROS PISO 1 EJE 12 ENTERE A y D M=13,25,02 | 2025-12-09 | 12/23/2025 12:00:00 AM | 14 | 28 | 24.4 | 87 | MURO | B-19322 VIALE 26_MURO_28.0_14 | 24.6 |  | 3 | 87.143
B-19322 VIALE 26 | 190.5 | 4000 PSI | MUROS PISO 1 EJE 15 Y 14 ENTERE J y H M=32,31-27-28-29-30 | 2025-12-09 | 12/23/2025 12:00:00 AM | 14 | 28 | 28.4 | 102 | MURO | B-19322 VIALE 26_MURO_28.0_14 | 29.033 |  | 3 | 101.429
B-19322 VIALE 26 | 190.5 | 4000 PSI | MUROS PISO 1 EJE 15 Y 14 ENTERE J y H M=32,31-27-28-29-30 | 2025-12-09 | 12/23/2025 12:00:00 AM | 14 | 28 | 30.3 | 108 | MURO | B-19322 VIALE 26_MURO_28.0_14 | 29.033 |  | 3 | 108.214
B-19322 VIALE 26 | 190.5 | 4000 PSI | MUROS PISO 1 EJE 15 Y 14 ENTERE J y H M=32,31-27-28-29-30 | 2025-12-09 | 12/23/2025 12:00:00 AM | 14 | 28 | 28.4 | 101 | MURO | B-19322 VIALE 26_MURO_28.0_14 | 29.033 |  | 3 | 101.429
B-19322 VIALE 26 | 177.8 | 3000 PSI | PLACA TORRE 2 PISO 3 EJE 08 AL 10 DEL A AL J | 2025-12-09 | 12/23/2025 12:00:00 AM | 14 | 28 | 27.9 | 133 | PLACA | B-19322 VIALE 26_PLACA_28.0_14 | 27.867 |  | 3 | 99.643
B-19322 VIALE 26 | 177.8 | 3000 PSI | PLACA TORRE 2 PISO 3 EJE 08 AL 10 DEL A AL J | 2025-12-09 | 12/23/2025 12:00:00 AM | 14 | 28 | 28.2 | 134 | PLACA | B-19322 VIALE 26_PLACA_28.0_14 | 27.867 |  | 3 | 100.714
B-19322 VIALE 26 | 177.8 | 3000 PSI | PLACA TORRE 2 PISO 3 EJE 08 AL 10 DEL A AL J | 2025-12-09 | 12/23/2025 12:00:00 AM | 14 | 28 | 27.5 | 131 | PLACA | B-19322 VIALE 26_PLACA_28.0_14 | 27.867 |  | 3 | 98.214
B-19322 VIALE 26 | 203.2 | 4000 PSI | MUROS T2 PISO 3 EJE 12 ENTRE J y E M= | 2025-12-10 | 12/24/2025 12:00:00 AM | 14 | 28 | 28.7 | 102 | MURO | B-19322 VIALE 26_MURO_28.0_14 | 28.333 |  | 3 | 102.5
B-19322 VIALE 26 | 203.2 | 4000 PSI | MUROS T2 PISO 3 EJE 12 ENTRE J y E M= | 2025-12-10 | 12/24/2025 12:00:00 AM | 14 | 28 | 27.5 | 98 | MURO | B-19322 VIALE 26_MURO_28.0_14 | 28.333 |  | 3 | 98.214
B-19322 VIALE 26 | 203.2 | 4000 PSI | MUROS T2 PISO 3 EJE 12 ENTRE J y E M= | 2025-12-10 | 12/24/2025 12:00:00 AM | 14 | 28 | 28.8 | 103 | MURO | B-19322 VIALE 26_MURO_28.0_14 | 28.333 |  | 3 | 102.857
B-19322 VIALE 26 | 215.9 | 4000 PSI | MUROS T2 PISO 3 EJE 11 ENYTE ENTRE E y J M= | 2025-12-10 | 12/24/2025 12:00:00 AM | 14 | 28 | 30.2 | 108 | MURO | B-19322 VIALE 26_MURO_28.0_14 | 29.933 |  | 3 | 107.857
B-19322 VIALE 26 | 215.9 | 4000 PSI | MUROS T2 PISO 3 EJE 11 ENYTE ENTRE E y J M= | 2025-12-10 | 12/24/2025 12:00:00 AM | 14 | 28 | 30.4 | 108 | MURO | B-19322 VIALE 26_MURO_28.0_14 | 29.933 |  | 3 | 108.571
B-19322 VIALE 26 | 215.9 | 4000 PSI | MUROS T2 PISO 3 EJE 11 ENYTE ENTRE E y J M= | 2025-12-10 | 12/24/2025 12:00:00 AM | 14 | 28 | 29.2 | 104 | MURO | B-19322 VIALE 26_MURO_28.0_14 | 29.933 |  | 3 | 104.286
B-19322 VIALE 26 | 266.7 | 4000 PSI | PRUEBA | 2025-12-12 | 12/26/2025 12:00:00 AM | 14 | 28 | 30.9 | 110 |  |  | 30.267 |  | 3 | 110.357
B-19322 VIALE 26 | 266.7 | 4000 PSI | PRUEBA | 2025-12-12 | 12/26/2025 12:00:00 AM | 14 | 28 | 28.7 | 102 |  |  | 30.267 |  | 3 | 102.5
B-19322 VIALE 26 | 266.7 | 4000 PSI | PRUEBA | 2025-12-12 | 12/26/2025 12:00:00 AM | 14 | 28 | 31.2 | 112 |  |  | 30.267 |  | 3 | 111.429
B-19322 VIALE 26 | 209.55 | 4000 PSI | MUROS PISO 3 EJE 08 y 09 ENTRE A y J M= 32-29-09 | 2025-12-12 | 12/26/2025 12:00:00 AM | 14 | 28 | 28.7 | 102 | MURO | B-19322 VIALE 26_MURO_28.0_14 | 29.433 |  | 3 | 102.5
B-19322 VIALE 26 | 209.55 | 4000 PSI | MUROS PISO 3 EJE 08 y 09 ENTRE A y J M= 32-29-09 | 2025-12-12 | 12/26/2025 12:00:00 AM | 14 | 28 | 30 | 107 | MURO | B-19322 VIALE 26_MURO_28.0_14 | 29.433 |  | 3 | 107.143
B-19322 VIALE 26 | 209.55 | 4000 PSI | MUROS PISO 3 EJE 08 y 09 ENTRE A y J M= 32-29-09 | 2025-12-12 | 12/26/2025 12:00:00 AM | 14 | 28 | 29.6 | 106 | MURO | B-19322 VIALE 26_MURO_28.0_14 | 29.433 |  | 3 | 105.714
B-19322 VIALE 26 | 215.9 | 4000 PSI | MUROS PISO 3 EJE 06 y 07 ENTRE A y J M=32-29-09 | 2025-12-15 | 12/29/2025 12:00:00 AM | 14 | 28 | 28.2 | 100 | MURO | B-19322 VIALE 26_MURO_28.0_14 | 28.933 |  | 3 | 100.714
B-19322 VIALE 26 | 215.9 | 4000 PSI | MUROS PISO 3 EJE 06 y 07 ENTRE A y J M=32-29-09 | 2025-12-15 | 12/29/2025 12:00:00 AM | 14 | 28 | 31.3 | 112 | MURO | B-19322 VIALE 26_MURO_28.0_14 | 28.933 |  | 3 | 111.786
B-19322 VIALE 26 | 215.9 | 4000 PSI | MUROS PISO 3 EJE 06 y 07 ENTRE A y J M=32-29-09 | 2025-12-15 | 12/29/2025 12:00:00 AM | 14 | 28 | 27.3 | 97 | MURO | B-19322 VIALE 26_MURO_28.0_14 | 28.933 |  | 3 | 97.5
B-19322 VIALE 26 | 203.2 | 4000 PSI | MUROS TORRE 1 PISO 1 EJE 08 y 09 ENTRE A y J M= 23-22-09 | 2025-12-15 | 12/29/2025 12:00:00 AM | 14 | 28 | 29.7 | 106 | MURO | B-19322 VIALE 26_MURO_28.0_14 | 30.333 |  | 3 | 106.071
B-19322 VIALE 26 | 203.2 | 4000 PSI | MUROS TORRE 1 PISO 1 EJE 08 y 09 ENTRE A y J M= 23-22-09 | 2025-12-15 | 12/29/2025 12:00:00 AM | 14 | 28 | 30.9 | 110 | MURO | B-19322 VIALE 26_MURO_28.0_14 | 30.333 |  | 3 | 110.357
B-19322 VIALE 26 | 203.2 | 4000 PSI | MUROS TORRE 1 PISO 1 EJE 08 y 09 ENTRE A y J M= 23-22-09 | 2025-12-15 | 12/29/2025 12:00:00 AM | 14 | 28 | 30.4 | 108 | MURO | B-19322 VIALE 26_MURO_28.0_14 | 30.333 |  | 3 | 108.571
B-19322 VIALE 26 | 215.9 | 4000 PSI | MUROS TORRE 1 PISO 1 EJE 07 y 06 ENTRTE A y J M= 23,22,09 | 2025-12-17 | 12/31/2025 12:00:00 AM | 14 | 28 | 29.9 | 107 | MURO | B-19322 VIALE 26_MURO_28.0_14 | 28.8 |  | 3 | 106.786
B-19322 VIALE 26 | 215.9 | 4000 PSI | MUROS TORRE 1 PISO 1 EJE 07 y 06 ENTRTE A y J M= 23,22,09 | 2025-12-17 | 12/31/2025 12:00:00 AM | 14 | 28 | 28 | 100 | MURO | B-19322 VIALE 26_MURO_28.0_14 | 28.8 |  | 3 | 100
B-19322 VIALE 26 | 215.9 | 4000 PSI | MUROS TORRE 1 PISO 1 EJE 07 y 06 ENTRTE A y J M= 23,22,09 | 2025-12-17 | 12/31/2025 12:00:00 AM | 14 | 28 | 28.5 | 102 | MURO | B-19322 VIALE 26_MURO_28.0_14 | 28.8 |  | 3 | 101.786
B-19322 VIALE 26 | 177.8 | 4000 PSI | MUROS PISO 1 EJE 02 y 04 ENTRE G y J M=23-08-21 | 2025-12-19 | 1/2/2026 12:00:00 AM | 14 | 28 | 26.9 | 96 | MURO | B-19322 VIALE 26_MURO_28.0_14 | 26.6 |  | 3 | 96.071
B-19322 VIALE 26 | 177.8 | 4000 PSI | MUROS PISO 1 EJE 02 y 04 ENTRE G y J M=23-08-21 | 2025-12-19 | 1/2/2026 12:00:00 AM | 14 | 28 | 25.1 | 90 | MURO | B-19322 VIALE 26_MURO_28.0_14 | 26.6 |  | 3 | 89.643
B-19322 VIALE 26 | 177.8 | 4000 PSI | MUROS PISO 1 EJE 02 y 04 ENTRE G y J M=23-08-21 | 2025-12-19 | 1/2/2026 12:00:00 AM | 14 | 28 | 27.8 | 99 | MURO | B-19322 VIALE 26_MURO_28.0_14 | 26.6 |  | 3 | 99.286
B-19322 VIALE 26 | 203.2 | 4000 PSI | MUROS PISO 3 EJE 03 y 04 ENTRE A y J M=32,29A,09A | 2025-12-19 | 1/2/2026 12:00:00 AM | 14 | 28 | 25.6 | 91 | MURO | B-19322 VIALE 26_MURO_28.0_14 | 25.033 |  | 3 | 91.429
B-19322 VIALE 26 | 203.2 | 4000 PSI | MUROS PISO 3 EJE 03 y 04 ENTRE A y J M=32,29A,09A | 2025-12-19 | 1/2/2026 12:00:00 AM | 14 | 28 | 25.2 | 90 | MURO | B-19322 VIALE 26_MURO_28.0_14 | 25.033 |  | 3 | 90
B-19322 VIALE 26 | 203.2 | 4000 PSI | MUROS PISO 3 EJE 03 y 04 ENTRE A y J M=32,29A,09A | 2025-12-19 | 1/2/2026 12:00:00 AM | 14 | 28 | 24.3 | 87 | MURO | B-19322 VIALE 26_MURO_28.0_14 | 25.033 |  | 3 | 86.786
B-19322 VIALE 26 | 203.2 | 4000 PSI | MUROS PISO 1 EJE 10 y 11 ENTRTE A y J M=22-23-09 | 2025-12-12 | 12/26/2025 12:00:00 AM | 14 | 28 | 28 | 100 | MURO | B-19322 VIALE 26_MURO_28.0_14 | 27.4 |  | 3 | 100
B-19322 VIALE 26 | 203.2 | 4000 PSI | MUROS PISO 1 EJE 10 y 11 ENTRTE A y J M=22-23-09 | 2025-12-12 | 12/26/2025 12:00:00 AM | 14 | 28 | 25.3 | 90 | MURO | B-19322 VIALE 26_MURO_28.0_14 | 27.4 |  | 3 | 90.357
B-19322 VIALE 26 | 203.2 | 4000 PSI | MUROS PISO 1 EJE 10 y 11 ENTRTE A y J M=22-23-09 | 2025-12-12 | 12/26/2025 12:00:00 AM | 14 | 28 | 28.9 | 103 | MURO | B-19322 VIALE 26_MURO_28.0_14 | 27.4 |  | 3 | 103.214
B-19322 VIALE 26 | 203.2 | 4000 PSI | MUROS T1 PISO 1 EJES 02 y 03 ENTRE J y H M=01,12,18,20 | 2025-12-23 | 1/6/2026 12:00:00 AM | 14 | 28 | 24.6 | 88 | MURO | B-19322 VIALE 26_MURO_28.0_14 | 25.4 |  | 3 | 87.857
B-19322 VIALE 26 | 203.2 | 4000 PSI | MUROS T1 PISO 1 EJES 02 y 03 ENTRE J y H M=01,12,18,20 | 2025-12-23 | 1/6/2026 12:00:00 AM | 14 | 28 | 26.3 | 94 | MURO | B-19322 VIALE 26_MURO_28.0_14 | 25.4 |  | 3 | 93.929
B-19322 VIALE 26 | 203.2 | 4000 PSI | MUROS T1 PISO 1 EJES 02 y 03 ENTRE J y H M=01,12,18,20 | 2025-12-23 | 1/6/2026 12:00:00 AM | 14 | 28 | 25.3 | 90 | MURO | B-19322 VIALE 26_MURO_28.0_14 | 25.4 |  | 3 | 90.357
B-19322 VIALE 26 | 228.6 | 4000 PSI | MUROS TORRE 2 PISO 3 EJE 01 y 02 ENTRE A y J M=19,24,22,25,07,26 | 2025-12-26 | 1/9/2026 12:00:00 AM | 14 | 28 | 28.3 | 101 | MURO | B-19322 VIALE 26_MURO_28.0_14 | 26 |  | 3 | 101.071
B-19322 VIALE 26 | 228.6 | 4000 PSI | MUROS TORRE 2 PISO 3 EJE 01 y 02 ENTRE A y J M=19,24,22,25,07,26 | 2025-12-26 | 1/9/2026 12:00:00 AM | 14 | 28 | 24.8 | 89 | MURO | B-19322 VIALE 26_MURO_28.0_14 | 26 |  | 3 | 88.571
B-19322 VIALE 26 | 228.6 | 4000 PSI | MUROS TORRE 2 PISO 3 EJE 01 y 02 ENTRE A y J M=19,24,22,25,07,26 | 2025-12-26 | 1/9/2026 12:00:00 AM | 14 | 28 | 24.9 | 89 | MURO | B-19322 VIALE 26_MURO_28.0_14 | 26 |  | 3 | 88.929
B-19322 VIALE 26 | 215.9 | 4000 PSI | MUROS PISO EJE 01 al 03 ENTRE A y F M=14,17,15 | 2025-12-30 | 1/13/2026 12:00:00 AM | 14 | 28 | 22.7 | 81 | MURO | B-19322 VIALE 26_MURO_28.0_14 | 23.367 |  | 3 | 81.071
B-19322 VIALE 26 | 215.9 | 4000 PSI | MUROS PISO EJE 01 al 03 ENTRE A y F M=14,17,15 | 2025-12-30 | 1/13/2026 12:00:00 AM | 14 | 28 | 24.6 | 88 | MURO | B-19322 VIALE 26_MURO_28.0_14 | 23.367 |  | 3 | 87.857
B-19322 VIALE 26 | 215.9 | 4000 PSI | MUROS PISO EJE 01 al 03 ENTRE A y F M=14,17,15 | 2025-12-30 | 1/13/2026 12:00:00 AM | 14 | 28 | 22.8 | 81 | MURO | B-19322 VIALE 26_MURO_28.0_14 | 23.367 |  | 3 | 81.429
B-19322 VIALE 26 | 215 | 4000 PSI | MUROS PISO 4 EJE 13 AL 15 ENTRE AYJ M=03,04,35,36,37,40 | 2026-01-08 | 1/22/2026 12:00:00 AM | 14 | 28 | 29 | 104 | MURO | B-19322 VIALE 26_MURO_28.0_14 | 28.8 |  | 3 | 103.571
B-19322 VIALE 26 | 215 | 4000 PSI | MUROS PISO 4 EJE 13 AL 15 ENTRE AYJ M=03,04,35,36,37,40 | 2026-01-08 | 1/22/2026 12:00:00 AM | 14 | 28 | 29.1 | 104 | MURO | B-19322 VIALE 26_MURO_28.0_14 | 28.8 |  | 3 | 103.929
B-19322 VIALE 26 | 215 | 4000 PSI | MUROS PISO 4 EJE 13 AL 15 ENTRE AYJ M=03,04,35,36,37,40 | 2026-01-08 | 1/22/2026 12:00:00 AM | 14 | 28 | 28.3 | 101 | MURO | B-19322 VIALE 26_MURO_28.0_14 | 28.8 |  | 3 | 101.071
B-19322 VIALE 26 | 228.6 | 4000 PSI | MUROSP T2 PISO 4 EJE 11 AL 12 ENTRE AYJ M= 32.29.09 | 2026-01-10 | 1/24/2026 12:00:00 AM | 14 | 28 | 27.8 | 99 | MURO | B-19322 VIALE 26_MURO_28.0_14 | 26.967 |  | 3 | 99.286
B-19322 VIALE 26 | 228.6 | 4000 PSI | MUROSP T2 PISO 4 EJE 11 AL 12 ENTRE AYJ M= 32.29.09 | 2026-01-10 | 1/24/2026 12:00:00 AM | 14 | 28 | 26.6 | 95 | MURO | B-19322 VIALE 26_MURO_28.0_14 | 26.967 |  | 3 | 95
B-19322 VIALE 26 | 228.6 | 4000 PSI | MUROSP T2 PISO 4 EJE 11 AL 12 ENTRE AYJ M= 32.29.09 | 2026-01-10 | 1/24/2026 12:00:00 AM | 14 | 28 | 26.5 | 94 | MURO | B-19322 VIALE 26_MURO_28.0_14 | 26.967 |  | 3 | 94.643
B-19322 VIALE 26 | 228.6 | 4000 PSI | MUROS T2 PISO 4 EJE 10 AL 8 ENTRE AYJ M=14,31,02 | 2026-01-13 | 1/27/2026 12:00:00 AM | 14 | 28 | 25.2 | 90 | MURO | B-19322 VIALE 26_MURO_28.0_14 | 25.933 |  | 3 | 90
B-19322 VIALE 26 | 228.6 | 4000 PSI | MUROS T2 PISO 4 EJE 10 AL 8 ENTRE AYJ M=14,31,02 | 2026-01-13 | 1/27/2026 12:00:00 AM | 14 | 28 | 27.6 | 99 | MURO | B-19322 VIALE 26_MURO_28.0_14 | 25.933 |  | 3 | 98.571
B-19322 VIALE 26 | 228.6 | 4000 PSI | MUROS T2 PISO 4 EJE 10 AL 8 ENTRE AYJ M=14,31,02 | 2026-01-13 | 1/27/2026 12:00:00 AM | 14 | 28 | 25 | 89 | MURO | B-19322 VIALE 26_MURO_28.0_14 | 25.933 |  | 3 | 89.286
B-19322 VIALE 26 | 241.3 | 4000 PSI | MUROS T2 PISO 4 EJE 6 Y 7 ENTRE AYJ M=29,09,32 | 2026-01-14 | 1/28/2026 12:00:00 AM | 14 | 28 | 26.2 | 94 | MURO | B-19322 VIALE 26_MURO_28.0_14 | 26.567 |  | 3 | 93.571
B-19322 VIALE 26 | 241.3 | 4000 PSI | MUROS T2 PISO 4 EJE 6 Y 7 ENTRE AYJ M=29,09,32 | 2026-01-14 | 1/28/2026 12:00:00 AM | 14 | 28 | 28 | 100 | MURO | B-19322 VIALE 26_MURO_28.0_14 | 26.567 |  | 3 | 100
B-19322 VIALE 26 | 241.3 | 4000 PSI | MUROS T2 PISO 4 EJE 6 Y 7 ENTRE AYJ M=29,09,32 | 2026-01-14 | 1/28/2026 12:00:00 AM | 14 | 28 | 25.5 | 91 | MURO | B-19322 VIALE 26_MURO_28.0_14 | 26.567 |  | 3 | 91.071
B-19322 VIALE 26 | 203.2 | 4000 PSI | MUROS T2 PISO 4 EJE 04Y05 ENTRE AYJ M=14,31,02 | 2026-01-15 | 1/29/2026 12:00:00 AM | 14 | 28 | 27.8 | 99 | MURO | B-19322 VIALE 26_MURO_28.0_14 | 28.3 |  | 3 | 99.286
B-19322 VIALE 26 | 203.2 | 4000 PSI | MUROS T2 PISO 4 EJE 04Y05 ENTRE AYJ M=14,31,02 | 2026-01-15 | 1/29/2026 12:00:00 AM | 14 | 28 | 32.4 | 116 | MURO | B-19322 VIALE 26_MURO_28.0_14 | 28.3 |  | 3 | 115.714
B-19322 VIALE 26 | 203.2 | 4000 PSI | MUROS T2 PISO 4 EJE 04Y05 ENTRE AYJ M=14,31,02 | 2026-01-15 | 1/29/2026 12:00:00 AM | 14 | 28 | 24.7 | 88 | MURO | B-19322 VIALE 26_MURO_28.0_14 | 28.3 |  | 3 | 88.214
B-19322 VIALE 26 | 215.9 | 4000 PSI | MUROS T2 PISO 4 EJE 02 Y 03 ENTRE AyJ -01,27,16,15 | 2026-01-16 | 1/30/2026 12:00:00 AM | 14 | 28 | 27.6 | 98 | MURO | B-19322 VIALE 26_MURO_28.0_14 | 26.867 |  | 3 | 98.571
B-19322 VIALE 26 | 215.9 | 4000 PSI | MUROS T2 PISO 4 EJE 02 Y 03 ENTRE AyJ -01,27,16,15 | 2026-01-16 | 1/30/2026 12:00:00 AM | 14 | 28 | 27.2 | 97 | MURO | B-19322 VIALE 26_MURO_28.0_14 | 26.867 |  | 3 | 97.143
B-19322 VIALE 26 | 215.9 | 4000 PSI | MUROS T2 PISO 4 EJE 02 Y 03 ENTRE AyJ -01,27,16,15 | 2026-01-16 | 1/30/2026 12:00:00 AM | 14 | 28 | 25.8 | 92 | MURO | B-19322 VIALE 26_MURO_28.0_14 | 26.867 |  | 3 | 92.143
B-19322 VIALE 26 | 215.9 | 4000 PSI | MUROS T2 P4 EJE 01 AL 02 ENTRE AYD M=01,21,05,20,26,25,19 | 2026-01-17 | 1/31/2026 12:00:00 AM | 14 | 28 | 26.8 | 96 | MURO | B-19322 VIALE 26_MURO_28.0_14 | 25.567 |  | 3 | 95.714
B-19322 VIALE 26 | 215.9 | 4000 PSI | MUROS T2 P4 EJE 01 AL 02 ENTRE AYD M=01,21,05,20,26,25,19 | 2026-01-17 | 1/31/2026 12:00:00 AM | 14 | 28 | 24.6 | 88 | MURO | B-19322 VIALE 26_MURO_28.0_14 | 25.567 |  | 3 | 87.857
B-19322 VIALE 26 | 215.9 | 4000 PSI | MUROS T2 P4 EJE 01 AL 02 ENTRE AYD M=01,21,05,20,26,25,19 | 2026-01-17 | 1/31/2026 12:00:00 AM | 14 | 28 | 25.3 | 90 | MURO | B-19322 VIALE 26_MURO_28.0_14 | 25.567 |  | 3 | 90.357
B-19322 VIALE 26 | 209.55 | 4000 PSI | MUROS P2 EJE 14 AL 15 ENTRE HYJ M=32,31,07,27 | 2026-01-20 | 2/3/2026 12:00:00 AM | 14 | 28 | 25.3 | 90 | MURO | B-19322 VIALE 26_MURO_28.0_14 | 24.667 |  | 3 | 90.357
B-19322 VIALE 26 | 209.55 | 4000 PSI | MUROS P2 EJE 14 AL 15 ENTRE HYJ M=32,31,07,27 | 2026-01-20 | 2/3/2026 12:00:00 AM | 14 | 28 | 24.6 | 88 | MURO | B-19322 VIALE 26_MURO_28.0_14 | 24.667 |  | 3 | 87.857
B-19322 VIALE 26 | 209.55 | 4000 PSI | MUROS P2 EJE 14 AL 15 ENTRE HYJ M=32,31,07,27 | 2026-01-20 | 2/3/2026 12:00:00 AM | 14 | 28 | 24.1 | 86 | MURO | B-19322 VIALE 26_MURO_28.0_14 | 24.667 |  | 3 | 86.071
B-19322 VIALE 26 | 241.3 | 4000 PSI | MUROS T2 PISO 5 EJE 12 AL 15 ENTRE AYJ M=3,4,35,36,37,38,39 | 2026-01-20 | 2/3/2026 12:00:00 AM | 14 | 28 | 23.4 | 83 | MURO | B-19322 VIALE 26_MURO_28.0_14 | 24 |  | 3 | 83.571
B-19322 VIALE 26 | 241.3 | 4000 PSI | MUROS T2 PISO 5 EJE 12 AL 15 ENTRE AYJ M=3,4,35,36,37,38,39 | 2026-01-20 | 2/3/2026 12:00:00 AM | 14 | 28 | 24.2 | 86 | MURO | B-19322 VIALE 26_MURO_28.0_14 | 24 |  | 3 | 86.429
B-19322 VIALE 26 | 241.3 | 4000 PSI | MUROS T2 PISO 5 EJE 12 AL 15 ENTRE AYJ M=3,4,35,36,37,38,39 | 2026-01-20 | 2/3/2026 12:00:00 AM | 14 | 28 | 24.4 | 87 | MURO | B-19322 VIALE 26_MURO_28.0_14 | 24 |  | 3 | 87.143
B-19322 VIALE 26 | 203.2 | 4000 PSI | MUROS T2 PISO 5 EJE 12 AL 15 ENTRE AYJ M=2,31,14 | 2026-01-20 | 2/3/2026 12:00:00 AM | 14 | 28 | 30.3 | 108 | MURO | B-19322 VIALE 26_MURO_28.0_14 | 29.2 |  | 3 | 108.214
B-19322 VIALE 26 | 203.2 | 4000 PSI | MUROS T2 PISO 5 EJE 12 AL 15 ENTRE AYJ M=2,31,14 | 2026-01-20 | 2/3/2026 12:00:00 AM | 14 | 28 | 26.9 | 96 | MURO | B-19322 VIALE 26_MURO_28.0_14 | 29.2 |  | 3 | 96.071
B-19322 VIALE 26 | 203.2 | 4000 PSI | MUROS T2 PISO 5 EJE 12 AL 15 ENTRE AYJ M=2,31,14 | 2026-01-20 | 2/3/2026 12:00:00 AM | 14 | 28 | 30.4 | 109 | MURO | B-19322 VIALE 26_MURO_28.0_14 | 29.2 |  | 3 | 108.571
B-19322 VIALE 26 | 228.6 | 4 000 PSI | MUROS T2 PISO 5 EJE 10Y11 ENTRE AyJ M=32,09,29 | 2026-01-21 | 2/4/2026 12:00:00 AM | 14 | 28 | 24.7 | 88 | MURO | B-19322 VIALE 26_MURO_28.0_14 | 26.033 |  | 3 | 88.214
B-19322 VIALE 26 | 228.6 | 4 000 PSI | MUROS T2 PISO 5 EJE 10Y11 ENTRE AyJ M=32,09,29 | 2026-01-21 | 2/4/2026 12:00:00 AM | 14 | 28 | 27.6 | 99 | MURO | B-19322 VIALE 26_MURO_28.0_14 | 26.033 |  | 3 | 98.571
B-19322 VIALE 26 | 228.6 | 4 000 PSI | MUROS T2 PISO 5 EJE 10Y11 ENTRE AyJ M=32,09,29 | 2026-01-21 | 2/4/2026 12:00:00 AM | 14 | 28 | 25.8 | 92 | MURO | B-19322 VIALE 26_MURO_28.0_14 | 26.033 |  | 3 | 92.143
B-19322 VIALE 26 | 177.8 | 4000 PSI | MUROS T1 P2 EJE 13Y14 ENTRE AyF M= 12a,25,01 | 2026-01-21 | 2/4/2026 12:00:00 AM | 14 | 28 | 28.8 | 103 | MURO | B-19322 VIALE 26_MURO_28.0_14 | 27.333 |  | 3 | 102.857
B-19322 VIALE 26 | 177.8 | 4000 PSI | MUROS T1 P2 EJE 13Y14 ENTRE AyF M= 12a,25,01 | 2026-01-21 | 2/4/2026 12:00:00 AM | 14 | 28 | 27.9 | 100 | MURO | B-19322 VIALE 26_MURO_28.0_14 | 27.333 |  | 3 | 99.643
B-19322 VIALE 26 | 177.8 | 4000 PSI | MUROS T1 P2 EJE 13Y14 ENTRE AyF M= 12a,25,01 | 2026-01-21 | 2/4/2026 12:00:00 AM | 14 | 28 | 25.3 | 90 | MURO | B-19322 VIALE 26_MURO_28.0_14 | 27.333 |  | 3 | 90.357
B-19322 VIALE 26 | 234.95 | 4000 PSI | MUROS T1 PISO 2 EJE 11 AL 12 ENTRE AYJ M=29,09,23 | 2026-01-22 | 2/5/2026 12:00:00 AM | 14 | 28 | 28.8 | 103 | MURO | B-19322 VIALE 26_MURO_28.0_14 | 28.933 |  | 3 | 102.857
B-19322 VIALE 26 | 234.95 | 4000 PSI | MUROS T1 PISO 2 EJE 11 AL 12 ENTRE AYJ M=29,09,23 | 2026-01-22 | 2/5/2026 12:00:00 AM | 14 | 28 | 29.7 | 106 | MURO | B-19322 VIALE 26_MURO_28.0_14 | 28.933 |  | 3 | 106.071
B-19322 VIALE 26 | 234.95 | 4000 PSI | MUROS T1 PISO 2 EJE 11 AL 12 ENTRE AYJ M=29,09,23 | 2026-01-22 | 2/5/2026 12:00:00 AM | 14 | 28 | 28.3 | 101 | MURO | B-19322 VIALE 26_MURO_28.0_14 | 28.933 |  | 3 | 101.071
B-19322 VIALE 26 | 228.6 | 4000 PSI | MUROS T2 PISO 5 EJE 06 AL 07 ENTRE AYJ M=09,29,32 | 2026-01-22 | 2/5/2026 12:00:00 AM | 14 | 28 | 28 | 100 | MURO | B-19322 VIALE 26_MURO_28.0_14 | 28.467 |  | 3 | 100
B-19322 VIALE 26 | 228.6 | 4000 PSI | MUROS T2 PISO 5 EJE 06 AL 07 ENTRE AYJ M=09,29,32 | 2026-01-22 | 2/5/2026 12:00:00 AM | 14 | 28 | 28 | 100 | MURO | B-19322 VIALE 26_MURO_28.0_14 | 28.467 |  | 3 | 100
B-19322 VIALE 26 | 228.6 | 4000 PSI | MUROS T2 PISO 5 EJE 06 AL 07 ENTRE AYJ M=09,29,32 | 2026-01-22 | 2/5/2026 12:00:00 AM | 14 | 28 | 29.4 | 105 | MURO | B-19322 VIALE 26_MURO_28.0_14 | 28.467 |  | 3 | 105
B-19322 VIALE 26 | 203.2 | 4.000 PSI | MURO T1 PISO 2 RJR 10Y11 ENTRE AyJ M=32,09,29 | 2026-01-23 | 2/6/2026 12:00:00 AM | 14 | 28 | 26.3 | 94 | MURO | B-19322 VIALE 26_MURO_28.0_14 | 26.9 |  | 3 | 93.929
B-19322 VIALE 26 | 203.2 | 4.000 PSI | MURO T1 PISO 2 RJR 10Y11 ENTRE AyJ M=32,09,29 | 2026-01-23 | 2/6/2026 12:00:00 AM | 14 | 28 | 26.7 | 96 | MURO | B-19322 VIALE 26_MURO_28.0_14 | 26.9 |  | 3 | 95.357
B-19322 VIALE 26 | 203.2 | 4.000 PSI | MURO T1 PISO 2 RJR 10Y11 ENTRE AyJ M=32,09,29 | 2026-01-23 | 2/6/2026 12:00:00 AM | 14 | 28 | 27.7 | 99 | MURO | B-19322 VIALE 26_MURO_28.0_14 | 26.9 |  | 3 | 98.929
B-19322 VIALE 26 | 203.2 | 4.000 | MUROS T2 PISO 5 EJE 04Y07 ENTRE AyJ M=32,09,29 | 2026-01-23 | 2/6/2026 12:00:00 AM | 14 | 28 | 27 | 96 | MURO | B-19322 VIALE 26_MURO_28.0_14 | 26.267 |  | 3 | 96.429
B-19322 VIALE 26 | 203.2 | 4.000 | MUROS T2 PISO 5 EJE 04Y07 ENTRE AyJ M=32,09,29 | 2026-01-23 | 2/6/2026 12:00:00 AM | 14 | 28 | 26.7 | 95 | MURO | B-19322 VIALE 26_MURO_28.0_14 | 26.267 |  | 3 | 95.357
B-19322 VIALE 26 | 203.2 | 4.000 | MUROS T2 PISO 5 EJE 04Y07 ENTRE AyJ M=32,09,29 | 2026-01-23 | 2/6/2026 12:00:00 AM | 14 | 28 | 25.1 | 90 | MURO | B-19322 VIALE 26_MURO_28.0_14 | 26.267 |  | 3 | 89.643
B-19322 VIALE 26 | 152.4 | 4000 PSI | PLACA TANQUE RCI | 2026-02-12 | 2/26/2026 12:00:00 AM | 14 | 28 | 60.4 | 216 | PLACA | B-19322 VIALE 26_PLACA_28.0_14 | 59.867 |  | 3 | 215.714
B-19322 VIALE 26 | 152.4 | 4000 PSI | PLACA TANQUE RCI | 2026-02-12 | 2/26/2026 12:00:00 AM | 14 | 28 | 59.6 | 213 | PLACA | B-19322 VIALE 26_PLACA_28.0_14 | 59.867 |  | 3 | 212.857
B-19322 VIALE 26 | 152.4 | 4000 PSI | PLACA TANQUE RCI | 2026-02-12 | 2/26/2026 12:00:00 AM | 14 | 28 | 59.6 | 213 | PLACA | B-19322 VIALE 26_PLACA_28.0_14 | 59.867 |  | 3 | 212.857
B-19322 VIALE 26 | 203.2 | 4000 PSI | MUROS TANQUE RCI | 2026-02-12 | 2/26/2026 12:00:00 AM | 14 | 28 | 47.2 | 168 | MURO | B-19322 VIALE 26_MURO_28.0_14 | 46.167 |  | 3 | 168.571
B-19322 VIALE 26 | 203.2 | 4000 PSI | MUROS TANQUE RCI | 2026-02-12 | 2/26/2026 12:00:00 AM | 14 | 28 | 44.6 | 159 | MURO | B-19322 VIALE 26_MURO_28.0_14 | 46.167 |  | 3 | 159.286
B-19322 VIALE 26 | 203.2 | 4000 PSI | MUROS TANQUE RCI | 2026-02-12 | 2/26/2026 12:00:00 AM | 14 | 28 | 46.7 | 167 | MURO | B-19322 VIALE 26_MURO_28.0_14 | 46.167 |  | 3 | 166.786
B-19322 VIALE 26 | 203 | 3500 PSI | TORRE 2 PILOTE 78 | 2025-03-25 | 4/8/2025 12:00:00 AM | 14 | 24.5 | 30.4 | 124 |  |  | 27.133 |  | 6 | 124.082
B-19322 VIALE 26 | 203 | 3500 PSI | TORRE 2 PILOTE 78 | 2025-03-25 | 4/8/2025 12:00:00 AM | 14 | 24.5 | 28.6 | 117 |  |  | 27.133 |  | 6 | 116.735
B-19322 VIALE 26 | 203 | 3500 PSI | TORRE 2 PILOTE 78 | 2025-03-25 | 4/8/2025 12:00:00 AM | 14 | 24.5 | 28.5 | 116 |  |  | 27.133 |  | 6 | 116.327
B-19322 VIALE 26 | 228 | 3500 PSI | torre 2 pilotes -54-61 | 2025-03-29 | 4/12/2025 12:00:00 AM | 14 | 24.5 | 20.9 | 85 |  |  | 23.933 |  | 3 | 85.306
B-19322 VIALE 26 | 228 | 3500 PSI | torre 2 pilotes -54-61 | 2025-03-29 | 4/12/2025 12:00:00 AM | 14 | 24.5 | 26.1 | 106 |  |  | 23.933 |  | 3 | 106.531
B-19322 VIALE 26 | 228 | 3500 PSI | torre 2 pilotes -54-61 | 2025-03-29 | 4/12/2025 12:00:00 AM | 14 | 24.5 | 24.8 | 101 |  |  | 23.933 |  | 3 | 101.224
B-19322 VIALE 26 | 177 | 3500 PSI | TORRE 2 PILOTE 58 | 2025-03-31 | 4/14/2025 12:00:00 AM | 14 | 24.5 | 21.1 | 86 |  |  | 21.7 |  | 3 | 86.122
B-19322 VIALE 26 | 177 | 3500 PSI | TORRE 2 PILOTE 58 | 2025-03-31 | 4/14/2025 12:00:00 AM | 14 | 24.5 | 20 | 82 |  |  | 21.7 |  | 3 | 81.633
B-19322 VIALE 26 | 177 | 3500 PSI | TORRE 2 PILOTE 58 | 2025-03-31 | 4/14/2025 12:00:00 AM | 14 | 24.5 | 24 | 98 |  |  | 21.7 |  | 3 | 97.959
B-19322 VIALE 26 | 203 | 3500 PSI | TORRE 2 PILOTE 67 | 2025-04-03 | 4/17/2025 12:00:00 AM | 14 | 24.5 | 25.1 | 102 |  |  | 26.4 |  | 3 | 102.449
B-19322 VIALE 26 | 203 | 3500 PSI | TORRE 2 PILOTE 67 | 2025-04-03 | 4/17/2025 12:00:00 AM | 14 | 24.5 | 26.2 | 107 |  |  | 26.4 |  | 3 | 106.939
B-19322 VIALE 26 | 203 | 3500 PSI | TORRE 2 PILOTE 67 | 2025-04-03 | 4/17/2025 12:00:00 AM | 14 | 24.5 | 27.9 | 114 |  |  | 26.4 |  | 3 | 113.878
B-19322 VIALE 26 | 203 | 3500 PSI | TORRE 2 PILOTE 53 | 2025-04-05 | 4/19/2025 12:00:00 AM | 14 | 24.5 | 37.4 | 152 |  |  | 35.933 |  | 3 | 152.653
B-19322 VIALE 26 | 203 | 3500 PSI | TORRE 2 PILOTE 53 | 2025-04-05 | 4/19/2025 12:00:00 AM | 14 | 24.5 | 36.1 | 147 |  |  | 35.933 |  | 3 | 147.347
B-19322 VIALE 26 | 203 | 3500 PSI | TORRE 2 PILOTE 53 | 2025-04-05 | 4/19/2025 12:00:00 AM | 14 | 24.5 | 34.3 | 140 |  |  | 35.933 |  | 3 | 140
B-19322 VIALE 26 | 177 | 3500 PSI | TORRE 2 PILOTE 72 | 2025-04-07 | 4/21/2025 12:00:00 AM | 14 | 24.5 | 34.2 | 140 |  |  | 35.067 |  | 3 | 139.592
B-19322 VIALE 26 | 177 | 3500 PSI | TORRE 2 PILOTE 72 | 2025-04-07 | 4/21/2025 12:00:00 AM | 14 | 24.5 | 35.7 | 146 |  |  | 35.067 |  | 3 | 145.714
B-19322 VIALE 26 | 177 | 3500 PSI | TORRE 2 PILOTE 72 | 2025-04-07 | 4/21/2025 12:00:00 AM | 14 | 24.5 | 35.3 | 144 |  |  | 35.067 |  | 3 | 144.082
B-19322 VIALE 26 | 203 | 3500 PSI | TORRE 2 PILOTE 107 | 2025-04-08 | 4/22/2025 12:00:00 AM | 14 | 24.5 | 26.8 | 109 |  |  | 26.9 |  | 3 | 109.388
B-19322 VIALE 26 | 203 | 3500 PSI | TORRE 2 PILOTE 107 | 2025-04-08 | 4/22/2025 12:00:00 AM | 14 | 24.5 | 27.1 | 111 |  |  | 26.9 |  | 3 | 110.612
B-19322 VIALE 26 | 203 | 3500 PSI | TORRE 2 PILOTE 107 | 2025-04-08 | 4/22/2025 12:00:00 AM | 14 | 24.5 | 26.8 | 109 |  |  | 26.9 |  | 3 | 109.388
B-19322 VIALE 26 | 203 | 3500 PSI | TORRE 2 PILOTE 105 | 2025-04-09 | 4/23/2025 12:00:00 AM | 14 | 24.5 | 24.9 | 102 |  |  | 26.133 |  | 3 | 101.633
B-19322 VIALE 26 | 203 | 3500 PSI | TORRE 2 PILOTE 105 | 2025-04-09 | 4/23/2025 12:00:00 AM | 14 | 24.5 | 27.9 | 114 |  |  | 26.133 |  | 3 | 113.878
B-19322 VIALE 26 | 203 | 3500 PSI | TORRE 2 PILOTE 105 | 2025-04-09 | 4/23/2025 12:00:00 AM | 14 | 24.5 | 25.6 | 105 |  |  | 26.133 |  | 3 | 104.49
B-19322 VIALE 26 | 203 | 3500 PSI | TORRE 2 PILOTE 108 | 2025-04-09 | 4/23/2025 12:00:00 AM | 14 | 24.5 | 21.8 | 89 |  |  | 20.867 |  | 3 | 88.98
B-19322 VIALE 26 | 203 | 3500 PSI | TORRE 2 PILOTE 108 | 2025-04-09 | 4/23/2025 12:00:00 AM | 14 | 24.5 | 18.5 | 75 |  |  | 20.867 |  | 3 | 75.51
B-19322 VIALE 26 | 203 | 3500 PSI | TORRE 2 PILOTE 108 | 2025-04-09 | 4/23/2025 12:00:00 AM | 14 | 24.5 | 22.3 | 91 |  |  | 20.867 |  | 3 | 91.02
B-19322 VIALE 26 | 215 | 3500 PSI | TORRE 2 PILOTE 106 | 2025-04-10 | 4/24/2025 12:00:00 AM | 14 | 24.5 | 29.8 | 122 |  |  | 28.367 |  | 3 | 121.633
B-19322 VIALE 26 | 215 | 3500 PSI | TORRE 2 PILOTE 106 | 2025-04-10 | 4/24/2025 12:00:00 AM | 14 | 24.5 | 25.7 | 105 |  |  | 28.367 |  | 3 | 104.898
B-19322 VIALE 26 | 215 | 3500 PSI | TORRE 2 PILOTE 106 | 2025-04-10 | 4/24/2025 12:00:00 AM | 14 | 24.5 | 29.6 | 121 |  |  | 28.367 |  | 3 | 120.816
B-19322 VIALE 26 | 228 | 3500 PSI | TORRE 2 PILOTE 55 | 2025-04-10 | 4/24/2025 12:00:00 AM | 14 | 24.5 | 22.9 | 94 |  |  | 22.8 |  | 3 | 93.469
B-19322 VIALE 26 | 228 | 3500 PSI | TORRE 2 PILOTE 55 | 2025-04-10 | 4/24/2025 12:00:00 AM | 14 | 24.5 | 23.7 | 97 |  |  | 22.8 |  | 3 | 96.735
B-19322 VIALE 26 | 228 | 3500 PSI | TORRE 2 PILOTE 55 | 2025-04-10 | 4/24/2025 12:00:00 AM | 14 | 24.5 | 21.8 | 89 |  |  | 22.8 |  | 3 | 88.98
B-19322 VIALE 26 | 215 | 3500 PSI | TORRE 2 PILOTE 65 | 2025-04-12 | 4/26/2025 12:00:00 AM | 14 | 24.5 | 28.7 | 117 |  |  | 25.667 |  | 3 | 117.143
B-19322 VIALE 26 | 215 | 3500 PSI | TORRE 2 PILOTE 65 | 2025-04-12 | 4/26/2025 12:00:00 AM | 14 | 24.5 | 21.2 | 87 |  |  | 25.667 |  | 3 | 86.531
B-19322 VIALE 26 | 215 | 3500 PSI | TORRE 2 PILOTE 65 | 2025-04-12 | 4/26/2025 12:00:00 AM | 14 | 24.5 | 27.1 | 111 |  |  | 25.667 |  | 3 | 110.612
B-19322 VIALE 26 | 177 | 3500 PSI | TORRE 2 PILOTE 104 | 2025-04-08 | 4/22/2025 12:00:00 AM | 14 | 24.5 | 29.1 | 119 |  |  | 29.067 |  | 3 | 118.776
B-19322 VIALE 26 | 177 | 3500 PSI | TORRE 2 PILOTE 104 | 2025-04-08 | 4/22/2025 12:00:00 AM | 14 | 24.5 | 27.9 | 114 |  |  | 29.067 |  | 3 | 113.878
B-19322 VIALE 26 | 177 | 3500 PSI | TORRE 2 PILOTE 104 | 2025-04-08 | 4/22/2025 12:00:00 AM | 14 | 24.5 | 30.2 | 123 |  |  | 29.067 |  | 3 | 123.265
B-19322 VIALE 26 | 203 | 3500 PSI | TORRE 2 PILOTE 56 | 2025-04-14 | 4/28/2025 12:00:00 AM | 14 | 24.5 | 26.3 | 107 |  |  | 26.433 |  | 3 | 107.347
B-19322 VIALE 26 | 203 | 3500 PSI | TORRE 2 PILOTE 56 | 2025-04-14 | 4/28/2025 12:00:00 AM | 14 | 24.5 | 27.7 | 113 |  |  | 26.433 |  | 3 | 113.061
B-19322 VIALE 26 | 203 | 3500 PSI | TORRE 2 PILOTE 56 | 2025-04-14 | 4/28/2025 12:00:00 AM | 14 | 24.5 | 25.3 | 103 |  |  | 26.433 |  | 3 | 103.265
B-19322 VIALE 26 | 203 | 3500 PSI | TORRE 2 PILOTE 59-71 | 2025-04-22 | 5/6/2025 12:00:00 AM | 14 | 24.5 | 20.9 | 85 |  |  | 21 |  | 3 | 85.306
B-19322 VIALE 26 | 203 | 3500 PSI | TORRE 2 PILOTE 59-71 | 2025-04-22 | 5/6/2025 12:00:00 AM | 14 | 24.5 | 20.7 | 84 |  |  | 21 |  | 3 | 84.49
B-19322 VIALE 26 | 203 | 3500 PSI | TORRE 2 PILOTE 59-71 | 2025-04-22 | 5/6/2025 12:00:00 AM | 14 | 24.5 | 21.4 | 87 |  |  | 21 |  | 3 | 87.347
B-19322 VIALE 26 | 177 | 3500 PSI | TORRE 2 PILOTE 62 | 2025-04-23 | 5/7/2025 12:00:00 AM | 14 | 24.5 | 32.5 | 133 |  |  | 30.7 |  | 3 | 132.653
B-19322 VIALE 26 | 177 | 3500 PSI | TORRE 2 PILOTE 62 | 2025-04-23 | 5/7/2025 12:00:00 AM | 14 | 24.5 | 31 | 126 |  |  | 30.7 |  | 3 | 126.531
B-19322 VIALE 26 | 177 | 3500 PSI | TORRE 2 PILOTE 62 | 2025-04-23 | 5/7/2025 12:00:00 AM | 14 | 24.5 | 28.6 | 117 |  |  | 30.7 |  | 3 | 116.735
B-19322 VIALE 26 | 203 | 3500 PSI | TORRE 2 PILOTE 66 | 2025-04-24 | 5/8/2025 12:00:00 AM | 14 | 24.5 | 19.7 | 80 |  |  | 20.833 |  | 3 | 80.408
B-19322 VIALE 26 | 203 | 3500 PSI | TORRE 2 PILOTE 66 | 2025-04-24 | 5/8/2025 12:00:00 AM | 14 | 24.5 | 21 | 86 |  |  | 20.833 |  | 3 | 85.714
B-19322 VIALE 26 | 203 | 3500 PSI | TORRE 2 PILOTE 66 | 2025-04-24 | 5/8/2025 12:00:00 AM | 14 | 24.5 | 21.8 | 89 |  |  | 20.833 |  | 3 | 88.98
B-19322 VIALE 26 | 228 | 3500 PSI | TORRE 2 PILOTE 62 | 2025-04-26 | 5/10/2025 12:00:00 AM | 14 | 24.5 | 19.3 | 79 |  |  | 17.6 |  | 3 | 78.776
B-19322 VIALE 26 | 228 | 3500 PSI | TORRE 2 PILOTE 62 | 2025-04-26 | 5/10/2025 12:00:00 AM | 14 | 24.5 | 17.6 | 72 |  |  | 17.6 |  | 3 | 71.837
B-19322 VIALE 26 | 228 | 3500 PSI | TORRE 2 PILOTE 62 | 2025-04-26 | 5/10/2025 12:00:00 AM | 14 | 24.5 | 15.9 | 65 |  |  | 17.6 |  | 3 | 64.898
B-19322 VIALE 26 | 203 | 3500 PSI | TORRE 2 PILOTE 60 | 2025-04-26 | 5/10/2025 12:00:00 AM | 14 | 24.5 | 23.8 | 97 |  |  | 23.533 |  | 3 | 97.143
B-19322 VIALE 26 | 203 | 3500 PSI | TORRE 2 PILOTE 60 | 2025-04-26 | 5/10/2025 12:00:00 AM | 14 | 24.5 | 23 | 94 |  |  | 23.533 |  | 3 | 93.878
B-19322 VIALE 26 | 203 | 3500 PSI | TORRE 2 PILOTE 60 | 2025-04-26 | 5/10/2025 12:00:00 AM | 14 | 24.5 | 23.8 | 97 |  |  | 23.533 |  | 3 | 97.143
B-19322 VIALE 26 | 215 | 3500 PSI | TORRE 2 PILOTE 91 | 2025-04-28 | 5/12/2025 12:00:00 AM | 14 | 24.5 | 21.5 | 88 |  |  | 21.033 |  | 3 | 87.755
B-19322 VIALE 26 | 215 | 3500 PSI | TORRE 2 PILOTE 91 | 2025-04-28 | 5/12/2025 12:00:00 AM | 14 | 24.5 | 20.2 | 82 |  |  | 21.033 |  | 3 | 82.449
B-19322 VIALE 26 | 215 | 3500 PSI | TORRE 2 PILOTE 91 | 2025-04-28 | 5/12/2025 12:00:00 AM | 14 | 24.5 | 21.4 | 87 |  |  | 21.033 |  | 3 | 87.347
B-19322 VIALE 26 | 190 | 3500 PSI | TORRE 2 PILOTE 87 | 2025-04-29 | 5/13/2025 12:00:00 AM | 14 | 24.5 | 20.4 | 83 |  |  | 20.333 |  | 3 | 83.265
B-19322 VIALE 26 | 190 | 3500 PSI | TORRE 2 PILOTE 87 | 2025-04-29 | 5/13/2025 12:00:00 AM | 14 | 24.5 | 22.6 | 92 |  |  | 20.333 |  | 3 | 92.245
B-19322 VIALE 26 | 190 | 3500 PSI | TORRE 2 PILOTE 87 | 2025-04-29 | 5/13/2025 12:00:00 AM | 14 | 24.5 | 18 | 73 |  |  | 20.333 |  | 3 | 73.469
B-19322 VIALE 26 | 215 | 3500 PSI | TORRE 2 PILOTE 40 | 2025-04-30 | 5/14/2025 12:00:00 AM | 14 | 24.5 | 23.2 | 95 |  |  | 22.033 |  | 3 | 94.694
B-19322 VIALE 26 | 215 | 3500 PSI | TORRE 2 PILOTE 40 | 2025-04-30 | 5/14/2025 12:00:00 AM | 14 | 24.5 | 21.1 | 86 |  |  | 22.033 |  | 3 | 86.122
B-19322 VIALE 26 | 215 | 3500 PSI | TORRE 2 PILOTE 40 | 2025-04-30 | 5/14/2025 12:00:00 AM | 14 | 24.5 | 21.8 | 89 |  |  | 22.033 |  | 3 | 88.98
B-19322 VIALE 26 | 215 | 3500 PSI | TORRE 2 PILOTE 26 | 2025-05-02 | 5/16/2025 12:00:00 AM | 14 | 24.5 | 23.7 | 97 |  |  | 23.467 |  | 3 | 96.735
B-19322 VIALE 26 | 215 | 3500 PSI | TORRE 2 PILOTE 26 | 2025-05-02 | 5/16/2025 12:00:00 AM | 14 | 24.5 | 22.5 | 92 |  |  | 23.467 |  | 3 | 91.837
B-19322 VIALE 26 | 215 | 3500 PSI | TORRE 2 PILOTE 26 | 2025-05-02 | 5/16/2025 12:00:00 AM | 14 | 24.5 | 24.2 | 98 |  |  | 23.467 |  | 3 | 98.776
B-19322 VIALE 26 | 215 | 3500 PSI | TORRE 2 PILOTE 41 | 2025-05-05 | 5/19/2025 12:00:00 AM | 14 | 24.5 | 25 | 102 |  |  | 25.267 |  | 3 | 102.041
B-19322 VIALE 26 | 215 | 3500 PSI | TORRE 2 PILOTE 41 | 2025-05-05 | 5/19/2025 12:00:00 AM | 14 | 24.5 | 23.7 | 97 |  |  | 25.267 |  | 3 | 96.735
B-19322 VIALE 26 | 215 | 3500 PSI | TORRE 2 PILOTE 41 | 2025-05-05 | 5/19/2025 12:00:00 AM | 14 | 24.5 | 27.1 | 110 |  |  | 25.267 |  | 3 | 110.612
B-19322 VIALE 26 | 215 | 3500 PSI | TORRE 2 PILOTE 45 | 2025-05-05 | 5/19/2025 12:00:00 AM | 14 | 24.5 | 24.4 | 100 |  |  | 22.967 |  | 3 | 99.592
B-19322 VIALE 26 | 215 | 3500 PSI | TORRE 2 PILOTE 45 | 2025-05-05 | 5/19/2025 12:00:00 AM | 14 | 24.5 | 22 | 90 |  |  | 22.967 |  | 3 | 89.796
B-19322 VIALE 26 | 215 | 3500 PSI | TORRE 2 PILOTE 45 | 2025-05-05 | 5/19/2025 12:00:00 AM | 14 | 24.5 | 22.5 | 92 |  |  | 22.967 |  | 3 | 91.837
B-19322 VIALE 26 | 215 | 3500 PSI | TORRE 2 PILOTE 75 | 2025-05-06 | 5/20/2025 12:00:00 AM | 14 | 24.5 | 22.4 | 91 |  |  | 22.6 |  | 3 | 91.429
B-19322 VIALE 26 | 215 | 3500 PSI | TORRE 2 PILOTE 75 | 2025-05-06 | 5/20/2025 12:00:00 AM | 14 | 24.5 | 21.9 | 90 |  |  | 22.6 |  | 3 | 89.388
B-19322 VIALE 26 | 215 | 3500 PSI | TORRE 2 PILOTE 75 | 2025-05-06 | 5/20/2025 12:00:00 AM | 14 | 24.5 | 23.5 | 96 |  |  | 22.6 |  | 3 | 95.918
B-19322 VIALE 26 | 0 | 3500 PSI | TORRE 2 PILOTE 90-43 | 2025-05-07 | 5/21/2025 12:00:00 AM | 14 | 24.5 | 23.1 | 94 |  |  | 21.767 |  | 3 | 94.286
B-19322 VIALE 26 | 0 | 3500 PSI | TORRE 2 PILOTE 90-43 | 2025-05-07 | 5/21/2025 12:00:00 AM | 14 | 24.5 | 20.1 | 82 |  |  | 21.767 |  | 3 | 82.041
B-19322 VIALE 26 | 0 | 3500 PSI | TORRE 2 PILOTE 90-43 | 2025-05-07 | 5/21/2025 12:00:00 AM | 14 | 24.5 | 22.1 | 90 |  |  | 21.767 |  | 3 | 90.204
B-19322 VIALE 26 | 0 | 3500 PSI | TORRE 2 PILOTE 83 | 2025-05-09 | 5/23/2025 12:00:00 AM | 14 | 24.5 | 22.9 | 93 |  |  | 25.333 |  | 3 | 93.469
B-19322 VIALE 26 | 0 | 3500 PSI | TORRE 2 PILOTE 83 | 2025-05-09 | 5/23/2025 12:00:00 AM | 14 | 24.5 | 22.1 | 90 |  |  | 25.333 |  | 3 | 90.204
B-19322 VIALE 26 | 0 | 3500 PSI | TORRE 2 PILOTE 83 | 2025-05-09 | 5/23/2025 12:00:00 AM | 14 | 24.5 | 31 | 126 |  |  | 25.333 |  | 3 | 126.531
B-19322 VIALE 26 | 0 | 3500 PSI | TORRE 2 PILOTE 75 | 2025-05-10 | 5/24/2025 12:00:00 AM | 14 | 24.5 | 23.5 | 96 |  |  | 23.1 |  | 3 | 95.918
B-19322 VIALE 26 | 0 | 3500 PSI | TORRE 2 PILOTE 75 | 2025-05-10 | 5/24/2025 12:00:00 AM | 14 | 24.5 | 21.7 | 88 |  |  | 23.1 |  | 3 | 88.571
B-19322 VIALE 26 | 0 | 3500 PSI | TORRE 2 PILOTE 75 | 2025-05-10 | 5/24/2025 12:00:00 AM | 14 | 24.5 | 24.1 | 98 |  |  | 23.1 |  | 3 | 98.367
B-19322 VIALE 26 | 0 | 3500 PSI | TORRE 2 PILOTE 85 | 2025-05-12 | 5/26/2025 12:00:00 AM | 14 | 24.5 | 21 | 86 |  |  | 20.7 |  | 3 | 85.714
B-19322 VIALE 26 | 0 | 3500 PSI | TORRE 2 PILOTE 85 | 2025-05-12 | 5/26/2025 12:00:00 AM | 14 | 24.5 | 20 | 82 |  |  | 20.7 |  | 3 | 81.633
B-19322 VIALE 26 | 0 | 3500 PSI | TORRE 2 PILOTE 85 | 2025-05-12 | 5/26/2025 12:00:00 AM | 14 | 24.5 | 21.1 | 86 |  |  | 20.7 |  | 3 | 86.122
B-19322 VIALE 26 | 0 | 3500 PSI | TORRE 2 PILOTE 24 | 2025-05-13 | 5/27/2025 12:00:00 AM | 14 | 24.5 | 29.9 | 122 |  |  | 27.267 |  | 3 | 122.041
B-19322 VIALE 26 | 0 | 3500 PSI | TORRE 2 PILOTE 24 | 2025-05-13 | 5/27/2025 12:00:00 AM | 14 | 24.5 | 23.4 | 95 |  |  | 27.267 |  | 3 | 95.51
B-19322 VIALE 26 | 0 | 3500 PSI | TORRE 2 PILOTE 24 | 2025-05-13 | 5/27/2025 12:00:00 AM | 14 | 24.5 | 28.5 | 116 |  |  | 27.267 |  | 3 | 116.327
B-19322 VIALE 26 | 203 | 3500 PSI | TORRE 2 PILOTE 42 | 2025-05-14 | 5/28/2025 12:00:00 AM | 14 | 24.5 | 31.7 | 129 |  |  | 33.267 |  | 3 | 129.388
B-19322 VIALE 26 | 203 | 3500 PSI | TORRE 2 PILOTE 42 | 2025-05-14 | 5/28/2025 12:00:00 AM | 14 | 24.5 | 33.7 | 138 |  |  | 33.267 |  | 3 | 137.551
B-19322 VIALE 26 | 203 | 3500 PSI | TORRE 2 PILOTE 42 | 2025-05-14 | 5/28/2025 12:00:00 AM | 14 | 24.5 | 34.4 | 140 |  |  | 33.267 |  | 3 | 140.408
B-19322 VIALE 26 | 203 | 3500 PSI | TORRE 2 PILOTE 48 | 2025-05-15 | 5/29/2025 12:00:00 AM | 14 | 24.5 | 23.4 | 96 |  |  | 23.033 |  | 3 | 95.51
B-19322 VIALE 26 | 203 | 3500 PSI | TORRE 2 PILOTE 48 | 2025-05-15 | 5/29/2025 12:00:00 AM | 14 | 24.5 | 24.6 | 100 |  |  | 23.033 |  | 3 | 100.408
B-19322 VIALE 26 | 203 | 3500 PSI | TORRE 2 PILOTE 48 | 2025-05-15 | 5/29/2025 12:00:00 AM | 14 | 24.5 | 21.1 | 86 |  |  | 23.033 |  | 3 | 86.122
B-19322 VIALE 26 | 203 | 3500 PSI | TORRE 2 PILOTE 78 | 2025-05-15 | 5/29/2025 12:00:00 AM | 14 | 24.5 | 25.7 | 105 |  |  | 27.133 |  | 6 | 104.898
B-19322 VIALE 26 | 203 | 3500 PSI | TORRE 2 PILOTE 78 | 2025-05-15 | 5/29/2025 12:00:00 AM | 14 | 24.5 | 24.7 | 101 |  |  | 27.133 |  | 6 | 100.816
B-19322 VIALE 26 | 203 | 3500 PSI | TORRE 2 PILOTE 78 | 2025-05-15 | 5/29/2025 12:00:00 AM | 14 | 24.5 | 24.9 | 101 |  |  | 27.133 |  | 6 | 101.633
B-19322 VIALE 26 | 228 | 3500 PSI | TORRE 2 PILOTE 93 | 2025-05-16 | 5/30/2025 12:00:00 AM | 14 | 24.5 | 13.2 | 54 |  |  | 13.833 |  | 3 | 53.878
B-19322 VIALE 26 | 228 | 3500 PSI | TORRE 2 PILOTE 93 | 2025-05-16 | 5/30/2025 12:00:00 AM | 14 | 24.5 | 13.4 | 55 |  |  | 13.833 |  | 3 | 54.694
B-19322 VIALE 26 | 228 | 3500 PSI | TORRE 2 PILOTE 93 | 2025-05-16 | 5/30/2025 12:00:00 AM | 14 | 24.5 | 14.9 | 61 |  |  | 13.833 |  | 3 | 60.816
B-19322 VIALE 26 | 203 | 3500 PSI | TORRE 2 PILOTE 81 | 2025-05-16 | 5/30/2025 12:00:00 AM | 14 | 24.5 | 20.7 | 84 |  |  | 21.833 |  | 3 | 84.49
B-19322 VIALE 26 | 203 | 3500 PSI | TORRE 2 PILOTE 81 | 2025-05-16 | 5/30/2025 12:00:00 AM | 14 | 24.5 | 22.3 | 91 |  |  | 21.833 |  | 3 | 91.02
B-19322 VIALE 26 | 203 | 3500 PSI | TORRE 2 PILOTE 81 | 2025-05-16 | 5/30/2025 12:00:00 AM | 14 | 24.5 | 22.5 | 92 |  |  | 21.833 |  | 3 | 91.837
B-19322 VIALE 26 | 177 | 3500 PSI | TORRE 2 PILOTE 92 | 2025-04-25 | 5/9/2025 12:00:00 AM | 14 | 24.5 | 27 | 110 |  |  | 25.867 |  | 3 | 110.204
B-19322 VIALE 26 | 177 | 3500 PSI | TORRE 2 PILOTE 92 | 2025-04-25 | 5/9/2025 12:00:00 AM | 14 | 24.5 | 24.4 | 100 |  |  | 25.867 |  | 3 | 99.592
B-19322 VIALE 26 | 177 | 3500 PSI | TORRE 2 PILOTE 92 | 2025-04-25 | 5/9/2025 12:00:00 AM | 14 | 24.5 | 26.2 | 107 |  |  | 25.867 |  | 3 | 106.939
B-19322 VIALE 26 | 203 | 3500 PSI | TORRE 2 PILOTE 44 | 2025-05-20 | 6/3/2025 12:00:00 AM | 14 | 24.5 | 17.1 | 70 |  |  | 16.533 |  | 3 | 69.796
B-19322 VIALE 26 | 203 | 3500 PSI | TORRE 2 PILOTE 44 | 2025-05-20 | 6/3/2025 12:00:00 AM | 14 | 24.5 | 14.6 | 60 |  |  | 16.533 |  | 3 | 59.592
B-19322 VIALE 26 | 203 | 3500 PSI | TORRE 2 PILOTE 44 | 2025-05-20 | 6/3/2025 12:00:00 AM | 14 | 24.5 | 17.9 | 73 |  |  | 16.533 |  | 3 | 73.061
B-19322 VIALE 26 | 190 | 3500 PSI | TORRE 2 PILOTE 68-89 | 2025-04-30 | 5/14/2025 12:00:00 AM | 14 | 24.5 | 24.2 | 99 |  |  | 23.433 |  | 3 | 98.776
B-19322 VIALE 26 | 190 | 3500 PSI | TORRE 2 PILOTE 68-89 | 2025-04-30 | 5/14/2025 12:00:00 AM | 14 | 24.5 | 23.3 | 95 |  |  | 23.433 |  | 3 | 95.102
B-19322 VIALE 26 | 190 | 3500 PSI | TORRE 2 PILOTE 68-89 | 2025-04-30 | 5/14/2025 12:00:00 AM | 14 | 24.5 | 22.8 | 93 |  |  | 23.433 |  | 3 | 93.061
B-19322 VIALE 26 | 203 | 3500 PSI | TORRE 2 PILOTE 80 | 2025-05-21 | 6/4/2025 12:00:00 AM | 14 | 24.5 | 21 | 86 |  |  | 21.267 |  | 3 | 85.714
B-19322 VIALE 26 | 203 | 3500 PSI | TORRE 2 PILOTE 80 | 2025-05-21 | 6/4/2025 12:00:00 AM | 14 | 24.5 | 20.1 | 82 |  |  | 21.267 |  | 3 | 82.041
B-19322 VIALE 26 | 203 | 3500 PSI | TORRE 2 PILOTE 80 | 2025-05-21 | 6/4/2025 12:00:00 AM | 14 | 24.5 | 22.7 | 93 |  |  | 21.267 |  | 3 | 92.653
B-19322 VIALE 26 | 177 | 3500 PSI | TORRE 1 PILOTE 01 | 2025-05-23 | 6/6/2025 12:00:00 AM | 14 | 24.5 | 18.6 | 76 |  |  | 21.567 |  | 3 | 75.918
B-19322 VIALE 26 | 177 | 3500 PSI | TORRE 1 PILOTE 01 | 2025-05-23 | 6/6/2025 12:00:00 AM | 14 | 24.5 | 21.5 | 88 |  |  | 21.567 |  | 3 | 87.755
B-19322 VIALE 26 | 177 | 3500 PSI | TORRE 1 PILOTE 01 | 2025-05-23 | 6/6/2025 12:00:00 AM | 14 | 24.5 | 24.6 | 100 |  |  | 21.567 |  | 3 | 100.408
B-19322 VIALE 26 | 228 | 3500 PSI | TORRE 2 PILOTE 39 | 2025-05-23 | 6/6/2025 12:00:00 AM | 14 | 24.5 | 17 | 69 |  |  | 19.367 |  | 3 | 69.388
B-19322 VIALE 26 | 228 | 3500 PSI | TORRE 2 PILOTE 39 | 2025-05-23 | 6/6/2025 12:00:00 AM | 14 | 24.5 | 18.7 | 76 |  |  | 19.367 |  | 3 | 76.327
B-19322 VIALE 26 | 228 | 3500 PSI | TORRE 2 PILOTE 39 | 2025-05-23 | 6/6/2025 12:00:00 AM | 14 | 24.5 | 22.4 | 91 |  |  | 19.367 |  | 3 | 91.429
B-19322 VIALE 26 | 203 | 3500 PSI | TORRE 1 PILOTE 79 | 2025-05-24 | 6/7/2025 12:00:00 AM | 14 | 24.5 | 21.4 | 87 |  |  | 20.467 |  | 3 | 87.347
B-19322 VIALE 26 | 203 | 3500 PSI | TORRE 1 PILOTE 79 | 2025-05-24 | 6/7/2025 12:00:00 AM | 14 | 24.5 | 20.8 | 85 |  |  | 20.467 |  | 3 | 84.898
B-19322 VIALE 26 | 203 | 3500 PSI | TORRE 1 PILOTE 79 | 2025-05-24 | 6/7/2025 12:00:00 AM | 14 | 24.5 | 19.2 | 78 |  |  | 20.467 |  | 3 | 78.367
B-19322 VIALE 26 | 203 | 3500 PSI | TORRE 2 PILOTE 86 | 2025-05-26 | 6/9/2025 12:00:00 AM | 14 | 24.5 | 26.7 | 109 |  |  | 27.2 |  | 3 | 108.98
B-19322 VIALE 26 | 203 | 3500 PSI | TORRE 2 PILOTE 86 | 2025-05-26 | 6/9/2025 12:00:00 AM | 14 | 24.5 | 25.6 | 104 |  |  | 27.2 |  | 3 | 104.49
B-19322 VIALE 26 | 203 | 3500 PSI | TORRE 2 PILOTE 86 | 2025-05-26 | 6/9/2025 12:00:00 AM | 14 | 24.5 | 29.3 | 120 |  |  | 27.2 |  | 3 | 119.592
B-19322 VIALE 26 | 203 | 3500 PSI | TORRE 2 PILOTE 82 | 2025-05-27 | 6/10/2025 12:00:00 AM | 14 | 24.5 | 18.1 | 74 |  |  | 17.767 |  | 3 | 73.878
B-19322 VIALE 26 | 203 | 3500 PSI | TORRE 2 PILOTE 82 | 2025-05-27 | 6/10/2025 12:00:00 AM | 14 | 24.5 | 18.3 | 74 |  |  | 17.767 |  | 3 | 74.694
B-19322 VIALE 26 | 203 | 3500 PSI | TORRE 2 PILOTE 82 | 2025-05-27 | 6/10/2025 12:00:00 AM | 14 | 24.5 | 16.9 | 69 |  |  | 17.767 |  | 3 | 68.98
B-19322 VIALE 26 | 0 | 3500 PSI | TORRE 2 PILOTE 25-46 | 2025-05-08 | 5/22/2025 12:00:00 AM | 14 | 24.5 | 24.6 | 100 |  |  | 23.933 |  | 3 | 100.408
B-19322 VIALE 26 | 0 | 3500 PSI | TORRE 2 PILOTE 25-46 | 2025-05-08 | 5/22/2025 12:00:00 AM | 14 | 24.5 | 24 | 98 |  |  | 23.933 |  | 3 | 97.959
B-19322 VIALE 26 | 0 | 3500 PSI | TORRE 2 PILOTE 25-46 | 2025-05-08 | 5/22/2025 12:00:00 AM | 14 | 24.5 | 23.2 | 95 |  |  | 23.933 |  | 3 | 94.694
B-19322 VIALE 26 | 0 | 3500 PSI | TORRE 2 PILOTE 49 | 2025-05-09 | 5/23/2025 12:00:00 AM | 14 | 24.5 | 22.3 | 91 |  |  | 21.4 |  | 3 | 91.02
B-19322 VIALE 26 | 0 | 3500 PSI | TORRE 2 PILOTE 49 | 2025-05-09 | 5/23/2025 12:00:00 AM | 14 | 24.5 | 21.7 | 88 |  |  | 21.4 |  | 3 | 88.571
B-19322 VIALE 26 | 0 | 3500 PSI | TORRE 2 PILOTE 49 | 2025-05-09 | 5/23/2025 12:00:00 AM | 14 | 24.5 | 20.2 | 82 |  |  | 21.4 |  | 3 | 82.449
B-19322 VIALE 26 | 203 | 3500 PSI | TORRE 2 PILOTE 74 | 2025-05-28 | 6/11/2025 12:00:00 AM | 14 | 24.5 | 25.2 | 103 |  |  | 26.867 |  | 3 | 102.857
B-19322 VIALE 26 | 203 | 3500 PSI | TORRE 2 PILOTE 74 | 2025-05-28 | 6/11/2025 12:00:00 AM | 14 | 24.5 | 26 | 106 |  |  | 26.867 |  | 3 | 106.122
B-19322 VIALE 26 | 203 | 3500 PSI | TORRE 2 PILOTE 74 | 2025-05-28 | 6/11/2025 12:00:00 AM | 14 | 24.5 | 29.4 | 120 |  |  | 26.867 |  | 3 | 120
B-19322 VIALE 26 | 203 | 3500 PSI | TORRE 2 PILOTE 84 | 2025-05-29 | 6/12/2025 12:00:00 AM | 14 | 24.5 | 22.6 | 92 |  |  | 22.367 |  | 3 | 92.245
B-19322 VIALE 26 | 203 | 3500 PSI | TORRE 2 PILOTE 84 | 2025-05-29 | 6/12/2025 12:00:00 AM | 14 | 24.5 | 21.5 | 88 |  |  | 22.367 |  | 3 | 87.755
B-19322 VIALE 26 | 203 | 3500 PSI | TORRE 2 PILOTE 84 | 2025-05-29 | 6/12/2025 12:00:00 AM | 14 | 24.5 | 23 | 94 |  |  | 22.367 |  | 3 | 93.878
B-19322 VIALE 26 | 203 | 3500 PSI | TORRE 2 PILOTE 76 | 2025-05-29 | 6/12/2025 12:00:00 AM | 14 | 24.5 | 23.5 | 96 |  |  | 22.4 |  | 3 | 95.918
B-19322 VIALE 26 | 203 | 3500 PSI | TORRE 2 PILOTE 76 | 2025-05-29 | 6/12/2025 12:00:00 AM | 14 | 24.5 | 20.2 | 82 |  |  | 22.4 |  | 3 | 82.449
B-19322 VIALE 26 | 203 | 3500 PSI | TORRE 2 PILOTE 76 | 2025-05-29 | 6/12/2025 12:00:00 AM | 14 | 24.5 | 23.5 | 96 |  |  | 22.4 |  | 3 | 95.918
B-19322 VIALE 26 | 177 | 3500 PSI | TORRE 2 PILOTE 09-88 | 2025-05-30 | 6/13/2025 12:00:00 AM | 14 | 24.5 | 19.1 | 78 |  |  | 18.967 |  | 3 | 77.959
B-19322 VIALE 26 | 177 | 3500 PSI | TORRE 2 PILOTE 09-88 | 2025-05-30 | 6/13/2025 12:00:00 AM | 14 | 24.5 | 18.7 | 76 |  |  | 18.967 |  | 3 | 76.327
B-19322 VIALE 26 | 177 | 3500 PSI | TORRE 2 PILOTE 09-88 | 2025-05-30 | 6/13/2025 12:00:00 AM | 14 | 24.5 | 19.1 | 78 |  |  | 18.967 |  | 3 | 77.959
B-19322 VIALE 26 | 203 | 3500 PSI | TORRE 2 PILOTE 75 | 2025-05-31 | 6/14/2025 12:00:00 AM | 14 | 24.5 | 12.2 | 50 |  |  | 14.167 |  | 3 | 49.796
B-19322 VIALE 26 | 203 | 3500 PSI | TORRE 2 PILOTE 75 | 2025-05-31 | 6/14/2025 12:00:00 AM | 14 | 24.5 | 15.1 | 62 |  |  | 14.167 |  | 3 | 61.633
B-19322 VIALE 26 | 203 | 3500 PSI | TORRE 2 PILOTE 75 | 2025-05-31 | 6/14/2025 12:00:00 AM | 14 | 24.5 | 15.2 | 62 |  |  | 14.167 |  | 3 | 62.041
B-19322 VIALE 26 | 228 | 3500 PSI | Torre 2 Pilote 78' | 2025-06-03 | 6/17/2025 12:00:00 AM | 14 | 24.5 | 22.4 | 91 |  |  | 22.867 |  | 3 | 91.429
B-19322 VIALE 26 | 228 | 3500 PSI | Torre 2 Pilote 78' | 2025-06-03 | 6/17/2025 12:00:00 AM | 14 | 24.5 | 23.2 | 95 |  |  | 22.867 |  | 3 | 94.694
B-19322 VIALE 26 | 228 | 3500 PSI | Torre 2 Pilote 78' | 2025-06-03 | 6/17/2025 12:00:00 AM | 14 | 24.5 | 23 | 94 |  |  | 22.867 |  | 3 | 93.878
B-19322 VIALE 26 | 177 | 3500 PSI | TORRE 2 PILOTE 28 | 2025-06-04 | 6/18/2025 12:00:00 AM | 14 | 24.5 | 24.5 | 100 |  |  | 24.633 |  | 3 | 100
B-19322 VIALE 26 | 177 | 3500 PSI | TORRE 2 PILOTE 28 | 2025-06-04 | 6/18/2025 12:00:00 AM | 14 | 24.5 | 25.8 | 105 |  |  | 24.633 |  | 3 | 105.306
B-19322 VIALE 26 | 177 | 3500 PSI | TORRE 2 PILOTE 28 | 2025-06-04 | 6/18/2025 12:00:00 AM | 14 | 24.5 | 23.6 | 96 |  |  | 24.633 |  | 3 | 96.327
B-19322 VIALE 26 | 203 | 3500 PSI | TORRE 2 PILOTE 30 | 2025-06-05 | 6/19/2025 12:00:00 AM | 14 | 24.5 | 32.8 | 134 |  |  | 32.067 |  | 3 | 133.878
B-19322 VIALE 26 | 203 | 3500 PSI | TORRE 2 PILOTE 30 | 2025-06-05 | 6/19/2025 12:00:00 AM | 14 | 24.5 | 33.4 | 136 |  |  | 32.067 |  | 3 | 136.327
B-19322 VIALE 26 | 203 | 3500 PSI | TORRE 2 PILOTE 30 | 2025-06-05 | 6/19/2025 12:00:00 AM | 14 | 24.5 | 30 | 122 |  |  | 32.067 |  | 3 | 122.449
B-19322 VIALE 26 | 203 | 3500 PSI | Torre 2 Pilote85 | 2025-05-21 | 6/4/2025 12:00:00 AM | 14 | 24.5 | 18.3 | 75 |  |  | 18.867 |  | 3 | 74.694
B-19322 VIALE 26 | 203 | 3500 PSI | Torre 2 Pilote85 | 2025-05-21 | 6/4/2025 12:00:00 AM | 14 | 24.5 | 19.6 | 80 |  |  | 18.867 |  | 3 | 80
B-19322 VIALE 26 | 203 | 3500 PSI | Torre 2 Pilote85 | 2025-05-21 | 6/4/2025 12:00:00 AM | 14 | 24.5 | 18.7 | 76 |  |  | 18.867 |  | 3 | 76.327
B-19322 VIALE 26 | 177 | 3500 PSI | TORRE 2 PILOTE 27 | 2025-06-07 | 6/21/2025 12:00:00 AM | 14 | 24.5 | 25.6 | 104 |  |  | 28.833 |  | 3 | 104.49
B-19322 VIALE 26 | 177 | 3500 PSI | TORRE 2 PILOTE 27 | 2025-06-07 | 6/21/2025 12:00:00 AM | 14 | 24.5 | 31.3 | 128 |  |  | 28.833 |  | 3 | 127.755
B-19322 VIALE 26 | 177 | 3500 PSI | TORRE 2 PILOTE 27 | 2025-06-07 | 6/21/2025 12:00:00 AM | 14 | 24.5 | 29.6 | 121 |  |  | 28.833 |  | 3 | 120.816
B-19322 VIALE 26 | 177 | 3500 PSI | TORRE 2 PILOTE 29 | 2025-06-09 | 6/23/2025 12:00:00 AM | 14 | 24.5 | 28.6 | 117 |  |  | 25.867 |  | 3 | 116.735
B-19322 VIALE 26 | 177 | 3500 PSI | TORRE 2 PILOTE 29 | 2025-06-09 | 6/23/2025 12:00:00 AM | 14 | 24.5 | 22.4 | 91 |  |  | 25.867 |  | 3 | 91.429
B-19322 VIALE 26 | 177 | 3500 PSI | TORRE 2 PILOTE 29 | 2025-06-09 | 6/23/2025 12:00:00 AM | 14 | 24.5 | 26.6 | 108 |  |  | 25.867 |  | 3 | 108.571
B-19322 VIALE 26 | 177 | 3500 PSI | TORRE 2 PILOTE 31 | 2025-06-10 | 6/24/2025 12:00:00 AM | 14 | 24.5 | 20.3 | 83 |  |  | 21.7 |  | 3 | 82.857
B-19322 VIALE 26 | 177 | 3500 PSI | TORRE 2 PILOTE 31 | 2025-06-10 | 6/24/2025 12:00:00 AM | 14 | 24.5 | 21.5 | 88 |  |  | 21.7 |  | 3 | 87.755
B-19322 VIALE 26 | 177 | 3500 PSI | TORRE 2 PILOTE 31 | 2025-06-10 | 6/24/2025 12:00:00 AM | 14 | 24.5 | 23.3 | 95 |  |  | 21.7 |  | 3 | 95.102
B-19322 VIALE 26 | 177 | 3500 PSI | TORRE 2 PILOTE 94-38 | 2025-06-11 | 6/25/2025 12:00:00 AM | 14 | 24.5 | 25.7 | 105 |  |  | 27.967 |  | 3 | 104.898
B-19322 VIALE 26 | 177 | 3500 PSI | TORRE 2 PILOTE 94-38 | 2025-06-11 | 6/25/2025 12:00:00 AM | 14 | 24.5 | 26.2 | 107 |  |  | 27.967 |  | 3 | 106.939
B-19322 VIALE 26 | 177 | 3500 PSI | TORRE 2 PILOTE 94-38 | 2025-06-11 | 6/25/2025 12:00:00 AM | 14 | 24.5 | 32 | 131 |  |  | 27.967 |  | 3 | 130.612
B-19322 VIALE 26 | 203 | 3500 PSI | TORRE 2 PILOTE 35-01 | 2025-06-13 | 6/27/2025 12:00:00 AM | 14 | 24.5 | 18 | 73 |  |  | 22.2 |  | 3 | 73.469
B-19322 VIALE 26 | 203 | 3500 PSI | TORRE 2 PILOTE 35-01 | 2025-06-13 | 6/27/2025 12:00:00 AM | 14 | 24.5 | 25.1 | 102 |  |  | 22.2 |  | 3 | 102.449
B-19322 VIALE 26 | 203 | 3500 PSI | TORRE 2 PILOTE 35-01 | 2025-06-13 | 6/27/2025 12:00:00 AM | 14 | 24.5 | 23.5 | 96 |  |  | 22.2 |  | 3 | 95.918
B-19322 VIALE 26 | 177 | 3500 PSI | TORRE 2 PILOTE 10 | 2025-06-14 | 6/28/2025 12:00:00 AM | 14 | 24.5 | 21.6 | 88 |  |  | 21.833 |  | 3 | 88.163
B-19322 VIALE 26 | 177 | 3500 PSI | TORRE 2 PILOTE 10 | 2025-06-14 | 6/28/2025 12:00:00 AM | 14 | 24.5 | 20.3 | 83 |  |  | 21.833 |  | 3 | 82.857
B-19322 VIALE 26 | 177 | 3500 PSI | TORRE 2 PILOTE 10 | 2025-06-14 | 6/28/2025 12:00:00 AM | 14 | 24.5 | 23.6 | 96 |  |  | 21.833 |  | 3 | 96.327
B-19322 VIALE 26 | 177 | 3500 PSI | TORRE 2 PILOTE 37 | 2025-06-16 | 6/30/2025 12:00:00 AM | 14 | 24.5 | 21.3 | 87 |  |  | 26.133 |  | 3 | 86.939
B-19322 VIALE 26 | 177 | 3500 PSI | TORRE 2 PILOTE 37 | 2025-06-16 | 6/30/2025 12:00:00 AM | 14 | 24.5 | 32.6 | 133 |  |  | 26.133 |  | 3 | 133.061
B-19322 VIALE 26 | 177 | 3500 PSI | TORRE 2 PILOTE 37 | 2025-06-16 | 6/30/2025 12:00:00 AM | 14 | 24.5 | 24.5 | 100 |  |  | 26.133 |  | 3 | 100
B-19322 VIALE 26 | 228 | 3500 PSI | TORRE 2 PILOTE 92 | 2025-06-17 | 7/1/2025 12:00:00 AM | 14 | 24.5 | 25.7 | 105 |  |  | 25.033 |  | 3 | 104.898
B-19322 VIALE 26 | 228 | 3500 PSI | TORRE 2 PILOTE 92 | 2025-06-17 | 7/1/2025 12:00:00 AM | 14 | 24.5 | 24.7 | 101 |  |  | 25.033 |  | 3 | 100.816
B-19322 VIALE 26 | 228 | 3500 PSI | TORRE 2 PILOTE 92 | 2025-06-17 | 7/1/2025 12:00:00 AM | 14 | 24.5 | 24.7 | 101 |  |  | 25.033 |  | 3 | 100.816
B-19322 VIALE 26 | 177 | 3500 PSI | TORRE 2 PILOTE 33-21 | 2025-06-12 | 6/26/2025 12:00:00 AM | 14 | 24.5 | 27.6 | 112 |  |  | 27.6 |  | 3 | 112.653
B-19322 VIALE 26 | 177 | 3500 PSI | TORRE 2 PILOTE 33-21 | 2025-06-12 | 6/26/2025 12:00:00 AM | 14 | 24.5 | 27.3 | 112 |  |  | 27.6 |  | 3 | 111.429
B-19322 VIALE 26 | 177 | 3500 PSI | TORRE 2 PILOTE 33-21 | 2025-06-12 | 6/26/2025 12:00:00 AM | 14 | 24.5 | 27.9 | 114 |  |  | 27.6 |  | 3 | 113.878
B-19322 VIALE 26 | 177 | 3500 PSI | TORRE 2 PILOTE 93 | 2025-06-06 | 6/20/2025 12:00:00 AM | 14 | 24.5 | 23.3 | 95 |  |  | 25.733 |  | 3 | 95.102
B-19322 VIALE 26 | 177 | 3500 PSI | TORRE 2 PILOTE 93 | 2025-06-06 | 6/20/2025 12:00:00 AM | 14 | 24.5 | 28.5 | 116 |  |  | 25.733 |  | 3 | 116.327
B-19322 VIALE 26 | 177 | 3500 PSI | TORRE 2 PILOTE 93 | 2025-06-06 | 6/20/2025 12:00:00 AM | 14 | 24.5 | 25.4 | 104 |  |  | 25.733 |  | 3 | 103.673
B-19322 VIALE 26 | 203 | 3500 PSI | TORRE 2 PILOTE 23-32 | 2025-06-18 | 7/2/2025 12:00:00 AM | 14 | 24.5 | 18.7 | 76 |  |  | 18.833 |  | 3 | 76.327
B-19322 VIALE 26 | 203 | 3500 PSI | TORRE 2 PILOTE 23-32 | 2025-06-18 | 7/2/2025 12:00:00 AM | 14 | 24.5 | 17.1 | 70 |  |  | 18.833 |  | 3 | 69.796
B-19322 VIALE 26 | 203 | 3500 PSI | TORRE 2 PILOTE 23-32 | 2025-06-18 | 7/2/2025 12:00:00 AM | 14 | 24.5 | 20.7 | 84 |  |  | 18.833 |  | 3 | 84.49
B-19322 VIALE 26 | 203 | 3500 PSI | TORRE 2 PILOTE 36-77 | 2025-06-19 | 7/3/2025 12:00:00 AM | 14 | 24.5 | 21.5 | 88 |  |  | 22.733 |  | 3 | 87.755
B-19322 VIALE 26 | 203 | 3500 PSI | TORRE 2 PILOTE 36-77 | 2025-06-19 | 7/3/2025 12:00:00 AM | 14 | 24.5 | 23.6 | 96 |  |  | 22.733 |  | 3 | 96.327
B-19322 VIALE 26 | 203 | 3500 PSI | TORRE 2 PILOTE 36-77 | 2025-06-19 | 7/3/2025 12:00:00 AM | 14 | 24.5 | 23.1 | 94 |  |  | 22.733 |  | 3 | 94.286
B-19322 VIALE 26 | 190.5 | concreto 3500 psi | Torre 2 Pilote 20-34 | 2025-06-20 | 7/4/2025 12:00:00 AM | 14 | 24.5 | 23.8 | 97 |  |  | 24.667 |  | 3 | 97.143
B-19322 VIALE 26 | 190.5 | concreto 3500 psi | Torre 2 Pilote 20-34 | 2025-06-20 | 7/4/2025 12:00:00 AM | 14 | 24.5 | 25 | 102 |  |  | 24.667 |  | 3 | 102.041
B-19322 VIALE 26 | 190.5 | concreto 3500 psi | Torre 2 Pilote 20-34 | 2025-06-20 | 7/4/2025 12:00:00 AM | 14 | 24.5 | 25.2 | 103 |  |  | 24.667 |  | 3 | 102.857
B-19322 VIALE 26 | 203.2 | concreto 3500 psi | Torre 2 Pilote 22 | 2025-06-21 | 7/5/2025 12:00:00 AM | 14 | 24.5 | 28.5 | 116 |  |  | 28.8 |  | 3 | 116.327
B-19322 VIALE 26 | 203.2 | concreto 3500 psi | Torre 2 Pilote 22 | 2025-06-21 | 7/5/2025 12:00:00 AM | 14 | 24.5 | 28.9 | 118 |  |  | 28.8 |  | 3 | 117.959
B-19322 VIALE 26 | 203.2 | concreto 3500 psi | Torre 2 Pilote 22 | 2025-06-21 | 7/5/2025 12:00:00 AM | 14 | 24.5 | 29 | 118 |  |  | 28.8 |  | 3 | 118.367
B-19322 VIALE 26 | 203.2 | concreto 3500 psi | Torre 2 Pilote 11-52 | 2025-06-24 | 7/8/2025 12:00:00 AM | 14 | 24.5 | 26.4 | 108 |  |  | 24.633 |  | 3 | 107.755
B-19322 VIALE 26 | 203.2 | concreto 3500 psi | Torre 2 Pilote 11-52 | 2025-06-24 | 7/8/2025 12:00:00 AM | 14 | 24.5 | 23.9 | 98 |  |  | 24.633 |  | 3 | 97.551
B-19322 VIALE 26 | 203.2 | concreto 3500 psi | Torre 2 Pilote 11-52 | 2025-06-24 | 7/8/2025 12:00:00 AM | 14 | 24.5 | 23.6 | 96 |  |  | 24.633 |  | 3 | 96.327
B-19322 VIALE 26 | 190.5 | concreto 3500 psi | Torre 2 Pilote 19-17 | 2025-06-25 | 7/9/2025 12:00:00 AM | 14 | 24.5 | 24.3 | 99 |  |  | 24.033 |  | 3 | 99.184
B-19322 VIALE 26 | 190.5 | concreto 3500 psi | Torre 2 Pilote 19-17 | 2025-06-25 | 7/9/2025 12:00:00 AM | 14 | 24.5 | 23.9 | 98 |  |  | 24.033 |  | 3 | 97.551
B-19322 VIALE 26 | 190.5 | concreto 3500 psi | Torre 2 Pilote 19-17 | 2025-06-25 | 7/9/2025 12:00:00 AM | 14 | 24.5 | 23.9 | 97 |  |  | 24.033 |  | 3 | 97.551
B-19322 VIALE 26 | 203.2 | concreto 3500 psi | Torre 2 Pilote 02-12 | 2025-06-26 | 7/10/2025 12:00:00 AM | 14 | 24.5 | 23.7 | 97 |  |  | 24.333 |  | 3 | 96.735
B-19322 VIALE 26 | 203.2 | concreto 3500 psi | Torre 2 Pilote 02-12 | 2025-06-26 | 7/10/2025 12:00:00 AM | 14 | 24.5 | 24.4 | 100 |  |  | 24.333 |  | 3 | 99.592
B-19322 VIALE 26 | 203.2 | concreto 3500 psi | Torre 2 Pilote 02-12 | 2025-06-26 | 7/10/2025 12:00:00 AM | 14 | 24.5 | 24.9 | 102 |  |  | 24.333 |  | 3 | 101.633
B-19322 VIALE 26 | 228.6 | concreto 3500 psi | Torre 2 Pilote 95 | 2025-06-27 | 7/11/2025 12:00:00 AM | 14 | 24.5 | 19.3 | 79 |  |  | 19.1 |  | 3 | 78.776
B-19322 VIALE 26 | 228.6 | concreto 3500 psi | Torre 2 Pilote 95 | 2025-06-27 | 7/11/2025 12:00:00 AM | 14 | 24.5 | 18.3 | 75 |  |  | 19.1 |  | 3 | 74.694
B-19322 VIALE 26 | 228.6 | concreto 3500 psi | Torre 2 Pilote 95 | 2025-06-27 | 7/11/2025 12:00:00 AM | 14 | 24.5 | 19.7 | 80 |  |  | 19.1 |  | 3 | 80.408
B-19322 VIALE 26 | 228.6 | concreto 3500 psi | Torre 2 Pilote 99 | 2025-06-27 | 7/11/2025 12:00:00 AM | 14 | 24.5 | 24.8 | 101 |  |  | 24.5 |  | 3 | 101.224
B-19322 VIALE 26 | 228.6 | concreto 3500 psi | Torre 2 Pilote 99 | 2025-06-27 | 7/11/2025 12:00:00 AM | 14 | 24.5 | 25.1 | 102 |  |  | 24.5 |  | 3 | 102.449
B-19322 VIALE 26 | 228.6 | concreto 3500 psi | Torre 2 Pilote 99 | 2025-06-27 | 7/11/2025 12:00:00 AM | 14 | 24.5 | 23.6 | 96 |  |  | 24.5 |  | 3 | 96.327
B-19322 VIALE 26 | 203.2 | concreto 3500 psi | Torre 2 Pilote 16-97 | 2025-06-28 | 7/12/2025 12:00:00 AM | 14 | 24.5 | 26.5 | 108 |  |  | 26.667 |  | 3 | 108.163
B-19322 VIALE 26 | 203.2 | concreto 3500 psi | Torre 2 Pilote 16-97 | 2025-06-28 | 7/12/2025 12:00:00 AM | 14 | 24.5 | 25.5 | 104 |  |  | 26.667 |  | 3 | 104.082
B-19322 VIALE 26 | 203.2 | concreto 3500 psi | Torre 2 Pilote 16-97 | 2025-06-28 | 7/12/2025 12:00:00 AM | 14 | 24.5 | 28 | 114 |  |  | 26.667 |  | 3 | 114.286
B-19322 VIALE 26 | 228.6 | concreto 3500 psi | Torre 2 Pilote 18 -13 | 2025-07-01 | 7/15/2025 12:00:00 AM | 14 | 24.5 | 19.2 | 78 |  |  | 21.167 |  | 3 | 78.367
B-19322 VIALE 26 | 228.6 | concreto 3500 psi | Torre 2 Pilote 18 -13 | 2025-07-01 | 7/15/2025 12:00:00 AM | 14 | 24.5 | 19.6 | 80 |  |  | 21.167 |  | 3 | 80
B-19322 VIALE 26 | 228.6 | concreto 3500 psi | Torre 2 Pilote 18 -13 | 2025-07-01 | 7/15/2025 12:00:00 AM | 14 | 24.5 | 24.7 | 101 |  |  | 21.167 |  | 3 | 100.816
B-19322 VIALE 26 | 209.55 | concreto 3500 psi | Torre 2 Pilote 81-03 | 2025-07-02 | 7/16/2025 12:00:00 AM | 14 | 24.5 | 24.3 | 99 |  |  | 24.733 |  | 3 | 99.184
B-19322 VIALE 26 | 209.55 | concreto 3500 psi | Torre 2 Pilote 81-03 | 2025-07-02 | 7/16/2025 12:00:00 AM | 14 | 24.5 | 24.5 | 100 |  |  | 24.733 |  | 3 | 100
B-19322 VIALE 26 | 209.55 | concreto 3500 psi | Torre 2 Pilote 81-03 | 2025-07-02 | 7/16/2025 12:00:00 AM | 14 | 24.5 | 25.4 | 104 |  |  | 24.733 |  | 3 | 103.673
B-19322 VIALE 26 | 228.6 | concreto 3500 psi | Torre 2 Pilote 04-05 | 2025-07-03 | 7/17/2025 12:00:00 AM | 14 | 24.5 | 21.8 | 89 |  |  | 21.533 |  | 3 | 88.98
B-19322 VIALE 26 | 228.6 | concreto 3500 psi | Torre 2 Pilote 04-05 | 2025-07-03 | 7/17/2025 12:00:00 AM | 14 | 24.5 | 20.3 | 83 |  |  | 21.533 |  | 3 | 82.857
B-19322 VIALE 26 | 228.6 | concreto 3500 psi | Torre 2 Pilote 04-05 | 2025-07-03 | 7/17/2025 12:00:00 AM | 14 | 24.5 | 22.5 | 92 |  |  | 21.533 |  | 3 | 91.837
B-19322 VIALE 26 | 196.85 | concreto 3500 psi | Torre 2 Pilote 15-79 | 2025-07-04 | 7/18/2025 12:00:00 AM | 14 | 24.5 | 29.3 | 120 |  |  | 26.567 |  | 3 | 119.592
B-19322 VIALE 26 | 196.85 | concreto 3500 psi | Torre 2 Pilote 15-79 | 2025-07-04 | 7/18/2025 12:00:00 AM | 14 | 24.5 | 23.8 | 97 |  |  | 26.567 |  | 3 | 97.143
B-19322 VIALE 26 | 196.85 | concreto 3500 psi | Torre 2 Pilote 15-79 | 2025-07-04 | 7/18/2025 12:00:00 AM | 14 | 24.5 | 26.6 | 108 |  |  | 26.567 |  | 3 | 108.571
B-19322 VIALE 26 | 177.8 | concreto 3500 psi | Torre 2 Pilote 103 | 2025-07-05 | 7/19/2025 12:00:00 AM | 14 | 24.5 | 26.4 | 108 |  |  | 27.3 |  | 3 | 107.755
B-19322 VIALE 26 | 177.8 | concreto 3500 psi | Torre 2 Pilote 103 | 2025-07-05 | 7/19/2025 12:00:00 AM | 14 | 24.5 | 29.7 | 121 |  |  | 27.3 |  | 3 | 121.224
B-19322 VIALE 26 | 177.8 | concreto 3500 psi | Torre 2 Pilote 103 | 2025-07-05 | 7/19/2025 12:00:00 AM | 14 | 24.5 | 25.8 | 105 |  |  | 27.3 |  | 3 | 105.306
B-19322 VIALE 26 | 177.8 | concreto 3500 psi | Torre 2 Pilote 14-82 | 2025-07-07 | 7/21/2025 12:00:00 AM | 14 | 24.5 | 26.2 | 107 |  |  | 26.967 |  | 3 | 106.939
B-19322 VIALE 26 | 177.8 | concreto 3500 psi | Torre 2 Pilote 14-82 | 2025-07-07 | 7/21/2025 12:00:00 AM | 14 | 24.5 | 29.1 | 119 |  |  | 26.967 |  | 3 | 118.776
B-19322 VIALE 26 | 177.8 | concreto 3500 psi | Torre 2 Pilote 14-82 | 2025-07-07 | 7/21/2025 12:00:00 AM | 14 | 24.5 | 25.6 | 104 |  |  | 26.967 |  | 3 | 104.49
B-19322 VIALE 26 | 215.9 | concreto 3500 psi | Torre 2 Pilote 100 | 2025-07-08 | 7/22/2025 12:00:00 AM | 14 | 24.5 | 23.8 | 97 |  |  | 23.833 |  | 3 | 97.143
B-19322 VIALE 26 | 215.9 | concreto 3500 psi | Torre 2 Pilote 100 | 2025-07-08 | 7/22/2025 12:00:00 AM | 14 | 24.5 | 23.6 | 96 |  |  | 23.833 |  | 3 | 96.327
B-19322 VIALE 26 | 215.9 | concreto 3500 psi | Torre 2 Pilote 100 | 2025-07-08 | 7/22/2025 12:00:00 AM | 14 | 24.5 | 24.1 | 98 |  |  | 23.833 |  | 3 | 98.367
B-19322 VIALE 26 | 203.2 | concreto 3500 psi | Torre 2 Pilote 101 | 2025-07-08 | 7/22/2025 12:00:00 AM | 14 | 24.5 | 26 | 106 |  |  | 27.133 |  | 3 | 106.122
B-19322 VIALE 26 | 203.2 | concreto 3500 psi | Torre 2 Pilote 101 | 2025-07-08 | 7/22/2025 12:00:00 AM | 14 | 24.5 | 26.6 | 108 |  |  | 27.133 |  | 3 | 108.571
B-19322 VIALE 26 | 203.2 | concreto 3500 psi | Torre 2 Pilote 101 | 2025-07-08 | 7/22/2025 12:00:00 AM | 14 | 24.5 | 28.8 | 118 |  |  | 27.133 |  | 3 | 117.551
B-19322 VIALE 26 | 196.85 | concreto 3500 psi | Torre 2 Pilote 102 | 2025-07-09 | 7/23/2025 12:00:00 AM | 14 | 24.5 | 24.5 | 100 |  |  | 24.333 |  | 3 | 100
B-19322 VIALE 26 | 196.85 | concreto 3500 psi | Torre 2 Pilote 102 | 2025-07-09 | 7/23/2025 12:00:00 AM | 14 | 24.5 | 23.6 | 96 |  |  | 24.333 |  | 3 | 96.327
B-19322 VIALE 26 | 196.85 | concreto 3500 psi | Torre 2 Pilote 102 | 2025-07-09 | 7/23/2025 12:00:00 AM | 14 | 24.5 | 24.9 | 102 |  |  | 24.333 |  | 3 | 101.633
B-19322 VIALE 26 | 215.9 | concreto 3500 psi | Torre 2 Pilote 80-50 | 2025-07-10 | 7/24/2025 12:00:00 AM | 14 | 24.5 | 23.6 | 96 |  |  | 24.2 |  | 3 | 96.327
B-19322 VIALE 26 | 215.9 | concreto 3500 psi | Torre 2 Pilote 80-50 | 2025-07-10 | 7/24/2025 12:00:00 AM | 14 | 24.5 | 25.4 | 104 |  |  | 24.2 |  | 3 | 103.673
B-19322 VIALE 26 | 215.9 | concreto 3500 psi | Torre 2 Pilote 80-50 | 2025-07-10 | 7/24/2025 12:00:00 AM | 14 | 24.5 | 23.6 | 96 |  |  | 24.2 |  | 3 | 96.327
B-19322 VIALE 26 | 190.5 | concreto 3500 psi | Torre 1 Pilote 09-28 | 2025-07-11 | 7/25/2025 12:00:00 AM | 14 | 24.5 | 21.5 | 88 |  |  | 22.2 |  | 3 | 87.755
B-19322 VIALE 26 | 190.5 | concreto 3500 psi | Torre 1 Pilote 09-28 | 2025-07-11 | 7/25/2025 12:00:00 AM | 14 | 24.5 | 22.5 | 92 |  |  | 22.2 |  | 3 | 91.837
B-19322 VIALE 26 | 190.5 | concreto 3500 psi | Torre 1 Pilote 09-28 | 2025-07-11 | 7/25/2025 12:00:00 AM | 14 | 24.5 | 22.6 | 92 |  |  | 22.2 |  | 3 | 92.245
B-19322 VIALE 26 | 196.85 | concreto 3500 psi | Torre 2 Pilote 06-07 | 2025-07-12 | 7/26/2025 12:00:00 AM | 14 | 24.5 | 28.1 | 114 |  |  | 26.6 |  | 3 | 114.694
B-19322 VIALE 26 | 196.85 | concreto 3500 psi | Torre 2 Pilote 06-07 | 2025-07-12 | 7/26/2025 12:00:00 AM | 14 | 24.5 | 22.4 | 92 |  |  | 26.6 |  | 3 | 91.429
B-19322 VIALE 26 | 196.85 | concreto 3500 psi | Torre 2 Pilote 06-07 | 2025-07-12 | 7/26/2025 12:00:00 AM | 14 | 24.5 | 29.3 | 120 |  |  | 26.6 |  | 3 | 119.592
B-19322 VIALE 26 | 190.5 | concreto 3500 psi | Torre 1 Pilote 50-22 | 2025-07-14 | 7/28/2025 12:00:00 AM | 14 | 24.5 | 22.2 | 90 |  |  | 21.967 |  | 3 | 90.612
B-19322 VIALE 26 | 190.5 | concreto 3500 psi | Torre 1 Pilote 50-22 | 2025-07-14 | 7/28/2025 12:00:00 AM | 14 | 24.5 | 22.2 | 90 |  |  | 21.967 |  | 3 | 90.612
B-19322 VIALE 26 | 190.5 | concreto 3500 psi | Torre 1 Pilote 50-22 | 2025-07-14 | 7/28/2025 12:00:00 AM | 14 | 24.5 | 21.5 | 88 |  |  | 21.967 |  | 3 | 87.755
B-19322 VIALE 26 | 177.8 | concreto 3500 psi | Torre 1 Pilote 73 | 2025-07-15 | 7/29/2025 12:00:00 AM | 14 | 24.5 | 19.6 | 80 |  |  | 23.9 |  | 3 | 80
B-19322 VIALE 26 | 177.8 | concreto 3500 psi | Torre 1 Pilote 73 | 2025-07-15 | 7/29/2025 12:00:00 AM | 14 | 24.5 | 30.9 | 126 |  |  | 23.9 |  | 3 | 126.122
B-19322 VIALE 26 | 177.8 | concreto 3500 psi | Torre 1 Pilote 73 | 2025-07-15 | 7/29/2025 12:00:00 AM | 14 | 24.5 | 21.2 | 87 |  |  | 23.9 |  | 3 | 86.531
B-19322 VIALE 26 | 222.25 | concreto 3000 psi | Torre 1 Pilote 08-70 | 2025-07-15 | 7/29/2025 12:00:00 AM | 14 | 24.5 | 23.9 | 97 |  |  | 23.333 |  | 3 | 97.551
B-19322 VIALE 26 | 222.25 | concreto 3000 psi | Torre 1 Pilote 08-70 | 2025-07-15 | 7/29/2025 12:00:00 AM | 14 | 24.5 | 21.7 | 88 |  |  | 23.333 |  | 3 | 88.571
B-19322 VIALE 26 | 222.25 | concreto 3000 psi | Torre 1 Pilote 08-70 | 2025-07-15 | 7/29/2025 12:00:00 AM | 14 | 24.5 | 24.4 | 100 |  |  | 23.333 |  | 3 | 99.592
B-19322 VIALE 26 | 228.6 | concreto 3500 psi | Torre 1 Pilote 48-06 | 2025-07-16 | 7/30/2025 12:00:00 AM | 14 | 24.5 | 19.7 | 80 |  |  | 18.467 |  | 3 | 80.408
B-19322 VIALE 26 | 228.6 | concreto 3500 psi | Torre 1 Pilote 48-06 | 2025-07-16 | 7/30/2025 12:00:00 AM | 14 | 24.5 | 16.4 | 67 |  |  | 18.467 |  | 3 | 66.939
B-19322 VIALE 26 | 228.6 | concreto 3500 psi | Torre 1 Pilote 48-06 | 2025-07-16 | 7/30/2025 12:00:00 AM | 14 | 24.5 | 19.3 | 79 |  |  | 18.467 |  | 3 | 78.776
B-19322 VIALE 26 | 196.85 | concreto 3000 psi | Torre 1 Pilote 89 | 2025-07-17 | 7/31/2025 12:00:00 AM | 14 | 24.5 | 20.3 | 83 |  |  | 21.867 |  | 3 | 82.857
B-19322 VIALE 26 | 196.85 | concreto 3000 psi | Torre 1 Pilote 89 | 2025-07-17 | 7/31/2025 12:00:00 AM | 14 | 24.5 | 22.7 | 92 |  |  | 21.867 |  | 3 | 92.653
B-19322 VIALE 26 | 196.85 | concreto 3000 psi | Torre 1 Pilote 89 | 2025-07-17 | 7/31/2025 12:00:00 AM | 14 | 24.5 | 22.6 | 92 |  |  | 21.867 |  | 3 | 92.245
B-19322 VIALE 26 | 215.9 | concreto 3500 psi | Torre 1 Pilote 03-52 | 2025-07-17 | 7/31/2025 12:00:00 AM | 14 | 24.5 | 30.9 | 126 |  |  | 29.367 |  | 3 | 126.122
B-19322 VIALE 26 | 215.9 | concreto 3500 psi | Torre 1 Pilote 03-52 | 2025-07-17 | 7/31/2025 12:00:00 AM | 14 | 24.5 | 27.2 | 111 |  |  | 29.367 |  | 3 | 111.02
B-19322 VIALE 26 | 215.9 | concreto 3500 psi | Torre 1 Pilote 03-52 | 2025-07-17 | 7/31/2025 12:00:00 AM | 14 | 24.5 | 30 | 122 |  |  | 29.367 |  | 3 | 122.449
B-19322 VIALE 26 | 184.15 | concreto 3500 psi | Torre 1 Pilote 47 | 2025-07-21 | 8/4/2025 12:00:00 AM | 14 | 24.5 | 27 | 110 |  |  | 27.533 |  | 3 | 110.204
B-19322 VIALE 26 | 184.15 | concreto 3500 psi | Torre 1 Pilote 47 | 2025-07-21 | 8/4/2025 12:00:00 AM | 14 | 24.5 | 28 | 114 |  |  | 27.533 |  | 3 | 114.286
B-19322 VIALE 26 | 184.15 | concreto 3500 psi | Torre 1 Pilote 47 | 2025-07-21 | 8/4/2025 12:00:00 AM | 14 | 24.5 | 27.6 | 113 |  |  | 27.533 |  | 3 | 112.653
B-19322 VIALE 26 | 190.5 | concreto 3500 psi | Torre 1 Pilote 10-21 | 2025-07-21 | 8/4/2025 12:00:00 AM | 14 | 24.5 | 23.9 | 97 |  |  | 23.9 |  | 3 | 97.551
B-19322 VIALE 26 | 190.5 | concreto 3500 psi | Torre 1 Pilote 10-21 | 2025-07-21 | 8/4/2025 12:00:00 AM | 14 | 24.5 | 24.7 | 101 |  |  | 23.9 |  | 3 | 100.816
B-19322 VIALE 26 | 190.5 | concreto 3500 psi | Torre 1 Pilote 10-21 | 2025-07-21 | 8/4/2025 12:00:00 AM | 14 | 24.5 | 23.1 | 94 |  |  | 23.9 |  | 3 | 94.286
B-19322 VIALE 26 | 215.9 | concreto 3500 psi | Torre 1 Pilotes 07-61 | 2025-07-22 | 8/5/2025 12:00:00 AM | 14 | 24.5 | 20.3 | 83 |  |  | 19.067 |  | 3 | 82.857
B-19322 VIALE 26 | 215.9 | concreto 3500 psi | Torre 1 Pilotes 07-61 | 2025-07-22 | 8/5/2025 12:00:00 AM | 14 | 24.5 | 18.1 | 74 |  |  | 19.067 |  | 3 | 73.878
B-19322 VIALE 26 | 215.9 | concreto 3500 psi | Torre 1 Pilotes 07-61 | 2025-07-22 | 8/5/2025 12:00:00 AM | 14 | 24.5 | 18.8 | 77 |  |  | 19.067 |  | 3 | 76.735
B-19322 VIALE 26 | 203.2 | concreto 3500 psi | Torre 1 Pilote 53 | 2025-07-22 | 8/5/2025 12:00:00 AM | 14 | 24.5 | 28.3 | 115 |  |  | 28.333 |  | 3 | 115.51
B-19322 VIALE 26 | 203.2 | concreto 3500 psi | Torre 1 Pilote 53 | 2025-07-22 | 8/5/2025 12:00:00 AM | 14 | 24.5 | 27.7 | 113 |  |  | 28.333 |  | 3 | 113.061
B-19322 VIALE 26 | 203.2 | concreto 3500 psi | Torre 1 Pilote 53 | 2025-07-22 | 8/5/2025 12:00:00 AM | 14 | 24.5 | 29 | 118 |  |  | 28.333 |  | 3 | 118.367
B-19322 VIALE 26 | 177.8 | concreto 3500 psi | Torre 1 Pilote 92-54 | 2025-07-23 | 8/6/2025 12:00:00 AM | 14 | 24.5 | 23.2 | 94 |  |  | 23.633 |  | 3 | 94.694
B-19322 VIALE 26 | 177.8 | concreto 3500 psi | Torre 1 Pilote 92-54 | 2025-07-23 | 8/6/2025 12:00:00 AM | 14 | 24.5 | 21.9 | 90 |  |  | 23.633 |  | 3 | 89.388
B-19322 VIALE 26 | 177.8 | concreto 3500 psi | Torre 1 Pilote 92-54 | 2025-07-23 | 8/6/2025 12:00:00 AM | 14 | 24.5 | 25.8 | 105 |  |  | 23.633 |  | 3 | 105.306
B-19322 VIALE 26 | 190.5 | concreto 3500 psi | Torre 1 Pilote 60 | 2025-07-23 | 8/6/2025 12:00:00 AM | 14 | 24.5 | 20.2 | 82 |  |  | 17.2 |  | 3 | 82.449
B-19322 VIALE 26 | 190.5 | concreto 3500 psi | Torre 1 Pilote 60 | 2025-07-23 | 8/6/2025 12:00:00 AM | 14 | 24.5 | 16.2 | 66 |  |  | 17.2 |  | 3 | 66.122
B-19322 VIALE 26 | 190.5 | concreto 3500 psi | Torre 1 Pilote 60 | 2025-07-23 | 8/6/2025 12:00:00 AM | 14 | 24.5 | 15.2 | 62 |  |  | 17.2 |  | 3 | 62.041
B-19322 VIALE 26 | 184.15 | concreto 3500 psi | Torre 1 Pilotes 11-20 | 2025-07-24 | 8/7/2025 12:00:00 AM | 14 | 24.5 | 20.9 | 85 |  |  | 21.367 |  | 3 | 85.306
B-19322 VIALE 26 | 184.15 | concreto 3500 psi | Torre 1 Pilotes 11-20 | 2025-07-24 | 8/7/2025 12:00:00 AM | 14 | 24.5 | 21.8 | 89 |  |  | 21.367 |  | 3 | 88.98
B-19322 VIALE 26 | 184.15 | concreto 3500 psi | Torre 1 Pilotes 11-20 | 2025-07-24 | 8/7/2025 12:00:00 AM | 14 | 24.5 | 21.4 | 87 |  |  | 21.367 |  | 3 | 87.347
B-19322 VIALE 26 | 203.2 | concreto 3500 psi | Torre 1 Pilote 51 | 2025-07-24 | 8/7/2025 12:00:00 AM | 14 | 24.5 | 24.2 | 99 |  |  | 21.833 |  | 3 | 98.776
B-19322 VIALE 26 | 203.2 | concreto 3500 psi | Torre 1 Pilote 51 | 2025-07-24 | 8/7/2025 12:00:00 AM | 14 | 24.5 | 19.2 | 78 |  |  | 21.833 |  | 3 | 78.367
B-19322 VIALE 26 | 203.2 | concreto 3500 psi | Torre 1 Pilote 51 | 2025-07-24 | 8/7/2025 12:00:00 AM | 14 | 24.5 | 22.1 | 90 |  |  | 21.833 |  | 3 | 90.204
B-19322 VIALE 26 | 215.9 | concreto 3500 psi | Torre 1 Pilote 23-55 | 2025-07-25 | 8/8/2025 12:00:00 AM | 14 | 24.5 | 21.2 | 86 |  |  | 20.9 |  | 3 | 86.531
B-19322 VIALE 26 | 215.9 | concreto 3500 psi | Torre 1 Pilote 23-55 | 2025-07-25 | 8/8/2025 12:00:00 AM | 14 | 24.5 | 18.1 | 74 |  |  | 20.9 |  | 3 | 73.878
B-19322 VIALE 26 | 215.9 | concreto 3500 psi | Torre 1 Pilote 23-55 | 2025-07-25 | 8/8/2025 12:00:00 AM | 14 | 24.5 | 23.4 | 96 |  |  | 20.9 |  | 3 | 95.51
B-19322 VIALE 26 | 228.6 | concreto 3500 psi | Torre 1 Pilote 59-97 | 2025-07-25 | 8/8/2025 12:00:00 AM | 14 | 24.5 | 25.6 | 104 |  |  | 23.533 |  | 3 | 104.49
B-19322 VIALE 26 | 228.6 | concreto 3500 psi | Torre 1 Pilote 59-97 | 2025-07-25 | 8/8/2025 12:00:00 AM | 14 | 24.5 | 23.5 | 96 |  |  | 23.533 |  | 3 | 95.918
B-19322 VIALE 26 | 228.6 | concreto 3500 psi | Torre 1 Pilote 59-97 | 2025-07-25 | 8/8/2025 12:00:00 AM | 14 | 24.5 | 21.5 | 88 |  |  | 23.533 |  | 3 | 87.755
B-19322 VIALE 26 | 228.6 | concreto 3500 psi | Torre 1 Pilote 46-62 | 2025-07-26 | 8/9/2025 12:00:00 AM | 14 | 24.5 | 19.4 | 79 |  |  | 19.267 |  | 3 | 79.184
B-19322 VIALE 26 | 228.6 | concreto 3500 psi | Torre 1 Pilote 46-62 | 2025-07-26 | 8/9/2025 12:00:00 AM | 14 | 24.5 | 18.7 | 76 |  |  | 19.267 |  | 3 | 76.327
B-19322 VIALE 26 | 228.6 | concreto 3500 psi | Torre 1 Pilote 46-62 | 2025-07-26 | 8/9/2025 12:00:00 AM | 14 | 24.5 | 19.7 | 80 |  |  | 19.267 |  | 3 | 80.408
B-19322 VIALE 26 | 196.85 | concreto 3500 psi | Torre 1 Pilotes 102-91 | 2025-07-28 | 8/11/2025 12:00:00 AM | 14 | 24.5 | 15.6 | 64 |  |  | 14.967 |  | 3 | 63.673
B-19322 VIALE 26 | 196.85 | concreto 3500 psi | Torre 1 Pilotes 102-91 | 2025-07-28 | 8/11/2025 12:00:00 AM | 14 | 24.5 | 13 | 53 |  |  | 14.967 |  | 3 | 53.061
B-19322 VIALE 26 | 196.85 | concreto 3500 psi | Torre 1 Pilotes 102-91 | 2025-07-28 | 8/11/2025 12:00:00 AM | 14 | 24.5 | 16.3 | 66 |  |  | 14.967 |  | 3 | 66.531
B-19322 VIALE 26 | 222.25 | concreto 3500 psi | Torre 1 Pilote 58 | 2025-07-29 | 8/12/2025 12:00:00 AM | 14 | 24.5 | 17.9 | 73 |  |  | 18.867 |  | 3 | 73.061
B-19322 VIALE 26 | 222.25 | concreto 3500 psi | Torre 1 Pilote 58 | 2025-07-29 | 8/12/2025 12:00:00 AM | 14 | 24.5 | 18 | 73 |  |  | 18.867 |  | 3 | 73.469
B-19322 VIALE 26 | 222.25 | concreto 3500 psi | Torre 1 Pilote 58 | 2025-07-29 | 8/12/2025 12:00:00 AM | 14 | 24.5 | 20.7 | 84 |  |  | 18.867 |  | 3 | 84.49
B-19322 VIALE 26 | 203.2 | concreto 3000 psi | Torre 1 Pilote 96 | 2025-07-29 | 8/12/2025 12:00:00 AM | 14 | 24.5 | 29.3 | 119 |  |  | 26.8 |  | 3 | 119.592
B-19322 VIALE 26 | 203.2 | concreto 3000 psi | Torre 1 Pilote 96 | 2025-07-29 | 8/12/2025 12:00:00 AM | 14 | 24.5 | 23.5 | 96 |  |  | 26.8 |  | 3 | 95.918
B-19322 VIALE 26 | 203.2 | concreto 3000 psi | Torre 1 Pilote 96 | 2025-07-29 | 8/12/2025 12:00:00 AM | 14 | 24.5 | 27.6 | 113 |  |  | 26.8 |  | 3 | 112.653
B-19322 VIALE 26 | 203.2 | concreto 3500 psi | Torre 1 Pilote 100 | 2025-08-05 | 8/19/2025 12:00:00 AM | 14 | 24.5 | 22.8 | 93 |  |  | 23.367 |  | 3 | 93.061
B-19322 VIALE 26 | 203.2 | concreto 3500 psi | Torre 1 Pilote 100 | 2025-08-05 | 8/19/2025 12:00:00 AM | 14 | 24.5 | 22.6 | 92 |  |  | 23.367 |  | 3 | 92.245
B-19322 VIALE 26 | 203.2 | concreto 3500 psi | Torre 1 Pilote 100 | 2025-08-05 | 8/19/2025 12:00:00 AM | 14 | 24.5 | 24.7 | 101 |  |  | 23.367 |  | 3 | 100.816
B-19322 VIALE 26 | 196.85 | concreto 3500 psi | Torre 1 Pilote 90 | 2025-07-30 | 8/13/2025 12:00:00 AM | 14 | 24.5 | 21 | 86 |  |  | 20.3 |  | 3 | 85.714
B-19322 VIALE 26 | 196.85 | concreto 3500 psi | Torre 1 Pilote 90 | 2025-07-30 | 8/13/2025 12:00:00 AM | 14 | 24.5 | 21.4 | 87 |  |  | 20.3 |  | 3 | 87.347
B-19322 VIALE 26 | 196.85 | concreto 3500 psi | Torre 1 Pilote 90 | 2025-07-30 | 8/13/2025 12:00:00 AM | 14 | 24.5 | 18.5 | 75 |  |  | 20.3 |  | 3 | 75.51
B-19322 VIALE 26 | 222.25 | concreto 3500 psi | Torre 1 Pilote 49 | 2025-07-31 | 8/14/2025 12:00:00 AM | 14 | 24.5 | 22.7 | 92 |  |  | 22.633 |  | 3 | 92.653
B-19322 VIALE 26 | 222.25 | concreto 3500 psi | Torre 1 Pilote 49 | 2025-07-31 | 8/14/2025 12:00:00 AM | 14 | 24.5 | 22.4 | 91 |  |  | 22.633 |  | 3 | 91.429
B-19322 VIALE 26 | 222.25 | concreto 3500 psi | Torre 1 Pilote 49 | 2025-07-31 | 8/14/2025 12:00:00 AM | 14 | 24.5 | 22.8 | 93 |  |  | 22.633 |  | 3 | 93.061
B-19322 VIALE 26 | 203.2 | concreto 3000 psi | Torre 1 Pilote 66 | 2025-07-31 | 8/14/2025 12:00:00 AM | 14 | 24.5 | 20.6 | 84 |  |  | 20.5 |  | 3 | 84.082
B-19322 VIALE 26 | 203.2 | concreto 3000 psi | Torre 1 Pilote 66 | 2025-07-31 | 8/14/2025 12:00:00 AM | 14 | 24.5 | 21 | 86 |  |  | 20.5 |  | 3 | 85.714
B-19322 VIALE 26 | 203.2 | concreto 3000 psi | Torre 1 Pilote 66 | 2025-07-31 | 8/14/2025 12:00:00 AM | 14 | 24.5 | 19.9 | 81 |  |  | 20.5 |  | 3 | 81.224
B-19322 VIALE 26 | 203.2 | concreto 3500 psi | Torre 1 Pilote 12 | 2025-08-02 | 8/16/2025 12:00:00 AM | 14 | 24.5 | 11.1 | 45 |  |  | 14.967 |  | 3 | 45.306
B-19322 VIALE 26 | 203.2 | concreto 3500 psi | Torre 1 Pilote 12 | 2025-08-02 | 8/16/2025 12:00:00 AM | 14 | 24.5 | 12.4 | 51 |  |  | 14.967 |  | 3 | 50.612
B-19322 VIALE 26 | 203.2 | concreto 3500 psi | Torre 1 Pilote 12 | 2025-08-02 | 8/16/2025 12:00:00 AM | 14 | 24.5 | 21.4 | 87 |  |  | 14.967 |  | 3 | 87.347
B-19322 VIALE 26 | 234.95 | concreto 3500 psi | Torre 2 Pilote 76 | 2025-08-05 | 8/19/2025 12:00:00 AM | 14 | 24.5 | 21.2 | 86 |  |  | 22.8 |  | 3 | 86.531
B-19322 VIALE 26 | 234.95 | concreto 3500 psi | Torre 2 Pilote 76 | 2025-08-05 | 8/19/2025 12:00:00 AM | 14 | 24.5 | 23.2 | 94 |  |  | 22.8 |  | 3 | 94.694
B-19322 VIALE 26 | 234.95 | concreto 3500 psi | Torre 2 Pilote 76 | 2025-08-05 | 8/19/2025 12:00:00 AM | 14 | 24.5 | 24 | 98 |  |  | 22.8 |  | 3 | 97.959
B-19322 VIALE 26 | 190.5 | concreto 3000 psi | Torre 1 Pilote 57 | 2025-08-06 | 8/20/2025 12:00:00 AM | 14 | 24.5 | 23.7 | 97 |  |  | 24.067 |  | 3 | 96.735
B-19322 VIALE 26 | 190.5 | concreto 3000 psi | Torre 1 Pilote 57 | 2025-08-06 | 8/20/2025 12:00:00 AM | 14 | 24.5 | 23.2 | 95 |  |  | 24.067 |  | 3 | 94.694
B-19322 VIALE 26 | 190.5 | concreto 3000 psi | Torre 1 Pilote 57 | 2025-08-06 | 8/20/2025 12:00:00 AM | 14 | 24.5 | 25.3 | 103 |  |  | 24.067 |  | 3 | 103.265
B-19322 VIALE 26 | 215.9 | concreto 3500 psi | Torre 1 Pilote 98 | 2025-08-04 | 8/18/2025 12:00:00 AM | 14 | 24.5 | 19.7 | 80 |  |  | 17.133 |  | 3 | 80.408
B-19322 VIALE 26 | 215.9 | concreto 3500 psi | Torre 1 Pilote 98 | 2025-08-04 | 8/18/2025 12:00:00 AM | 14 | 24.5 | 14.9 | 61 |  |  | 17.133 |  | 3 | 60.816
B-19322 VIALE 26 | 215.9 | concreto 3500 psi | Torre 1 Pilote 98 | 2025-08-04 | 8/18/2025 12:00:00 AM | 14 | 24.5 | 16.8 | 68 |  |  | 17.133 |  | 3 | 68.571
B-19322 VIALE 26 | 228.6 | concreto 3500 psi | Torre 1 Pilote 45 | 2025-08-08 | 8/22/2025 12:00:00 AM | 14 | 24.5 | 27 | 110 |  |  | 26.833 |  | 3 | 110.204
B-19322 VIALE 26 | 228.6 | concreto 3500 psi | Torre 1 Pilote 45 | 2025-08-08 | 8/22/2025 12:00:00 AM | 14 | 24.5 | 27.5 | 112 |  |  | 26.833 |  | 3 | 112.245
B-19322 VIALE 26 | 228.6 | concreto 3500 psi | Torre 1 Pilote 45 | 2025-08-08 | 8/22/2025 12:00:00 AM | 14 | 24.5 | 26 | 106 |  |  | 26.833 |  | 3 | 106.122
B-19322 VIALE 26 | 209.55 | concreto 3500 psi | Torre 1 Pilote 74 | 2025-08-08 | 8/22/2025 12:00:00 AM | 14 | 24.5 | 32.1 | 131 |  |  | 31.2 |  | 3 | 131.02
B-19322 VIALE 26 | 209.55 | concreto 3500 psi | Torre 1 Pilote 74 | 2025-08-08 | 8/22/2025 12:00:00 AM | 14 | 24.5 | 32 | 131 |  |  | 31.2 |  | 3 | 130.612
B-19322 VIALE 26 | 209.55 | concreto 3500 psi | Torre 1 Pilote 74 | 2025-08-08 | 8/22/2025 12:00:00 AM | 14 | 24.5 | 29.5 | 120 |  |  | 31.2 |  | 3 | 120.408
B-19322 VIALE 26 | 228.6 | concreto 3500 psi | Torre 1 Pilote 69 | 2025-08-09 | 8/23/2025 12:00:00 AM | 14 | 24.5 | 29.4 | 120 |  |  | 29.767 |  | 3 | 120
B-19322 VIALE 26 | 228.6 | concreto 3500 psi | Torre 1 Pilote 69 | 2025-08-09 | 8/23/2025 12:00:00 AM | 14 | 24.5 | 30.6 | 125 |  |  | 29.767 |  | 3 | 124.898
B-19322 VIALE 26 | 228.6 | concreto 3500 psi | Torre 1 Pilote 69 | 2025-08-09 | 8/23/2025 12:00:00 AM | 14 | 24.5 | 29.3 | 120 |  |  | 29.767 |  | 3 | 119.592
B-19322 VIALE 26 | 247.65 | concreto 3500 psi | Torre grua Pilote C-3 | 2025-08-09 | 8/23/2025 12:00:00 AM | 14 | 24.5 | 25.3 | 103 |  |  | 25.6 |  | 3 | 103.265
B-19322 VIALE 26 | 247.65 | concreto 3500 psi | Torre grua Pilote C-3 | 2025-08-09 | 8/23/2025 12:00:00 AM | 14 | 24.5 | 26.1 | 107 |  |  | 25.6 |  | 3 | 106.531
B-19322 VIALE 26 | 247.65 | concreto 3500 psi | Torre grua Pilote C-3 | 2025-08-09 | 8/23/2025 12:00:00 AM | 14 | 24.5 | 25.4 | 104 |  |  | 25.6 |  | 3 | 103.673
B-19322 VIALE 26 | 209.55 | concreto 3500 psi | Torre grua Pilote B-3 | 2025-08-13 | 8/27/2025 12:00:00 AM | 14 | 24.5 | 23.9 | 98 |  |  | 23.867 |  | 3 | 97.551
B-19322 VIALE 26 | 209.55 | concreto 3500 psi | Torre grua Pilote B-3 | 2025-08-13 | 8/27/2025 12:00:00 AM | 14 | 24.5 | 23 | 94 |  |  | 23.867 |  | 3 | 93.878
B-19322 VIALE 26 | 209.55 | concreto 3500 psi | Torre grua Pilote B-3 | 2025-08-13 | 8/27/2025 12:00:00 AM | 14 | 24.5 | 24.7 | 101 |  |  | 23.867 |  | 3 | 100.816
B-19322 VIALE 26 | 203.2 | concreto 3000 psi | Torre 1 Pilote 43 | 2025-08-13 | 8/27/2025 12:00:00 AM | 14 | 24.5 | 24.6 | 100 |  |  | 24.933 |  | 3 | 100.408
B-19322 VIALE 26 | 203.2 | concreto 3000 psi | Torre 1 Pilote 43 | 2025-08-13 | 8/27/2025 12:00:00 AM | 14 | 24.5 | 24 | 98 |  |  | 24.933 |  | 3 | 97.959
B-19322 VIALE 26 | 203.2 | concreto 3000 psi | Torre 1 Pilote 43 | 2025-08-13 | 8/27/2025 12:00:00 AM | 14 | 24.5 | 26.2 | 107 |  |  | 24.933 |  | 3 | 106.939
B-19322 VIALE 26 | 215.9 | concreto 3500 psi | Torre 1 Pilote 29 | 2025-08-14 | 8/28/2025 12:00:00 AM | 14 | 24.5 | 23.5 | 96 |  |  | 21.533 |  | 3 | 95.918
B-19322 VIALE 26 | 215.9 | concreto 3500 psi | Torre 1 Pilote 29 | 2025-08-14 | 8/28/2025 12:00:00 AM | 14 | 24.5 | 22.9 | 93 |  |  | 21.533 |  | 3 | 93.469
B-19322 VIALE 26 | 215.9 | concreto 3500 psi | Torre 1 Pilote 29 | 2025-08-14 | 8/28/2025 12:00:00 AM | 14 | 24.5 | 18.2 | 74 |  |  | 21.533 |  | 3 | 74.286
B-19322 VIALE 26 | 203.2 | concreto 3500 psi | Torre 1 Pilote 101 | 2025-08-14 | 8/28/2025 12:00:00 AM | 14 | 24.5 | 30.2 | 123 |  |  | 28.967 |  | 3 | 123.265
B-19322 VIALE 26 | 203.2 | concreto 3500 psi | Torre 1 Pilote 101 | 2025-08-14 | 8/28/2025 12:00:00 AM | 14 | 24.5 | 28.3 | 115 |  |  | 28.967 |  | 3 | 115.51
B-19322 VIALE 26 | 203.2 | concreto 3500 psi | Torre 1 Pilote 101 | 2025-08-14 | 8/28/2025 12:00:00 AM | 14 | 24.5 | 28.4 | 116 |  |  | 28.967 |  | 3 | 115.918
B-19322 VIALE 26 | 196.85 | concreto 3000 psi | Torre 1 Pilote 65 | 2025-08-15 | 8/29/2025 12:00:00 AM | 14 | 24.5 | 24.4 | 100 |  |  | 24.1 |  | 3 | 99.592
B-19322 VIALE 26 | 196.85 | concreto 3000 psi | Torre 1 Pilote 65 | 2025-08-15 | 8/29/2025 12:00:00 AM | 14 | 24.5 | 22.6 | 92 |  |  | 24.1 |  | 3 | 92.245
B-19322 VIALE 26 | 196.85 | concreto 3000 psi | Torre 1 Pilote 65 | 2025-08-15 | 8/29/2025 12:00:00 AM | 14 | 24.5 | 25.3 | 103 |  |  | 24.1 |  | 3 | 103.265
B-19322 VIALE 26 | 177.8 | concreto 3500 psi | Torre 1 Pilote 99 | 2025-08-14 | 8/28/2025 12:00:00 AM | 14 | 24.5 | 28 | 114 |  |  | 27.8 |  | 3 | 114.286
B-19322 VIALE 26 | 177.8 | concreto 3500 psi | Torre 1 Pilote 99 | 2025-08-14 | 8/28/2025 12:00:00 AM | 14 | 24.5 | 28.4 | 116 |  |  | 27.8 |  | 3 | 115.918
B-19322 VIALE 26 | 177.8 | concreto 3500 psi | Torre 1 Pilote 99 | 2025-08-14 | 8/28/2025 12:00:00 AM | 14 | 24.5 | 27 | 110 |  |  | 27.8 |  | 3 | 110.204
B-19322 VIALE 26 | 203.2 | concreto 3500 psi | Torre 1 Pilote 13 | 2025-08-15 | 8/29/2025 12:00:00 AM | 14 | 24.5 | 20.1 | 82 |  |  | 20.667 |  | 3 | 82.041
B-19322 VIALE 26 | 203.2 | concreto 3500 psi | Torre 1 Pilote 13 | 2025-08-15 | 8/29/2025 12:00:00 AM | 14 | 24.5 | 21.2 | 86 |  |  | 20.667 |  | 3 | 86.531
B-19322 VIALE 26 | 203.2 | concreto 3500 psi | Torre 1 Pilote 13 | 2025-08-15 | 8/29/2025 12:00:00 AM | 14 | 24.5 | 20.7 | 84 |  |  | 20.667 |  | 3 | 84.49
B-19322 VIALE 26 | 203.2 | concreto 3500 psi | Torre grua Pilote C-2 | 2025-08-16 | 8/30/2025 12:00:00 AM | 14 | 24.5 | 26.6 | 109 |  |  | 24.167 |  | 3 | 108.571
B-19322 VIALE 26 | 203.2 | concreto 3500 psi | Torre grua Pilote C-2 | 2025-08-16 | 8/30/2025 12:00:00 AM | 14 | 24.5 | 22.9 | 94 |  |  | 24.167 |  | 3 | 93.469
B-19322 VIALE 26 | 203.2 | concreto 3500 psi | Torre grua Pilote C-2 | 2025-08-16 | 8/30/2025 12:00:00 AM | 14 | 24.5 | 23 | 94 |  |  | 24.167 |  | 3 | 93.878
B-19322 VIALE 26 | 234.95 | concreto 3500 psi | Torre 1 Pilote 68 | 2025-08-16 | 8/30/2025 12:00:00 AM | 14 | 24.5 | 22.8 | 93 |  |  | 21.867 |  | 3 | 93.061
B-19322 VIALE 26 | 234.95 | concreto 3500 psi | Torre 1 Pilote 68 | 2025-08-16 | 8/30/2025 12:00:00 AM | 14 | 24.5 | 23.8 | 97 |  |  | 21.867 |  | 3 | 97.143
B-19322 VIALE 26 | 234.95 | concreto 3500 psi | Torre 1 Pilote 68 | 2025-08-16 | 8/30/2025 12:00:00 AM | 14 | 24.5 | 19 | 78 |  |  | 21.867 |  | 3 | 77.551
B-19322 VIALE 26 | 190.5 | concreto 3500 psi | Torre grua Pilote A-3 | 2025-08-19 | 9/2/2025 12:00:00 AM | 14 | 24.5 | 27.3 | 112 |  |  | 27.533 |  | 3 | 111.429
B-19322 VIALE 26 | 190.5 | concreto 3500 psi | Torre grua Pilote A-3 | 2025-08-19 | 9/2/2025 12:00:00 AM | 14 | 24.5 | 27.7 | 113 |  |  | 27.533 |  | 3 | 113.061
B-19322 VIALE 26 | 190.5 | concreto 3500 psi | Torre grua Pilote A-3 | 2025-08-19 | 9/2/2025 12:00:00 AM | 14 | 24.5 | 27.6 | 112 |  |  | 27.533 |  | 3 | 112.653
B-19322 VIALE 26 | 177.8 | concreto 3500 psi | Torre 1 Pilote 30 | 2025-08-19 | 9/2/2025 12:00:00 AM | 14 | 24.5 | 25.9 | 106 |  |  | 27.233 |  | 3 | 105.714
B-19322 VIALE 26 | 177.8 | concreto 3500 psi | Torre 1 Pilote 30 | 2025-08-19 | 9/2/2025 12:00:00 AM | 14 | 24.5 | 28.2 | 115 |  |  | 27.233 |  | 3 | 115.102
B-19322 VIALE 26 | 177.8 | concreto 3500 psi | Torre 1 Pilote 30 | 2025-08-19 | 9/2/2025 12:00:00 AM | 14 | 24.5 | 27.6 | 112 |  |  | 27.233 |  | 3 | 112.653
B-19322 VIALE 26 | 203.2 | concreto 3500 psi | Torre 1 Pilote 44 | 2025-08-20 | 9/3/2025 12:00:00 AM | 14 | 24.5 | 24.1 | 98 |  |  | 24.9 |  | 3 | 98.367
B-19322 VIALE 26 | 203.2 | concreto 3500 psi | Torre 1 Pilote 44 | 2025-08-20 | 9/3/2025 12:00:00 AM | 14 | 24.5 | 25.1 | 102 |  |  | 24.9 |  | 3 | 102.449
B-19322 VIALE 26 | 203.2 | concreto 3500 psi | Torre 1 Pilote 44 | 2025-08-20 | 9/3/2025 12:00:00 AM | 14 | 24.5 | 25.5 | 104 |  |  | 24.9 |  | 3 | 104.082
B-19322 VIALE 26 | 203.2 | concreto 3500 psi | Torre 1 Pilote 67 | 2025-08-20 | 9/3/2025 12:00:00 AM | 14 | 24.5 | 24.8 | 101 |  |  | 23.467 |  | 3 | 101.224
B-19322 VIALE 26 | 203.2 | concreto 3500 psi | Torre 1 Pilote 67 | 2025-08-20 | 9/3/2025 12:00:00 AM | 14 | 24.5 | 22 | 90 |  |  | 23.467 |  | 3 | 89.796
B-19322 VIALE 26 | 203.2 | concreto 3500 psi | Torre 1 Pilote 67 | 2025-08-20 | 9/3/2025 12:00:00 AM | 14 | 24.5 | 23.6 | 96 |  |  | 23.467 |  | 3 | 96.327
B-19322 VIALE 26 | 203.2 | concreto 3500 psi | Torre 1 Pilote 14 | 2025-08-21 | 9/4/2025 12:00:00 AM | 14 | 24.5 | 30.6 | 125 |  |  | 30.333 |  | 3 | 124.898
B-19322 VIALE 26 | 203.2 | concreto 3500 psi | Torre 1 Pilote 14 | 2025-08-21 | 9/4/2025 12:00:00 AM | 14 | 24.5 | 30.9 | 126 |  |  | 30.333 |  | 3 | 126.122
B-19322 VIALE 26 | 203.2 | concreto 3500 psi | Torre 1 Pilote 14 | 2025-08-21 | 9/4/2025 12:00:00 AM | 14 | 24.5 | 29.5 | 120 |  |  | 30.333 |  | 3 | 120.408
B-19322 VIALE 26 | 190.5 | concreto 3500 psi | Torre 1 Pilote 63 | 2025-08-21 | 9/4/2025 12:00:00 AM | 14 | 24.5 | 27.9 | 114 |  |  | 22.167 |  | 3 | 113.878
B-19322 VIALE 26 | 190.5 | concreto 3500 psi | Torre 1 Pilote 63 | 2025-08-21 | 9/4/2025 12:00:00 AM | 14 | 24.5 | 16.5 | 67 |  |  | 22.167 |  | 3 | 67.347
B-19322 VIALE 26 | 190.5 | concreto 3500 psi | Torre 1 Pilote 63 | 2025-08-21 | 9/4/2025 12:00:00 AM | 14 | 24.5 | 22.1 | 90 |  |  | 22.167 |  | 3 | 90.204
B-19322 VIALE 26 | 228.6 | concreto 3500 psi | Torre 1 Pilote 42 | 2025-08-22 | 9/5/2025 12:00:00 AM | 14 | 24.5 | 23.1 | 94 |  |  | 22.233 |  | 3 | 94.286
B-19322 VIALE 26 | 228.6 | concreto 3500 psi | Torre 1 Pilote 42 | 2025-08-22 | 9/5/2025 12:00:00 AM | 14 | 24.5 | 22.5 | 92 |  |  | 22.233 |  | 3 | 91.837
B-19322 VIALE 26 | 228.6 | concreto 3500 psi | Torre 1 Pilote 42 | 2025-08-22 | 9/5/2025 12:00:00 AM | 14 | 24.5 | 21.1 | 86 |  |  | 22.233 |  | 3 | 86.122
B-19322 VIALE 26 | 215.9 | concreto 3000 psi | Torre 1 Pilote 56 | 2025-08-23 | 9/6/2025 12:00:00 AM | 14 | 24.5 | 20.2 | 82 |  |  | 20.133 |  | 3 | 82.449
B-19322 VIALE 26 | 215.9 | concreto 3000 psi | Torre 1 Pilote 56 | 2025-08-23 | 9/6/2025 12:00:00 AM | 14 | 24.5 | 20.1 | 82 |  |  | 20.133 |  | 3 | 82.041
B-19322 VIALE 26 | 215.9 | concreto 3000 psi | Torre 1 Pilote 56 | 2025-08-23 | 9/6/2025 12:00:00 AM | 14 | 24.5 | 20.1 | 82 |  |  | 20.133 |  | 3 | 82.041
B-19322 VIALE 26 | 190.5 | concreto 3500 psi | Torre 1 Pilote 82 | 2025-08-25 | 9/8/2025 12:00:00 AM | 14 | 24.5 | 22.1 | 90 |  |  | 22.067 |  | 3 | 90.204
B-19322 VIALE 26 | 190.5 | concreto 3500 psi | Torre 1 Pilote 82 | 2025-08-25 | 9/8/2025 12:00:00 AM | 14 | 24.5 | 22 | 90 |  |  | 22.067 |  | 3 | 89.796
B-19322 VIALE 26 | 190.5 | concreto 3500 psi | Torre 1 Pilote 82 | 2025-08-25 | 9/8/2025 12:00:00 AM | 14 | 24.5 | 22.1 | 90 |  |  | 22.067 |  | 3 | 90.204
B-19322 VIALE 26 | 196.85 | concreto 3500 psi | Torre 1 Pilote 41 | 2025-08-25 | 9/8/2025 12:00:00 AM | 14 | 24.5 | 30.1 | 123 |  |  | 29.967 |  | 3 | 122.857
B-19322 VIALE 26 | 196.85 | concreto 3500 psi | Torre 1 Pilote 41 | 2025-08-25 | 9/8/2025 12:00:00 AM | 14 | 24.5 | 28.7 | 117 |  |  | 29.967 |  | 3 | 117.143
B-19322 VIALE 26 | 196.85 | concreto 3500 psi | Torre 1 Pilote 41 | 2025-08-25 | 9/8/2025 12:00:00 AM | 14 | 24.5 | 31.1 | 127 |  |  | 29.967 |  | 3 | 126.939
B-19322 VIALE 26 | 215.9 | concreto 3500 psi | Torre 1 Pilote 64 | 2025-08-26 | 9/9/2025 12:00:00 AM | 14 | 24.5 | 17.4 | 71 |  |  | 20.067 |  | 3 | 71.02
B-19322 VIALE 26 | 215.9 | concreto 3500 psi | Torre 1 Pilote 64 | 2025-08-26 | 9/9/2025 12:00:00 AM | 14 | 24.5 | 21.6 | 88 |  |  | 20.067 |  | 3 | 88.163
B-19322 VIALE 26 | 215.9 | concreto 3500 psi | Torre 1 Pilote 64 | 2025-08-26 | 9/9/2025 12:00:00 AM | 14 | 24.5 | 21.2 | 87 |  |  | 20.067 |  | 3 | 86.531
B-19322 VIALE 26 | 203.2 | concreto 3500 psi | Torre 1 Pilote 38 | 2025-08-26 | 9/9/2025 12:00:00 AM | 14 | 24.5 | 20.7 | 84 |  |  | 22.567 |  | 3 | 84.49
B-19322 VIALE 26 | 203.2 | concreto 3500 psi | Torre 1 Pilote 38 | 2025-08-26 | 9/9/2025 12:00:00 AM | 14 | 24.5 | 24.6 | 100 |  |  | 22.567 |  | 3 | 100.408
B-19322 VIALE 26 | 203.2 | concreto 3500 psi | Torre 1 Pilote 38 | 2025-08-26 | 9/9/2025 12:00:00 AM | 14 | 24.5 | 22.4 | 92 |  |  | 22.567 |  | 3 | 91.429
B-19322 VIALE 26 | 215.9 | concreto 3500 psi | Torre grua Pilote A-1 | 2025-08-26 | 9/9/2025 12:00:00 AM | 14 | 24.5 | 24.1 | 98 |  |  | 22.367 |  | 3 | 98.367
B-19322 VIALE 26 | 215.9 | concreto 3500 psi | Torre grua Pilote A-1 | 2025-08-26 | 9/9/2025 12:00:00 AM | 14 | 24.5 | 22.8 | 93 |  |  | 22.367 |  | 3 | 93.061
B-19322 VIALE 26 | 215.9 | concreto 3500 psi | Torre grua Pilote A-1 | 2025-08-26 | 9/9/2025 12:00:00 AM | 14 | 24.5 | 20.2 | 83 |  |  | 22.367 |  | 3 | 82.449
B-19322 VIALE 26 | 215.9 | concreto 3500 psi | Torre 1 Pilote 77 | 2025-08-27 | 9/10/2025 12:00:00 AM | 14 | 24.5 | 19.7 | 80 |  |  | 19.933 |  | 3 | 80.408
B-19322 VIALE 26 | 215.9 | concreto 3500 psi | Torre 1 Pilote 77 | 2025-08-27 | 9/10/2025 12:00:00 AM | 14 | 24.5 | 18.8 | 77 |  |  | 19.933 |  | 3 | 76.735
B-19322 VIALE 26 | 215.9 | concreto 3500 psi | Torre 1 Pilote 77 | 2025-08-27 | 9/10/2025 12:00:00 AM | 14 | 24.5 | 21.3 | 87 |  |  | 19.933 |  | 3 | 86.939
B-19322 VIALE 26 | 222.25 | concreto 3500 psi | Torre 1 Pilote 86 | 2025-08-27 | 9/10/2025 12:00:00 AM | 14 | 24.5 | 21.6 | 88 |  |  | 22.533 |  | 3 | 88.163
B-19322 VIALE 26 | 222.25 | concreto 3500 psi | Torre 1 Pilote 86 | 2025-08-27 | 9/10/2025 12:00:00 AM | 14 | 24.5 | 22.5 | 92 |  |  | 22.533 |  | 3 | 91.837
B-19322 VIALE 26 | 222.25 | concreto 3500 psi | Torre 1 Pilote 86 | 2025-08-27 | 9/10/2025 12:00:00 AM | 14 | 24.5 | 23.5 | 96 |  |  | 22.533 |  | 3 | 95.918
B-19322 VIALE 26 | 222.25 | concreto 3500 psi | Torre 1 Pilote 88 | 2025-08-28 | 9/11/2025 12:00:00 AM | 14 | 24.5 | 20.3 | 83 |  |  | 20.7 |  | 3 | 82.857
B-19322 VIALE 26 | 222.25 | concreto 3500 psi | Torre 1 Pilote 88 | 2025-08-28 | 9/11/2025 12:00:00 AM | 14 | 24.5 | 21.4 | 87 |  |  | 20.7 |  | 3 | 87.347
B-19322 VIALE 26 | 222.25 | concreto 3500 psi | Torre 1 Pilote 88 | 2025-08-28 | 9/11/2025 12:00:00 AM | 14 | 24.5 | 20.4 | 83 |  |  | 20.7 |  | 3 | 83.265
B-19322 VIALE 26 | 184.15 | concreto 3500 psi | Torre grua Pilote C-1 | 2025-08-28 | 9/11/2025 12:00:00 AM | 14 | 24.5 | 28 | 114 |  |  | 27.067 |  | 3 | 114.286
B-19322 VIALE 26 | 184.15 | concreto 3500 psi | Torre grua Pilote C-1 | 2025-08-28 | 9/11/2025 12:00:00 AM | 14 | 24.5 | 26.5 | 108 |  |  | 27.067 |  | 3 | 108.163
B-19322 VIALE 26 | 184.15 | concreto 3500 psi | Torre grua Pilote C-1 | 2025-08-28 | 9/11/2025 12:00:00 AM | 14 | 24.5 | 26.7 | 109 |  |  | 27.067 |  | 3 | 108.98
B-19322 VIALE 26 | 203.2 | concreto 3500 psi | Torre 1 Pilote 34 | 2025-08-29 | 9/12/2025 12:00:00 AM | 14 | 24.5 | 21.8 | 89 |  |  | 23 |  | 3 | 88.98
B-19322 VIALE 26 | 203.2 | concreto 3500 psi | Torre 1 Pilote 34 | 2025-08-29 | 9/12/2025 12:00:00 AM | 14 | 24.5 | 22.7 | 93 |  |  | 23 |  | 3 | 92.653
B-19322 VIALE 26 | 203.2 | concreto 3500 psi | Torre 1 Pilote 34 | 2025-08-29 | 9/12/2025 12:00:00 AM | 14 | 24.5 | 24.5 | 100 |  |  | 23 |  | 3 | 100
B-19322 VIALE 26 | 228.6 | concreto 3500 psi | Torre 1 Pilote 35 | 2025-08-29 | 9/12/2025 12:00:00 AM | 14 | 24.5 | 24.7 | 101 |  |  | 25.1 |  | 3 | 100.816
B-19322 VIALE 26 | 228.6 | concreto 3500 psi | Torre 1 Pilote 35 | 2025-08-29 | 9/12/2025 12:00:00 AM | 14 | 24.5 | 26.6 | 108 |  |  | 25.1 |  | 3 | 108.571
B-19322 VIALE 26 | 228.6 | concreto 3500 psi | Torre 1 Pilote 35 | 2025-08-29 | 9/12/2025 12:00:00 AM | 14 | 24.5 | 24 | 98 |  |  | 25.1 |  | 3 | 97.959
B-19322 VIALE 26 | 177.8 | concreto 3500 psi | Torre 1 Pilote 31 | 2025-08-30 | 9/13/2025 12:00:00 AM | 14 | 24.5 | 25.1 | 102 |  |  | 31.9 |  | 3 | 102.449
B-19322 VIALE 26 | 177.8 | concreto 3500 psi | Torre 1 Pilote 31 | 2025-08-30 | 9/13/2025 12:00:00 AM | 14 | 24.5 | 30.6 | 125 |  |  | 31.9 |  | 3 | 124.898
B-19322 VIALE 26 | 177.8 | concreto 3500 psi | Torre 1 Pilote 31 | 2025-08-30 | 9/13/2025 12:00:00 AM | 14 | 24.5 | 40 | 163 |  |  | 31.9 |  | 3 | 163.265
B-19322 VIALE 26 | 209.55 | concreto 3500 psi | Torre grua Pilote A-2 | 2025-09-01 | 9/15/2025 12:00:00 AM | 14 | 24.5 | 30.1 | 123 |  |  | 30.033 |  | 3 | 122.857
B-19322 VIALE 26 | 209.55 | concreto 3500 psi | Torre grua Pilote A-2 | 2025-09-01 | 9/15/2025 12:00:00 AM | 14 | 24.5 | 29.6 | 121 |  |  | 30.033 |  | 3 | 120.816
B-19322 VIALE 26 | 209.55 | concreto 3500 psi | Torre grua Pilote A-2 | 2025-09-01 | 9/15/2025 12:00:00 AM | 14 | 24.5 | 30.4 | 124 |  |  | 30.033 |  | 3 | 124.082
B-19322 VIALE 26 | 228.6 | concreto 3000 psi | Torre 1 Pilote 39 | 2025-09-01 | 9/15/2025 12:00:00 AM | 14 | 24.5 | 21.8 | 89 |  |  | 22.233 |  | 3 | 88.98
B-19322 VIALE 26 | 228.6 | concreto 3000 psi | Torre 1 Pilote 39 | 2025-09-01 | 9/15/2025 12:00:00 AM | 14 | 24.5 | 21.8 | 89 |  |  | 22.233 |  | 3 | 88.98
B-19322 VIALE 26 | 228.6 | concreto 3000 psi | Torre 1 Pilote 39 | 2025-09-01 | 9/15/2025 12:00:00 AM | 14 | 24.5 | 23.1 | 94 |  |  | 22.233 |  | 3 | 94.286
B-19322 VIALE 26 | 190.5 | concreto 3500 psi | Torre 1 Pilote 24 | 2025-09-02 | 9/16/2025 12:00:00 AM | 14 | 24.5 | 18 | 74 |  |  | 19.367 |  | 3 | 73.469
B-19322 VIALE 26 | 190.5 | concreto 3500 psi | Torre 1 Pilote 24 | 2025-09-02 | 9/16/2025 12:00:00 AM | 14 | 24.5 | 18.7 | 76 |  |  | 19.367 |  | 3 | 76.327
B-19322 VIALE 26 | 190.5 | concreto 3500 psi | Torre 1 Pilote 24 | 2025-09-02 | 9/16/2025 12:00:00 AM | 14 | 24.5 | 21.4 | 87 |  |  | 19.367 |  | 3 | 87.347
B-19322 VIALE 26 | 222.25 | concreto 3500 psi | Torre 1 Pilote 34 | 2025-09-02 | 9/16/2025 12:00:00 AM | 14 | 24.5 | 17.3 | 71 |  |  | 18.833 |  | 3 | 70.612
B-19322 VIALE 26 | 222.25 | concreto 3500 psi | Torre 1 Pilote 34 | 2025-09-02 | 9/16/2025 12:00:00 AM | 14 | 24.5 | 17.6 | 72 |  |  | 18.833 |  | 3 | 71.837
B-19322 VIALE 26 | 222.25 | concreto 3500 psi | Torre 1 Pilote 34 | 2025-09-02 | 9/16/2025 12:00:00 AM | 14 | 24.5 | 21.6 | 88 |  |  | 18.833 |  | 3 | 88.163
B-19322 VIALE 26 | 203.2 | concreto 3500 psi | Torre grua Pilote B-1 | 2025-09-03 | 9/17/2025 12:00:00 AM | 14 | 24.5 | 24 | 98 |  |  | 24.233 |  | 3 | 97.959
B-19322 VIALE 26 | 203.2 | concreto 3500 psi | Torre grua Pilote B-1 | 2025-09-03 | 9/17/2025 12:00:00 AM | 14 | 24.5 | 23 | 94 |  |  | 24.233 |  | 3 | 93.878
B-19322 VIALE 26 | 203.2 | concreto 3500 psi | Torre grua Pilote B-1 | 2025-09-03 | 9/17/2025 12:00:00 AM | 14 | 24.5 | 25.7 | 105 |  |  | 24.233 |  | 3 | 104.898
B-19322 VIALE 26 | 222.25 | concreto 3500 psi | Torre 1 Pilote 40 | 2025-09-03 | 9/17/2025 12:00:00 AM | 14 | 24.5 | 22 | 90 |  |  | 20.167 |  | 3 | 89.796
B-19322 VIALE 26 | 222.25 | concreto 3500 psi | Torre 1 Pilote 40 | 2025-09-03 | 9/17/2025 12:00:00 AM | 14 | 24.5 | 19.2 | 78 |  |  | 20.167 |  | 3 | 78.367
B-19322 VIALE 26 | 222.25 | concreto 3500 psi | Torre 1 Pilote 40 | 2025-09-03 | 9/17/2025 12:00:00 AM | 14 | 24.5 | 19.3 | 79 |  |  | 20.167 |  | 3 | 78.776
B-19322 VIALE 26 | 234.95 | concreto 3500 psi | Torre 1 Pilote 32 | 2025-09-04 | 9/18/2025 12:00:00 AM | 14 | 24.5 | 15.3 | 62 |  |  | 14.567 |  | 3 | 62.449
B-19322 VIALE 26 | 234.95 | concreto 3500 psi | Torre 1 Pilote 32 | 2025-09-04 | 9/18/2025 12:00:00 AM | 14 | 24.5 | 13.3 | 54 |  |  | 14.567 |  | 3 | 54.286
B-19322 VIALE 26 | 234.95 | concreto 3500 psi | Torre 1 Pilote 32 | 2025-09-04 | 9/18/2025 12:00:00 AM | 14 | 24.5 | 15.1 | 62 |  |  | 14.567 |  | 3 | 61.633
B-19322 VIALE 26 | 209.55 | concreto 3000 psi | Torre 1 Pilote 85 | 2025-09-04 | 9/18/2025 12:00:00 AM | 14 | 24.5 | 18 | 73 |  |  | 17.733 |  | 3 | 73.469
B-19322 VIALE 26 | 209.55 | concreto 3000 psi | Torre 1 Pilote 85 | 2025-09-04 | 9/18/2025 12:00:00 AM | 14 | 24.5 | 17.8 | 73 |  |  | 17.733 |  | 3 | 72.653
B-19322 VIALE 26 | 209.55 | concreto 3000 psi | Torre 1 Pilote 85 | 2025-09-04 | 9/18/2025 12:00:00 AM | 14 | 24.5 | 17.4 | 71 |  |  | 17.733 |  | 3 | 71.02
B-19322 VIALE 26 | 196.85 | concreto 3500 psi | Torre 1 Pilote 87 | 2025-09-05 | 9/19/2025 12:00:00 AM | 14 | 24.5 | 20.5 | 84 |  |  | 20.5 |  | 3 | 83.673
B-19322 VIALE 26 | 196.85 | concreto 3500 psi | Torre 1 Pilote 87 | 2025-09-05 | 9/19/2025 12:00:00 AM | 14 | 24.5 | 19.9 | 81 |  |  | 20.5 |  | 3 | 81.224
B-19322 VIALE 26 | 196.85 | concreto 3500 psi | Torre 1 Pilote 87 | 2025-09-05 | 9/19/2025 12:00:00 AM | 14 | 24.5 | 21.1 | 86 |  |  | 20.5 |  | 3 | 86.122
B-19322 VIALE 26 | 228.6 | concreto 3500 psi | Torre 1 Pilote 84 | 2025-09-06 | 9/20/2025 12:00:00 AM | 14 | 24.5 | 21.4 | 87 |  |  | 21.7 |  | 3 | 87.347
B-19322 VIALE 26 | 228.6 | concreto 3500 psi | Torre 1 Pilote 84 | 2025-09-06 | 9/20/2025 12:00:00 AM | 14 | 24.5 | 21.3 | 87 |  |  | 21.7 |  | 3 | 86.939
B-19322 VIALE 26 | 228.6 | concreto 3500 psi | Torre 1 Pilote 84 | 2025-09-06 | 9/20/2025 12:00:00 AM | 14 | 24.5 | 22.4 | 91 |  |  | 21.7 |  | 3 | 91.429
B-19322 VIALE 26 | 215.9 | concreto 3500 psi | Torre 1 Pilote 15 | 2025-09-08 | 9/22/2025 12:00:00 AM | 14 | 24.5 | 15.6 | 64 |  |  | 15.6 |  | 3 | 63.673
B-19322 VIALE 26 | 215.9 | concreto 3500 psi | Torre 1 Pilote 15 | 2025-09-08 | 9/22/2025 12:00:00 AM | 14 | 24.5 | 16 | 65 |  |  | 15.6 |  | 3 | 65.306
B-19322 VIALE 26 | 215.9 | concreto 3500 psi | Torre 1 Pilote 15 | 2025-09-08 | 9/22/2025 12:00:00 AM | 14 | 24.5 | 15.2 | 62 |  |  | 15.6 |  | 3 | 62.041
B-19322 VIALE 26 | 215.9 | concreto 3500 psi | Torre 1 Pilote 25 | 2025-09-08 | 9/22/2025 12:00:00 AM | 14 | 24.5 | 26.2 | 107 |  |  | 25.467 |  | 3 | 106.939
B-19322 VIALE 26 | 215.9 | concreto 3500 psi | Torre 1 Pilote 25 | 2025-09-08 | 9/22/2025 12:00:00 AM | 14 | 24.5 | 26.9 | 110 |  |  | 25.467 |  | 3 | 109.796
B-19322 VIALE 26 | 215.9 | concreto 3500 psi | Torre 1 Pilote 25 | 2025-09-08 | 9/22/2025 12:00:00 AM | 14 | 24.5 | 23.3 | 95 |  |  | 25.467 |  | 3 | 95.102
B-19322 VIALE 26 | 215.9 | concreto 3500 psi | Torre 2 Pilote 53 (Adicional) | 2025-09-11 | 9/25/2025 12:00:00 AM | 14 | 24.5 | 25.3 | 103 |  |  | 24.6 |  | 3 | 103.265
B-19322 VIALE 26 | 215.9 | concreto 3500 psi | Torre 2 Pilote 53 (Adicional) | 2025-09-11 | 9/25/2025 12:00:00 AM | 14 | 24.5 | 24.1 | 98 |  |  | 24.6 |  | 3 | 98.367
B-19322 VIALE 26 | 215.9 | concreto 3500 psi | Torre 2 Pilote 53 (Adicional) | 2025-09-11 | 9/25/2025 12:00:00 AM | 14 | 24.5 | 24.4 | 99 |  |  | 24.6 |  | 3 | 99.592
B-19322 VIALE 26 | 228.6 | concreto 3000 psi | Torre 2 Pilote 60 (Adicional) | 2025-09-11 | 9/25/2025 12:00:00 AM | 14 | 24.5 | 24.4 | 100 |  |  | 24.3 |  | 3 | 99.592
B-19322 VIALE 26 | 228.6 | concreto 3000 psi | Torre 2 Pilote 60 (Adicional) | 2025-09-11 | 9/25/2025 12:00:00 AM | 14 | 24.5 | 23.8 | 97 |  |  | 24.3 |  | 3 | 97.143
B-19322 VIALE 26 | 228.6 | concreto 3000 psi | Torre 2 Pilote 60 (Adicional) | 2025-09-11 | 9/25/2025 12:00:00 AM | 14 | 24.5 | 24.7 | 101 |  |  | 24.3 |  | 3 | 100.816
B-19322 VIALE 26 | 215.9 | concreto 3500 psi | Torre 1 Pilote 37 | 2025-09-12 | 9/26/2025 12:00:00 AM | 14 | 24.5 | 28 | 114 |  |  | 27.7 |  | 3 | 114.286
B-19322 VIALE 26 | 215.9 | concreto 3500 psi | Torre 1 Pilote 37 | 2025-09-12 | 9/26/2025 12:00:00 AM | 14 | 24.5 | 23.9 | 97 |  |  | 27.7 |  | 3 | 97.551
B-19322 VIALE 26 | 215.9 | concreto 3500 psi | Torre 1 Pilote 37 | 2025-09-12 | 9/26/2025 12:00:00 AM | 14 | 24.5 | 31.2 | 127 |  |  | 27.7 |  | 3 | 127.347
B-19322 VIALE 26 | 203.2 | concreto 3500 psi | Torre 1 Pilote 83 | 2025-09-12 | 9/26/2025 12:00:00 AM | 14 | 24.5 | 28.6 | 117 |  |  | 37.367 |  | 3 | 116.735
B-19322 VIALE 26 | 203.2 | concreto 3500 psi | Torre 1 Pilote 83 | 2025-09-12 | 9/26/2025 12:00:00 AM | 14 | 24.5 | 31.4 | 128 |  |  | 37.367 |  | 3 | 128.163
B-19322 VIALE 26 | 203.2 | concreto 3500 psi | Torre 1 Pilote 83 | 2025-09-12 | 9/26/2025 12:00:00 AM | 14 | 24.5 | 52.1 | 213 |  |  | 37.367 |  | 3 | 212.653
B-19322 VIALE 26 | 196.85 | concreto 3500 psi | Torre 1 Pilote 05 | 2025-09-13 | 9/27/2025 12:00:00 AM | 14 | 24.5 | 20.9 | 85 |  |  | 20.533 |  | 3 | 85.306
B-19322 VIALE 26 | 196.85 | concreto 3500 psi | Torre 1 Pilote 05 | 2025-09-13 | 9/27/2025 12:00:00 AM | 14 | 24.5 | 18.8 | 77 |  |  | 20.533 |  | 3 | 76.735
B-19322 VIALE 26 | 196.85 | concreto 3500 psi | Torre 1 Pilote 05 | 2025-09-13 | 9/27/2025 12:00:00 AM | 14 | 24.5 | 21.9 | 89 |  |  | 20.533 |  | 3 | 89.388
B-19322 VIALE 26 | 215.9 | concreto 3500 psi | Torre 2 Pilote 30 (Adicional) | 2025-09-10 | 9/24/2025 12:00:00 AM | 14 | 24.5 | 19 | 77 |  |  | 19.3 |  | 3 | 77.551
B-19322 VIALE 26 | 215.9 | concreto 3500 psi | Torre 2 Pilote 30 (Adicional) | 2025-09-10 | 9/24/2025 12:00:00 AM | 14 | 24.5 | 18.4 | 75 |  |  | 19.3 |  | 3 | 75.102
B-19322 VIALE 26 | 215.9 | concreto 3500 psi | Torre 2 Pilote 30 (Adicional) | 2025-09-10 | 9/24/2025 12:00:00 AM | 14 | 24.5 | 20.5 | 84 |  |  | 19.3 |  | 3 | 83.673
B-19322 VIALE 26 | 196.85 | concreto 3500 psi | Torre 1 Pilote 16 | 2025-09-15 | 9/29/2025 12:00:00 AM | 14 | 24.5 | 30.9 | 126 |  |  | 27.767 |  | 3 | 126.122
B-19322 VIALE 26 | 196.85 | concreto 3500 psi | Torre 1 Pilote 16 | 2025-09-15 | 9/29/2025 12:00:00 AM | 14 | 24.5 | 26.2 | 107 |  |  | 27.767 |  | 3 | 106.939
B-19322 VIALE 26 | 196.85 | concreto 3500 psi | Torre 1 Pilote 16 | 2025-09-15 | 9/29/2025 12:00:00 AM | 14 | 24.5 | 26.2 | 107 |  |  | 27.767 |  | 3 | 106.939
B-19322 VIALE 26 | 203.2 | concreto 3500 psi | Torre 1 Pilote 36 | 2025-09-10 | 9/24/2025 12:00:00 AM | 14 | 24.5 | 23.2 | 95 |  |  | 24.233 |  | 3 | 94.694
B-19322 VIALE 26 | 203.2 | concreto 3500 psi | Torre 1 Pilote 36 | 2025-09-10 | 9/24/2025 12:00:00 AM | 14 | 24.5 | 26.2 | 107 |  |  | 24.233 |  | 3 | 106.939
B-19322 VIALE 26 | 203.2 | concreto 3500 psi | Torre 1 Pilote 36 | 2025-09-10 | 9/24/2025 12:00:00 AM | 14 | 24.5 | 23.3 | 95 |  |  | 24.233 |  | 3 | 95.102
B-19322 VIALE 26 | 215.9 | concreto 3000 psi | Torre 1 Pilote 19 | 2025-09-16 | 9/30/2025 12:00:00 AM | 14 | 24.5 | 23 | 94 |  |  | 21.867 |  | 3 | 93.878
B-19322 VIALE 26 | 215.9 | concreto 3000 psi | Torre 1 Pilote 19 | 2025-09-16 | 9/30/2025 12:00:00 AM | 14 | 24.5 | 21.7 | 88 |  |  | 21.867 |  | 3 | 88.571
B-19322 VIALE 26 | 215.9 | concreto 3000 psi | Torre 1 Pilote 19 | 2025-09-16 | 9/30/2025 12:00:00 AM | 14 | 24.5 | 20.9 | 85 |  |  | 21.867 |  | 3 | 85.306
B-19322 VIALE 26 | 215.9 | concreto 3500 psi | Torre 1 Pilote 27 | 2025-09-16 | 9/30/2025 12:00:00 AM | 14 | 24.5 | 25 | 102 |  |  | 24.6 |  | 3 | 102.041
B-19322 VIALE 26 | 215.9 | concreto 3500 psi | Torre 1 Pilote 27 | 2025-09-16 | 9/30/2025 12:00:00 AM | 14 | 24.5 | 24.9 | 102 |  |  | 24.6 |  | 3 | 101.633
B-19322 VIALE 26 | 215.9 | concreto 3500 psi | Torre 1 Pilote 27 | 2025-09-16 | 9/30/2025 12:00:00 AM | 14 | 24.5 | 23.9 | 98 |  |  | 24.6 |  | 3 | 97.551
B-19322 VIALE 26 | 215.9 | concreto 3500 psi | Torre 1 Pilote 26 | 2025-09-18 | 10/2/2025 12:00:00 AM | 14 | 24.5 | 13.8 | 56 |  |  | 14.767 |  | 3 | 56.327
B-19322 VIALE 26 | 215.9 | concreto 3500 psi | Torre 1 Pilote 26 | 2025-09-18 | 10/2/2025 12:00:00 AM | 14 | 24.5 | 14.7 | 60 |  |  | 14.767 |  | 3 | 60
B-19322 VIALE 26 | 215.9 | concreto 3500 psi | Torre 1 Pilote 26 | 2025-09-18 | 10/2/2025 12:00:00 AM | 14 | 24.5 | 15.8 | 64 |  |  | 14.767 |  | 3 | 64.49
B-19322 VIALE 26 | 203 | concreto 3500 psi | Torre 1 Pilote 95 | 2025-09-19 | 10/3/2025 12:00:00 AM | 14 | 24.5 | 27.1 | 111 |  |  | 26.1 |  | 3 | 110.612
B-19322 VIALE 26 | 203 | concreto 3500 psi | Torre 1 Pilote 95 | 2025-09-19 | 10/3/2025 12:00:00 AM | 14 | 24.5 | 27 | 110 |  |  | 26.1 |  | 3 | 110.204
B-19322 VIALE 26 | 203 | concreto 3500 psi | Torre 1 Pilote 95 | 2025-09-19 | 10/3/2025 12:00:00 AM | 14 | 24.5 | 24.2 | 99 |  |  | 26.1 |  | 3 | 98.776
B-19322 VIALE 26 | 228 | concreto 3500 psi | Torre 1 Pilote 18 | 2025-09-22 | 10/6/2025 12:00:00 AM | 14 | 24.5 | 18.1 | 74 |  |  | 21.567 |  | 3 | 73.878
B-19322 VIALE 26 | 228 | concreto 3500 psi | Torre 1 Pilote 18 | 2025-09-22 | 10/6/2025 12:00:00 AM | 14 | 24.5 | 24.5 | 100 |  |  | 21.567 |  | 3 | 100
B-19322 VIALE 26 | 228 | concreto 3500 psi | Torre 1 Pilote 18 | 2025-09-22 | 10/6/2025 12:00:00 AM | 14 | 24.5 | 22.1 | 90 |  |  | 21.567 |  | 3 | 90.204
B-19322 VIALE 26 | 203 | concreto 3500 psi | Torre 1 Pilote 17 | 2025-09-24 | 10/8/2025 12:00:00 AM | 14 | 24.5 | 26.6 | 109 |  |  | 23.533 |  | 3 | 108.571
B-19322 VIALE 26 | 203 | concreto 3500 psi | Torre 1 Pilote 17 | 2025-09-24 | 10/8/2025 12:00:00 AM | 14 | 24.5 | 24.2 | 99 |  |  | 23.533 |  | 3 | 98.776
B-19322 VIALE 26 | 203 | concreto 3500 psi | Torre 1 Pilote 17 | 2025-09-24 | 10/8/2025 12:00:00 AM | 14 | 24.5 | 19.8 | 81 |  |  | 23.533 |  | 3 | 80.816
B-19322 VIALE 26 | 228 | concreto 3500 psi | Torre 1 Pilote 94 | 2025-09-25 | 10/9/2025 12:00:00 AM | 14 | 24.5 | 22.4 | 91 |  |  | 22.133 |  | 3 | 91.429
B-19322 VIALE 26 | 228 | concreto 3500 psi | Torre 1 Pilote 94 | 2025-09-25 | 10/9/2025 12:00:00 AM | 14 | 24.5 | 21.4 | 87 |  |  | 22.133 |  | 3 | 87.347
B-19322 VIALE 26 | 228 | concreto 3500 psi | Torre 1 Pilote 94 | 2025-09-25 | 10/9/2025 12:00:00 AM | 14 | 24.5 | 22.6 | 92 |  |  | 22.133 |  | 3 | 92.245
B-19322 VIALE 26 | 228.6 | concreto 3500 psi | Torre 1 Pilote 04 | 2025-09-27 | 10/11/2025 12:00:00 AM | 14 | 24.5 | 24.3 | 99 |  |  | 23.8 |  | 3 | 99.184
B-19322 VIALE 26 | 228.6 | concreto 3500 psi | Torre 1 Pilote 04 | 2025-09-27 | 10/11/2025 12:00:00 AM | 14 | 24.5 | 23.8 | 97 |  |  | 23.8 |  | 3 | 97.143
B-19322 VIALE 26 | 228.6 | concreto 3500 psi | Torre 1 Pilote 04 | 2025-09-27 | 10/11/2025 12:00:00 AM | 14 | 24.5 | 23.3 | 95 |  |  | 23.8 |  | 3 | 95.102
B-19322 VIALE 26 | 228.6 | concreto 3500 psi | Torre 2 Pilote 74 (Adicional) | 2025-09-29 | 10/13/2025 12:00:00 AM | 14 | 24.5 | 16.2 | 66 |  |  | 16.2 |  | 3 | 66.122
B-19322 VIALE 26 | 228.6 | concreto 3500 psi | Torre 2 Pilote 74 (Adicional) | 2025-09-29 | 10/13/2025 12:00:00 AM | 14 | 24.5 | 15.9 | 65 |  |  | 16.2 |  | 3 | 64.898
B-19322 VIALE 26 | 228.6 | concreto 3500 psi | Torre 2 Pilote 74 (Adicional) | 2025-09-29 | 10/13/2025 12:00:00 AM | 14 | 24.5 | 16.5 | 67 |  |  | 16.2 |  | 3 | 67.347
B-19322 VIALE 26 | 215.9 | concreto 3500 psi | Torre 2 Pilote 39 (Adicional) | 2025-10-01 | 10/15/2025 12:00:00 AM | 14 | 24.5 | 17.5 | 71 |  |  | 17.9 |  | 3 | 71.429
B-19322 VIALE 26 | 215.9 | concreto 3500 psi | Torre 2 Pilote 39 (Adicional) | 2025-10-01 | 10/15/2025 12:00:00 AM | 14 | 24.5 | 16.6 | 68 |  |  | 17.9 |  | 3 | 67.755
B-19322 VIALE 26 | 215.9 | concreto 3500 psi | Torre 2 Pilote 39 (Adicional) | 2025-10-01 | 10/15/2025 12:00:00 AM | 14 | 24.5 | 19.6 | 80 |  |  | 17.9 |  | 3 | 80
B-19322 VIALE 26 | 215.9 | concreto 3500 psi | Torre 1 Pilote 47 (adicinal) | 2025-10-16 | 10/30/2025 12:00:00 AM | 14 | 24.5 | 24.6 | 100 |  |  | 23.933 |  | 3 | 100.408
B-19322 VIALE 26 | 215.9 | concreto 3500 psi | Torre 1 Pilote 47 (adicinal) | 2025-10-16 | 10/30/2025 12:00:00 AM | 14 | 24.5 | 23.6 | 96 |  |  | 23.933 |  | 3 | 96.327
B-19322 VIALE 26 | 215.9 | concreto 3500 psi | Torre 1 Pilote 47 (adicinal) | 2025-10-16 | 10/30/2025 12:00:00 AM | 14 | 24.5 | 23.6 | 96 |  |  | 23.933 |  | 3 | 96.327
B-19322 VIALE 26 | 209.55 | concreto 3500 psi | Torre 1 Pilote 21 (Adiciona) | 2025-10-17 | 10/31/2025 12:00:00 AM | 14 | 24.5 | 22.8 | 93 |  |  | 25.5 |  | 3 | 93.061
B-19322 VIALE 26 | 209.55 | concreto 3500 psi | Torre 1 Pilote 21 (Adiciona) | 2025-10-17 | 10/31/2025 12:00:00 AM | 14 | 24.5 | 24.4 | 100 |  |  | 25.5 |  | 3 | 99.592
B-19322 VIALE 26 | 209.55 | concreto 3500 psi | Torre 1 Pilote 21 (Adiciona) | 2025-10-17 | 10/31/2025 12:00:00 AM | 14 | 24.5 | 29.3 | 120 |  |  | 25.5 |  | 3 | 119.592
B-19322 VIALE 26 | 254 | Concreto tremie 3500 PSI | Torre 1 Pilote 36 (adicinal) | 2025-10-21 | 11/4/2025 12:00:00 AM | 14 | 24.5 | 22.6 | 92 |  |  | 23.233 |  | 3 | 92.245
B-19322 VIALE 26 | 254 | Concreto tremie 3500 PSI | Torre 1 Pilote 36 (adicinal) | 2025-10-21 | 11/4/2025 12:00:00 AM | 14 | 24.5 | 24.6 | 100 |  |  | 23.233 |  | 3 | 100.408
B-19322 VIALE 26 | 254 | Concreto tremie 3500 PSI | Torre 1 Pilote 36 (adicinal) | 2025-10-21 | 11/4/2025 12:00:00 AM | 14 | 24.5 | 22.5 | 92 |  |  | 23.233 |  | 3 | 91.837
B-19322 VIALE 26 | 184 | Concreto tremie 3500 PSI | Torre 1 Pilote 2 (adicinal) | 2025-10-22 | 11/5/2025 12:00:00 AM | 14 | 24.5 | 25.3 | 103 |  |  | 24.833 |  | 3 | 103.265
B-19322 VIALE 26 | 184 | Concreto tremie 3500 PSI | Torre 1 Pilote 2 (adicinal) | 2025-10-22 | 11/5/2025 12:00:00 AM | 14 | 24.5 | 22.6 | 92 |  |  | 24.833 |  | 3 | 92.245
B-19322 VIALE 26 | 184 | Concreto tremie 3500 PSI | Torre 1 Pilote 2 (adicinal) | 2025-10-22 | 11/5/2025 12:00:00 AM | 14 | 24.5 | 26.6 | 109 |  |  | 24.833 |  | 3 | 108.571
B-19322 VIALE 26 | 203 | Concreto tremie 3500 PSI | Torre 1 Pilote 15 (adicinal) | 2025-10-23 | 11/6/2025 12:00:00 AM | 14 | 24.5 | 30.4 | 124 |  |  | 30.367 |  | 3 | 124.082
B-19322 VIALE 26 | 203 | Concreto tremie 3500 PSI | Torre 1 Pilote 15 (adicinal) | 2025-10-23 | 11/6/2025 12:00:00 AM | 14 | 24.5 | 30.5 | 124 |  |  | 30.367 |  | 3 | 124.49
B-19322 VIALE 26 | 203 | Concreto tremie 3500 PSI | Torre 1 Pilote 15 (adicinal) | 2025-10-23 | 11/6/2025 12:00:00 AM | 14 | 24.5 | 30.2 | 123 |  |  | 30.367 |  | 3 | 123.265
B-19322 VIALE 26 | 222 | Concreto tremie 3500 PSI | Torre 1 Pilote 3 (adicinal) | 2025-10-23 | 11/6/2025 12:00:00 AM | 14 | 24.5 | 19.2 | 78 |  |  | 19.967 |  | 3 | 78.367
B-19322 VIALE 26 | 222 | Concreto tremie 3500 PSI | Torre 1 Pilote 3 (adicinal) | 2025-10-23 | 11/6/2025 12:00:00 AM | 14 | 24.5 | 21.4 | 87 |  |  | 19.967 |  | 3 | 87.347
B-19322 VIALE 26 | 222 | Concreto tremie 3500 PSI | Torre 1 Pilote 3 (adicinal) | 2025-10-23 | 11/6/2025 12:00:00 AM | 14 | 24.5 | 19.3 | 79 |  |  | 19.967 |  | 3 | 78.776
B-19322 VIALE 26 | 165.1 | concreto 3000 psi | Tapa cubierta tanque potable | 2025-07-10 | 7/24/2025 12:00:00 AM | 14 | 21 | 44.1 | 210 |  |  | 47.167 |  | 3 | 210
B-19322 VIALE 26 | 165.1 | concreto 3000 psi | Tapa cubierta tanque potable | 2025-07-10 | 7/24/2025 12:00:00 AM | 14 | 21 | 46.4 | 221 |  |  | 47.167 |  | 3 | 220.952
B-19322 VIALE 26 | 165.1 | concreto 3000 psi | Tapa cubierta tanque potable | 2025-07-10 | 7/24/2025 12:00:00 AM | 14 | 21 | 51 | 243 |  |  | 47.167 |  | 3 | 242.857
B-19322 VIALE 26 | 158.75 | concreto 3000 psi | Tapa tanque suministro | 2025-07-24 | 8/7/2025 12:00:00 AM | 14 | 21 | 35.7 | 170 |  |  | 39.1 |  | 3 | 170
B-19322 VIALE 26 | 158.75 | concreto 3000 psi | Tapa tanque suministro | 2025-07-24 | 8/7/2025 12:00:00 AM | 14 | 21 | 41.5 | 197 |  |  | 39.1 |  | 3 | 197.619
B-19322 VIALE 26 | 158.75 | concreto 3000 psi | Tapa tanque suministro | 2025-07-24 | 8/7/2025 12:00:00 AM | 14 | 21 | 40.1 | 191 |  |  | 39.1 |  | 3 | 190.952
B-19322 VIALE 26 | 127 | concreto 3000 psi | Dado torregrua | 2025-09-29 | 10/13/2025 12:00:00 AM | 14 | 21 | 20.8 | 99 |  |  | 23.367 |  | 3 | 99.048
B-19322 VIALE 26 | 127 | concreto 3000 psi | Dado torregrua | 2025-09-29 | 10/13/2025 12:00:00 AM | 14 | 21 | 24.4 | 116 |  |  | 23.367 |  | 3 | 116.19
B-19322 VIALE 26 | 127 | concreto 3000 psi | Dado torregrua | 2025-09-29 | 10/13/2025 12:00:00 AM | 14 | 21 | 24.9 | 119 |  |  | 23.367 |  | 3 | 118.571
B-19322 VIALE 26 | 177.8 | concreto 3000 psi | VC-21 (F-J), VC-05 (1-3), VC-22 (D-F) | 2025-10-08 | 10/22/2025 12:00:00 AM | 14 | 21 | 18.9 | 90 |  |  | 16.6 |  | 3 | 90
B-19322 VIALE 26 | 177.8 | concreto 3000 psi | VC-21 (F-J), VC-05 (1-3), VC-22 (D-F) | 2025-10-08 | 10/22/2025 12:00:00 AM | 14 | 21 | 18 | 86 |  |  | 16.6 |  | 3 | 85.714
B-19322 VIALE 26 | 177.8 | concreto 3000 psi | VC-21 (F-J), VC-05 (1-3), VC-22 (D-F) | 2025-10-08 | 10/22/2025 12:00:00 AM | 14 | 21 | 12.9 | 61 |  |  | 16.6 |  | 3 | 61.429
B-19322 VIALE 26 | 190.5 | concreto 3000 psi | VC-20 (A-B), VC-23 (B-D), VC-01 (2-4), VC-24 y VC-26 (F-J), VC-14 (1-2), VC-15 (2-3) | 2025-10-08 | 10/22/2025 12:00:00 AM | 14 | 21 | 12.7 | 60 |  |  | 13.967 |  | 3 | 60.476
B-19322 VIALE 26 | 190.5 | concreto 3000 psi | VC-20 (A-B), VC-23 (B-D), VC-01 (2-4), VC-24 y VC-26 (F-J), VC-14 (1-2), VC-15 (2-3) | 2025-10-08 | 10/22/2025 12:00:00 AM | 14 | 21 | 12.2 | 58 |  |  | 13.967 |  | 3 | 58.095
B-19322 VIALE 26 | 190.5 | concreto 3000 psi | VC-20 (A-B), VC-23 (B-D), VC-01 (2-4), VC-24 y VC-26 (F-J), VC-14 (1-2), VC-15 (2-3) | 2025-10-08 | 10/22/2025 12:00:00 AM | 14 | 21 | 17 | 81 |  |  | 13.967 |  | 3 | 80.952
B-19322 VIALE 26 | 184.15 | concreto 3000 psi | VC-24 (eje 7 entre J-H) | 2025-10-16 | 10/30/2025 12:00:00 AM | 14 | 21 | 16.5 | 78 |  |  | 16.267 |  | 3 | 78.571
B-19322 VIALE 26 | 184.15 | concreto 3000 psi | VC-24 (eje 7 entre J-H) | 2025-10-16 | 10/30/2025 12:00:00 AM | 14 | 21 | 16 | 76 |  |  | 16.267 |  | 3 | 76.19
B-19322 VIALE 26 | 184.15 | concreto 3000 psi | VC-24 (eje 7 entre J-H) | 2025-10-16 | 10/30/2025 12:00:00 AM | 14 | 21 | 16.3 | 78 |  |  | 16.267 |  | 3 | 77.619
B-19322 VIALE 26 | 165.1 | concreto 3000 psi | VC-26 (A-D) | 2025-10-16 | 10/30/2025 12:00:00 AM | 14 | 21 | 19.3 | 92 |  |  | 18.567 |  | 3 | 91.905
B-19322 VIALE 26 | 165.1 | concreto 3000 psi | VC-26 (A-D) | 2025-10-16 | 10/30/2025 12:00:00 AM | 14 | 21 | 18.2 | 87 |  |  | 18.567 |  | 3 | 86.667
B-19322 VIALE 26 | 165.1 | concreto 3000 psi | VC-26 (A-D) | 2025-10-16 | 10/30/2025 12:00:00 AM | 14 | 21 | 18.2 | 87 |  |  | 18.567 |  | 3 | 86.667
B-19322 VIALE 26 | 165.1 | concreto 3000 psi | Torre 1 (cim. fosos ascensores) | 2025-10-18 | 11/1/2025 12:00:00 AM | 14 | 21 | 35.5 | 169 |  |  | 34.367 |  | 3 | 169.048
B-19322 VIALE 26 | 165.1 | concreto 3000 psi | Torre 1 (cim. fosos ascensores) | 2025-10-18 | 11/1/2025 12:00:00 AM | 14 | 21 | 35.5 | 169 |  |  | 34.367 |  | 3 | 169.048
B-19322 VIALE 26 | 165.1 | concreto 3000 psi | Torre 1 (cim. fosos ascensores) | 2025-10-18 | 11/1/2025 12:00:00 AM | 14 | 21 | 32.1 | 153 |  |  | 34.367 |  | 3 | 152.857
B-19322 VIALE 26 | 140 | Concreto bombeable 3000 PSI | V.C Torre 2 Eje 12 entrre A y C | 2025-10-23 | 11/6/2025 12:00:00 AM | 14 | 21 | 23.3 | 111 |  |  | 22.433 |  | 3 | 110.952
B-19322 VIALE 26 | 140 | Concreto bombeable 3000 PSI | V.C Torre 2 Eje 12 entrre A y C | 2025-10-23 | 11/6/2025 12:00:00 AM | 14 | 21 | 21.6 | 103 |  |  | 22.433 |  | 3 | 102.857
B-19322 VIALE 26 | 140 | Concreto bombeable 3000 PSI | V.C Torre 2 Eje 12 entrre A y C | 2025-10-23 | 11/6/2025 12:00:00 AM | 14 | 21 | 22.4 | 106 |  |  | 22.433 |  | 3 | 106.667
B-19322 VIALE 26 | 178 | Concreto bombeable 3000 PSI | V.C Torre 2 Eje 10 entrre H y J | 2025-10-23 | 11/6/2025 12:00:00 AM | 14 | 21 | 19 | 91 |  |  | 18.8 |  | 3 | 90.476
B-19322 VIALE 26 | 178 | Concreto bombeable 3000 PSI | V.C Torre 2 Eje 10 entrre H y J | 2025-10-23 | 11/6/2025 12:00:00 AM | 14 | 21 | 18.6 | 88 |  |  | 18.8 |  | 3 | 88.571
B-19322 VIALE 26 | 178 | Concreto bombeable 3000 PSI | V.C Torre 2 Eje 10 entrre H y J | 2025-10-23 | 11/6/2025 12:00:00 AM | 14 | 21 | 18.8 | 89 |  |  | 18.8 |  | 3 | 89.524
B-19322 VIALE 26 | 165.1 | concreto 3000 psi | EJE 13 ENTRE C-H, VC-24, VC-10, VC-04 | 2025-10-29 | 11/12/2025 12:00:00 AM | 14 | 21 | 11.8 | 56 |  |  | 16.133 |  | 3 | 56.19
B-19322 VIALE 26 | 165.1 | concreto 3000 psi | EJE 13 ENTRE C-H, VC-24, VC-10, VC-04 | 2025-10-29 | 11/12/2025 12:00:00 AM | 14 | 21 | 18.7 | 89 |  |  | 16.133 |  | 3 | 89.048
B-19322 VIALE 26 | 165.1 | concreto 3000 psi | EJE 13 ENTRE C-H, VC-24, VC-10, VC-04 | 2025-10-29 | 11/12/2025 12:00:00 AM | 14 | 21 | 17.9 | 85 |  |  | 16.133 |  | 3 | 85.238
B-19322 VIALE 26 | 171.45 | concreto 3000 psi | PLACA CONTRAPISO EJE 1 A 5 ENTRE A-J | 2025-10-29 | 11/12/2025 12:00:00 AM | 14 | 21 | 19.8 | 94 | PLACA | B-19322 VIALE 26_PLACA_21.0_14 | 20.1 |  | 3 | 94.286
B-19322 VIALE 26 | 171.45 | concreto 3000 psi | PLACA CONTRAPISO EJE 1 A 5 ENTRE A-J | 2025-10-29 | 11/12/2025 12:00:00 AM | 14 | 21 | 20.1 | 96 | PLACA | B-19322 VIALE 26_PLACA_21.0_14 | 20.1 |  | 3 | 95.714
B-19322 VIALE 26 | 171.45 | concreto 3000 psi | PLACA CONTRAPISO EJE 1 A 5 ENTRE A-J | 2025-10-29 | 11/12/2025 12:00:00 AM | 14 | 21 | 20.4 | 97 | PLACA | B-19322 VIALE 26_PLACA_21.0_14 | 20.1 |  | 3 | 97.143
B-19322 VIALE 26 | 190.5 | concreto 3000 psi | PLACA CONTRAPISO EJE 6 A 9 ENTRE A-D | 2025-11-01 | 11/15/2025 12:00:00 AM | 14 | 21 | 15 | 72 | PLACA | B-19322 VIALE 26_PLACA_21.0_14 | 21.3 |  | 3 | 71.429
B-19322 VIALE 26 | 190.5 | concreto 3000 psi | PLACA CONTRAPISO EJE 6 A 9 ENTRE A-D | 2025-11-01 | 11/15/2025 12:00:00 AM | 14 | 21 | 25.1 | 120 | PLACA | B-19322 VIALE 26_PLACA_21.0_14 | 21.3 |  | 3 | 119.524
B-19322 VIALE 26 | 190.5 | concreto 3000 psi | PLACA CONTRAPISO EJE 6 A 9 ENTRE A-D | 2025-11-01 | 11/15/2025 12:00:00 AM | 14 | 21 | 23.8 | 113 | PLACA | B-19322 VIALE 26_PLACA_21.0_14 | 21.3 |  | 3 | 113.333
B-19322 VIALE 26 | 177.8 | 3000 PSI | PLACA CIMENTACION EJE 11 AL 13 ENTRE A Y D | 2025-11-07 | 11/21/2025 12:00:00 AM | 14 | 21 | 19 | 91 | PLACA | B-19322 VIALE 26_PLACA_21.0_14 | 22.333 |  | 3 | 90.476
B-19322 VIALE 26 | 177.8 | 3000 PSI | PLACA CIMENTACION EJE 11 AL 13 ENTRE A Y D | 2025-11-07 | 11/21/2025 12:00:00 AM | 14 | 21 | 24.4 | 116 | PLACA | B-19322 VIALE 26_PLACA_21.0_14 | 22.333 |  | 3 | 116.19
B-19322 VIALE 26 | 177.8 | 3000 PSI | PLACA CIMENTACION EJE 11 AL 13 ENTRE A Y D | 2025-11-07 | 11/21/2025 12:00:00 AM | 14 | 21 | 23.6 | 112 | PLACA | B-19322 VIALE 26_PLACA_21.0_14 | 22.333 |  | 3 | 112.381
B-19322 VIALE 26 | 203.2 | 3000 PSI | VIGA CIMENTACION T1 EJE 12 ENTRE A Y D VC 17, VC 11 | 2025-11-08 | 11/22/2025 12:00:00 AM | 14 | 21 | 19.9 | 95 |  |  | 20 |  | 3 | 94.762
B-19322 VIALE 26 | 203.2 | 3000 PSI | VIGA CIMENTACION T1 EJE 12 ENTRE A Y D VC 17, VC 11 | 2025-11-08 | 11/22/2025 12:00:00 AM | 14 | 21 | 20.1 | 96 |  |  | 20 |  | 3 | 95.714
B-19322 VIALE 26 | 203.2 | 3000 PSI | VIGA CIMENTACION T1 EJE 12 ENTRE A Y D VC 17, VC 11 | 2025-11-08 | 11/22/2025 12:00:00 AM | 14 | 21 | 20 | 95 |  |  | 20 |  | 3 | 95.238
B-19322 VIALE 26 | 177.8 | 3000 PSI | VIGA CIMENTACION T1 EJE 12 ENTRE I Y J VC 17, VC 01 | 2025-11-08 | 11/22/2025 12:00:00 AM | 14 | 21 | 21.5 | 102 |  |  | 21.8 |  | 3 | 102.381
B-19322 VIALE 26 | 177.8 | 3000 PSI | VIGA CIMENTACION T1 EJE 12 ENTRE I Y J VC 17, VC 01 | 2025-11-08 | 11/22/2025 12:00:00 AM | 14 | 21 | 21.5 | 102 |  |  | 21.8 |  | 3 | 102.381
B-19322 VIALE 26 | 177.8 | 3000 PSI | VIGA CIMENTACION T1 EJE 12 ENTRE I Y J VC 17, VC 01 | 2025-11-08 | 11/22/2025 12:00:00 AM | 14 | 21 | 22.4 | 107 |  |  | 21.8 |  | 3 | 106.667
B-19322 VIALE 26 | 171.45 | 3000 PSI | VIGA CIMENTACION T1 EJE 11 ENTRE A Y F VC 16 | 2025-11-13 | 11/27/2025 12:00:00 AM | 14 | 21 | 24.2 | 115 |  |  | 23.833 |  | 3 | 115.238
B-19322 VIALE 26 | 171.45 | 3000 PSI | VIGA CIMENTACION T1 EJE 11 ENTRE A Y F VC 16 | 2025-11-13 | 11/27/2025 12:00:00 AM | 14 | 21 | 24.5 | 116 |  |  | 23.833 |  | 3 | 116.667
B-19322 VIALE 26 | 171.45 | 3000 PSI | VIGA CIMENTACION T1 EJE 11 ENTRE A Y F VC 16 | 2025-11-13 | 11/27/2025 12:00:00 AM | 14 | 21 | 22.8 | 108 |  |  | 23.833 |  | 3 | 108.571
B-19322 VIALE 26 | 165.1 | 3000 PSI | VIGA CIMENTACION T1 EJE 09 ENTRE J Y H VC 16, VC 04 | 2025-11-13 | 11/27/2025 12:00:00 AM | 14 | 21 | 24.6 | 117 |  |  | 23.867 |  | 3 | 117.143
B-19322 VIALE 26 | 165.1 | 3000 PSI | VIGA CIMENTACION T1 EJE 09 ENTRE J Y H VC 16, VC 04 | 2025-11-13 | 11/27/2025 12:00:00 AM | 14 | 21 | 23.7 | 113 |  |  | 23.867 |  | 3 | 112.857
B-19322 VIALE 26 | 165.1 | 3000 PSI | VIGA CIMENTACION T1 EJE 09 ENTRE J Y H VC 16, VC 04 | 2025-11-13 | 11/27/2025 12:00:00 AM | 14 | 21 | 23.3 | 111 |  |  | 23.867 |  | 3 | 110.952
B-19322 VIALE 26 | 190.5 | 3000 PSI | PLCA CIMENTACION T1 EJE 15 AL 12 ENTRE A Y J | 2025-11-19 | 12/3/2025 12:00:00 AM | 14 | 21 | 18.9 | 90 |  |  | 18.433 |  | 3 | 90
B-19322 VIALE 26 | 190.5 | 3000 PSI | PLCA CIMENTACION T1 EJE 15 AL 12 ENTRE A Y J | 2025-11-19 | 12/3/2025 12:00:00 AM | 14 | 21 | 18.1 | 86 |  |  | 18.433 |  | 3 | 86.19
B-19322 VIALE 26 | 190.5 | 3000 PSI | PLCA CIMENTACION T1 EJE 15 AL 12 ENTRE A Y J | 2025-11-19 | 12/3/2025 12:00:00 AM | 14 | 21 | 18.3 | 87 |  |  | 18.433 |  | 3 | 87.143
B-19322 VIALE 26 | 177.8 | 3000 PSI | VIGAS CIMENTACION T1 EJES 07 ENTRE A y E VC 16, VC 04 | 2025-11-20 | 12/4/2025 12:00:00 AM | 14 | 21 | 20.4 | 97 |  |  | 18.7 |  | 3 | 97.143
B-19322 VIALE 26 | 177.8 | 3000 PSI | VIGAS CIMENTACION T1 EJES 07 ENTRE A y E VC 16, VC 04 | 2025-11-20 | 12/4/2025 12:00:00 AM | 14 | 21 | 18.8 | 90 |  |  | 18.7 |  | 3 | 89.524
B-19322 VIALE 26 | 177.8 | 3000 PSI | VIGAS CIMENTACION T1 EJES 07 ENTRE A y E VC 16, VC 04 | 2025-11-20 | 12/4/2025 12:00:00 AM | 14 | 21 | 16.9 | 80 |  |  | 18.7 |  | 3 | 80.476
B-19322 VIALE 26 | 152.4 | 3000 PSI | VIGAS CIMENTACION T1 EJE 05 ENTRE J y F V16, VC 04 | 2025-11-20 | 12/4/2025 12:00:00 AM | 14 | 21 | 22.7 | 108 |  |  | 21.667 |  | 3 | 108.095
B-19322 VIALE 26 | 152.4 | 3000 PSI | VIGAS CIMENTACION T1 EJE 05 ENTRE J y F V16, VC 04 | 2025-11-20 | 12/4/2025 12:00:00 AM | 14 | 21 | 19.4 | 92 |  |  | 21.667 |  | 3 | 92.381
B-19322 VIALE 26 | 152.4 | 3000 PSI | VIGAS CIMENTACION T1 EJE 05 ENTRE J y F V16, VC 04 | 2025-11-20 | 12/4/2025 12:00:00 AM | 14 | 21 | 22.9 | 109 |  |  | 21.667 |  | 3 | 109.048
B-19322 VIALE 26 | 177.8 | 3000 PSI | PLACA PISO | 2025-11-19 | 12/3/2025 12:00:00 AM | 14 | 21 | 19.4 | 93 | PLACA | B-19322 VIALE 26_PLACA_21.0_14 | 23.167 |  | 3 | 92.381
B-19322 VIALE 26 | 177.8 | 3000 PSI | PLACA PISO | 2025-11-19 | 12/3/2025 12:00:00 AM | 14 | 21 | 28.9 | 138 | PLACA | B-19322 VIALE 26_PLACA_21.0_14 | 23.167 |  | 3 | 137.619
B-19322 VIALE 26 | 177.8 | 3000 PSI | PLACA PISO | 2025-11-19 | 12/3/2025 12:00:00 AM | 14 | 21 | 21.2 | 101 | PLACA | B-19322 VIALE 26_PLACA_21.0_14 | 23.167 |  | 3 | 100.952
B-19322 VIALE 26 | 152.4 | 3000 PSI | PLACA PISO 2 EJE 12 y 15 ENTRE A y J | 2025-11-21 | 12/5/2025 12:00:00 AM | 14 | 21 | 25.6 | 122 | PLACA | B-19322 VIALE 26_PLACA_21.0_14 | 29 |  | 3 | 121.905
B-19322 VIALE 26 | 152.4 | 3000 PSI | PLACA PISO 2 EJE 12 y 15 ENTRE A y J | 2025-11-21 | 12/5/2025 12:00:00 AM | 14 | 21 | 38 | 181 | PLACA | B-19322 VIALE 26_PLACA_21.0_14 | 29 |  | 3 | 180.952
B-19322 VIALE 26 | 152.4 | 3000 PSI | PLACA PISO 2 EJE 12 y 15 ENTRE A y J | 2025-11-21 | 12/5/2025 12:00:00 AM | 14 | 21 | 23.4 | 111 | PLACA | B-19322 VIALE 26_PLACA_21.0_14 | 29 |  | 3 | 111.429
B-19322 VIALE 26 | 177.8 | 3000 PSI | PLACA CIMENTACION EJE 12 AL 11 ENTRE A y J | 2025-11-24 | 12/8/2025 12:00:00 AM | 14 | 21 | 19.7 | 94 | PLACA | B-19322 VIALE 26_PLACA_21.0_14 | 18.733 |  | 3 | 93.81
B-19322 VIALE 26 | 177.8 | 3000 PSI | PLACA CIMENTACION EJE 12 AL 11 ENTRE A y J | 2025-11-24 | 12/8/2025 12:00:00 AM | 14 | 21 | 18.7 | 89 | PLACA | B-19322 VIALE 26_PLACA_21.0_14 | 18.733 |  | 3 | 89.048
B-19322 VIALE 26 | 177.8 | 3000 PSI | PLACA CIMENTACION EJE 12 AL 11 ENTRE A y J | 2025-11-24 | 12/8/2025 12:00:00 AM | 14 | 21 | 17.8 | 85 | PLACA | B-19322 VIALE 26_PLACA_21.0_14 | 18.733 |  | 3 | 84.762
B-19322 VIALE 26 | 152.4 | 3000 PSI | PLA PISO 2 EJE 12 AL 10 ENTRE A y J | 2025-11-25 | 12/9/2025 12:00:00 AM | 14 | 21 | 22.4 | 107 |  |  | 20.667 |  | 3 | 106.667
B-19322 VIALE 26 | 152.4 | 3000 PSI | PLA PISO 2 EJE 12 AL 10 ENTRE A y J | 2025-11-25 | 12/9/2025 12:00:00 AM | 14 | 21 | 19.7 | 94 |  |  | 20.667 |  | 3 | 93.81
B-19322 VIALE 26 | 152.4 | 3000 PSI | PLA PISO 2 EJE 12 AL 10 ENTRE A y J | 2025-11-25 | 12/9/2025 12:00:00 AM | 14 | 21 | 19.9 | 95 |  |  | 20.667 |  | 3 | 94.762
B-19322 VIALE 26 | 133.35 | 3000 PSI | PLA PISO 2 EJE 8 AL 10 ENTRE A y J | 2025-11-26 | 12/10/2025 12:00:00 AM | 14 | 21 | 21.8 | 104 |  |  | 22.567 |  | 3 | 103.81
B-19322 VIALE 26 | 133.35 | 3000 PSI | PLA PISO 2 EJE 8 AL 10 ENTRE A y J | 2025-11-26 | 12/10/2025 12:00:00 AM | 14 | 21 | 23.6 | 112 |  |  | 22.567 |  | 3 | 112.381
B-19322 VIALE 26 | 133.35 | 3000 PSI | PLA PISO 2 EJE 8 AL 10 ENTRE A y J | 2025-11-26 | 12/10/2025 12:00:00 AM | 14 | 21 | 22.3 | 106 |  |  | 22.567 |  | 3 | 106.19
B-19322 VIALE 26 | 177.8 | 3000 PSI | PLACA CIMENTACION T1- EJE 09 AL 06 ENTRE A y J | 2025-11-27 | 12/11/2025 12:00:00 AM | 14 | 21 | 22.5 | 107 | PLACA | B-19322 VIALE 26_PLACA_21.0_14 | 23.267 |  | 3 | 107.143
B-19322 VIALE 26 | 177.8 | 3000 PSI | PLACA CIMENTACION T1- EJE 09 AL 06 ENTRE A y J | 2025-11-27 | 12/11/2025 12:00:00 AM | 14 | 21 | 23.6 | 112 | PLACA | B-19322 VIALE 26_PLACA_21.0_14 | 23.267 |  | 3 | 112.381
B-19322 VIALE 26 | 177.8 | 3000 PSI | PLACA CIMENTACION T1- EJE 09 AL 06 ENTRE A y J | 2025-11-27 | 12/11/2025 12:00:00 AM | 14 | 21 | 23.7 | 113 | PLACA | B-19322 VIALE 26_PLACA_21.0_14 | 23.267 |  | 3 | 112.857
B-19322 VIALE 26 | 165.1 | 3000 PSI | PLACA PISO 2 EJE 08 AL 06 ENTRE AYJ | 2025-11-28 | 12/12/2025 12:00:00 AM | 14 | 21 | 26.2 | 125 | PLACA | B-19322 VIALE 26_PLACA_21.0_14 | 26.6 |  | 3 | 124.762
B-19322 VIALE 26 | 165.1 | 3000 PSI | PLACA PISO 2 EJE 08 AL 06 ENTRE AYJ | 2025-11-28 | 12/12/2025 12:00:00 AM | 14 | 21 | 27.1 | 129 | PLACA | B-19322 VIALE 26_PLACA_21.0_14 | 26.6 |  | 3 | 129.048
B-19322 VIALE 26 | 165.1 | 3000 PSI | PLACA PISO 2 EJE 08 AL 06 ENTRE AYJ | 2025-11-28 | 12/12/2025 12:00:00 AM | 14 | 21 | 26.5 | 126 | PLACA | B-19322 VIALE 26_PLACA_21.0_14 | 26.6 |  | 3 | 126.19
B-19322 VIALE 26 | 165 | 3000 PSI | PLACA PISO 2 EJE 04 AL 06 AYJ | 2025-11-29 | 12/13/2025 12:00:00 AM | 14 | 21 | 26.1 | 124 | PLACA | B-19322 VIALE 26_PLACA_21.0_14 | 23.167 |  | 3 | 124.286
B-19322 VIALE 26 | 165 | 3000 PSI | PLACA PISO 2 EJE 04 AL 06 AYJ | 2025-11-29 | 12/13/2025 12:00:00 AM | 14 | 21 | 22.1 | 105 | PLACA | B-19322 VIALE 26_PLACA_21.0_14 | 23.167 |  | 3 | 105.238
B-19322 VIALE 26 | 165 | 3000 PSI | PLACA PISO 2 EJE 04 AL 06 AYJ | 2025-11-29 | 12/13/2025 12:00:00 AM | 14 | 21 | 21.3 | 101 | PLACA | B-19322 VIALE 26_PLACA_21.0_14 | 23.167 |  | 3 | 101.429
B-19322 VIALE 26 | 177.8 | 3000 PSI | VIGAS CIMENTACION T1- EJE 03 AL 06 ENTRE A y J VC 16 VC17 | 2025-12-01 | 12/15/2025 12:00:00 AM | 14 | 21 | 23.7 | 113 |  |  | 22.833 |  | 3 | 112.857
B-19322 VIALE 26 | 177.8 | 3000 PSI | VIGAS CIMENTACION T1- EJE 03 AL 06 ENTRE A y J VC 16 VC17 | 2025-12-01 | 12/15/2025 12:00:00 AM | 14 | 21 | 21.8 | 104 |  |  | 22.833 |  | 3 | 103.81
B-19322 VIALE 26 | 177.8 | 3000 PSI | VIGAS CIMENTACION T1- EJE 03 AL 06 ENTRE A y J VC 16 VC17 | 2025-12-01 | 12/15/2025 12:00:00 AM | 14 | 21 | 23 | 110 |  |  | 22.833 |  | 3 | 109.524
B-19322 VIALE 26 | 165.1 | 3000 PSI | PLACA T2 PISO 3 EJE 15 AL 10 ENTRE A y J | 2025-12-05 | 12/19/2025 12:00:00 AM | 14 | 21 | 22.3 | 106 | PLACA | B-19322 VIALE 26_PLACA_21.0_14 | 21.067 |  | 3 | 106.19
B-19322 VIALE 26 | 165.1 | 3000 PSI | PLACA T2 PISO 3 EJE 15 AL 10 ENTRE A y J | 2025-12-05 | 12/19/2025 12:00:00 AM | 14 | 21 | 19.3 | 92 | PLACA | B-19322 VIALE 26_PLACA_21.0_14 | 21.067 |  | 3 | 91.905
B-19322 VIALE 26 | 165.1 | 3000 PSI | PLACA T2 PISO 3 EJE 15 AL 10 ENTRE A y J | 2025-12-05 | 12/19/2025 12:00:00 AM | 14 | 21 | 21.6 | 103 | PLACA | B-19322 VIALE 26_PLACA_21.0_14 | 21.067 |  | 3 | 102.857
B-19322 VIALE 26 | 190.5 | 3000 PSI | VIGAS CIMENTACION T1 EJE 01 y 02 ENTRE A y J VC= 14,03,10,12 | 2025-12-05 | 12/19/2025 12:00:00 AM | 14 | 21 | 20.8 | 99 |  |  | 21.133 |  | 3 | 99.048
B-19322 VIALE 26 | 190.5 | 3000 PSI | VIGAS CIMENTACION T1 EJE 01 y 02 ENTRE A y J VC= 14,03,10,12 | 2025-12-05 | 12/19/2025 12:00:00 AM | 14 | 21 | 21 | 100 |  |  | 21.133 |  | 3 | 100
B-19322 VIALE 26 | 190.5 | 3000 PSI | VIGAS CIMENTACION T1 EJE 01 y 02 ENTRE A y J VC= 14,03,10,12 | 2025-12-05 | 12/19/2025 12:00:00 AM | 14 | 21 | 21.6 | 103 |  |  | 21.133 |  | 3 | 102.857
B-19322 VIALE 26 | 152.4 | 3000 PSI | PLACA PISO 3 EJE 8 AL 6 ENTRE A y J | 2025-12-10 | 12/24/2025 12:00:00 AM | 14 | 21 | 23.6 | 112 | PLACA | B-19322 VIALE 26_PLACA_21.0_14 | 26.367 |  | 3 | 112.381
B-19322 VIALE 26 | 152.4 | 3000 PSI | PLACA PISO 3 EJE 8 AL 6 ENTRE A y J | 2025-12-10 | 12/24/2025 12:00:00 AM | 14 | 21 | 27.1 | 129 | PLACA | B-19322 VIALE 26_PLACA_21.0_14 | 26.367 |  | 3 | 129.048
B-19322 VIALE 26 | 152.4 | 3000 PSI | PLACA PISO 3 EJE 8 AL 6 ENTRE A y J | 2025-12-10 | 12/24/2025 12:00:00 AM | 14 | 21 | 28.4 | 135 | PLACA | B-19322 VIALE 26_PLACA_21.0_14 | 26.367 |  | 3 | 135.238
B-19322 VIALE 26 | 152.4 | 3000 PSI | PLACA PISO 3 EJE 01 y 04 ENTRE A y J | 2025-12-13 | 12/27/2025 12:00:00 AM | 14 | 21 | 17.7 | 84 | PLACA | B-19322 VIALE 26_PLACA_21.0_14 | 18.033 |  | 3 | 84.286
B-19322 VIALE 26 | 152.4 | 3000 PSI | PLACA PISO 3 EJE 01 y 04 ENTRE A y J | 2025-12-13 | 12/27/2025 12:00:00 AM | 14 | 21 | 18.2 | 87 | PLACA | B-19322 VIALE 26_PLACA_21.0_14 | 18.033 |  | 3 | 86.667
B-19322 VIALE 26 | 152.4 | 3000 PSI | PLACA PISO 3 EJE 01 y 04 ENTRE A y J | 2025-12-13 | 12/27/2025 12:00:00 AM | 14 | 21 | 18.2 | 87 | PLACA | B-19322 VIALE 26_PLACA_21.0_14 | 18.033 |  | 3 | 86.667
B-19322 VIALE 26 | 165.1 | 3000 PSI | PLACA CIMENTACION T1 EJES 2,3,4 ENTRE G y J | 2025-12-16 | 12/30/2025 12:00:00 AM | 14 | 21 | 22.4 | 106 | PLACA | B-19322 VIALE 26_PLACA_21.0_14 | 22.967 |  | 3 | 106.667
B-19322 VIALE 26 | 165.1 | 3000 PSI | PLACA CIMENTACION T1 EJES 2,3,4 ENTRE G y J | 2025-12-16 | 12/30/2025 12:00:00 AM | 14 | 21 | 23.8 | 114 | PLACA | B-19322 VIALE 26_PLACA_21.0_14 | 22.967 |  | 3 | 113.333
B-19322 VIALE 26 | 165.1 | 3000 PSI | PLACA CIMENTACION T1 EJES 2,3,4 ENTRE G y J | 2025-12-16 | 12/30/2025 12:00:00 AM | 14 | 21 | 22.7 | 108 | PLACA | B-19322 VIALE 26_PLACA_21.0_14 | 22.967 |  | 3 | 108.095
B-19322 VIALE 26 | 152.4 | 3000 PSI | PLACA PISO 4 EJE 12 AL 15 ENTRE A y J | 2025-12-16 | 12/30/2025 12:00:00 AM | 14 | 21 | 30.6 | 146 | PLACA | B-19322 VIALE 26_PLACA_21.0_14 | 30.033 |  | 3 | 145.714
B-19322 VIALE 26 | 152.4 | 3000 PSI | PLACA PISO 4 EJE 12 AL 15 ENTRE A y J | 2025-12-16 | 12/30/2025 12:00:00 AM | 14 | 21 | 30.2 | 144 | PLACA | B-19322 VIALE 26_PLACA_21.0_14 | 30.033 |  | 3 | 143.81
B-19322 VIALE 26 | 152.4 | 3000 PSI | PLACA PISO 4 EJE 12 AL 15 ENTRE A y J | 2025-12-16 | 12/30/2025 12:00:00 AM | 14 | 21 | 29.3 | 139 | PLACA | B-19322 VIALE 26_PLACA_21.0_14 | 30.033 |  | 3 | 139.524
B-19322 VIALE 26 | 177.8 | 3000 PSI | PLACA TORRE 2 PISO 4 EJE 10 y 11 ENTRE A y J | 2025-12-17 | 12/31/2025 12:00:00 AM | 14 | 21 | 25.6 | 122 | PLACA | B-19322 VIALE 26_PLACA_21.0_14 | 24.067 |  | 3 | 121.905
B-19322 VIALE 26 | 177.8 | 3000 PSI | PLACA TORRE 2 PISO 4 EJE 10 y 11 ENTRE A y J | 2025-12-17 | 12/31/2025 12:00:00 AM | 14 | 21 | 23.3 | 111 | PLACA | B-19322 VIALE 26_PLACA_21.0_14 | 24.067 |  | 3 | 110.952
B-19322 VIALE 26 | 177.8 | 3000 PSI | PLACA TORRE 2 PISO 4 EJE 10 y 11 ENTRE A y J | 2025-12-17 | 12/31/2025 12:00:00 AM | 14 | 21 | 23.3 | 111 | PLACA | B-19322 VIALE 26_PLACA_21.0_14 | 24.067 |  | 3 | 110.952
B-19322 VIALE 26 | 177.8 | 3000 PSI | PLACA PISO 4 EJE 07 y 09 ENTRTE A y J | 2025-12-19 | 1/2/2026 12:00:00 AM | 14 | 21 | 25.6 | 122 | PLACA | B-19322 VIALE 26_PLACA_21.0_14 | 24.633 |  | 3 | 121.905
B-19322 VIALE 26 | 177.8 | 3000 PSI | PLACA PISO 4 EJE 07 y 09 ENTRTE A y J | 2025-12-19 | 1/2/2026 12:00:00 AM | 14 | 21 | 22.5 | 107 | PLACA | B-19322 VIALE 26_PLACA_21.0_14 | 24.633 |  | 3 | 107.143
B-19322 VIALE 26 | 177.8 | 3000 PSI | PLACA PISO 4 EJE 07 y 09 ENTRTE A y J | 2025-12-19 | 1/2/2026 12:00:00 AM | 14 | 21 | 25.8 | 123 | PLACA | B-19322 VIALE 26_PLACA_21.0_14 | 24.633 |  | 3 | 122.857
B-19322 VIALE 26 | 152.4 | 3000 PSI | ESCALERA TORRE 2 PISO 1 | 2025-12-27 | 1/10/2026 12:00:00 AM | 14 | 21 | 19.5 | 93 |  |  | 20.233 |  | 3 | 92.857
B-19322 VIALE 26 | 152.4 | 3000 PSI | ESCALERA TORRE 2 PISO 1 | 2025-12-27 | 1/10/2026 12:00:00 AM | 14 | 21 | 21.9 | 104 |  |  | 20.233 |  | 3 | 104.286
B-19322 VIALE 26 | 152.4 | 3000 PSI | ESCALERA TORRE 2 PISO 1 | 2025-12-27 | 1/10/2026 12:00:00 AM | 14 | 21 | 19.3 | 92 |  |  | 20.233 |  | 3 | 91.905
B-19322 VIALE 26 | 190.5 | 3000 PSI | PLACA T2 PISO 4 EJE 064 04 ENTRE AYJ | 2026-01-07 | 1/21/2026 12:00:00 AM | 14 | 21 | 25.8 | 123 | PLACA | B-19322 VIALE 26_PLACA_21.0_14 | 25.667 |  | 3 | 122.857
B-19322 VIALE 26 | 190.5 | 3000 PSI | PLACA T2 PISO 4 EJE 064 04 ENTRE AYJ | 2026-01-07 | 1/21/2026 12:00:00 AM | 14 | 21 | 24.7 | 117 | PLACA | B-19322 VIALE 26_PLACA_21.0_14 | 25.667 |  | 3 | 117.619
B-19322 VIALE 26 | 190.5 | 3000 PSI | PLACA T2 PISO 4 EJE 064 04 ENTRE AYJ | 2026-01-07 | 1/21/2026 12:00:00 AM | 14 | 21 | 26.5 | 126 | PLACA | B-19322 VIALE 26_PLACA_21.0_14 | 25.667 |  | 3 | 126.19
B-19322 VIALE 26 | 177.8 | 3000 PSI | PLACA T1 PISO 2 EJE 15 AL 13 ENTRE AYJ | 2026-01-09 | 1/23/2026 12:00:00 AM | 14 | 21 | 21.1 | 100 | PLACA | B-19322 VIALE 26_PLACA_21.0_14 | 21.7 |  | 3 | 100.476
B-19322 VIALE 26 | 177.8 | 3000 PSI | PLACA T1 PISO 2 EJE 15 AL 13 ENTRE AYJ | 2026-01-09 | 1/23/2026 12:00:00 AM | 14 | 21 | 20.7 | 99 | PLACA | B-19322 VIALE 26_PLACA_21.0_14 | 21.7 |  | 3 | 98.571
B-19322 VIALE 26 | 177.8 | 3000 PSI | PLACA T1 PISO 2 EJE 15 AL 13 ENTRE AYJ | 2026-01-09 | 1/23/2026 12:00:00 AM | 14 | 21 | 23.3 | 111 | PLACA | B-19322 VIALE 26_PLACA_21.0_14 | 21.7 |  | 3 | 110.952
B-19322 VIALE 26 | 203.2 | 3000 PSI | PLACA T2 PISO 04 EJE 01 AL 04 ENTRE A YJ | 2026-01-09 | 1/23/2026 12:00:00 AM | 14 | 21 | 21.6 | 103 | PLACA | B-19322 VIALE 26_PLACA_21.0_14 | 19.833 |  | 3 | 102.857
B-19322 VIALE 26 | 203.2 | 3000 PSI | PLACA T2 PISO 04 EJE 01 AL 04 ENTRE A YJ | 2026-01-09 | 1/23/2026 12:00:00 AM | 14 | 21 | 20 | 95 | PLACA | B-19322 VIALE 26_PLACA_21.0_14 | 19.833 |  | 3 | 95.238
B-19322 VIALE 26 | 203.2 | 3000 PSI | PLACA T2 PISO 04 EJE 01 AL 04 ENTRE A YJ | 2026-01-09 | 1/23/2026 12:00:00 AM | 14 | 21 | 17.9 | 85 | PLACA | B-19322 VIALE 26_PLACA_21.0_14 | 19.833 |  | 3 | 85.238
B-19322 VIALE 26 | 177.8 | 3000 PSI | PLACA T1 PISO 2 EJE 12 AL 10 ENTRE AYJ | 2026-01-13 | 1/27/2026 12:00:00 AM | 14 | 21 | 22.2 | 106 | PLACA | B-19322 VIALE 26_PLACA_21.0_14 | 21.633 |  | 3 | 105.714
B-19322 VIALE 26 | 177.8 | 3000 PSI | PLACA T1 PISO 2 EJE 12 AL 10 ENTRE AYJ | 2026-01-13 | 1/27/2026 12:00:00 AM | 14 | 21 | 22.7 | 108 | PLACA | B-19322 VIALE 26_PLACA_21.0_14 | 21.633 |  | 3 | 108.095
B-19322 VIALE 26 | 177.8 | 3000 PSI | PLACA T1 PISO 2 EJE 12 AL 10 ENTRE AYJ | 2026-01-13 | 1/27/2026 12:00:00 AM | 14 | 21 | 20 | 95 | PLACA | B-19322 VIALE 26_PLACA_21.0_14 | 21.633 |  | 3 | 95.238
B-19322 VIALE 26 | 190.5 | 3000 PSI | PLACA T2 PISO 5 EJE 15 AL 12 ENTRE AYJ | 2026-01-14 | 1/28/2026 12:00:00 AM | 14 | 21 | 24.8 | 118 | PLACA | B-19322 VIALE 26_PLACA_21.0_14 | 22.767 |  | 3 | 118.095
B-19322 VIALE 26 | 190.5 | 3000 PSI | PLACA T2 PISO 5 EJE 15 AL 12 ENTRE AYJ | 2026-01-14 | 1/28/2026 12:00:00 AM | 14 | 21 | 20.8 | 99 | PLACA | B-19322 VIALE 26_PLACA_21.0_14 | 22.767 |  | 3 | 99.048
B-19322 VIALE 26 | 190.5 | 3000 PSI | PLACA T2 PISO 5 EJE 15 AL 12 ENTRE AYJ | 2026-01-14 | 1/28/2026 12:00:00 AM | 14 | 21 | 22.7 | 108 | PLACA | B-19322 VIALE 26_PLACA_21.0_14 | 22.767 |  | 3 | 108.095
B-19322 VIALE 26 | 177.8 | 3.000 PSI | PLACA T2 PISOS EJE 10 Y 12 ENTRE AYJ | 2026-01-15 | 1/29/2026 12:00:00 AM | 14 | 21 | 24.2 | 115 | PLACA | B-19322 VIALE 26_PLACA_21.0_14 | 24.2 |  | 3 | 115.238
B-19322 VIALE 26 | 177.8 | 3.000 PSI | PLACA T2 PISOS EJE 10 Y 12 ENTRE AYJ | 2026-01-15 | 1/29/2026 12:00:00 AM | 14 | 21 | 23.6 | 112 | PLACA | B-19322 VIALE 26_PLACA_21.0_14 | 24.2 |  | 3 | 112.381
B-19322 VIALE 26 | 177.8 | 3.000 PSI | PLACA T2 PISOS EJE 10 Y 12 ENTRE AYJ | 2026-01-15 | 1/29/2026 12:00:00 AM | 14 | 21 | 24.8 | 118 | PLACA | B-19322 VIALE 26_PLACA_21.0_14 | 24.2 |  | 3 | 118.095
B-19322 VIALE 26 | 177.8 | 3000 PSI | PLACA T1 PISO 2 EJE 08 Y 10 AYJ | 2026-01-15 | 1/29/2026 12:00:00 AM | 14 | 21 | 24.7 | 118 | PLACA | B-19322 VIALE 26_PLACA_21.0_14 | 25.4 |  | 3 | 117.619
B-19322 VIALE 26 | 177.8 | 3000 PSI | PLACA T1 PISO 2 EJE 08 Y 10 AYJ | 2026-01-15 | 1/29/2026 12:00:00 AM | 14 | 21 | 24.7 | 118 | PLACA | B-19322 VIALE 26_PLACA_21.0_14 | 25.4 |  | 3 | 117.619
B-19322 VIALE 26 | 177.8 | 3000 PSI | PLACA T1 PISO 2 EJE 08 Y 10 AYJ | 2026-01-15 | 1/29/2026 12:00:00 AM | 14 | 21 | 26.8 | 128 | PLACA | B-19322 VIALE 26_PLACA_21.0_14 | 25.4 |  | 3 | 127.619
B-19322 VIALE 26 | 177.8 | 3.000 PSI | PLACA T2 EJE 08 AL 10 DEL AalJ PISO 5 | 2026-01-16 | 1/30/2026 12:00:00 AM | 14 | 21 | 24 | 114 | PLACA | B-19322 VIALE 26_PLACA_21.0_14 | 22.633 |  | 3 | 114.286
B-19322 VIALE 26 | 177.8 | 3.000 PSI | PLACA T2 EJE 08 AL 10 DEL AalJ PISO 5 | 2026-01-16 | 1/30/2026 12:00:00 AM | 14 | 21 | 21.2 | 101 | PLACA | B-19322 VIALE 26_PLACA_21.0_14 | 22.633 |  | 3 | 100.952
B-19322 VIALE 26 | 177.8 | 3.000 PSI | PLACA T2 EJE 08 AL 10 DEL AalJ PISO 5 | 2026-01-16 | 1/30/2026 12:00:00 AM | 14 | 21 | 22.7 | 108 | PLACA | B-19322 VIALE 26_PLACA_21.0_14 | 22.633 |  | 3 | 108.095
B-19322 VIALE 26 | 177.8 | 3000 PSI | PLACA T1 PISO 2 EJE 08 AL 04 ENTRE JYG | 2026-01-17 | 1/31/2026 12:00:00 AM | 14 | 21 | 19.2 | 91 | PLACA | B-19322 VIALE 26_PLACA_21.0_14 | 20.2 |  | 3 | 91.429
B-19322 VIALE 26 | 177.8 | 3000 PSI | PLACA T1 PISO 2 EJE 08 AL 04 ENTRE JYG | 2026-01-17 | 1/31/2026 12:00:00 AM | 14 | 21 | 22.1 | 105 | PLACA | B-19322 VIALE 26_PLACA_21.0_14 | 20.2 |  | 3 | 105.238
B-19322 VIALE 26 | 177.8 | 3000 PSI | PLACA T1 PISO 2 EJE 08 AL 04 ENTRE JYG | 2026-01-17 | 1/31/2026 12:00:00 AM | 14 | 21 | 19.3 | 92 | PLACA | B-19322 VIALE 26_PLACA_21.0_14 | 20.2 |  | 3 | 91.905
B-19322 VIALE 26 | 177.8 | 3000 PSI | PLACA T2 PISO 5 EJE 06 AL 08 ENTRE AYJ | 2026-01-17 | 1/31/2026 12:00:00 AM | 14 | 21 | 22.6 | 108 | PLACA | B-19322 VIALE 26_PLACA_21.0_14 | 22.2 |  | 3 | 107.619
B-19322 VIALE 26 | 177.8 | 3000 PSI | PLACA T2 PISO 5 EJE 06 AL 08 ENTRE AYJ | 2026-01-17 | 1/31/2026 12:00:00 AM | 14 | 21 | 21.4 | 102 | PLACA | B-19322 VIALE 26_PLACA_21.0_14 | 22.2 |  | 3 | 101.905
B-19322 VIALE 26 | 177.8 | 3000 PSI | PLACA T2 PISO 5 EJE 06 AL 08 ENTRE AYJ | 2026-01-17 | 1/31/2026 12:00:00 AM | 14 | 21 | 22.6 | 108 | PLACA | B-19322 VIALE 26_PLACA_21.0_14 | 22.2 |  | 3 | 107.619
B-19322 VIALE 26 | 184.15 | 3000 PSI | PLACA T2 PISO 5 EJE 04 AL 06 ENTRE AyJ | 2026-01-19 | 2/2/2026 12:00:00 AM | 14 | 21 | 22.4 | 106 | PLACA | B-19322 VIALE 26_PLACA_21.0_14 | 22.4 |  | 3 | 106.667
B-19322 VIALE 26 | 184.15 | 3000 PSI | PLACA T2 PISO 5 EJE 04 AL 06 ENTRE AyJ | 2026-01-19 | 2/2/2026 12:00:00 AM | 14 | 21 | 22.1 | 105 | PLACA | B-19322 VIALE 26_PLACA_21.0_14 | 22.4 |  | 3 | 105.238
B-19322 VIALE 26 | 184.15 | 3000 PSI | PLACA T2 PISO 5 EJE 04 AL 06 ENTRE AyJ | 2026-01-19 | 2/2/2026 12:00:00 AM | 14 | 21 | 22.7 | 108 | PLACA | B-19322 VIALE 26_PLACA_21.0_14 | 22.4 |  | 3 | 108.095
B-19322 VIALE 26 | 177.8 | 3000 PSI | PLACA T1 PISO 2 EJE 01 AL 04 ENTRE AYJ | 2026-01-20 | 2/3/2026 12:00:00 AM | 14 | 21 | 20.6 | 98 | PLACA | B-19322 VIALE 26_PLACA_21.0_14 | 20.033 |  | 3 | 98.095
B-19322 VIALE 26 | 177.8 | 3000 PSI | PLACA T1 PISO 2 EJE 01 AL 04 ENTRE AYJ | 2026-01-20 | 2/3/2026 12:00:00 AM | 14 | 21 | 21 | 100 | PLACA | B-19322 VIALE 26_PLACA_21.0_14 | 20.033 |  | 3 | 100
B-19322 VIALE 26 | 177.8 | 3000 PSI | PLACA T1 PISO 2 EJE 01 AL 04 ENTRE AYJ | 2026-01-20 | 2/3/2026 12:00:00 AM | 14 | 21 | 18.5 | 88 | PLACA | B-19322 VIALE 26_PLACA_21.0_14 | 20.033 |  | 3 | 88.095
B-19322 VIALE 26 | 177.8 | 3000 PSI | PLACA T2 PISO 05 EJE 01 AL 04 ENTRE AyJ | 2026-01-20 | 2/4/2026 12:00:00 AM | 14 | 21 | 25 | 119 | PLACA | B-19322 VIALE 26_PLACA_21.0_14 | 25.567 |  | 3 | 119.048
B-19322 VIALE 26 | 177.8 | 3000 PSI | PLACA T2 PISO 05 EJE 01 AL 04 ENTRE AyJ | 2026-01-20 | 2/4/2026 12:00:00 AM | 14 | 21 | 25 | 119 | PLACA | B-19322 VIALE 26_PLACA_21.0_14 | 25.567 |  | 3 | 119.048
B-19322 VIALE 26 | 177.8 | 3000 PSI | PLACA T2 PISO 05 EJE 01 AL 04 ENTRE AyJ | 2026-01-20 | 2/4/2026 12:00:00 AM | 14 | 21 | 26.7 | 127 | PLACA | B-19322 VIALE 26_PLACA_21.0_14 | 25.567 |  | 3 | 127.143
B-19322 VIALE 26 | 190.5 | 3.000 PSI | PLACA T2 PISO 6 EJE 15 al 12 ENTRE AyJ | 2026-01-23 | 2/6/2026 12:00:00 AM | 14 | 21 | 23.7 | 113 | PLACA | B-19322 VIALE 26_PLACA_21.0_14 | 24 |  | 3 | 112.857
B-19322 VIALE 26 | 190.5 | 3.000 PSI | PLACA T2 PISO 6 EJE 15 al 12 ENTRE AyJ | 2026-01-23 | 2/6/2026 12:00:00 AM | 14 | 21 | 24.4 | 116 | PLACA | B-19322 VIALE 26_PLACA_21.0_14 | 24 |  | 3 | 116.19
B-19322 VIALE 26 | 190.5 | 3.000 PSI | PLACA T2 PISO 6 EJE 15 al 12 ENTRE AyJ | 2026-01-23 | 2/6/2026 12:00:00 AM | 14 | 21 | 23.9 | 114 | PLACA | B-19322 VIALE 26_PLACA_21.0_14 | 24 |  | 3 | 113.81
B-19322 VIALE 26 | 158.75 | 3000 PSI | DADO CIMENTACION PILOTE 32 | 2026-01-26 | 2/9/2026 12:00:00 AM | 14 | 21 | 19.8 | 94 |  |  | 19.967 |  | 3 | 94.286
B-19322 VIALE 26 | 158.75 | 3000 PSI | DADO CIMENTACION PILOTE 32 | 2026-01-26 | 2/9/2026 12:00:00 AM | 14 | 21 | 20.8 | 99 |  |  | 19.967 |  | 3 | 99.048
B-19322 VIALE 26 | 158.75 | 3000 PSI | DADO CIMENTACION PILOTE 32 | 2026-01-26 | 2/9/2026 12:00:00 AM | 14 | 21 | 19.3 | 92 |  |  | 19.967 |  | 3 | 91.905
B-19322 VIALE 26 | 152.4 | 3000 PSI | ESCALERA T2 TRAMO 03 AL 04 | 2026-02-02 | 2/16/2026 12:00:00 AM | 14 | 21 | 23.1 | 110 |  |  | 22.333 |  | 3 | 110
B-19322 VIALE 26 | 152.4 | 3000 PSI | ESCALERA T2 TRAMO 03 AL 04 | 2026-02-02 | 2/16/2026 12:00:00 AM | 14 | 21 | 22 | 105 |  |  | 22.333 |  | 3 | 104.762
B-19322 VIALE 26 | 152.4 | 3000 PSI | ESCALERA T2 TRAMO 03 AL 04 | 2026-02-02 | 2/16/2026 12:00:00 AM | 14 | 21 | 21.9 | 104 |  |  | 22.333 |  | 3 | 104.286
B-19322 VIALE 26 | 152.4 | 3000 PSI | ESCALERA T2 TRAMO DEL 07 AL 08 | 2026-02-27 | 3/13/2026 12:00:00 AM | 14 | 21 | 22.7 | 108 |  |  | 22.267 |  | 3 | 108.095
B-19322 VIALE 26 | 152.4 | 3000 PSI | ESCALERA T2 TRAMO DEL 07 AL 08 | 2026-02-27 | 3/13/2026 12:00:00 AM | 14 | 21 | 21.8 | 104 |  |  | 22.267 |  | 3 | 103.81
B-19322 VIALE 26 | 152.4 | 3000 PSI | ESCALERA T2 TRAMO DEL 07 AL 08 | 2026-02-27 | 3/13/2026 12:00:00 AM | 14 | 21 | 22.3 | 106 |  |  | 22.267 |  | 3 | 106.19
B-19322 VIALE 26 | 139.7 | 3000 PSI | ESCALERA T1 TRAMO DEL 3 A 4 | 2026-03-05 | 3/19/2026 12:00:00 AM | 14 | 21 | 23.8 | 113 |  |  | 23.233 |  | 3 | 113.333
B-19322 VIALE 26 | 139.7 | 3000 PSI | ESCALERA T1 TRAMO DEL 3 A 4 | 2026-03-05 | 3/19/2026 12:00:00 AM | 14 | 21 | 23.9 | 114 |  |  | 23.233 |  | 3 | 113.81
B-19322 VIALE 26 | 139.7 | 3000 PSI | ESCALERA T1 TRAMO DEL 3 A 4 | 2026-03-05 | 3/19/2026 12:00:00 AM | 14 | 21 | 22 | 105 |  |  | 23.233 |  | 3 | 104.762
B-19322 VIALE 26 | 177.8 | 3000 PSI | PLACA T2 PISO 13 EJE 7 AL 10 ENTRE AYJ | 2026-03-28 | 4/11/2026 12:00:00 AM | 14 | 21 | 27.7 | 132 | PLACA | B-19322 VIALE 26_PLACA_21.0_14 | 25.9 |  | 3 | 131.905
B-19322 VIALE 26 | 177.8 | 3000 PSI | PLACA T2 PISO 13 EJE 7 AL 10 ENTRE AYJ | 2026-03-28 | 4/11/2026 12:00:00 AM | 14 | 21 | 26.3 | 125 | PLACA | B-19322 VIALE 26_PLACA_21.0_14 | 25.9 |  | 3 | 125.238
B-19322 VIALE 26 | 177.8 | 3000 PSI | PLACA T2 PISO 13 EJE 7 AL 10 ENTRE AYJ | 2026-03-28 | 4/11/2026 12:00:00 AM | 14 | 21 | 23.7 | 113 | PLACA | B-19322 VIALE 26_PLACA_21.0_14 | 25.9 |  | 3 | 112.857
B-19322 VIALE 26 | 177.8 | 3000 PSI | MUROS T2 P13 EJE 7 - J E M=9,29,32 EJE 4 J-E EJE 3,4,5 A-D M=2,31,14 | 2026-04-08 | 4/22/2026 12:00:00 AM | 14 | 21 | 23.7 | 113 | MURO | B-19322 VIALE 26_MURO_21.0_14 | 23.4 |  | 3 | 112.857
B-19322 VIALE 26 | 177.8 | 3000 PSI | MUROS T2 P13 EJE 7 - J E M=9,29,32 EJE 4 J-E EJE 3,4,5 A-D M=2,31,14 | 2026-04-08 | 4/22/2026 12:00:00 AM | 14 | 21 | 22.6 | 108 | MURO | B-19322 VIALE 26_MURO_21.0_14 | 23.4 |  | 3 | 107.619
B-19322 VIALE 26 | 177.8 | 3000 PSI | MUROS T2 P13 EJE 7 - J E M=9,29,32 EJE 4 J-E EJE 3,4,5 A-D M=2,31,14 | 2026-04-08 | 4/22/2026 12:00:00 AM | 14 | 21 | 23.9 | 114 | MURO | B-19322 VIALE 26_MURO_21.0_14 | 23.4 |  | 3 | 113.81
B-19322 VIALE 26 | 184.15 | 3000 PSI | MUROS T1 P9 EJES 9-10 ENTRE A Y J M=2,9,22,13,23,25 | 2026-04-08 | 4/22/2026 12:00:00 AM | 14 | 21 | 23.8 | 113 | MURO | B-19322 VIALE 26_MURO_21.0_14 | 24.067 |  | 3 | 113.333
B-19322 VIALE 26 | 184.15 | 3000 PSI | MUROS T1 P9 EJES 9-10 ENTRE A Y J M=2,9,22,13,23,25 | 2026-04-08 | 4/22/2026 12:00:00 AM | 14 | 21 | 25.2 | 120 | MURO | B-19322 VIALE 26_MURO_21.0_14 | 24.067 |  | 3 | 120
B-19322 VIALE 26 | 184.15 | 3000 PSI | MUROS T1 P9 EJES 9-10 ENTRE A Y J M=2,9,22,13,23,25 | 2026-04-08 | 4/22/2026 12:00:00 AM | 14 | 21 | 23.2 | 110 | MURO | B-19322 VIALE 26_MURO_21.0_14 | 24.067 |  | 3 | 110.476
B-19322 VIALE 26 | 177.8 | 3000 PSI | PLACA T1 PISO 9 EJE 4 Y 6 ENTRE A Y J | 2026-04-08 | 4/22/2026 12:00:00 AM | 14 | 21 | 27.6 | 132 | PLACA | B-19322 VIALE 26_PLACA_21.0_14 | 24.767 |  | 3 | 131.429
B-19322 VIALE 26 | 177.8 | 3000 PSI | PLACA T1 PISO 9 EJE 4 Y 6 ENTRE A Y J | 2026-04-08 | 4/22/2026 12:00:00 AM | 14 | 21 | 22.6 | 108 | PLACA | B-19322 VIALE 26_PLACA_21.0_14 | 24.767 |  | 3 | 107.619
B-19322 VIALE 26 | 177.8 | 3000 PSI | PLACA T1 PISO 9 EJE 4 Y 6 ENTRE A Y J | 2026-04-08 | 4/22/2026 12:00:00 AM | 14 | 21 | 24.1 | 115 | PLACA | B-19322 VIALE 26_PLACA_21.0_14 | 24.767 |  | 3 | 114.762
B-19322 VIALE 26 | 203.2 | 3000 PSI | MUROS T2 P13 EJE 5 DEL J-F EJE 2,3 J-F # 29A,9A-32 MURO 15 EJE F | 2026-04-09 | 4/23/2026 12:00:00 AM | 14 | 21 | 33.2 | 158 | MURO | B-19322 VIALE 26_MURO_21.0_14 | 32.9 |  | 3 | 158.095
B-19322 VIALE 26 | 203.2 | 3000 PSI | MUROS T2 P13 EJE 5 DEL J-F EJE 2,3 J-F # 29A,9A-32 MURO 15 EJE F | 2026-04-09 | 4/23/2026 12:00:00 AM | 14 | 21 | 32.8 | 156 | MURO | B-19322 VIALE 26_MURO_21.0_14 | 32.9 |  | 3 | 156.19
B-19322 VIALE 26 | 203.2 | 3000 PSI | MUROS T2 P13 EJE 5 DEL J-F EJE 2,3 J-F # 29A,9A-32 MURO 15 EJE F | 2026-04-09 | 4/23/2026 12:00:00 AM | 14 | 21 | 32.7 | 156 | MURO | B-19322 VIALE 26_MURO_21.0_14 | 32.9 |  | 3 | 155.714
B-19322 VIALE 26 | 177.8 | 3000 PSI | PLACA T2 PISO 14 EJES 15 AL 11 ENTRE A Y J | 2026-04-09 | 4/23/2026 12:00:00 AM | 14 | 21 | 29.5 | 140 | PLACA | B-19322 VIALE 26_PLACA_21.0_14 | 31.667 |  | 3 | 140.476
B-19322 VIALE 26 | 177.8 | 3000 PSI | PLACA T2 PISO 14 EJES 15 AL 11 ENTRE A Y J | 2026-04-09 | 4/23/2026 12:00:00 AM | 14 | 21 | 34.6 | 165 | PLACA | B-19322 VIALE 26_PLACA_21.0_14 | 31.667 |  | 3 | 164.762
B-19322 VIALE 26 | 177.8 | 3000 PSI | PLACA T2 PISO 14 EJES 15 AL 11 ENTRE A Y J | 2026-04-09 | 4/23/2026 12:00:00 AM | 14 | 21 | 30.9 | 147 | PLACA | B-19322 VIALE 26_PLACA_21.0_14 | 31.667 |  | 3 | 147.143
B-19322 VIALE 26 | 203.2 | 3000 PSI | MUROS T1 P9 EJES 7 Y 8 ENTRE A Y J M=2,13,9,22,24,23 | 2026-04-09 | 4/23/2026 12:00:00 AM | 14 | 21 | 30 | 143 | MURO | B-19322 VIALE 26_MURO_21.0_14 | 30.4 |  | 3 | 142.857
B-19322 VIALE 26 | 203.2 | 3000 PSI | MUROS T1 P9 EJES 7 Y 8 ENTRE A Y J M=2,13,9,22,24,23 | 2026-04-09 | 4/23/2026 12:00:00 AM | 14 | 21 | 30.3 | 144 | MURO | B-19322 VIALE 26_MURO_21.0_14 | 30.4 |  | 3 | 144.286
B-19322 VIALE 26 | 203.2 | 3000 PSI | MUROS T1 P9 EJES 7 Y 8 ENTRE A Y J M=2,13,9,22,24,23 | 2026-04-09 | 4/23/2026 12:00:00 AM | 14 | 21 | 30.9 | 147 | MURO | B-19322 VIALE 26_MURO_21.0_14 | 30.4 |  | 3 | 147.143
B-19322 VIALE 26 | 152.4 | 3000 PSI | PLACA T1 PISO 9 EJES 1 Y 4 ENTRE A Y J | 2026-04-09 | 4/23/2026 12:00:00 AM | 14 | 21 | 29.4 | 140 | PLACA | B-19322 VIALE 26_PLACA_21.0_14 | 32.7 |  | 3 | 140
B-19322 VIALE 26 | 152.4 | 3000 PSI | PLACA T1 PISO 9 EJES 1 Y 4 ENTRE A Y J | 2026-04-09 | 4/23/2026 12:00:00 AM | 14 | 21 | 33.8 | 161 | PLACA | B-19322 VIALE 26_PLACA_21.0_14 | 32.7 |  | 3 | 160.952
B-19322 VIALE 26 | 152.4 | 3000 PSI | PLACA T1 PISO 9 EJES 1 Y 4 ENTRE A Y J | 2026-04-09 | 4/23/2026 12:00:00 AM | 14 | 21 | 34.9 | 166 | PLACA | B-19322 VIALE 26_PLACA_21.0_14 | 32.7 |  | 3 | 166.19
B-19322 VIALE 26 | 152.4 | 3000 PSI | PLACA T2 P14 EJE 8 AL 10 ENTRE A Y J | 2026-04-11 | 4/25/2026 12:00:00 AM | 14 | 21 | 33.5 | 160 | PLACA | B-19322 VIALE 26_PLACA_21.0_14 | 32.733 |  | 3 | 159.524
B-19322 VIALE 26 | 152.4 | 3000 PSI | PLACA T2 P14 EJE 8 AL 10 ENTRE A Y J | 2026-04-11 | 4/25/2026 12:00:00 AM | 14 | 21 | 34.1 | 163 | PLACA | B-19322 VIALE 26_PLACA_21.0_14 | 32.733 |  | 3 | 162.381
B-19322 VIALE 26 | 152.4 | 3000 PSI | PLACA T2 P14 EJE 8 AL 10 ENTRE A Y J | 2026-04-11 | 4/25/2026 12:00:00 AM | 14 | 21 | 30.6 | 146 | PLACA | B-19322 VIALE 26_PLACA_21.0_14 | 32.733 |  | 3 | 145.714
B-19322 VIALE 26 | 177.8 | 3000 PSI | PLACA T1 PISO 10 EJES 15 Y 12 ENTRE A Y J | 2026-04-11 | 4/25/2026 12:00:00 AM | 14 | 21 | 25.5 | 121 | PLACA | B-19322 VIALE 26_PLACA_21.0_14 | 25.5 |  | 3 | 121.429
B-19322 VIALE 26 | 177.8 | 3000 PSI | PLACA T1 PISO 10 EJES 15 Y 12 ENTRE A Y J | 2026-04-11 | 4/25/2026 12:00:00 AM | 14 | 21 | 24.4 | 116 | PLACA | B-19322 VIALE 26_PLACA_21.0_14 | 25.5 |  | 3 | 116.19
B-19322 VIALE 26 | 177.8 | 3000 PSI | PLACA T1 PISO 10 EJES 15 Y 12 ENTRE A Y J | 2026-04-11 | 4/25/2026 12:00:00 AM | 14 | 21 | 26.6 | 127 | PLACA | B-19322 VIALE 26_PLACA_21.0_14 | 25.5 |  | 3 | 126.667
B-19322 VIALE 26 | 203.2 | 3000 PSI | MUROS T1 P10 EJE 3 Y 4 ENTRE A Y J M=2,13,8,21,23,24 | 2026-04-13 | 4/27/2026 12:00:00 AM | 14 | 21 | 24.4 | 116 | MURO | B-19322 VIALE 26_MURO_21.0_14 | 23.933 |  | 3 | 116.19
B-19322 VIALE 26 | 203.2 | 3000 PSI | MUROS T1 P10 EJE 3 Y 4 ENTRE A Y J M=2,13,8,21,23,24 | 2026-04-13 | 4/27/2026 12:00:00 AM | 14 | 21 | 25.7 | 122 | MURO | B-19322 VIALE 26_MURO_21.0_14 | 23.933 |  | 3 | 122.381
B-19322 VIALE 26 | 203.2 | 3000 PSI | MUROS T1 P10 EJE 3 Y 4 ENTRE A Y J M=2,13,8,21,23,24 | 2026-04-13 | 4/27/2026 12:00:00 AM | 14 | 21 | 21.7 | 104 | MURO | B-19322 VIALE 26_MURO_21.0_14 | 23.933 |  | 3 | 103.333
B-19322 VIALE 26 | 152.4 | 3000 PSI | PLACA T1 PISO 10 EJES 10-12 ENTRE A Y J | 2026-04-13 | 4/27/2026 12:00:00 AM | 14 | 21 | 31.2 | 149 | PLACA | B-19322 VIALE 26_PLACA_21.0_14 | 31.767 |  | 3 | 148.571
B-19322 VIALE 26 | 152.4 | 3000 PSI | PLACA T1 PISO 10 EJES 10-12 ENTRE A Y J | 2026-04-13 | 4/27/2026 12:00:00 AM | 14 | 21 | 31.5 | 150 | PLACA | B-19322 VIALE 26_PLACA_21.0_14 | 31.767 |  | 3 | 150
B-19322 VIALE 26 | 152.4 | 3000 PSI | PLACA T1 PISO 10 EJES 10-12 ENTRE A Y J | 2026-04-13 | 4/27/2026 12:00:00 AM | 14 | 21 | 32.6 | 155 | PLACA | B-19322 VIALE 26_PLACA_21.0_14 | 31.767 |  | 3 | 155.238
B-19322 VIALE 26 | 152.4 | 3000 PSI | PLACA T2 PISO 14 EJES 5 AL 8 ENTRE A Y J | 2026-04-13 | 4/27/2026 12:00:00 AM | 14 | 21 | 29 | 138 | PLACA | B-19322 VIALE 26_PLACA_21.0_14 | 28.033 |  | 3 | 138.095
B-19322 VIALE 26 | 152.4 | 3000 PSI | PLACA T2 PISO 14 EJES 5 AL 8 ENTRE A Y J | 2026-04-13 | 4/27/2026 12:00:00 AM | 14 | 21 | 27.5 | 131 | PLACA | B-19322 VIALE 26_PLACA_21.0_14 | 28.033 |  | 3 | 130.952
B-19322 VIALE 26 | 152.4 | 3000 PSI | PLACA T2 PISO 14 EJES 5 AL 8 ENTRE A Y J | 2026-04-13 | 4/27/2026 12:00:00 AM | 14 | 21 | 27.6 | 131 | PLACA | B-19322 VIALE 26_PLACA_21.0_14 | 28.033 |  | 3 | 131.429
B-19322 VIALE 26 | 203.2 | 3000 PSI | MUROS P13 T2 EJE 12 AL 15 ENTRE A Y D M=3,4,35,36,37,38,39 | 2026-03-31 | 4/14/2026 12:00:00 AM | 14 | 21 | 24.8 | 118 | MURO | B-19322 VIALE 26_MURO_21.0_14 | 24.133 |  | 3 | 118.095
B-19322 VIALE 26 | 203.2 | 3000 PSI | MUROS P13 T2 EJE 12 AL 15 ENTRE A Y D M=3,4,35,36,37,38,39 | 2026-03-31 | 4/14/2026 12:00:00 AM | 14 | 21 | 23.5 | 112 | MURO | B-19322 VIALE 26_MURO_21.0_14 | 24.133 |  | 3 | 111.905
B-19322 VIALE 26 | 203.2 | 3000 PSI | MUROS P13 T2 EJE 12 AL 15 ENTRE A Y D M=3,4,35,36,37,38,39 | 2026-03-31 | 4/14/2026 12:00:00 AM | 14 | 21 | 24.1 | 115 | MURO | B-19322 VIALE 26_MURO_21.0_14 | 24.133 |  | 3 | 114.762
B-19322 VIALE 26 | 152.4 | 3000 PSI | PLACA T2 PISO 13 EJES 3 AL 6 ENTRE A Y J | 2026-03-31 | 4/14/2026 12:00:00 AM | 14 | 21 | 26 | 124 | PLACA | B-19322 VIALE 26_PLACA_21.0_14 | 26.133 |  | 3 | 123.81
B-19322 VIALE 26 | 152.4 | 3000 PSI | PLACA T2 PISO 13 EJES 3 AL 6 ENTRE A Y J | 2026-03-31 | 4/14/2026 12:00:00 AM | 14 | 21 | 25.7 | 122 | PLACA | B-19322 VIALE 26_PLACA_21.0_14 | 26.133 |  | 3 | 122.381
B-19322 VIALE 26 | 152.4 | 3000 PSI | PLACA T2 PISO 13 EJES 3 AL 6 ENTRE A Y J | 2026-03-31 | 4/14/2026 12:00:00 AM | 14 | 21 | 26.7 | 127 | PLACA | B-19322 VIALE 26_PLACA_21.0_14 | 26.133 |  | 3 | 127.143
B-19322 VIALE 26 | 228.6 | concreto 3000 psi | Muros P12 T1 (ejes 08-10 entre A-F, eje 8 entre J-G) M=02,13,25,23,24,09,21 | 2026-05-13 | 5/27/2026 12:00:00 AM | 14 | 21 | 30.9 | 147 | MURO | B-19322 VIALE 26_MURO_21.0_14 | 31.633 |  | 3 | 147.143
B-19322 VIALE 26 | 228.6 | concreto 3000 psi | Muros P12 T1 (ejes 08-10 entre A-F, eje 8 entre J-G) M=02,13,25,23,24,09,21 | 2026-05-13 | 5/27/2026 12:00:00 AM | 14 | 21 | 31.1 | 148 | MURO | B-19322 VIALE 26_MURO_21.0_14 | 31.633 |  | 3 | 148.095
B-19322 VIALE 26 | 228.6 | concreto 3000 psi | Muros P12 T1 (ejes 08-10 entre A-F, eje 8 entre J-G) M=02,13,25,23,24,09,21 | 2026-05-13 | 5/27/2026 12:00:00 AM | 14 | 21 | 32.9 | 157 | MURO | B-19322 VIALE 26_MURO_21.0_14 | 31.633 |  | 3 | 156.667
B-19322 VIALE 26 | 190.5 | concreto 3000 psi | Placa P13 T1 (ejes 12-15 entre A-J) | 2026-05-13 | 5/27/2026 12:00:00 AM | 14 | 21 | 34.7 | 165 | PLACA | B-19322 VIALE 26_PLACA_21.0_14 | 36.567 |  | 3 | 165.238
B-19322 VIALE 26 | 190.5 | concreto 3000 psi | Placa P13 T1 (ejes 12-15 entre A-J) | 2026-05-13 | 5/27/2026 12:00:00 AM | 14 | 21 | 39.4 | 187 | PLACA | B-19322 VIALE 26_PLACA_21.0_14 | 36.567 |  | 3 | 187.619
B-19322 VIALE 26 | 190.5 | concreto 3000 psi | Placa P13 T1 (ejes 12-15 entre A-J) | 2026-05-13 | 5/27/2026 12:00:00 AM | 14 | 21 | 35.6 | 170 | PLACA | B-19322 VIALE 26_PLACA_21.0_14 | 36.567 |  | 3 | 169.524
B-19322 VIALE 26 | 0 | 1800 PSI | MORTERO GRAUTING T1 PISO 2 | 2026-03-10 | 3/24/2026 12:00:00 AM | 14 | 12.3 | 10.2 | 83 |  |  | 10.767 |  | 3 | 82.927
B-19322 VIALE 26 | 0 | 1800 PSI | MORTERO GRAUTING T1 PISO 2 | 2026-03-10 | 3/24/2026 12:00:00 AM | 14 | 12.3 | 11.2 | 92 |  |  | 10.767 |  | 3 | 91.057
B-19322 VIALE 26 | 0 | 1800 PSI | MORTERO GRAUTING T1 PISO 2 | 2026-03-10 | 3/24/2026 12:00:00 AM | 14 | 12.3 | 10.9 | 89 |  |  | 10.767 |  | 3 | 88.618
B-19322 VIALE 26 | 156 | RELLENO FLUIDO 10KG/CM2 | TORRE LLENO MORTERO | 2025-05-17 | 5/31/2025 12:00:00 AM | 14 | 10 | 0.9 | 9 |  |  | 1.4 |  | 2 | 9
B-19322 VIALE 26 | 156 | RELLENO FLUIDO 10KG/CM2 | TORRE LLENO MORTERO | 2025-05-17 | 5/31/2025 12:00:00 AM | 14 | 10 | 1.9 | 19 |  |  | 1.4 |  | 2 | 19
B-19322 VIALE 26 | 203 | 3500 PSI | TORRE 2 PILOTE 105 | 2025-04-09 | 4/22/2025 12:00:00 AM | 13 | 24.5 | 26.2 | 107 |  |  | 25.6 |  | 3 | 106.939
B-19322 VIALE 26 | 203 | 3500 PSI | TORRE 2 PILOTE 105 | 2025-04-09 | 4/22/2025 12:00:00 AM | 13 | 24.5 | 24.2 | 99 |  |  | 25.6 |  | 3 | 98.776
B-19322 VIALE 26 | 203 | 3500 PSI | TORRE 2 PILOTE 105 | 2025-04-09 | 4/22/2025 12:00:00 AM | 13 | 24.5 | 26.4 | 108 |  |  | 25.6 |  | 3 | 107.755
B-19322 VIALE 26 | 203 | 3500 PSI | TORRE 2 PILOTE 108 | 2025-04-09 | 4/22/2025 12:00:00 AM | 13 | 24.5 | 20.7 | 84 |  |  | 20.3 |  | 3 | 84.49
B-19322 VIALE 26 | 203 | 3500 PSI | TORRE 2 PILOTE 108 | 2025-04-09 | 4/22/2025 12:00:00 AM | 13 | 24.5 | 19.5 | 80 |  |  | 20.3 |  | 3 | 79.592
B-19322 VIALE 26 | 203 | 3500 PSI | TORRE 2 PILOTE 108 | 2025-04-09 | 4/22/2025 12:00:00 AM | 13 | 24.5 | 20.7 | 84 |  |  | 20.3 |  | 3 | 84.49
B-19322 VIALE 26 | 203 | 3500 PSI | TORRE 2 PILOTE 59-71 | 2025-04-22 | 5/5/2025 12:00:00 AM | 13 | 24.5 | 19.6 | 80 |  |  | 20.5 |  | 3 | 80
B-19322 VIALE 26 | 203 | 3500 PSI | TORRE 2 PILOTE 59-71 | 2025-04-22 | 5/5/2025 12:00:00 AM | 13 | 24.5 | 22.8 | 93 |  |  | 20.5 |  | 3 | 93.061
B-19322 VIALE 26 | 203 | 3500 PSI | TORRE 2 PILOTE 59-71 | 2025-04-22 | 5/5/2025 12:00:00 AM | 13 | 24.5 | 19.1 | 78 |  |  | 20.5 |  | 3 | 77.959
B-19322 VIALE 26 | 203 | 3500 PSI | Torre 2 Pilote85 | 2025-05-21 | 6/3/2025 12:00:00 AM | 13 | 24.5 | 19.7 | 80 |  |  | 19.833 |  | 3 | 80.408
B-19322 VIALE 26 | 203 | 3500 PSI | Torre 2 Pilote85 | 2025-05-21 | 6/3/2025 12:00:00 AM | 13 | 24.5 | 19.8 | 81 |  |  | 19.833 |  | 3 | 80.816
B-19322 VIALE 26 | 203 | 3500 PSI | Torre 2 Pilote85 | 2025-05-21 | 6/3/2025 12:00:00 AM | 13 | 24.5 | 20 | 81 |  |  | 19.833 |  | 3 | 81.633
B-19322 VIALE 26 | 203 | 3500 PSI | TORRE 2 PILOTE 84 | 2025-05-29 | 6/11/2025 12:00:00 AM | 13 | 24.5 | 21 | 86 |  |  | 21.533 |  | 3 | 85.714
B-19322 VIALE 26 | 203 | 3500 PSI | TORRE 2 PILOTE 84 | 2025-05-29 | 6/11/2025 12:00:00 AM | 13 | 24.5 | 21.8 | 89 |  |  | 21.533 |  | 3 | 88.98
B-19322 VIALE 26 | 203 | 3500 PSI | TORRE 2 PILOTE 84 | 2025-05-29 | 6/11/2025 12:00:00 AM | 13 | 24.5 | 21.8 | 89 |  |  | 21.533 |  | 3 | 88.98
B-19322 VIALE 26 | 203.2 | concreto 3500 psi | Torre 2 Pilote 02-12 | 2025-06-26 | 7/9/2025 12:00:00 AM | 13 | 24.5 | 23.2 | 95 |  |  | 24.233 |  | 3 | 94.694
B-19322 VIALE 26 | 203.2 | concreto 3500 psi | Torre 2 Pilote 02-12 | 2025-06-26 | 7/9/2025 12:00:00 AM | 13 | 24.5 | 23.9 | 97 |  |  | 24.233 |  | 3 | 97.551
B-19322 VIALE 26 | 203.2 | concreto 3500 psi | Torre 2 Pilote 02-12 | 2025-06-26 | 7/9/2025 12:00:00 AM | 13 | 24.5 | 25.6 | 104 |  |  | 24.233 |  | 3 | 104.49
B-19322 VIALE 26 | 203.2 | concreto 3500 psi | Torre 1 Pilote 13 | 2025-08-15 | 8/28/2025 12:00:00 AM | 13 | 24.5 | 23.9 | 97 |  |  | 22.633 |  | 3 | 97.551
B-19322 VIALE 26 | 203.2 | concreto 3500 psi | Torre 1 Pilote 13 | 2025-08-15 | 8/28/2025 12:00:00 AM | 13 | 24.5 | 22.1 | 90 |  |  | 22.633 |  | 3 | 90.204
B-19322 VIALE 26 | 203.2 | concreto 3500 psi | Torre 1 Pilote 13 | 2025-08-15 | 8/28/2025 12:00:00 AM | 13 | 24.5 | 21.9 | 89 |  |  | 22.633 |  | 3 | 89.388
B-19322 VIALE 26 | 196.85 | concreto 3000 psi | Torre 1 Pilote 65 | 2025-08-15 | 8/28/2025 12:00:00 AM | 13 | 24.5 | 25.7 | 105 |  |  | 25.067 |  | 3 | 104.898
B-19322 VIALE 26 | 196.85 | concreto 3000 psi | Torre 1 Pilote 65 | 2025-08-15 | 8/28/2025 12:00:00 AM | 13 | 24.5 | 24.9 | 101 |  |  | 25.067 |  | 3 | 101.633
B-19322 VIALE 26 | 196.85 | concreto 3000 psi | Torre 1 Pilote 65 | 2025-08-15 | 8/28/2025 12:00:00 AM | 13 | 24.5 | 24.6 | 100 |  |  | 25.067 |  | 3 | 100.408
B-19322 VIALE 26 | 228.6 | 3000 PSI | MUROS T1 P8 EJES 1 Y 2 ENTRE A Y J M=1,18,19,12,14,15,17 | 2026-03-29 | 4/11/2026 12:00:00 AM | 13 | 21 | 27.9 | 133 | MURO | B-19322 VIALE 26_MURO_21.0_13 | 28.167 |  | 3 | 132.857
B-19322 VIALE 26 | 228.6 | 3000 PSI | MUROS T1 P8 EJES 1 Y 2 ENTRE A Y J M=1,18,19,12,14,15,17 | 2026-03-29 | 4/11/2026 12:00:00 AM | 13 | 21 | 28.8 | 137 | MURO | B-19322 VIALE 26_MURO_21.0_13 | 28.167 |  | 3 | 137.143
B-19322 VIALE 26 | 228.6 | 3000 PSI | MUROS T1 P8 EJES 1 Y 2 ENTRE A Y J M=1,18,19,12,14,15,17 | 2026-03-29 | 4/11/2026 12:00:00 AM | 13 | 21 | 27.8 | 132 | MURO | B-19322 VIALE 26_MURO_21.0_13 | 28.167 |  | 3 | 132.381
B-19322 VIALE 26 | 215 | 3500 PSI | TORRE 2 PILOTE 106 | 2025-04-10 | 4/22/2025 12:00:00 AM | 12 | 24.5 | 27.5 | 112 |  |  | 28.067 |  | 3 | 112.245
B-19322 VIALE 26 | 215 | 3500 PSI | TORRE 2 PILOTE 106 | 2025-04-10 | 4/22/2025 12:00:00 AM | 12 | 24.5 | 28.9 | 118 |  |  | 28.067 |  | 3 | 117.959
B-19322 VIALE 26 | 215 | 3500 PSI | TORRE 2 PILOTE 106 | 2025-04-10 | 4/22/2025 12:00:00 AM | 12 | 24.5 | 27.8 | 113 |  |  | 28.067 |  | 3 | 113.469
B-19322 VIALE 26 | 228 | 3500 PSI | TORRE 2 PILOTE 55 | 2025-04-10 | 4/22/2025 12:00:00 AM | 12 | 24.5 | 17.7 | 72 |  |  | 19.3 |  | 3 | 72.245
B-19322 VIALE 26 | 228 | 3500 PSI | TORRE 2 PILOTE 55 | 2025-04-10 | 4/22/2025 12:00:00 AM | 12 | 24.5 | 20.8 | 85 |  |  | 19.3 |  | 3 | 84.898
B-19322 VIALE 26 | 228 | 3500 PSI | TORRE 2 PILOTE 55 | 2025-04-10 | 4/22/2025 12:00:00 AM | 12 | 24.5 | 19.4 | 79 |  |  | 19.3 |  | 3 | 79.184
B-19322 VIALE 26 | 177 | 3500 PSI | TORRE 1 PILOTE 01 | 2025-05-23 | 6/4/2025 12:00:00 AM | 12 | 24.5 | 19.8 | 81 |  |  | 20.433 |  | 3 | 80.816
B-19322 VIALE 26 | 177 | 3500 PSI | TORRE 1 PILOTE 01 | 2025-05-23 | 6/4/2025 12:00:00 AM | 12 | 24.5 | 20.4 | 83 |  |  | 20.433 |  | 3 | 83.265
B-19322 VIALE 26 | 177 | 3500 PSI | TORRE 1 PILOTE 01 | 2025-05-23 | 6/4/2025 12:00:00 AM | 12 | 24.5 | 21.1 | 86 |  |  | 20.433 |  | 3 | 86.122
B-19322 VIALE 26 | 177 | 3500 PSI | TORRE 2 PILOTE 09-88 | 2025-05-30 | 6/11/2025 12:00:00 AM | 12 | 24.5 | 19.4 | 79 |  |  | 17.933 |  | 3 | 79.184
B-19322 VIALE 26 | 177 | 3500 PSI | TORRE 2 PILOTE 09-88 | 2025-05-30 | 6/11/2025 12:00:00 AM | 12 | 24.5 | 16.5 | 67 |  |  | 17.933 |  | 3 | 67.347
B-19322 VIALE 26 | 177 | 3500 PSI | TORRE 2 PILOTE 09-88 | 2025-05-30 | 6/11/2025 12:00:00 AM | 12 | 24.5 | 17.9 | 73 |  |  | 17.933 |  | 3 | 73.061
B-19322 VIALE 26 | 190.5 | concreto 3500 psi | Torre 2 Pilote 20-34 | 2025-06-20 | 7/2/2025 12:00:00 AM | 12 | 24.5 | 22.6 | 92 |  |  | 23.967 |  | 3 | 92.245
B-19322 VIALE 26 | 190.5 | concreto 3500 psi | Torre 2 Pilote 20-34 | 2025-06-20 | 7/2/2025 12:00:00 AM | 12 | 24.5 | 25.9 | 106 |  |  | 23.967 |  | 3 | 105.714
B-19322 VIALE 26 | 190.5 | concreto 3500 psi | Torre 2 Pilote 20-34 | 2025-06-20 | 7/2/2025 12:00:00 AM | 12 | 24.5 | 23.4 | 96 |  |  | 23.967 |  | 3 | 95.51
B-19322 VIALE 26 | 228.6 | concreto 3500 psi | Torre 2 Pilote 99 | 2025-06-27 | 7/9/2025 12:00:00 AM | 12 | 24.5 | 21.2 | 86 |  |  | 23.433 |  | 3 | 86.531
B-19322 VIALE 26 | 228.6 | concreto 3500 psi | Torre 2 Pilote 99 | 2025-06-27 | 7/9/2025 12:00:00 AM | 12 | 24.5 | 24.4 | 100 |  |  | 23.433 |  | 3 | 99.592
B-19322 VIALE 26 | 228.6 | concreto 3500 psi | Torre 2 Pilote 99 | 2025-06-27 | 7/9/2025 12:00:00 AM | 12 | 24.5 | 24.7 | 101 |  |  | 23.433 |  | 3 | 100.816
B-19322 VIALE 26 | 228.6 | concreto 3500 psi | Torre 2 Pilote 95 | 2025-06-27 | 7/9/2025 12:00:00 AM | 12 | 24.5 | 19 | 77 |  |  | 18.8 |  | 3 | 77.551
B-19322 VIALE 26 | 228.6 | concreto 3500 psi | Torre 2 Pilote 95 | 2025-06-27 | 7/9/2025 12:00:00 AM | 12 | 24.5 | 18.9 | 77 |  |  | 18.8 |  | 3 | 77.143
B-19322 VIALE 26 | 228.6 | concreto 3500 psi | Torre 2 Pilote 95 | 2025-06-27 | 7/9/2025 12:00:00 AM | 12 | 24.5 | 18.5 | 75 |  |  | 18.8 |  | 3 | 75.51
B-19322 VIALE 26 | 215.9 | concreto 3500 psi | Torre 1 Pilote 03-52 | 2025-07-17 | 7/29/2025 12:00:00 AM | 12 | 24.5 | 25.9 | 106 |  |  | 23.567 |  | 3 | 105.714
B-19322 VIALE 26 | 215.9 | concreto 3500 psi | Torre 1 Pilote 03-52 | 2025-07-17 | 7/29/2025 12:00:00 AM | 12 | 24.5 | 21.9 | 89 |  |  | 23.567 |  | 3 | 89.388
B-19322 VIALE 26 | 215.9 | concreto 3500 psi | Torre 1 Pilote 03-52 | 2025-07-17 | 7/29/2025 12:00:00 AM | 12 | 24.5 | 22.9 | 93 |  |  | 23.567 |  | 3 | 93.469
B-19322 VIALE 26 | 196.85 | concreto 3000 psi | Torre 1 Pilote 89 | 2025-07-17 | 7/29/2025 12:00:00 AM | 12 | 24.5 | 20.4 | 83 |  |  | 18.767 |  | 3 | 83.265
B-19322 VIALE 26 | 196.85 | concreto 3000 psi | Torre 1 Pilote 89 | 2025-07-17 | 7/29/2025 12:00:00 AM | 12 | 24.5 | 18.6 | 76 |  |  | 18.767 |  | 3 | 75.918
B-19322 VIALE 26 | 196.85 | concreto 3000 psi | Torre 1 Pilote 89 | 2025-07-17 | 7/29/2025 12:00:00 AM | 12 | 24.5 | 17.3 | 70 |  |  | 18.767 |  | 3 | 70.612
B-19322 VIALE 26 | 234.95 | concreto 3500 psi | Torre 1 Pilote 68 | 2025-08-16 | 8/28/2025 12:00:00 AM | 12 | 24.5 | 20.7 | 84 |  |  | 21.867 |  | 3 | 84.49
B-19322 VIALE 26 | 234.95 | concreto 3500 psi | Torre 1 Pilote 68 | 2025-08-16 | 8/28/2025 12:00:00 AM | 12 | 24.5 | 22.4 | 91 |  |  | 21.867 |  | 3 | 91.429
B-19322 VIALE 26 | 234.95 | concreto 3500 psi | Torre 1 Pilote 68 | 2025-08-16 | 8/28/2025 12:00:00 AM | 12 | 24.5 | 22.5 | 92 |  |  | 21.867 |  | 3 | 91.837
B-19322 VIALE 26 | 203.2 | concreto 3500 psi | Torre grua Pilote C-2 | 2025-08-16 | 8/28/2025 12:00:00 AM | 12 | 24.5 | 24.5 | 100 |  |  | 23.667 |  | 3 | 100
B-19322 VIALE 26 | 203.2 | concreto 3500 psi | Torre grua Pilote C-2 | 2025-08-16 | 8/28/2025 12:00:00 AM | 12 | 24.5 | 23.9 | 97 |  |  | 23.667 |  | 3 | 97.551
B-19322 VIALE 26 | 203.2 | concreto 3500 psi | Torre grua Pilote C-2 | 2025-08-16 | 8/28/2025 12:00:00 AM | 12 | 24.5 | 22.6 | 92 |  |  | 23.667 |  | 3 | 92.245
B-19322 VIALE 26 | 177.8 | 3000 PSI | MUROS T2 PISO 13 EJE 11 AL 15 JYF #29,9,32 | 2026-03-30 | 4/11/2026 12:00:00 AM | 12 | 21 | 21.2 | 101 | MURO | B-19322 VIALE 26_MURO_21.0_12 | 21.133 |  | 3 | 100.952
B-19322 VIALE 26 | 177.8 | 3000 PSI | MUROS T2 PISO 13 EJE 11 AL 15 JYF #29,9,32 | 2026-03-30 | 4/11/2026 12:00:00 AM | 12 | 21 | 20.8 | 99 | MURO | B-19322 VIALE 26_MURO_21.0_12 | 21.133 |  | 3 | 99.048
B-19322 VIALE 26 | 177.8 | 3000 PSI | MUROS T2 PISO 13 EJE 11 AL 15 JYF #29,9,32 | 2026-03-30 | 4/11/2026 12:00:00 AM | 12 | 21 | 21.4 | 102 | MURO | B-19322 VIALE 26_MURO_21.0_12 | 21.133 |  | 3 | 101.905
B-19322 VIALE 26 | 215 | 3500 PSI | TORRE 2 PILOTE 91 | 2025-04-28 | 5/9/2025 12:00:00 AM | 11 | 24.5 | 19.6 | 80 |  |  | 20.533 |  | 3 | 80
B-19322 VIALE 26 | 215 | 3500 PSI | TORRE 2 PILOTE 91 | 2025-04-28 | 5/9/2025 12:00:00 AM | 11 | 24.5 | 22.8 | 93 |  |  | 20.533 |  | 3 | 93.061
B-19322 VIALE 26 | 215 | 3500 PSI | TORRE 2 PILOTE 91 | 2025-04-28 | 5/9/2025 12:00:00 AM | 11 | 24.5 | 19.2 | 78 |  |  | 20.533 |  | 3 | 78.367
B-19322 VIALE 26 | 228 | 3500 PSI | TORRE 2 PILOTE 39 | 2025-05-23 | 6/3/2025 12:00:00 AM | 11 | 24.5 | 19.6 | 80 |  |  | 19.967 |  | 3 | 80
B-19322 VIALE 26 | 228 | 3500 PSI | TORRE 2 PILOTE 39 | 2025-05-23 | 6/3/2025 12:00:00 AM | 11 | 24.5 | 19.5 | 79 |  |  | 19.967 |  | 3 | 79.592
B-19322 VIALE 26 | 228 | 3500 PSI | TORRE 2 PILOTE 39 | 2025-05-23 | 6/3/2025 12:00:00 AM | 11 | 24.5 | 20.8 | 85 |  |  | 19.967 |  | 3 | 84.898
B-19322 VIALE 26 | 203 | 3500 PSI | TORRE 2 PILOTE 75 | 2025-05-31 | 6/11/2025 12:00:00 AM | 11 | 24.5 | 14.3 | 58 |  |  | 14.433 |  | 3 | 58.367
B-19322 VIALE 26 | 203 | 3500 PSI | TORRE 2 PILOTE 75 | 2025-05-31 | 6/11/2025 12:00:00 AM | 11 | 24.5 | 14.6 | 60 |  |  | 14.433 |  | 3 | 59.592
B-19322 VIALE 26 | 203 | 3500 PSI | TORRE 2 PILOTE 75 | 2025-05-31 | 6/11/2025 12:00:00 AM | 11 | 24.5 | 14.4 | 59 |  |  | 14.433 |  | 3 | 58.776
B-19322 VIALE 26 | 203 | 3500 PSI | TORRE 2 PILOTE 35-01 | 2025-06-13 | 6/24/2025 12:00:00 AM | 11 | 24.5 | 22.8 | 93 |  |  | 22.7 |  | 3 | 93.061
B-19322 VIALE 26 | 203 | 3500 PSI | TORRE 2 PILOTE 35-01 | 2025-06-13 | 6/24/2025 12:00:00 AM | 11 | 24.5 | 22.7 | 93 |  |  | 22.7 |  | 3 | 92.653
B-19322 VIALE 26 | 203 | 3500 PSI | TORRE 2 PILOTE 35-01 | 2025-06-13 | 6/24/2025 12:00:00 AM | 11 | 24.5 | 22.6 | 92 |  |  | 22.7 |  | 3 | 92.245
B-19322 VIALE 26 | 203.2 | concreto 3500 psi | Torre 2 Pilote 22 | 2025-06-21 | 7/2/2025 12:00:00 AM | 11 | 24.5 | 26.1 | 106 |  |  | 27.867 |  | 3 | 106.531
B-19322 VIALE 26 | 203.2 | concreto 3500 psi | Torre 2 Pilote 22 | 2025-06-21 | 7/2/2025 12:00:00 AM | 11 | 24.5 | 29.3 | 119 |  |  | 27.867 |  | 3 | 119.592
B-19322 VIALE 26 | 203.2 | concreto 3500 psi | Torre 2 Pilote 22 | 2025-06-21 | 7/2/2025 12:00:00 AM | 11 | 24.5 | 28.2 | 115 |  |  | 27.867 |  | 3 | 115.102
B-19322 VIALE 26 | 203.2 | concreto 3500 psi | Torre 2 Pilote 16-97 | 2025-06-28 | 7/9/2025 12:00:00 AM | 11 | 24.5 | 24 | 98 |  |  | 23.6 |  | 3 | 97.959
B-19322 VIALE 26 | 203.2 | concreto 3500 psi | Torre 2 Pilote 16-97 | 2025-06-28 | 7/9/2025 12:00:00 AM | 11 | 24.5 | 25.1 | 102 |  |  | 23.6 |  | 3 | 102.449
B-19322 VIALE 26 | 203.2 | concreto 3500 psi | Torre 2 Pilote 16-97 | 2025-06-28 | 7/9/2025 12:00:00 AM | 11 | 24.5 | 21.7 | 89 |  |  | 23.6 |  | 3 | 88.571
B-19322 VIALE 26 | 228.6 | concreto 3500 psi | Torre 1 Pilote 42 | 2025-08-22 | 9/2/2025 12:00:00 AM | 11 | 24.5 | 22 | 90 |  |  | 22.567 |  | 3 | 89.796
B-19322 VIALE 26 | 228.6 | concreto 3500 psi | Torre 1 Pilote 42 | 2025-08-22 | 9/2/2025 12:00:00 AM | 11 | 24.5 | 22.6 | 92 |  |  | 22.567 |  | 3 | 92.245
B-19322 VIALE 26 | 228.6 | concreto 3500 psi | Torre 1 Pilote 42 | 2025-08-22 | 9/2/2025 12:00:00 AM | 11 | 24.5 | 23.1 | 94 |  |  | 22.567 |  | 3 | 94.286
B-19322 VIALE 26 | 215 | 3500 PSI | TORRE 2 PILOTE 65 | 2025-04-12 | 4/22/2025 12:00:00 AM | 10 | 24.5 | 24.9 | 101 |  |  | 25.2 |  | 3 | 101.633
B-19322 VIALE 26 | 215 | 3500 PSI | TORRE 2 PILOTE 65 | 2025-04-12 | 4/22/2025 12:00:00 AM | 10 | 24.5 | 24.9 | 102 |  |  | 25.2 |  | 3 | 101.633
B-19322 VIALE 26 | 215 | 3500 PSI | TORRE 2 PILOTE 65 | 2025-04-12 | 4/22/2025 12:00:00 AM | 10 | 24.5 | 25.8 | 105 |  |  | 25.2 |  | 3 | 105.306
B-19322 VIALE 26 | 177 | 3500 PSI | TORRE 2 PILOTE 62 | 2025-04-23 | 5/3/2025 12:00:00 AM | 10 | 24.5 | 32.1 | 131 |  |  | 32.533 |  | 3 | 131.02
B-19322 VIALE 26 | 177 | 3500 PSI | TORRE 2 PILOTE 62 | 2025-04-23 | 5/3/2025 12:00:00 AM | 10 | 24.5 | 33 | 135 |  |  | 32.533 |  | 3 | 134.694
B-19322 VIALE 26 | 177 | 3500 PSI | TORRE 2 PILOTE 62 | 2025-04-23 | 5/3/2025 12:00:00 AM | 10 | 24.5 | 32.5 | 132 |  |  | 32.533 |  | 3 | 132.653
B-19322 VIALE 26 | 215 | 3500 PSI | TORRE 2 PILOTE 40 | 2025-04-30 | 5/10/2025 12:00:00 AM | 10 | 24.5 | 21.4 | 88 |  |  | 21.8 |  | 3 | 87.347
B-19322 VIALE 26 | 215 | 3500 PSI | TORRE 2 PILOTE 40 | 2025-04-30 | 5/10/2025 12:00:00 AM | 10 | 24.5 | 21.5 | 88 |  |  | 21.8 |  | 3 | 87.755
B-19322 VIALE 26 | 215 | 3500 PSI | TORRE 2 PILOTE 40 | 2025-04-30 | 5/10/2025 12:00:00 AM | 10 | 24.5 | 22.5 | 92 |  |  | 21.8 |  | 3 | 91.837
B-19322 VIALE 26 | 190 | 3500 PSI | TORRE 2 PILOTE 87 | 2025-04-29 | 5/9/2025 12:00:00 AM | 10 | 24.5 | 20.9 | 85 |  |  | 20.4 |  | 3 | 85.306
B-19322 VIALE 26 | 190 | 3500 PSI | TORRE 2 PILOTE 87 | 2025-04-29 | 5/9/2025 12:00:00 AM | 10 | 24.5 | 20.6 | 84 |  |  | 20.4 |  | 3 | 84.082
B-19322 VIALE 26 | 190 | 3500 PSI | TORRE 2 PILOTE 87 | 2025-04-29 | 5/9/2025 12:00:00 AM | 10 | 24.5 | 19.7 | 80 |  |  | 20.4 |  | 3 | 80.408
B-19322 VIALE 26 | 0 | 3500 PSI | TORRE 2 PILOTE 90-43 | 2025-05-07 | 5/17/2025 12:00:00 AM | 10 | 24.5 | 19.5 | 80 |  |  | 19.6 |  | 3 | 79.592
B-19322 VIALE 26 | 0 | 3500 PSI | TORRE 2 PILOTE 90-43 | 2025-05-07 | 5/17/2025 12:00:00 AM | 10 | 24.5 | 17.8 | 73 |  |  | 19.6 |  | 3 | 72.653
B-19322 VIALE 26 | 0 | 3500 PSI | TORRE 2 PILOTE 90-43 | 2025-05-07 | 5/17/2025 12:00:00 AM | 10 | 24.5 | 21.5 | 88 |  |  | 19.6 |  | 3 | 87.755
B-19322 VIALE 26 | 203 | 3500 PSI | TORRE 2 PILOTE 42 | 2025-05-14 | 5/24/2025 12:00:00 AM | 10 | 24.5 | 33.4 | 136 |  |  | 32.233 |  | 3 | 136.327
B-19322 VIALE 26 | 203 | 3500 PSI | TORRE 2 PILOTE 42 | 2025-05-14 | 5/24/2025 12:00:00 AM | 10 | 24.5 | 31.3 | 128 |  |  | 32.233 |  | 3 | 127.755
B-19322 VIALE 26 | 203 | 3500 PSI | TORRE 2 PILOTE 42 | 2025-05-14 | 5/24/2025 12:00:00 AM | 10 | 24.5 | 32 | 130 |  |  | 32.233 |  | 3 | 130.612
B-19322 VIALE 26 | 203 | 3500 PSI | TORRE 1 PILOTE 79 | 2025-05-24 | 6/3/2025 12:00:00 AM | 10 | 24.5 | 20.4 | 83 |  |  | 20.233 |  | 3 | 83.265
B-19322 VIALE 26 | 203 | 3500 PSI | TORRE 1 PILOTE 79 | 2025-05-24 | 6/3/2025 12:00:00 AM | 10 | 24.5 | 20.3 | 83 |  |  | 20.233 |  | 3 | 82.857
B-19322 VIALE 26 | 203 | 3500 PSI | TORRE 1 PILOTE 79 | 2025-05-24 | 6/3/2025 12:00:00 AM | 10 | 24.5 | 20 | 81 |  |  | 20.233 |  | 3 | 81.633
B-19322 VIALE 26 | 177 | 3500 PSI | TORRE 2 PILOTE 27 | 2025-06-07 | 6/17/2025 12:00:00 AM | 10 | 24.5 | 28.1 | 114 |  |  | 29.333 |  | 3 | 114.694
B-19322 VIALE 26 | 177 | 3500 PSI | TORRE 2 PILOTE 27 | 2025-06-07 | 6/17/2025 12:00:00 AM | 10 | 24.5 | 30.3 | 124 |  |  | 29.333 |  | 3 | 123.673
B-19322 VIALE 26 | 177 | 3500 PSI | TORRE 2 PILOTE 27 | 2025-06-07 | 6/17/2025 12:00:00 AM | 10 | 24.5 | 29.6 | 121 |  |  | 29.333 |  | 3 | 120.816
B-19322 VIALE 26 | 177 | 3500 PSI | TORRE 2 PILOTE 10 | 2025-06-14 | 6/24/2025 12:00:00 AM | 10 | 24.5 | 20.4 | 83 |  |  | 21.2 |  | 3 | 83.265
B-19322 VIALE 26 | 177 | 3500 PSI | TORRE 2 PILOTE 10 | 2025-06-14 | 6/24/2025 12:00:00 AM | 10 | 24.5 | 21.7 | 88 |  |  | 21.2 |  | 3 | 88.571
B-19322 VIALE 26 | 177 | 3500 PSI | TORRE 2 PILOTE 10 | 2025-06-14 | 6/24/2025 12:00:00 AM | 10 | 24.5 | 21.5 | 88 |  |  | 21.2 |  | 3 | 87.755
B-19322 VIALE 26 | 215.9 | concreto 3000 psi | Torre 1 Pilote 56 | 2025-08-23 | 9/2/2025 12:00:00 AM | 10 | 24.5 | 21.3 | 87 |  |  | 21.1 |  | 3 | 86.939
B-19322 VIALE 26 | 215.9 | concreto 3000 psi | Torre 1 Pilote 56 | 2025-08-23 | 9/2/2025 12:00:00 AM | 10 | 24.5 | 21.5 | 88 |  |  | 21.1 |  | 3 | 87.755
B-19322 VIALE 26 | 215.9 | concreto 3000 psi | Torre 1 Pilote 56 | 2025-08-23 | 9/2/2025 12:00:00 AM | 10 | 24.5 | 20.5 | 84 |  |  | 21.1 |  | 3 | 83.673
B-19322 VIALE 26 | 177 | 3500 PSI | TORRE 2 PILOTE 58 | 2025-03-31 | 4/9/2025 12:00:00 AM | 9 | 24.5 | 20.3 | 83 |  |  | 21.5 |  | 3 | 82.857
B-19322 VIALE 26 | 177 | 3500 PSI | TORRE 2 PILOTE 58 | 2025-03-31 | 4/9/2025 12:00:00 AM | 9 | 24.5 | 22.3 | 91 |  |  | 21.5 |  | 3 | 91.02
B-19322 VIALE 26 | 177 | 3500 PSI | TORRE 2 PILOTE 58 | 2025-03-31 | 4/9/2025 12:00:00 AM | 9 | 24.5 | 21.9 | 89 |  |  | 21.5 |  | 3 | 89.388
B-19322 VIALE 26 | 203 | 3500 PSI | TORRE 2 PILOTE 67 | 2025-04-03 | 4/12/2025 12:00:00 AM | 9 | 24.5 | 21.2 | 86 |  |  | 22.6 |  | 3 | 86.531
B-19322 VIALE 26 | 203 | 3500 PSI | TORRE 2 PILOTE 67 | 2025-04-03 | 4/12/2025 12:00:00 AM | 9 | 24.5 | 23.4 | 96 |  |  | 22.6 |  | 3 | 95.51
B-19322 VIALE 26 | 203 | 3500 PSI | TORRE 2 PILOTE 67 | 2025-04-03 | 4/12/2025 12:00:00 AM | 9 | 24.5 | 23.2 | 94 |  |  | 22.6 |  | 3 | 94.694
B-19322 VIALE 26 | 203 | 3500 PSI | TORRE 2 PILOTE 66 | 2025-04-24 | 5/3/2025 12:00:00 AM | 9 | 24.5 | 20.3 | 83 |  |  | 19.033 |  | 3 | 82.857
B-19322 VIALE 26 | 203 | 3500 PSI | TORRE 2 PILOTE 66 | 2025-04-24 | 5/3/2025 12:00:00 AM | 9 | 24.5 | 18.4 | 75 |  |  | 19.033 |  | 3 | 75.102
B-19322 VIALE 26 | 203 | 3500 PSI | TORRE 2 PILOTE 66 | 2025-04-24 | 5/3/2025 12:00:00 AM | 9 | 24.5 | 18.4 | 75 |  |  | 19.033 |  | 3 | 75.102
B-19322 VIALE 26 | 0 | 3500 PSI | TORRE 2 PILOTE 25-46 | 2025-05-08 | 5/17/2025 12:00:00 AM | 9 | 24.5 | 24.3 | 99 |  |  | 23.2 |  | 3 | 99.184
B-19322 VIALE 26 | 0 | 3500 PSI | TORRE 2 PILOTE 25-46 | 2025-05-08 | 5/17/2025 12:00:00 AM | 9 | 24.5 | 24.7 | 101 |  |  | 23.2 |  | 3 | 100.816
B-19322 VIALE 26 | 0 | 3500 PSI | TORRE 2 PILOTE 25-46 | 2025-05-08 | 5/17/2025 12:00:00 AM | 9 | 24.5 | 20.6 | 84 |  |  | 23.2 |  | 3 | 84.082
B-19322 VIALE 26 | 203 | 3500 PSI | TORRE 2 PILOTE 48 | 2025-05-15 | 5/24/2025 12:00:00 AM | 9 | 24.5 | 21.2 | 86 |  |  | 21.267 |  | 3 | 86.531
B-19322 VIALE 26 | 203 | 3500 PSI | TORRE 2 PILOTE 48 | 2025-05-15 | 5/24/2025 12:00:00 AM | 9 | 24.5 | 23.1 | 94 |  |  | 21.267 |  | 3 | 94.286
B-19322 VIALE 26 | 203 | 3500 PSI | TORRE 2 PILOTE 48 | 2025-05-15 | 5/24/2025 12:00:00 AM | 9 | 24.5 | 19.5 | 79 |  |  | 21.267 |  | 3 | 79.592
B-19322 VIALE 26 | 203 | 3500 PSI | TORRE 2 PILOTE 78 | 2025-05-15 | 5/24/2025 12:00:00 AM | 9 | 24.5 | 25.4 | 104 |  |  | 24.7 |  | 3 | 103.673
B-19322 VIALE 26 | 203 | 3500 PSI | TORRE 2 PILOTE 78 | 2025-05-15 | 5/24/2025 12:00:00 AM | 9 | 24.5 | 23.7 | 96 |  |  | 24.7 |  | 3 | 96.735
B-19322 VIALE 26 | 203 | 3500 PSI | TORRE 2 PILOTE 78 | 2025-05-15 | 5/24/2025 12:00:00 AM | 9 | 24.5 | 25 | 102 |  |  | 24.7 |  | 3 | 102.041
B-19322 VIALE 26 | 190 | 3500 PSI | TORRE 2 PILOTE 68-89 | 2025-04-30 | 5/9/2025 12:00:00 AM | 9 | 24.5 | 19.9 | 81 |  |  | 20.767 |  | 3 | 81.224
B-19322 VIALE 26 | 190 | 3500 PSI | TORRE 2 PILOTE 68-89 | 2025-04-30 | 5/9/2025 12:00:00 AM | 9 | 24.5 | 21.5 | 88 |  |  | 20.767 |  | 3 | 87.755
B-19322 VIALE 26 | 190 | 3500 PSI | TORRE 2 PILOTE 68-89 | 2025-04-30 | 5/9/2025 12:00:00 AM | 9 | 24.5 | 20.9 | 85 |  |  | 20.767 |  | 3 | 85.306
B-19322 VIALE 26 | 177.8 | concreto 3500 psi | Torre 1 Pilote 30 | 2025-08-19 | 8/28/2025 12:00:00 AM | 9 | 24.5 | 24 | 98 |  |  | 23.267 |  | 3 | 97.959
B-19322 VIALE 26 | 177.8 | concreto 3500 psi | Torre 1 Pilote 30 | 2025-08-19 | 8/28/2025 12:00:00 AM | 9 | 24.5 | 22.8 | 93 |  |  | 23.267 |  | 3 | 93.061
B-19322 VIALE 26 | 177.8 | concreto 3500 psi | Torre 1 Pilote 30 | 2025-08-19 | 8/28/2025 12:00:00 AM | 9 | 24.5 | 23 | 94 |  |  | 23.267 |  | 3 | 93.878
B-19322 VIALE 26 | 190.5 | concreto 3500 psi | Torre grua Pilote A-3 | 2025-08-19 | 8/28/2025 12:00:00 AM | 9 | 24.5 | 22.6 | 92 |  |  | 23.067 |  | 3 | 92.245
B-19322 VIALE 26 | 190.5 | concreto 3500 psi | Torre grua Pilote A-3 | 2025-08-19 | 8/28/2025 12:00:00 AM | 9 | 24.5 | 23.8 | 97 |  |  | 23.067 |  | 3 | 97.143
B-19322 VIALE 26 | 190.5 | concreto 3500 psi | Torre grua Pilote A-3 | 2025-08-19 | 8/28/2025 12:00:00 AM | 9 | 24.5 | 22.8 | 93 |  |  | 23.067 |  | 3 | 93.061
B-19322 VIALE 26 | 234.95 | concreto 3500 psi | Torre 1 Pilote 32 | 2025-09-04 | 9/13/2025 12:00:00 AM | 9 | 24.5 | 15.3 | 63 |  |  | 14.833 |  | 3 | 62.449
B-19322 VIALE 26 | 234.95 | concreto 3500 psi | Torre 1 Pilote 32 | 2025-09-04 | 9/13/2025 12:00:00 AM | 9 | 24.5 | 14.1 | 58 |  |  | 14.833 |  | 3 | 57.551
B-19322 VIALE 26 | 234.95 | concreto 3500 psi | Torre 1 Pilote 32 | 2025-09-04 | 9/13/2025 12:00:00 AM | 9 | 24.5 | 15.1 | 62 |  |  | 14.833 |  | 3 | 61.633
B-19322 VIALE 26 | 209.55 | concreto 3000 psi | Torre 1 Pilote 85 | 2025-09-04 | 9/13/2025 12:00:00 AM | 9 | 24.5 | 16.5 | 67 |  |  | 16.967 |  | 3 | 67.347
B-19322 VIALE 26 | 209.55 | concreto 3000 psi | Torre 1 Pilote 85 | 2025-09-04 | 9/13/2025 12:00:00 AM | 9 | 24.5 | 17 | 69 |  |  | 16.967 |  | 3 | 69.388
B-19322 VIALE 26 | 209.55 | concreto 3000 psi | Torre 1 Pilote 85 | 2025-09-04 | 9/13/2025 12:00:00 AM | 9 | 24.5 | 17.4 | 71 |  |  | 16.967 |  | 3 | 71.02
B-19322 VIALE 26 | 152.4 | 3000 PSI | PLACA T2 P14 EJE 8 AL 10 ENTRE A Y J | 2026-04-11 | 4/20/2026 12:00:00 AM | 9 | 21 | 29.5 | 140 | PLACA | B-19322 VIALE 26_PLACA_21.0_9 | 28.6 |  | 3 | 140.476
B-19322 VIALE 26 | 152.4 | 3000 PSI | PLACA T2 P14 EJE 8 AL 10 ENTRE A Y J | 2026-04-11 | 4/20/2026 12:00:00 AM | 9 | 21 | 28.6 | 136 | PLACA | B-19322 VIALE 26_PLACA_21.0_9 | 28.6 |  | 3 | 136.19
B-19322 VIALE 26 | 152.4 | 3000 PSI | PLACA T2 P14 EJE 8 AL 10 ENTRE A Y J | 2026-04-11 | 4/20/2026 12:00:00 AM | 9 | 21 | 27.7 | 132 | PLACA | B-19322 VIALE 26_PLACA_21.0_9 | 28.6 |  | 3 | 131.905
B-19322 VIALE 26 | 177.8 | 3000 PSI | PLACA T1 PISO 10 EJES 15 Y 12 ENTRE A Y J | 2026-04-11 | 4/20/2026 12:00:00 AM | 9 | 21 | 21.5 | 102 | PLACA | B-19322 VIALE 26_PLACA_21.0_9 | 22 |  | 3 | 102.381
B-19322 VIALE 26 | 177.8 | 3000 PSI | PLACA T1 PISO 10 EJES 15 Y 12 ENTRE A Y J | 2026-04-11 | 4/20/2026 12:00:00 AM | 9 | 21 | 23 | 110 | PLACA | B-19322 VIALE 26_PLACA_21.0_9 | 22 |  | 3 | 109.524
B-19322 VIALE 26 | 177.8 | 3000 PSI | PLACA T1 PISO 10 EJES 15 Y 12 ENTRE A Y J | 2026-04-11 | 4/20/2026 12:00:00 AM | 9 | 21 | 21.5 | 102 | PLACA | B-19322 VIALE 26_PLACA_21.0_9 | 22 |  | 3 | 102.381
B-19322 VIALE 26 | 228.6 | 4000 PSI | MUROS TORRE 2 PISO 3 EJE 05 ENTRE A y J M=32-29-09 | 2025-12-18 | 12/26/2025 12:00:00 AM | 8 | 28 | 27 | 96 | MURO | B-19322 VIALE 26_MURO_28.0_8 | 27.3 |  | 3 | 96.429
B-19322 VIALE 26 | 228.6 | 4000 PSI | MUROS TORRE 2 PISO 3 EJE 05 ENTRE A y J M=32-29-09 | 2025-12-18 | 12/26/2025 12:00:00 AM | 8 | 28 | 28 | 100 | MURO | B-19322 VIALE 26_MURO_28.0_8 | 27.3 |  | 3 | 100
B-19322 VIALE 26 | 228.6 | 4000 PSI | MUROS TORRE 2 PISO 3 EJE 05 ENTRE A y J M=32-29-09 | 2025-12-18 | 12/26/2025 12:00:00 AM | 8 | 28 | 26.9 | 96 | MURO | B-19322 VIALE 26_MURO_28.0_8 | 27.3 |  | 3 | 96.071
B-19322 VIALE 26 | 203 | 3500 PSI | TORRE 2 PILOTE 78 | 2025-03-25 | 4/2/2025 12:00:00 AM | 8 | 24.5 | 27.5 | 112 |  |  | 26.933 |  | 3 | 112.245
B-19322 VIALE 26 | 203 | 3500 PSI | TORRE 2 PILOTE 78 | 2025-03-25 | 4/2/2025 12:00:00 AM | 8 | 24.5 | 28.4 | 116 |  |  | 26.933 |  | 3 | 115.918
B-19322 VIALE 26 | 203 | 3500 PSI | TORRE 2 PILOTE 78 | 2025-03-25 | 4/2/2025 12:00:00 AM | 8 | 24.5 | 24.9 | 102 |  |  | 26.933 |  | 3 | 101.633
B-19322 VIALE 26 | 203 | 3500 PSI | TORRE 2 PILOTE 56 | 2025-04-14 | 4/22/2025 12:00:00 AM | 8 | 24.5 | 23.7 | 96 |  |  | 22.533 |  | 3 | 96.735
B-19322 VIALE 26 | 203 | 3500 PSI | TORRE 2 PILOTE 56 | 2025-04-14 | 4/22/2025 12:00:00 AM | 8 | 24.5 | 19.2 | 78 |  |  | 22.533 |  | 3 | 78.367
B-19322 VIALE 26 | 203 | 3500 PSI | TORRE 2 PILOTE 56 | 2025-04-14 | 4/22/2025 12:00:00 AM | 8 | 24.5 | 24.7 | 101 |  |  | 22.533 |  | 3 | 100.816
B-19322 VIALE 26 | 177 | 3500 PSI | TORRE 2 PILOTE 92 | 2025-04-25 | 5/3/2025 12:00:00 AM | 8 | 24.5 | 22.8 | 93 |  |  | 23.733 |  | 3 | 93.061
B-19322 VIALE 26 | 177 | 3500 PSI | TORRE 2 PILOTE 92 | 2025-04-25 | 5/3/2025 12:00:00 AM | 8 | 24.5 | 24.1 | 98 |  |  | 23.733 |  | 3 | 98.367
B-19322 VIALE 26 | 177 | 3500 PSI | TORRE 2 PILOTE 92 | 2025-04-25 | 5/3/2025 12:00:00 AM | 8 | 24.5 | 24.3 | 99 |  |  | 23.733 |  | 3 | 99.184
B-19322 VIALE 26 | 0 | 3500 PSI | TORRE 2 PILOTE 83 | 2025-05-09 | 5/17/2025 12:00:00 AM | 8 | 24.5 | 23.5 | 96 |  |  | 22.833 |  | 3 | 95.918
B-19322 VIALE 26 | 0 | 3500 PSI | TORRE 2 PILOTE 83 | 2025-05-09 | 5/17/2025 12:00:00 AM | 8 | 24.5 | 21.5 | 88 |  |  | 22.833 |  | 3 | 87.755
B-19322 VIALE 26 | 0 | 3500 PSI | TORRE 2 PILOTE 83 | 2025-05-09 | 5/17/2025 12:00:00 AM | 8 | 24.5 | 23.5 | 96 |  |  | 22.833 |  | 3 | 95.918
B-19322 VIALE 26 | 0 | 3500 PSI | TORRE 2 PILOTE 49 | 2025-05-09 | 5/17/2025 12:00:00 AM | 8 | 24.5 | 20.4 | 83 |  |  | 20.8 |  | 3 | 83.265
B-19322 VIALE 26 | 0 | 3500 PSI | TORRE 2 PILOTE 49 | 2025-05-09 | 5/17/2025 12:00:00 AM | 8 | 24.5 | 22.3 | 91 |  |  | 20.8 |  | 3 | 91.02
B-19322 VIALE 26 | 0 | 3500 PSI | TORRE 2 PILOTE 49 | 2025-05-09 | 5/17/2025 12:00:00 AM | 8 | 24.5 | 19.7 | 80 |  |  | 20.8 |  | 3 | 80.408
B-19322 VIALE 26 | 228 | 3500 PSI | TORRE 2 PILOTE 93 | 2025-05-16 | 5/24/2025 12:00:00 AM | 8 | 24.5 | 12.1 | 50 |  |  | 11.633 |  | 3 | 49.388
B-19322 VIALE 26 | 228 | 3500 PSI | TORRE 2 PILOTE 93 | 2025-05-16 | 5/24/2025 12:00:00 AM | 8 | 24.5 | 13 | 53 |  |  | 11.633 |  | 3 | 53.061
B-19322 VIALE 26 | 228 | 3500 PSI | TORRE 2 PILOTE 93 | 2025-05-16 | 5/24/2025 12:00:00 AM | 8 | 24.5 | 9.8 | 40 |  |  | 11.633 |  | 3 | 40
B-19322 VIALE 26 | 203 | 3500 PSI | TORRE 2 PILOTE 81 | 2025-05-16 | 5/24/2025 12:00:00 AM | 8 | 24.5 | 18.6 | 76 |  |  | 19.333 |  | 3 | 75.918
B-19322 VIALE 26 | 203 | 3500 PSI | TORRE 2 PILOTE 81 | 2025-05-16 | 5/24/2025 12:00:00 AM | 8 | 24.5 | 19.4 | 79 |  |  | 19.333 |  | 3 | 79.184
B-19322 VIALE 26 | 203 | 3500 PSI | TORRE 2 PILOTE 81 | 2025-05-16 | 5/24/2025 12:00:00 AM | 8 | 24.5 | 20 | 81 |  |  | 19.333 |  | 3 | 81.633
B-19322 VIALE 26 | 203 | 3500 PSI | TORRE 2 PILOTE 86 | 2025-05-26 | 6/3/2025 12:00:00 AM | 8 | 24.5 | 24.5 | 100 |  |  | 24.133 |  | 3 | 100
B-19322 VIALE 26 | 203 | 3500 PSI | TORRE 2 PILOTE 86 | 2025-05-26 | 6/3/2025 12:00:00 AM | 8 | 24.5 | 25.5 | 104 |  |  | 24.133 |  | 3 | 104.082
B-19322 VIALE 26 | 203 | 3500 PSI | TORRE 2 PILOTE 86 | 2025-05-26 | 6/3/2025 12:00:00 AM | 8 | 24.5 | 22.4 | 92 |  |  | 24.133 |  | 3 | 91.429
B-19322 VIALE 26 | 228 | 3500 PSI | Torre 2 Pilote 78' | 2025-06-03 | 6/11/2025 12:00:00 AM | 8 | 24.5 | 19.5 | 80 |  |  | 20.567 |  | 3 | 79.592
B-19322 VIALE 26 | 228 | 3500 PSI | Torre 2 Pilote 78' | 2025-06-03 | 6/11/2025 12:00:00 AM | 8 | 24.5 | 23.2 | 95 |  |  | 20.567 |  | 3 | 94.694
B-19322 VIALE 26 | 228 | 3500 PSI | Torre 2 Pilote 78' | 2025-06-03 | 6/11/2025 12:00:00 AM | 8 | 24.5 | 19 | 78 |  |  | 20.567 |  | 3 | 77.551
B-19322 VIALE 26 | 177 | 3500 PSI | TORRE 2 PILOTE 29 | 2025-06-09 | 6/17/2025 12:00:00 AM | 8 | 24.5 | 24.2 | 99 |  |  | 23.3 |  | 3 | 98.776
B-19322 VIALE 26 | 177 | 3500 PSI | TORRE 2 PILOTE 29 | 2025-06-09 | 6/17/2025 12:00:00 AM | 8 | 24.5 | 23.9 | 97 |  |  | 23.3 |  | 3 | 97.551
B-19322 VIALE 26 | 177 | 3500 PSI | TORRE 2 PILOTE 29 | 2025-06-09 | 6/17/2025 12:00:00 AM | 8 | 24.5 | 21.8 | 89 |  |  | 23.3 |  | 3 | 88.98
B-19322 VIALE 26 | 177 | 3500 PSI | TORRE 2 PILOTE 37 | 2025-06-16 | 6/24/2025 12:00:00 AM | 8 | 24.5 | 19.6 | 80 |  |  | 22.033 |  | 3 | 80
B-19322 VIALE 26 | 177 | 3500 PSI | TORRE 2 PILOTE 37 | 2025-06-16 | 6/24/2025 12:00:00 AM | 8 | 24.5 | 23 | 94 |  |  | 22.033 |  | 3 | 93.878
B-19322 VIALE 26 | 177 | 3500 PSI | TORRE 2 PILOTE 37 | 2025-06-16 | 6/24/2025 12:00:00 AM | 8 | 24.5 | 23.5 | 96 |  |  | 22.033 |  | 3 | 95.918
B-19322 VIALE 26 | 203.2 | concreto 3500 psi | Torre 2 Pilote 11-52 | 2025-06-24 | 7/2/2025 12:00:00 AM | 8 | 24.5 | 21.9 | 89 |  |  | 21.467 |  | 3 | 89.388
B-19322 VIALE 26 | 203.2 | concreto 3500 psi | Torre 2 Pilote 11-52 | 2025-06-24 | 7/2/2025 12:00:00 AM | 8 | 24.5 | 21.1 | 86 |  |  | 21.467 |  | 3 | 86.122
B-19322 VIALE 26 | 203.2 | concreto 3500 psi | Torre 2 Pilote 11-52 | 2025-06-24 | 7/2/2025 12:00:00 AM | 8 | 24.5 | 21.4 | 87 |  |  | 21.467 |  | 3 | 87.347
B-19322 VIALE 26 | 228.6 | concreto 3500 psi | Torre 2 Pilote 18 -13 | 2025-07-01 | 7/9/2025 12:00:00 AM | 8 | 24.5 | 20.5 | 84 |  |  | 20.167 |  | 3 | 83.673
B-19322 VIALE 26 | 228.6 | concreto 3500 psi | Torre 2 Pilote 18 -13 | 2025-07-01 | 7/9/2025 12:00:00 AM | 8 | 24.5 | 19.2 | 78 |  |  | 20.167 |  | 3 | 78.367
B-19322 VIALE 26 | 228.6 | concreto 3500 psi | Torre 2 Pilote 18 -13 | 2025-07-01 | 7/9/2025 12:00:00 AM | 8 | 24.5 | 20.8 | 85 |  |  | 20.167 |  | 3 | 84.898
B-19322 VIALE 26 | 190.5 | concreto 3500 psi | Torre 1 Pilote 10-21 | 2025-07-21 | 7/29/2025 12:00:00 AM | 8 | 24.5 | 14.8 | 60 |  |  | 16.367 |  | 3 | 60.408
B-19322 VIALE 26 | 190.5 | concreto 3500 psi | Torre 1 Pilote 10-21 | 2025-07-21 | 7/29/2025 12:00:00 AM | 8 | 24.5 | 18.8 | 77 |  |  | 16.367 |  | 3 | 76.735
B-19322 VIALE 26 | 190.5 | concreto 3500 psi | Torre 1 Pilote 10-21 | 2025-07-21 | 7/29/2025 12:00:00 AM | 8 | 24.5 | 15.5 | 63 |  |  | 16.367 |  | 3 | 63.265
B-19322 VIALE 26 | 184.15 | concreto 3500 psi | Torre 1 Pilote 47 | 2025-07-21 | 7/29/2025 12:00:00 AM | 8 | 24.5 | 22 | 90 |  |  | 21.733 |  | 3 | 89.796
B-19322 VIALE 26 | 184.15 | concreto 3500 psi | Torre 1 Pilote 47 | 2025-07-21 | 7/29/2025 12:00:00 AM | 8 | 24.5 | 21 | 86 |  |  | 21.733 |  | 3 | 85.714
B-19322 VIALE 26 | 184.15 | concreto 3500 psi | Torre 1 Pilote 47 | 2025-07-21 | 7/29/2025 12:00:00 AM | 8 | 24.5 | 22.2 | 90 |  |  | 21.733 |  | 3 | 90.612
B-19322 VIALE 26 | 222.25 | concreto 3500 psi | Torre 1 Pilote 49 | 2025-07-31 | 8/8/2025 12:00:00 AM | 8 | 24.5 | 17.7 | 72 |  |  | 19.867 |  | 3 | 72.245
B-19322 VIALE 26 | 222.25 | concreto 3500 psi | Torre 1 Pilote 49 | 2025-07-31 | 8/8/2025 12:00:00 AM | 8 | 24.5 | 21.4 | 87 |  |  | 19.867 |  | 3 | 87.347
B-19322 VIALE 26 | 222.25 | concreto 3500 psi | Torre 1 Pilote 49 | 2025-07-31 | 8/8/2025 12:00:00 AM | 8 | 24.5 | 20.5 | 84 |  |  | 19.867 |  | 3 | 83.673
B-19322 VIALE 26 | 203.2 | concreto 3000 psi | Torre 1 Pilote 66 | 2025-07-31 | 8/8/2025 12:00:00 AM | 8 | 24.5 | 16.9 | 69 |  |  | 16.533 |  | 3 | 68.98
B-19322 VIALE 26 | 203.2 | concreto 3000 psi | Torre 1 Pilote 66 | 2025-07-31 | 8/8/2025 12:00:00 AM | 8 | 24.5 | 17.3 | 71 |  |  | 16.533 |  | 3 | 70.612
B-19322 VIALE 26 | 203.2 | concreto 3000 psi | Torre 1 Pilote 66 | 2025-07-31 | 8/8/2025 12:00:00 AM | 8 | 24.5 | 15.4 | 63 |  |  | 16.533 |  | 3 | 62.857
B-19322 VIALE 26 | 203.2 | concreto 3500 psi | Torre 1 Pilote 44 | 2025-08-20 | 8/28/2025 12:00:00 AM | 8 | 24.5 | 22.2 | 91 |  |  | 24.6 |  | 3 | 90.612
B-19322 VIALE 26 | 203.2 | concreto 3500 psi | Torre 1 Pilote 44 | 2025-08-20 | 8/28/2025 12:00:00 AM | 8 | 24.5 | 24.3 | 99 |  |  | 24.6 |  | 3 | 99.184
B-19322 VIALE 26 | 203.2 | concreto 3500 psi | Torre 1 Pilote 44 | 2025-08-20 | 8/28/2025 12:00:00 AM | 8 | 24.5 | 27.3 | 112 |  |  | 24.6 |  | 3 | 111.429
B-19322 VIALE 26 | 203.2 | concreto 3500 psi | Torre 1 Pilote 67 | 2025-08-20 | 8/28/2025 12:00:00 AM | 8 | 24.5 | 21.2 | 86 |  |  | 21.267 |  | 3 | 86.531
B-19322 VIALE 26 | 203.2 | concreto 3500 psi | Torre 1 Pilote 67 | 2025-08-20 | 8/28/2025 12:00:00 AM | 8 | 24.5 | 20.6 | 84 |  |  | 21.267 |  | 3 | 84.082
B-19322 VIALE 26 | 203.2 | concreto 3500 psi | Torre 1 Pilote 67 | 2025-08-20 | 8/28/2025 12:00:00 AM | 8 | 24.5 | 22 | 90 |  |  | 21.267 |  | 3 | 89.796
B-19322 VIALE 26 | 190.5 | concreto 3500 psi | Torre 1 Pilote 82 | 2025-08-25 | 9/2/2025 12:00:00 AM | 8 | 24.5 | 20.3 | 83 |  |  | 20.033 |  | 3 | 82.857
B-19322 VIALE 26 | 190.5 | concreto 3500 psi | Torre 1 Pilote 82 | 2025-08-25 | 9/2/2025 12:00:00 AM | 8 | 24.5 | 18.7 | 76 |  |  | 20.033 |  | 3 | 76.327
B-19322 VIALE 26 | 190.5 | concreto 3500 psi | Torre 1 Pilote 82 | 2025-08-25 | 9/2/2025 12:00:00 AM | 8 | 24.5 | 21.1 | 86 |  |  | 20.033 |  | 3 | 86.122
B-19322 VIALE 26 | 196.85 | concreto 3500 psi | Torre 1 Pilote 41 | 2025-08-25 | 9/2/2025 12:00:00 AM | 8 | 24.5 | 25.3 | 103 |  |  | 25.633 |  | 3 | 103.265
B-19322 VIALE 26 | 196.85 | concreto 3500 psi | Torre 1 Pilote 41 | 2025-08-25 | 9/2/2025 12:00:00 AM | 8 | 24.5 | 25.6 | 105 |  |  | 25.633 |  | 3 | 104.49
B-19322 VIALE 26 | 196.85 | concreto 3500 psi | Torre 1 Pilote 41 | 2025-08-25 | 9/2/2025 12:00:00 AM | 8 | 24.5 | 26 | 106 |  |  | 25.633 |  | 3 | 106.122
B-19322 VIALE 26 | 196.85 | concreto 3500 psi | Torre 1 Pilote 87 | 2025-09-05 | 9/13/2025 12:00:00 AM | 8 | 24.5 | 21.6 | 88 |  |  | 20.533 |  | 3 | 88.163
B-19322 VIALE 26 | 196.85 | concreto 3500 psi | Torre 1 Pilote 87 | 2025-09-05 | 9/13/2025 12:00:00 AM | 8 | 24.5 | 19.9 | 81 |  |  | 20.533 |  | 3 | 81.224
B-19322 VIALE 26 | 196.85 | concreto 3500 psi | Torre 1 Pilote 87 | 2025-09-05 | 9/13/2025 12:00:00 AM | 8 | 24.5 | 20.1 | 82 |  |  | 20.533 |  | 3 | 82.041
B-19322 VIALE 26 | 203 | concreto 3500 psi | Torre 1 Pilote 95 | 2025-09-19 | 9/27/2025 12:00:00 AM | 8 | 24.5 | 24.5 | 100 |  |  | 22.9 |  | 3 | 100
B-19322 VIALE 26 | 203 | concreto 3500 psi | Torre 1 Pilote 95 | 2025-09-19 | 9/27/2025 12:00:00 AM | 8 | 24.5 | 21.1 | 86 |  |  | 22.9 |  | 3 | 86.122
B-19322 VIALE 26 | 203 | concreto 3500 psi | Torre 1 Pilote 95 | 2025-09-19 | 9/27/2025 12:00:00 AM | 8 | 24.5 | 23.1 | 94 |  |  | 22.9 |  | 3 | 94.286
B-19322 VIALE 26 | 171.45 | concreto 3000 psi | PLACA CONTRAPISO EJE 1 A 5 ENTRE A-J | 2025-10-29 | 11/6/2025 12:00:00 AM | 8 | 21 | 17 | 81 | PLACA | B-19322 VIALE 26_PLACA_21.0_8 | 13.367 |  | 3 | 80.952
B-19322 VIALE 26 | 171.45 | concreto 3000 psi | PLACA CONTRAPISO EJE 1 A 5 ENTRE A-J | 2025-10-29 | 11/6/2025 12:00:00 AM | 8 | 21 | 11.8 | 56 | PLACA | B-19322 VIALE 26_PLACA_21.0_8 | 13.367 |  | 3 | 56.19
B-19322 VIALE 26 | 171.45 | concreto 3000 psi | PLACA CONTRAPISO EJE 1 A 5 ENTRE A-J | 2025-10-29 | 11/6/2025 12:00:00 AM | 8 | 21 | 11.3 | 54 | PLACA | B-19322 VIALE 26_PLACA_21.0_8 | 13.367 |  | 3 | 53.81
B-19322 VIALE 26 | 165.1 | concreto 3000 psi | EJE 13 ENTRE C-H, VC-24, VC-10, VC-04 | 2025-10-29 | 11/6/2025 12:00:00 AM | 8 | 21 | 13.8 | 66 |  |  | 15.7 |  | 3 | 65.714
B-19322 VIALE 26 | 165.1 | concreto 3000 psi | EJE 13 ENTRE C-H, VC-24, VC-10, VC-04 | 2025-10-29 | 11/6/2025 12:00:00 AM | 8 | 21 | 17.2 | 82 |  |  | 15.7 |  | 3 | 81.905
B-19322 VIALE 26 | 165.1 | concreto 3000 psi | EJE 13 ENTRE C-H, VC-24, VC-10, VC-04 | 2025-10-29 | 11/6/2025 12:00:00 AM | 8 | 21 | 16.1 | 76 |  |  | 15.7 |  | 3 | 76.667
B-19322 VIALE 26 | 177.8 | 3000 PSI | PLACA T2 PISO 4 EJE O8 y 09 ENTRE A y J | 2025-12-18 | 12/26/2025 12:00:00 AM | 8 | 21 | 23.6 | 112 | PLACA | B-19322 VIALE 26_PLACA_21.0_8 | 23.833 |  | 3 | 112.381
B-19322 VIALE 26 | 177.8 | 3000 PSI | PLACA T2 PISO 4 EJE O8 y 09 ENTRE A y J | 2025-12-18 | 12/26/2025 12:00:00 AM | 8 | 21 | 23.8 | 113 | PLACA | B-19322 VIALE 26_PLACA_21.0_8 | 23.833 |  | 3 | 113.333
B-19322 VIALE 26 | 177.8 | 3000 PSI | PLACA T2 PISO 4 EJE O8 y 09 ENTRE A y J | 2025-12-18 | 12/26/2025 12:00:00 AM | 8 | 21 | 24.1 | 115 | PLACA | B-19322 VIALE 26_PLACA_21.0_8 | 23.833 |  | 3 | 114.762
B-19322 VIALE 26 | 152.4 | 3000 PSI | PLACA CIMENTACION EJE 04 al 01 ENTRE I y A | 2025-12-18 | 12/26/2025 12:00:00 AM | 8 | 21 | 19.1 | 91 | PLACA | B-19322 VIALE 26_PLACA_21.0_8 | 19 |  | 3 | 90.952
B-19322 VIALE 26 | 152.4 | 3000 PSI | PLACA CIMENTACION EJE 04 al 01 ENTRE I y A | 2025-12-18 | 12/26/2025 12:00:00 AM | 8 | 21 | 18.6 | 89 | PLACA | B-19322 VIALE 26_PLACA_21.0_8 | 19 |  | 3 | 88.571
B-19322 VIALE 26 | 152.4 | 3000 PSI | PLACA CIMENTACION EJE 04 al 01 ENTRE I y A | 2025-12-18 | 12/26/2025 12:00:00 AM | 8 | 21 | 19.3 | 92 | PLACA | B-19322 VIALE 26_PLACA_21.0_8 | 19 |  | 3 | 91.905
B-19322 VIALE 26 | 177.8 | 3000 PSI | MUROS T2 P13 EJE 7 - J E M=9,29,32 EJE 4 J-E EJE 3,4,5 A-D M=2,31,14 | 2026-04-08 | 4/16/2026 12:00:00 AM | 8 | 21 | 15.9 | 76 | MURO | B-19322 VIALE 26_MURO_21.0_8 | 19 |  | 3 | 75.714
B-19322 VIALE 26 | 177.8 | 3000 PSI | MUROS T2 P13 EJE 7 - J E M=9,29,32 EJE 4 J-E EJE 3,4,5 A-D M=2,31,14 | 2026-04-08 | 4/16/2026 12:00:00 AM | 8 | 21 | 19.4 | 92 | MURO | B-19322 VIALE 26_MURO_21.0_8 | 19 |  | 3 | 92.381
B-19322 VIALE 26 | 177.8 | 3000 PSI | MUROS T2 P13 EJE 7 - J E M=9,29,32 EJE 4 J-E EJE 3,4,5 A-D M=2,31,14 | 2026-04-08 | 4/16/2026 12:00:00 AM | 8 | 21 | 21.7 | 103 | MURO | B-19322 VIALE 26_MURO_21.0_8 | 19 |  | 3 | 103.333
B-19322 VIALE 26 | 184.15 | 3000 PSI | MUROS T1 P9 EJES 9-10 ENTRE A Y J M=2,9,22,13,23,25 | 2026-04-08 | 4/16/2026 12:00:00 AM | 8 | 21 | 21.5 | 102 | MURO | B-19322 VIALE 26_MURO_21.0_8 | 20.5 |  | 3 | 102.381
B-19322 VIALE 26 | 184.15 | 3000 PSI | MUROS T1 P9 EJES 9-10 ENTRE A Y J M=2,9,22,13,23,25 | 2026-04-08 | 4/16/2026 12:00:00 AM | 8 | 21 | 19.4 | 92 | MURO | B-19322 VIALE 26_MURO_21.0_8 | 20.5 |  | 3 | 92.381
B-19322 VIALE 26 | 184.15 | 3000 PSI | MUROS T1 P9 EJES 9-10 ENTRE A Y J M=2,9,22,13,23,25 | 2026-04-08 | 4/16/2026 12:00:00 AM | 8 | 21 | 20.6 | 98 | MURO | B-19322 VIALE 26_MURO_21.0_8 | 20.5 |  | 3 | 98.095
B-19322 VIALE 26 | 177.8 | 3000 PSI | PLACA T1 PISO 9 EJE 4 Y 6 ENTRE A Y J | 2026-04-08 | 4/16/2026 12:00:00 AM | 8 | 21 | 24 | 114 | PLACA | B-19322 VIALE 26_PLACA_21.0_8 | 24.067 |  | 3 | 114.286
B-19322 VIALE 26 | 177.8 | 3000 PSI | PLACA T1 PISO 9 EJE 4 Y 6 ENTRE A Y J | 2026-04-08 | 4/16/2026 12:00:00 AM | 8 | 21 | 24 | 114 | PLACA | B-19322 VIALE 26_PLACA_21.0_8 | 24.067 |  | 3 | 114.286
B-19322 VIALE 26 | 177.8 | 3000 PSI | PLACA T1 PISO 9 EJE 4 Y 6 ENTRE A Y J | 2026-04-08 | 4/16/2026 12:00:00 AM | 8 | 21 | 24.2 | 115 | PLACA | B-19322 VIALE 26_PLACA_21.0_8 | 24.067 |  | 3 | 115.238
B-19322 VIALE 26 | 0 | 4000 PSI | TANQUE AGUAS LLUVIAS | 2025-05-13 | 5/20/2025 12:00:00 AM | 7 | 28 | 35.3 | 126 |  |  | 36 |  | 3 | 126.071
B-19322 VIALE 26 | 0 | 4000 PSI | TANQUE AGUAS LLUVIAS | 2025-05-13 | 5/20/2025 12:00:00 AM | 7 | 28 | 35 | 125 |  |  | 36 |  | 3 | 125
B-19322 VIALE 26 | 0 | 4000 PSI | TANQUE AGUAS LLUVIAS | 2025-05-13 | 5/20/2025 12:00:00 AM | 7 | 28 | 37.7 | 135 |  |  | 36 |  | 3 | 134.643
B-19322 VIALE 26 | 177 | 4000 PSI | TANQUE POTABLE-CONCRETO FIBRA POLIPROPILENIO | 2025-06-11 | 6/18/2025 12:00:00 AM | 7 | 28 | 32.7 | 117 |  |  | 33.183 |  | 12 | 116.786
B-19322 VIALE 26 | 177 | 4000 PSI | TANQUE POTABLE-CONCRETO FIBRA POLIPROPILENIO | 2025-06-11 | 6/18/2025 12:00:00 AM | 7 | 28 | 32.7 | 117 |  |  | 33.183 |  | 12 | 116.786
B-19322 VIALE 26 | 177 | 4000 PSI | TANQUE POTABLE-CONCRETO FIBRA POLIPROPILENIO | 2025-06-11 | 6/18/2025 12:00:00 AM | 7 | 28 | 35.6 | 127 |  |  | 33.183 |  | 12 | 127.143
B-19322 VIALE 26 | 177 | 4000 PSI | TANQUE POTABLE-CONCRETO FIBRA POLIPROPILENIO | 2025-06-11 | 6/18/2025 12:00:00 AM | 7 | 28 | 35.6 | 127 |  |  | 33.183 |  | 12 | 127.143
B-19322 VIALE 26 | 177 | 4000 PSI | TANQUE POTABLE-CONCRETO FIBRA POLIPROPILENIO | 2025-06-11 | 6/18/2025 12:00:00 AM | 7 | 28 | 30.7 | 110 |  |  | 33.183 |  | 12 | 109.643
B-19322 VIALE 26 | 177 | 4000 PSI | TANQUE POTABLE-CONCRETO FIBRA POLIPROPILENIO | 2025-06-11 | 6/18/2025 12:00:00 AM | 7 | 28 | 30.7 | 110 |  |  | 33.183 |  | 12 | 109.643
B-19322 VIALE 26 | 177 | 4000 PSI | TANQUE POTABLE-CONCRETO FIBRA POLIPROPILENIO | 2025-06-11 | 6/18/2025 12:00:00 AM | 7 | 28 | 34.3 | 122 |  |  | 33.183 |  | 12 | 122.5
B-19322 VIALE 26 | 177 | 4000 PSI | TANQUE POTABLE-CONCRETO FIBRA POLIPROPILENIO | 2025-06-11 | 6/18/2025 12:00:00 AM | 7 | 28 | 34.3 | 122 |  |  | 33.183 |  | 12 | 122.5
B-19322 VIALE 26 | 177 | 4000 PSI | TANQUE POTABLE-CONCRETO FIBRA POLIPROPILENIO | 2025-06-11 | 6/18/2025 12:00:00 AM | 7 | 28 | 35.5 | 127 |  |  | 33.183 |  | 12 | 126.786
B-19322 VIALE 26 | 177 | 4000 PSI | TANQUE POTABLE-CONCRETO FIBRA POLIPROPILENIO | 2025-06-11 | 6/18/2025 12:00:00 AM | 7 | 28 | 35.5 | 127 |  |  | 33.183 |  | 12 | 126.786
B-19322 VIALE 26 | 177 | 4000 PSI | TANQUE POTABLE-CONCRETO FIBRA POLIPROPILENIO | 2025-06-11 | 6/18/2025 12:00:00 AM | 7 | 28 | 30.3 | 108 |  |  | 33.183 |  | 12 | 108.214
B-19322 VIALE 26 | 177 | 4000 PSI | TANQUE POTABLE-CONCRETO FIBRA POLIPROPILENIO | 2025-06-11 | 6/18/2025 12:00:00 AM | 7 | 28 | 30.3 | 108 |  |  | 33.183 |  | 12 | 108.214
B-19322 VIALE 26 | 177 | 4000 PSI | TANQUE POTABLE- CONCRETO FIBRA POLIPROPILENIO | 2025-06-11 | 6/18/2025 12:00:00 AM | 7 | 28 | 37.1 | 132 |  |  | 37.133 |  | 6 | 132.5
B-19322 VIALE 26 | 177 | 4000 PSI | TANQUE POTABLE- CONCRETO FIBRA POLIPROPILENIO | 2025-06-11 | 6/18/2025 12:00:00 AM | 7 | 28 | 37.1 | 132 |  |  | 37.133 |  | 6 | 132.5
B-19322 VIALE 26 | 177 | 4000 PSI | TANQUE POTABLE- CONCRETO FIBRA POLIPROPILENIO | 2025-06-11 | 6/18/2025 12:00:00 AM | 7 | 28 | 34 | 122 |  |  | 37.133 |  | 6 | 121.429
B-19322 VIALE 26 | 177 | 4000 PSI | TANQUE POTABLE- CONCRETO FIBRA POLIPROPILENIO | 2025-06-11 | 6/18/2025 12:00:00 AM | 7 | 28 | 34 | 122 |  |  | 37.133 |  | 6 | 121.429
B-19322 VIALE 26 | 177 | 4000 PSI | TANQUE POTABLE- CONCRETO FIBRA POLIPROPILENIO | 2025-06-11 | 6/18/2025 12:00:00 AM | 7 | 28 | 40.3 | 144 |  |  | 37.133 |  | 6 | 143.929
B-19322 VIALE 26 | 177 | 4000 PSI | TANQUE POTABLE- CONCRETO FIBRA POLIPROPILENIO | 2025-06-11 | 6/18/2025 12:00:00 AM | 7 | 28 | 40.3 | 144 |  |  | 37.133 |  | 6 | 143.929
B-19322 VIALE 26 | 152 | 4000 PSI | TAPA TANQUE LLUVIAS | 2025-06-19 | 6/26/2025 12:00:00 AM | 7 | 28 | 37.6 | 134 |  |  | 37.767 |  | 3 | 134.286
B-19322 VIALE 26 | 152 | 4000 PSI | TAPA TANQUE LLUVIAS | 2025-06-19 | 6/26/2025 12:00:00 AM | 7 | 28 | 36.6 | 130 |  |  | 37.767 |  | 3 | 130.714
B-19322 VIALE 26 | 152 | 4000 PSI | TAPA TANQUE LLUVIAS | 2025-06-19 | 6/26/2025 12:00:00 AM | 7 | 28 | 39.1 | 140 |  |  | 37.767 |  | 3 | 139.643
B-19322 VIALE 26 | 234.95 | 4000 PSI | MUROS 14,31,02 EJE 04 ENTRE J Y F | 2025-11-10 | 11/17/2025 12:00:00 AM | 7 | 28 | 30 | 107 | MURO | B-19322 VIALE 26_MURO_28.0_7 | 31.2 |  | 3 | 107.143
B-19322 VIALE 26 | 234.95 | 4000 PSI | MUROS 14,31,02 EJE 04 ENTRE J Y F | 2025-11-10 | 11/17/2025 12:00:00 AM | 7 | 28 | 35.6 | 127 | MURO | B-19322 VIALE 26_MURO_28.0_7 | 31.2 |  | 3 | 127.143
B-19322 VIALE 26 | 234.95 | 4000 PSI | MUROS 14,31,02 EJE 04 ENTRE J Y F | 2025-11-10 | 11/17/2025 12:00:00 AM | 7 | 28 | 28 | 100 | MURO | B-19322 VIALE 26_MURO_28.0_7 | 31.2 |  | 3 | 100
B-19322 VIALE 26 | 241.3 | 4000 PSI | TORRE 2 MUROS 32,29,10 DEL EJE 13 | 2025-11-11 | 11/18/2025 12:00:00 AM | 7 | 28 | 30.5 | 109 | MURO | B-19322 VIALE 26_MURO_28.0_7 | 31.133 |  | 3 | 108.929
B-19322 VIALE 26 | 241.3 | 4000 PSI | TORRE 2 MUROS 32,29,10 DEL EJE 13 | 2025-11-11 | 11/18/2025 12:00:00 AM | 7 | 28 | 31.3 | 112 | MURO | B-19322 VIALE 26_MURO_28.0_7 | 31.133 |  | 3 | 111.786
B-19322 VIALE 26 | 241.3 | 4000 PSI | TORRE 2 MUROS 32,29,10 DEL EJE 13 | 2025-11-11 | 11/18/2025 12:00:00 AM | 7 | 28 | 31.6 | 113 | MURO | B-19322 VIALE 26_MURO_28.0_7 | 31.133 |  | 3 | 112.857
B-19322 VIALE 26 | 234.95 | 4000 PSI | MUROS T2PISO 1 32, 09, 29 EJE 11 | 2025-11-13 | 11/20/2025 12:00:00 AM | 7 | 28 | 32.7 | 117 | MURO | B-19322 VIALE 26_MURO_28.0_7 | 32.7 |  | 3 | 116.786
B-19322 VIALE 26 | 234.95 | 4000 PSI | MUROS T2PISO 1 32, 09, 29 EJE 11 | 2025-11-13 | 11/20/2025 12:00:00 AM | 7 | 28 | 32.6 | 116 | MURO | B-19322 VIALE 26_MURO_28.0_7 | 32.7 |  | 3 | 116.429
B-19322 VIALE 26 | 234.95 | 4000 PSI | MUROS T2PISO 1 32, 09, 29 EJE 11 | 2025-11-13 | 11/20/2025 12:00:00 AM | 7 | 28 | 32.8 | 117 | MURO | B-19322 VIALE 26_MURO_28.0_7 | 32.7 |  | 3 | 117.143
B-19322 VIALE 26 | 222.25 | 4000 PSI | MUROS T2 PISO 1 02, 31, 14 EJE 12 | 2025-11-13 | 11/20/2025 12:00:00 AM | 7 | 28 | 30.5 | 109 | MURO | B-19322 VIALE 26_MURO_28.0_7 | 30.5 |  | 3 | 108.929
B-19322 VIALE 26 | 222.25 | 4000 PSI | MUROS T2 PISO 1 02, 31, 14 EJE 12 | 2025-11-13 | 11/20/2025 12:00:00 AM | 7 | 28 | 29.9 | 107 | MURO | B-19322 VIALE 26_MURO_28.0_7 | 30.5 |  | 3 | 106.786
B-19322 VIALE 26 | 222.25 | 4000 PSI | MUROS T2 PISO 1 02, 31, 14 EJE 12 | 2025-11-13 | 11/20/2025 12:00:00 AM | 7 | 28 | 31.1 | 111 | MURO | B-19322 VIALE 26_MURO_28.0_7 | 30.5 |  | 3 | 111.071
B-19322 VIALE 26 | 241.3 | 4000 PSI | PISO 1 MUROS 14, 31, 02 EJE 06 | 2025-11-18 | 11/25/2025 12:00:00 AM | 7 | 28 | 34.8 | 124 | MURO | B-19322 VIALE 26_MURO_28.0_7 | 34.367 |  | 3 | 124.286
B-19322 VIALE 26 | 241.3 | 4000 PSI | PISO 1 MUROS 14, 31, 02 EJE 06 | 2025-11-18 | 11/25/2025 12:00:00 AM | 7 | 28 | 34.9 | 125 | MURO | B-19322 VIALE 26_MURO_28.0_7 | 34.367 |  | 3 | 124.643
B-19322 VIALE 26 | 241.3 | 4000 PSI | PISO 1 MUROS 14, 31, 02 EJE 06 | 2025-11-18 | 11/25/2025 12:00:00 AM | 7 | 28 | 33.4 | 119 | MURO | B-19322 VIALE 26_MURO_28.0_7 | 34.367 |  | 3 | 119.286
B-19322 VIALE 26 | 228.6 | 4000 PSI | PISO 1 MUROS 32,09, 29 EJE 09 | 2025-11-18 | 11/25/2025 12:00:00 AM | 7 | 28 | 30.9 | 110 | MURO | B-19322 VIALE 26_MURO_28.0_7 | 30.9 |  | 3 | 110.357
B-19322 VIALE 26 | 228.6 | 4000 PSI | PISO 1 MUROS 32,09, 29 EJE 09 | 2025-11-18 | 11/25/2025 12:00:00 AM | 7 | 28 | 30.7 | 110 | MURO | B-19322 VIALE 26_MURO_28.0_7 | 30.9 |  | 3 | 109.643
B-19322 VIALE 26 | 228.6 | 4000 PSI | PISO 1 MUROS 32,09, 29 EJE 09 | 2025-11-18 | 11/25/2025 12:00:00 AM | 7 | 28 | 31.1 | 111 | MURO | B-19322 VIALE 26_MURO_28.0_7 | 30.9 |  | 3 | 111.071
B-19322 VIALE 26 | 241.3 | 4000 PSI | MUROS PISO 1 32,09,29 EJE 07 ENTRE A Y J | 2025-11-19 | 11/26/2025 12:00:00 AM | 7 | 28 | 26.4 | 94 | MURO | B-19322 VIALE 26_MURO_28.0_7 | 27.033 |  | 3 | 94.286
B-19322 VIALE 26 | 241.3 | 4000 PSI | MUROS PISO 1 32,09,29 EJE 07 ENTRE A Y J | 2025-11-19 | 11/26/2025 12:00:00 AM | 7 | 28 | 27.9 | 100 | MURO | B-19322 VIALE 26_MURO_28.0_7 | 27.033 |  | 3 | 99.643
B-19322 VIALE 26 | 241.3 | 4000 PSI | MUROS PISO 1 32,09,29 EJE 07 ENTRE A Y J | 2025-11-19 | 11/26/2025 12:00:00 AM | 7 | 28 | 26.8 | 96 | MURO | B-19322 VIALE 26_MURO_28.0_7 | 27.033 |  | 3 | 95.714
B-19322 VIALE 26 | 228.6 | 4000 PSI | MUROS PISO 1 T2 EJE 06 M 31, 02, 14 ENTRE A y D | 2025-11-21 | 11/28/2025 12:00:00 AM | 7 | 28 | 24.3 | 87 | MURO | B-19322 VIALE 26_MURO_28.0_7 | 25.533 |  | 3 | 86.786
B-19322 VIALE 26 | 228.6 | 4000 PSI | MUROS PISO 1 T2 EJE 06 M 31, 02, 14 ENTRE A y D | 2025-11-21 | 11/28/2025 12:00:00 AM | 7 | 28 | 27 | 96 | MURO | B-19322 VIALE 26_MURO_28.0_7 | 25.533 |  | 3 | 96.429
B-19322 VIALE 26 | 228.6 | 4000 PSI | MUROS PISO 1 T2 EJE 06 M 31, 02, 14 ENTRE A y D | 2025-11-21 | 11/28/2025 12:00:00 AM | 7 | 28 | 25.3 | 90 | MURO | B-19322 VIALE 26_MURO_28.0_7 | 25.533 |  | 3 | 90.357
B-19322 VIALE 26 | 209.6 | 4000 PSI | MURO PISO 2 EJE 12 ENTRE A y D M-14-31-02 | 2025-11-27 | 12/4/2025 12:00:00 AM | 7 | 28 | 25.3 | 90 | MURO | B-19322 VIALE 26_MURO_28.0_7 | 26.2 |  | 3 | 90.357
B-19322 VIALE 26 | 209.6 | 4000 PSI | MURO PISO 2 EJE 12 ENTRE A y D M-14-31-02 | 2025-11-27 | 12/4/2025 12:00:00 AM | 7 | 28 | 26.5 | 95 | MURO | B-19322 VIALE 26_MURO_28.0_7 | 26.2 |  | 3 | 94.643
B-19322 VIALE 26 | 209.6 | 4000 PSI | MURO PISO 2 EJE 12 ENTRE A y D M-14-31-02 | 2025-11-27 | 12/4/2025 12:00:00 AM | 7 | 28 | 26.8 | 96 | MURO | B-19322 VIALE 26_MURO_28.0_7 | 26.2 |  | 3 | 95.714
B-19322 VIALE 26 | 228.6 | 4000 PSI | MURO PISO 2 EJE 15 ENTRE J y D M-16-27-01 | 2025-11-27 | 12/4/2025 12:00:00 AM | 7 | 28 | 26.9 | 96 | MURO | B-19322 VIALE 26_MURO_28.0_7 | 24.7 |  | 3 | 96.071
B-19322 VIALE 26 | 228.6 | 4000 PSI | MURO PISO 2 EJE 15 ENTRE J y D M-16-27-01 | 2025-11-27 | 12/4/2025 12:00:00 AM | 7 | 28 | 24.5 | 88 | MURO | B-19322 VIALE 26_MURO_28.0_7 | 24.7 |  | 3 | 87.5
B-19322 VIALE 26 | 228.6 | 4000 PSI | MURO PISO 2 EJE 15 ENTRE J y D M-16-27-01 | 2025-11-27 | 12/4/2025 12:00:00 AM | 7 | 28 | 22.7 | 81 | MURO | B-19322 VIALE 26_MURO_28.0_7 | 24.7 |  | 3 | 81.071
B-19322 VIALE 26 | 228.6 | 4000 PSI | MUROS PISO 2 EJE 11 ENTRE AYJ M=32.09.29 | 2025-11-28 | 12/5/2025 12:00:00 AM | 7 | 28 | 25.2 | 90 | MURO | B-19322 VIALE 26_MURO_28.0_7 | 26.4 |  | 3 | 90
B-19322 VIALE 26 | 228.6 | 4000 PSI | MUROS PISO 2 EJE 11 ENTRE AYJ M=32.09.29 | 2025-11-28 | 12/5/2025 12:00:00 AM | 7 | 28 | 26.3 | 94 | MURO | B-19322 VIALE 26_MURO_28.0_7 | 26.4 |  | 3 | 93.929
B-19322 VIALE 26 | 228.6 | 4000 PSI | MUROS PISO 2 EJE 11 ENTRE AYJ M=32.09.29 | 2025-11-28 | 12/5/2025 12:00:00 AM | 7 | 28 | 27.7 | 99 | MURO | B-19322 VIALE 26_MURO_28.0_7 | 26.4 |  | 3 | 98.929
B-19322 VIALE 26 | 209.55 | 4000 PSI | MUROS PISO 2 EJE 06 y 07 ENTRE A y J M=31-32-14-09-29 | 2025-12-01 | 12/8/2025 12:00:00 AM | 7 | 28 | 29.7 | 106 | MURO | B-19322 VIALE 26_MURO_28.0_7 | 28.867 |  | 3 | 106.071
B-19322 VIALE 26 | 209.55 | 4000 PSI | MUROS PISO 2 EJE 06 y 07 ENTRE A y J M=31-32-14-09-29 | 2025-12-01 | 12/8/2025 12:00:00 AM | 7 | 28 | 27.5 | 98 | MURO | B-19322 VIALE 26_MURO_28.0_7 | 28.867 |  | 3 | 98.214
B-19322 VIALE 26 | 209.55 | 4000 PSI | MUROS PISO 2 EJE 06 y 07 ENTRE A y J M=31-32-14-09-29 | 2025-12-01 | 12/8/2025 12:00:00 AM | 7 | 28 | 29.4 | 105 | MURO | B-19322 VIALE 26_MURO_28.0_7 | 28.867 |  | 3 | 105
B-19322 VIALE 26 | 203.2 | 4000 PSI | MUROS PISO 2 EJE 06 y 07 ENTRE A y J M-31-14-02 | 2025-12-02 | 12/9/2025 12:00:00 AM | 7 | 28 | 27 | 96 | MURO | B-19322 VIALE 26_MURO_28.0_7 | 25.867 |  | 3 | 96.429
B-19322 VIALE 26 | 203.2 | 4000 PSI | MUROS PISO 2 EJE 06 y 07 ENTRE A y J M-31-14-02 | 2025-12-02 | 12/9/2025 12:00:00 AM | 7 | 28 | 25.9 | 92 | MURO | B-19322 VIALE 26_MURO_28.0_7 | 25.867 |  | 3 | 92.5
B-19322 VIALE 26 | 203.2 | 4000 PSI | MUROS PISO 2 EJE 06 y 07 ENTRE A y J M-31-14-02 | 2025-12-02 | 12/9/2025 12:00:00 AM | 7 | 28 | 24.7 | 88 | MURO | B-19322 VIALE 26_MURO_28.0_7 | 25.867 |  | 3 | 88.214
B-19322 VIALE 26 | 241.3 | 4000 PSI | MUROS PISO 2 EJE 04 y 05 ENTRE A y J M= 32-29-09 | 2025-12-03 | 12/10/2025 12:00:00 AM | 7 | 28 | 24.2 | 86 | MURO | B-19322 VIALE 26_MURO_28.0_7 | 24.6 |  | 3 | 86.429
B-19322 VIALE 26 | 241.3 | 4000 PSI | MUROS PISO 2 EJE 04 y 05 ENTRE A y J M= 32-29-09 | 2025-12-03 | 12/10/2025 12:00:00 AM | 7 | 28 | 24 | 86 | MURO | B-19322 VIALE 26_MURO_28.0_7 | 24.6 |  | 3 | 85.714
B-19322 VIALE 26 | 241.3 | 4000 PSI | MUROS PISO 2 EJE 04 y 05 ENTRE A y J M= 32-29-09 | 2025-12-03 | 12/10/2025 12:00:00 AM | 7 | 28 | 25.6 | 91 | MURO | B-19322 VIALE 26_MURO_28.0_7 | 24.6 |  | 3 | 91.429
B-19322 VIALE 26 | 215.9 | 4000 PSI | MUROS PISO 2 EJE 01 AL 03 ENTRE A y J M= 21-01-20-05-22 | 2025-12-05 | 12/12/2025 12:00:00 AM | 7 | 28 | 24.9 | 89 | MURO | B-19322 VIALE 26_MURO_28.0_7 | 24.7 |  | 3 | 88.929
B-19322 VIALE 26 | 215.9 | 4000 PSI | MUROS PISO 2 EJE 01 AL 03 ENTRE A y J M= 21-01-20-05-22 | 2025-12-05 | 12/12/2025 12:00:00 AM | 7 | 28 | 24 | 86 | MURO | B-19322 VIALE 26_MURO_28.0_7 | 24.7 |  | 3 | 85.714
B-19322 VIALE 26 | 215.9 | 4000 PSI | MUROS PISO 2 EJE 01 AL 03 ENTRE A y J M= 21-01-20-05-22 | 2025-12-05 | 12/12/2025 12:00:00 AM | 7 | 28 | 25.2 | 90 | MURO | B-19322 VIALE 26_MURO_28.0_7 | 24.7 |  | 3 | 90
B-19322 VIALE 26 | 190.5 | 4000 PSI | MUROS PISO 1 EJE 15 Y 14 ENTERE J y H M=32,31-27-28-29-30 | 2025-12-09 | 12/16/2025 12:00:00 AM | 7 | 28 | 26.5 | 94 | MURO | B-19322 VIALE 26_MURO_28.0_7 | 26.667 |  | 3 | 94.643
B-19322 VIALE 26 | 190.5 | 4000 PSI | MUROS PISO 1 EJE 15 Y 14 ENTERE J y H M=32,31-27-28-29-30 | 2025-12-09 | 12/16/2025 12:00:00 AM | 7 | 28 | 27.4 | 98 | MURO | B-19322 VIALE 26_MURO_28.0_7 | 26.667 |  | 3 | 97.857
B-19322 VIALE 26 | 190.5 | 4000 PSI | MUROS PISO 1 EJE 15 Y 14 ENTERE J y H M=32,31-27-28-29-30 | 2025-12-09 | 12/16/2025 12:00:00 AM | 7 | 28 | 26.1 | 93 | MURO | B-19322 VIALE 26_MURO_28.0_7 | 26.667 |  | 3 | 93.214
B-19322 VIALE 26 | 152.4 | 4000 PSI | MUROS PISO 1 EJE 12 ENTERE A y D M=13,25,02 | 2025-12-09 | 12/16/2025 12:00:00 AM | 7 | 28 | 22.1 | 79 | MURO | B-19322 VIALE 26_MURO_28.0_7 | 21.967 |  | 3 | 78.929
B-19322 VIALE 26 | 152.4 | 4000 PSI | MUROS PISO 1 EJE 12 ENTERE A y D M=13,25,02 | 2025-12-09 | 12/16/2025 12:00:00 AM | 7 | 28 | 21.3 | 76 | MURO | B-19322 VIALE 26_MURO_28.0_7 | 21.967 |  | 3 | 76.071
B-19322 VIALE 26 | 152.4 | 4000 PSI | MUROS PISO 1 EJE 12 ENTERE A y D M=13,25,02 | 2025-12-09 | 12/16/2025 12:00:00 AM | 7 | 28 | 22.5 | 80 | MURO | B-19322 VIALE 26_MURO_28.0_7 | 21.967 |  | 3 | 80.357
B-19322 VIALE 26 | 177.8 | 3000 PSI | PLACA TORRE 2 PISO 3 EJE 08 AL 10 DEL A AL J | 2025-12-09 | 12/16/2025 12:00:00 AM | 7 | 28 | 25.4 | 121 | PLACA | B-19322 VIALE 26_PLACA_28.0_7 | 23.7 |  | 3 | 90.714
B-19322 VIALE 26 | 177.8 | 3000 PSI | PLACA TORRE 2 PISO 3 EJE 08 AL 10 DEL A AL J | 2025-12-09 | 12/16/2025 12:00:00 AM | 7 | 28 | 21.6 | 103 | PLACA | B-19322 VIALE 26_PLACA_28.0_7 | 23.7 |  | 3 | 77.143
B-19322 VIALE 26 | 177.8 | 3000 PSI | PLACA TORRE 2 PISO 3 EJE 08 AL 10 DEL A AL J | 2025-12-09 | 12/16/2025 12:00:00 AM | 7 | 28 | 24.1 | 114 | PLACA | B-19322 VIALE 26_PLACA_28.0_7 | 23.7 |  | 3 | 86.071
B-19322 VIALE 26 | 203.2 | 4000 PSI | MUROS T2 PISO 3 EJE 12 ENTRE J y E M= | 2025-12-10 | 12/17/2025 12:00:00 AM | 7 | 28 | 23.5 | 84 | MURO | B-19322 VIALE 26_MURO_28.0_7 | 22.367 |  | 3 | 83.929
B-19322 VIALE 26 | 203.2 | 4000 PSI | MUROS T2 PISO 3 EJE 12 ENTRE J y E M= | 2025-12-10 | 12/17/2025 12:00:00 AM | 7 | 28 | 24 | 86 | MURO | B-19322 VIALE 26_MURO_28.0_7 | 22.367 |  | 3 | 85.714
B-19322 VIALE 26 | 203.2 | 4000 PSI | MUROS T2 PISO 3 EJE 12 ENTRE J y E M= | 2025-12-10 | 12/17/2025 12:00:00 AM | 7 | 28 | 19.6 | 70 | MURO | B-19322 VIALE 26_MURO_28.0_7 | 22.367 |  | 3 | 70
B-19322 VIALE 26 | 215.9 | 4000 PSI | MUROS T2 PISO 3 EJE 11 ENYTE ENTRE E y J M= | 2025-12-10 | 12/17/2025 12:00:00 AM | 7 | 28 | 25 | 89 | MURO | B-19322 VIALE 26_MURO_28.0_7 | 25.433 |  | 3 | 89.286
B-19322 VIALE 26 | 215.9 | 4000 PSI | MUROS T2 PISO 3 EJE 11 ENYTE ENTRE E y J M= | 2025-12-10 | 12/17/2025 12:00:00 AM | 7 | 28 | 25.6 | 91 | MURO | B-19322 VIALE 26_MURO_28.0_7 | 25.433 |  | 3 | 91.429
B-19322 VIALE 26 | 215.9 | 4000 PSI | MUROS T2 PISO 3 EJE 11 ENYTE ENTRE E y J M= | 2025-12-10 | 12/17/2025 12:00:00 AM | 7 | 28 | 25.7 | 92 | MURO | B-19322 VIALE 26_MURO_28.0_7 | 25.433 |  | 3 | 91.786
B-19322 VIALE 26 | 203.2 | 4000 PSI | MUROS PISO 3 EJE 10 Y 11 ENTERE A y J M=14,31,02 | 2025-12-11 | 12/18/2025 12:00:00 AM | 7 | 28 | 28.2 | 101 | MURO | B-19322 VIALE 26_MURO_28.0_7 | 25.8 |  | 3 | 100.714
B-19322 VIALE 26 | 203.2 | 4000 PSI | MUROS PISO 3 EJE 10 Y 11 ENTERE A y J M=14,31,02 | 2025-12-11 | 12/18/2025 12:00:00 AM | 7 | 28 | 24 | 86 | MURO | B-19322 VIALE 26_MURO_28.0_7 | 25.8 |  | 3 | 85.714
B-19322 VIALE 26 | 203.2 | 4000 PSI | MUROS PISO 3 EJE 10 Y 11 ENTERE A y J M=14,31,02 | 2025-12-11 | 12/18/2025 12:00:00 AM | 7 | 28 | 25.2 | 90 | MURO | B-19322 VIALE 26_MURO_28.0_7 | 25.8 |  | 3 | 90
B-19322 VIALE 26 | 266.7 | 4000 PSI | PRUEBA | 2025-12-12 | 12/19/2025 12:00:00 AM | 7 | 28 | 26.7 | 95 |  |  | 27.4 |  | 3 | 95.357
B-19322 VIALE 26 | 266.7 | 4000 PSI | PRUEBA | 2025-12-12 | 12/19/2025 12:00:00 AM | 7 | 28 | 29.6 | 106 |  |  | 27.4 |  | 3 | 105.714
B-19322 VIALE 26 | 266.7 | 4000 PSI | PRUEBA | 2025-12-12 | 12/19/2025 12:00:00 AM | 7 | 28 | 25.9 | 92 |  |  | 27.4 |  | 3 | 92.5
B-19322 VIALE 26 | 209.55 | 4000 PSI | MUROS PISO 3 EJE 08 y 09 ENTRE A y J M= 32-29-09 | 2025-12-12 | 12/19/2025 12:00:00 AM | 7 | 28 | 23 | 82 | MURO | B-19322 VIALE 26_MURO_28.0_7 | 23.433 |  | 3 | 82.143
B-19322 VIALE 26 | 209.55 | 4000 PSI | MUROS PISO 3 EJE 08 y 09 ENTRE A y J M= 32-29-09 | 2025-12-12 | 12/19/2025 12:00:00 AM | 7 | 28 | 24.9 | 89 | MURO | B-19322 VIALE 26_MURO_28.0_7 | 23.433 |  | 3 | 88.929
B-19322 VIALE 26 | 209.55 | 4000 PSI | MUROS PISO 3 EJE 08 y 09 ENTRE A y J M= 32-29-09 | 2025-12-12 | 12/19/2025 12:00:00 AM | 7 | 28 | 22.4 | 80 | MURO | B-19322 VIALE 26_MURO_28.0_7 | 23.433 |  | 3 | 80
B-19322 VIALE 26 | 203.2 | 4000 PSI | MUROS PISO 1 EJE 10 y 11 ENTRTE A y J M=22-23-09 | 2025-12-12 | 12/19/2025 12:00:00 AM | 7 | 28 | 25.1 | 90 | MURO | B-19322 VIALE 26_MURO_28.0_7 | 22.533 |  | 3 | 89.643
B-19322 VIALE 26 | 203.2 | 4000 PSI | MUROS PISO 1 EJE 10 y 11 ENTRTE A y J M=22-23-09 | 2025-12-12 | 12/19/2025 12:00:00 AM | 7 | 28 | 20.5 | 73 | MURO | B-19322 VIALE 26_MURO_28.0_7 | 22.533 |  | 3 | 73.214
B-19322 VIALE 26 | 203.2 | 4000 PSI | MUROS PISO 1 EJE 10 y 11 ENTRTE A y J M=22-23-09 | 2025-12-12 | 12/19/2025 12:00:00 AM | 7 | 28 | 22 | 79 | MURO | B-19322 VIALE 26_MURO_28.0_7 | 22.533 |  | 3 | 78.571
B-19322 VIALE 26 | 215.9 | 4000 PSI | MUROS PISO 3 EJE 06 y 07 ENTRE A y J M=32-29-09 | 2025-12-15 | 12/22/2025 12:00:00 AM | 7 | 28 | 25.1 | 90 | MURO | B-19322 VIALE 26_MURO_28.0_7 | 26.7 |  | 3 | 89.643
B-19322 VIALE 26 | 215.9 | 4000 PSI | MUROS PISO 3 EJE 06 y 07 ENTRE A y J M=32-29-09 | 2025-12-15 | 12/22/2025 12:00:00 AM | 7 | 28 | 26.4 | 94 | MURO | B-19322 VIALE 26_MURO_28.0_7 | 26.7 |  | 3 | 94.286
B-19322 VIALE 26 | 215.9 | 4000 PSI | MUROS PISO 3 EJE 06 y 07 ENTRE A y J M=32-29-09 | 2025-12-15 | 12/22/2025 12:00:00 AM | 7 | 28 | 28.6 | 102 | MURO | B-19322 VIALE 26_MURO_28.0_7 | 26.7 |  | 3 | 102.143
B-19322 VIALE 26 | 203.2 | 4000 PSI | MUROS TORRE 1 PISO 1 EJE 08 y 09 ENTRE A y J M= 23-22-09 | 2025-12-15 | 12/22/2025 12:00:00 AM | 7 | 28 | 28.7 | 102 | MURO | B-19322 VIALE 26_MURO_28.0_7 | 27.533 |  | 3 | 102.5
B-19322 VIALE 26 | 203.2 | 4000 PSI | MUROS TORRE 1 PISO 1 EJE 08 y 09 ENTRE A y J M= 23-22-09 | 2025-12-15 | 12/22/2025 12:00:00 AM | 7 | 28 | 26.5 | 95 | MURO | B-19322 VIALE 26_MURO_28.0_7 | 27.533 |  | 3 | 94.643
B-19322 VIALE 26 | 203.2 | 4000 PSI | MUROS TORRE 1 PISO 1 EJE 08 y 09 ENTRE A y J M= 23-22-09 | 2025-12-15 | 12/22/2025 12:00:00 AM | 7 | 28 | 27.4 | 98 | MURO | B-19322 VIALE 26_MURO_28.0_7 | 27.533 |  | 3 | 97.857
B-19322 VIALE 26 | 215.9 | 4000 PSI | MUROS TORRE 1 PISO 1 EJE 07 y 06 ENTRTE A y J M= 23,22,09 | 2025-12-17 | 12/24/2025 12:00:00 AM | 7 | 28 | 23.1 | 82 | MURO | B-19322 VIALE 26_MURO_28.0_7 | 24.5 |  | 3 | 82.5
B-19322 VIALE 26 | 215.9 | 4000 PSI | MUROS TORRE 1 PISO 1 EJE 07 y 06 ENTRTE A y J M= 23,22,09 | 2025-12-17 | 12/24/2025 12:00:00 AM | 7 | 28 | 25.8 | 92 | MURO | B-19322 VIALE 26_MURO_28.0_7 | 24.5 |  | 3 | 92.143
B-19322 VIALE 26 | 215.9 | 4000 PSI | MUROS TORRE 1 PISO 1 EJE 07 y 06 ENTRTE A y J M= 23,22,09 | 2025-12-17 | 12/24/2025 12:00:00 AM | 7 | 28 | 24.6 | 88 | MURO | B-19322 VIALE 26_MURO_28.0_7 | 24.5 |  | 3 | 87.857
B-19322 VIALE 26 | 177.8 | 4000 PSI | MUROS PISO 1 EJE 02 y 04 ENTRE G y J M=23-08-21 | 2025-12-19 | 12/26/2025 12:00:00 AM | 7 | 28 | 24.2 | 86 | MURO | B-19322 VIALE 26_MURO_28.0_7 | 24.1 |  | 3 | 86.429
B-19322 VIALE 26 | 177.8 | 4000 PSI | MUROS PISO 1 EJE 02 y 04 ENTRE G y J M=23-08-21 | 2025-12-19 | 12/26/2025 12:00:00 AM | 7 | 28 | 24.4 | 87 | MURO | B-19322 VIALE 26_MURO_28.0_7 | 24.1 |  | 3 | 87.143
B-19322 VIALE 26 | 177.8 | 4000 PSI | MUROS PISO 1 EJE 02 y 04 ENTRE G y J M=23-08-21 | 2025-12-19 | 12/26/2025 12:00:00 AM | 7 | 28 | 23.7 | 85 | MURO | B-19322 VIALE 26_MURO_28.0_7 | 24.1 |  | 3 | 84.643
B-19322 VIALE 26 | 203.2 | 4000 PSI | MUROS PISO 3 EJE 03 y 04 ENTRE A y J M=32,29A,09A | 2025-12-19 | 12/26/2025 12:00:00 AM | 7 | 28 | 21.1 | 75 | MURO | B-19322 VIALE 26_MURO_28.0_7 | 21.433 |  | 3 | 75.357
B-19322 VIALE 26 | 203.2 | 4000 PSI | MUROS PISO 3 EJE 03 y 04 ENTRE A y J M=32,29A,09A | 2025-12-19 | 12/26/2025 12:00:00 AM | 7 | 28 | 22.8 | 81 | MURO | B-19322 VIALE 26_MURO_28.0_7 | 21.433 |  | 3 | 81.429
B-19322 VIALE 26 | 203.2 | 4000 PSI | MUROS PISO 3 EJE 03 y 04 ENTRE A y J M=32,29A,09A | 2025-12-19 | 12/26/2025 12:00:00 AM | 7 | 28 | 20.4 | 73 | MURO | B-19322 VIALE 26_MURO_28.0_7 | 21.433 |  | 3 | 72.857
B-19322 VIALE 26 | 203.2 | 4000 PSI | MUROS T1 PISO 1 EJES 02 y 03 ENTRE J y H M=01,12,18,20 | 2025-12-23 | 12/30/2025 12:00:00 AM | 7 | 28 | 22.3 | 80 | MURO | B-19322 VIALE 26_MURO_28.0_7 | 21.967 |  | 3 | 79.643
B-19322 VIALE 26 | 203.2 | 4000 PSI | MUROS T1 PISO 1 EJES 02 y 03 ENTRE J y H M=01,12,18,20 | 2025-12-23 | 12/30/2025 12:00:00 AM | 7 | 28 | 22.9 | 82 | MURO | B-19322 VIALE 26_MURO_28.0_7 | 21.967 |  | 3 | 81.786
B-19322 VIALE 26 | 203.2 | 4000 PSI | MUROS T1 PISO 1 EJES 02 y 03 ENTRE J y H M=01,12,18,20 | 2025-12-23 | 12/30/2025 12:00:00 AM | 7 | 28 | 20.7 | 74 | MURO | B-19322 VIALE 26_MURO_28.0_7 | 21.967 |  | 3 | 73.929
B-19322 VIALE 26 | 228.6 | 4000 PSI | MUROS TORRE 2 PISO 3 EJE 01 y 02 ENTRE A y J M=19,24,22,25,07,26 | 2025-12-26 | 1/2/2026 12:00:00 AM | 7 | 28 | 22.1 | 79 | MURO | B-19322 VIALE 26_MURO_28.0_7 | 22.167 |  | 3 | 78.929
B-19322 VIALE 26 | 228.6 | 4000 PSI | MUROS TORRE 2 PISO 3 EJE 01 y 02 ENTRE A y J M=19,24,22,25,07,26 | 2025-12-26 | 1/2/2026 12:00:00 AM | 7 | 28 | 22.1 | 79 | MURO | B-19322 VIALE 26_MURO_28.0_7 | 22.167 |  | 3 | 78.929
B-19322 VIALE 26 | 228.6 | 4000 PSI | MUROS TORRE 2 PISO 3 EJE 01 y 02 ENTRE A y J M=19,24,22,25,07,26 | 2025-12-26 | 1/2/2026 12:00:00 AM | 7 | 28 | 22.3 | 80 | MURO | B-19322 VIALE 26_MURO_28.0_7 | 22.167 |  | 3 | 79.643
B-19322 VIALE 26 | 215.9 | 4000 PSI | MUROS PISO EJE 01 al 03 ENTRE A y F M=14,17,15 | 2025-12-30 | 1/6/2026 12:00:00 AM | 7 | 28 | 24.2 | 86 | MURO | B-19322 VIALE 26_MURO_28.0_7 | 22.133 |  | 3 | 86.429
B-19322 VIALE 26 | 215.9 | 4000 PSI | MUROS PISO EJE 01 al 03 ENTRE A y F M=14,17,15 | 2025-12-30 | 1/6/2026 12:00:00 AM | 7 | 28 | 21.6 | 77 | MURO | B-19322 VIALE 26_MURO_28.0_7 | 22.133 |  | 3 | 77.143
B-19322 VIALE 26 | 215.9 | 4000 PSI | MUROS PISO EJE 01 al 03 ENTRE A y F M=14,17,15 | 2025-12-30 | 1/6/2026 12:00:00 AM | 7 | 28 | 20.6 | 73 | MURO | B-19322 VIALE 26_MURO_28.0_7 | 22.133 |  | 3 | 73.571
B-19322 VIALE 26 | 215 | 4000 PSI | MUROS PISO 4 EJE 13 AL 15 ENTRE AYJ M=03,04,35,36,37,40 | 2026-01-08 | 1/15/2026 12:00:00 AM | 7 | 28 | 26.7 | 95 | MURO | B-19322 VIALE 26_MURO_28.0_7 | 27 |  | 3 | 95.357
B-19322 VIALE 26 | 215 | 4000 PSI | MUROS PISO 4 EJE 13 AL 15 ENTRE AYJ M=03,04,35,36,37,40 | 2026-01-08 | 1/15/2026 12:00:00 AM | 7 | 28 | 27 | 96 | MURO | B-19322 VIALE 26_MURO_28.0_7 | 27 |  | 3 | 96.429
B-19322 VIALE 26 | 215 | 4000 PSI | MUROS PISO 4 EJE 13 AL 15 ENTRE AYJ M=03,04,35,36,37,40 | 2026-01-08 | 1/15/2026 12:00:00 AM | 7 | 28 | 27.3 | 97 | MURO | B-19322 VIALE 26_MURO_28.0_7 | 27 |  | 3 | 97.5
B-19322 VIALE 26 | 228.6 | 4000 PSI | MUROSP T2 PISO 4 EJE 11 AL 12 ENTRE AYJ M= 32.29.09 | 2026-01-10 | 1/17/2026 12:00:00 AM | 7 | 28 | 22.9 | 82 | MURO | B-19322 VIALE 26_MURO_28.0_7 | 23.4 |  | 3 | 81.786
B-19322 VIALE 26 | 228.6 | 4000 PSI | MUROSP T2 PISO 4 EJE 11 AL 12 ENTRE AYJ M= 32.29.09 | 2026-01-10 | 1/17/2026 12:00:00 AM | 7 | 28 | 23.5 | 84 | MURO | B-19322 VIALE 26_MURO_28.0_7 | 23.4 |  | 3 | 83.929
B-19322 VIALE 26 | 228.6 | 4000 PSI | MUROSP T2 PISO 4 EJE 11 AL 12 ENTRE AYJ M= 32.29.09 | 2026-01-10 | 1/17/2026 12:00:00 AM | 7 | 28 | 23.8 | 85 | MURO | B-19322 VIALE 26_MURO_28.0_7 | 23.4 |  | 3 | 85
B-19322 VIALE 26 | 228.6 | 4000 PSI | MUROS T2 PISO 4 EJE 10 AL 8 ENTRE AYJ M=14,31,02 | 2026-01-13 | 1/20/2026 12:00:00 AM | 7 | 28 | 18.4 | 66 | MURO | B-19322 VIALE 26_MURO_28.0_7 | 19.867 |  | 3 | 65.714
B-19322 VIALE 26 | 228.6 | 4000 PSI | MUROS T2 PISO 4 EJE 10 AL 8 ENTRE AYJ M=14,31,02 | 2026-01-13 | 1/20/2026 12:00:00 AM | 7 | 28 | 19.2 | 68 | MURO | B-19322 VIALE 26_MURO_28.0_7 | 19.867 |  | 3 | 68.571
B-19322 VIALE 26 | 228.6 | 4000 PSI | MUROS T2 PISO 4 EJE 10 AL 8 ENTRE AYJ M=14,31,02 | 2026-01-13 | 1/20/2026 12:00:00 AM | 7 | 28 | 22 | 78 | MURO | B-19322 VIALE 26_MURO_28.0_7 | 19.867 |  | 3 | 78.571
B-19322 VIALE 26 | 241.3 | 4000 PSI | MUROS T2 PISO 4 EJE 6 Y 7 ENTRE AYJ M=29,09,32 | 2026-01-14 | 1/21/2026 12:00:00 AM | 7 | 28 | 24.5 | 88 | MURO | B-19322 VIALE 26_MURO_28.0_7 | 25 |  | 3 | 87.5
B-19322 VIALE 26 | 241.3 | 4000 PSI | MUROS T2 PISO 4 EJE 6 Y 7 ENTRE AYJ M=29,09,32 | 2026-01-14 | 1/21/2026 12:00:00 AM | 7 | 28 | 24.1 | 86 | MURO | B-19322 VIALE 26_MURO_28.0_7 | 25 |  | 3 | 86.071
B-19322 VIALE 26 | 241.3 | 4000 PSI | MUROS T2 PISO 4 EJE 6 Y 7 ENTRE AYJ M=29,09,32 | 2026-01-14 | 1/21/2026 12:00:00 AM | 7 | 28 | 26.4 | 94 | MURO | B-19322 VIALE 26_MURO_28.0_7 | 25 |  | 3 | 94.286
B-19322 VIALE 26 | 203.2 | 4000 PSI | MUROS T2 PISO 4 EJE 04Y05 ENTRE AYJ M=14,31,02 | 2026-01-15 | 1/22/2026 12:00:00 AM | 7 | 28 | 23.6 | 84 | MURO | B-19322 VIALE 26_MURO_28.0_7 | 23.9 |  | 3 | 84.286
B-19322 VIALE 26 | 203.2 | 4000 PSI | MUROS T2 PISO 4 EJE 04Y05 ENTRE AYJ M=14,31,02 | 2026-01-15 | 1/22/2026 12:00:00 AM | 7 | 28 | 24.3 | 87 | MURO | B-19322 VIALE 26_MURO_28.0_7 | 23.9 |  | 3 | 86.786
B-19322 VIALE 26 | 203.2 | 4000 PSI | MUROS T2 PISO 4 EJE 04Y05 ENTRE AYJ M=14,31,02 | 2026-01-15 | 1/22/2026 12:00:00 AM | 7 | 28 | 23.8 | 85 | MURO | B-19322 VIALE 26_MURO_28.0_7 | 23.9 |  | 3 | 85
B-19322 VIALE 26 | 215.9 | 4000 PSI | MUROS T2 PISO 4 EJE 02 Y 03 ENTRE AyJ -01,27,16,15 | 2026-01-16 | 1/23/2026 12:00:00 AM | 7 | 28 | 24.6 | 88 | MURO | B-19322 VIALE 26_MURO_28.0_7 | 24.467 |  | 3 | 87.857
B-19322 VIALE 26 | 215.9 | 4000 PSI | MUROS T2 PISO 4 EJE 02 Y 03 ENTRE AyJ -01,27,16,15 | 2026-01-16 | 1/23/2026 12:00:00 AM | 7 | 28 | 24.3 | 87 | MURO | B-19322 VIALE 26_MURO_28.0_7 | 24.467 |  | 3 | 86.786
B-19322 VIALE 26 | 215.9 | 4000 PSI | MUROS T2 PISO 4 EJE 02 Y 03 ENTRE AyJ -01,27,16,15 | 2026-01-16 | 1/23/2026 12:00:00 AM | 7 | 28 | 24.5 | 88 | MURO | B-19322 VIALE 26_MURO_28.0_7 | 24.467 |  | 3 | 87.5
B-19322 VIALE 26 | 215.9 | 4000 PSI | MUROS T2 P4 EJE 01 AL 02 ENTRE AYD M=01,21,05,20,26,25,19 | 2026-01-17 | 1/24/2026 12:00:00 AM | 7 | 28 | 21.6 | 77 | MURO | B-19322 VIALE 26_MURO_28.0_7 | 21.9 |  | 3 | 77.143
B-19322 VIALE 26 | 215.9 | 4000 PSI | MUROS T2 P4 EJE 01 AL 02 ENTRE AYD M=01,21,05,20,26,25,19 | 2026-01-17 | 1/24/2026 12:00:00 AM | 7 | 28 | 21 | 75 | MURO | B-19322 VIALE 26_MURO_28.0_7 | 21.9 |  | 3 | 75
B-19322 VIALE 26 | 215.9 | 4000 PSI | MUROS T2 P4 EJE 01 AL 02 ENTRE AYD M=01,21,05,20,26,25,19 | 2026-01-17 | 1/24/2026 12:00:00 AM | 7 | 28 | 23.1 | 82 | MURO | B-19322 VIALE 26_MURO_28.0_7 | 21.9 |  | 3 | 82.5
B-19322 VIALE 26 | 209.55 | 4000 PSI | MUROS P2 EJE 14 AL 15 ENTRE HYJ M=32,31,07,27 | 2026-01-20 | 1/27/2026 12:00:00 AM | 7 | 28 | 23.3 | 83 | MURO | B-19322 VIALE 26_MURO_28.0_7 | 22.067 |  | 3 | 83.214
B-19322 VIALE 26 | 209.55 | 4000 PSI | MUROS P2 EJE 14 AL 15 ENTRE HYJ M=32,31,07,27 | 2026-01-20 | 1/27/2026 12:00:00 AM | 7 | 28 | 21.5 | 77 | MURO | B-19322 VIALE 26_MURO_28.0_7 | 22.067 |  | 3 | 76.786
B-19322 VIALE 26 | 209.55 | 4000 PSI | MUROS P2 EJE 14 AL 15 ENTRE HYJ M=32,31,07,27 | 2026-01-20 | 1/27/2026 12:00:00 AM | 7 | 28 | 21.4 | 77 | MURO | B-19322 VIALE 26_MURO_28.0_7 | 22.067 |  | 3 | 76.429
B-19322 VIALE 26 | 241.3 | 4000 PSI | MUROS T2 PISO 5 EJE 12 AL 15 ENTRE AYJ M=3,4,35,36,37,38,39 | 2026-01-20 | 1/27/2026 12:00:00 AM | 7 | 28 | 23.4 | 84 | MURO | B-19322 VIALE 26_MURO_28.0_7 | 23.4 |  | 3 | 83.571
B-19322 VIALE 26 | 241.3 | 4000 PSI | MUROS T2 PISO 5 EJE 12 AL 15 ENTRE AYJ M=3,4,35,36,37,38,39 | 2026-01-20 | 1/27/2026 12:00:00 AM | 7 | 28 | 23.9 | 85 | MURO | B-19322 VIALE 26_MURO_28.0_7 | 23.4 |  | 3 | 85.357
B-19322 VIALE 26 | 241.3 | 4000 PSI | MUROS T2 PISO 5 EJE 12 AL 15 ENTRE AYJ M=3,4,35,36,37,38,39 | 2026-01-20 | 1/27/2026 12:00:00 AM | 7 | 28 | 22.9 | 82 | MURO | B-19322 VIALE 26_MURO_28.0_7 | 23.4 |  | 3 | 81.786
B-19322 VIALE 26 | 203.2 | 4000 PSI | MUROS T2 PISO 5 EJE 12 AL 15 ENTRE AYJ M=2,31,14 | 2026-01-20 | 1/27/2026 12:00:00 AM | 7 | 28 | 26.3 | 94 | MURO | B-19322 VIALE 26_MURO_28.0_7 | 25.567 |  | 3 | 93.929
B-19322 VIALE 26 | 203.2 | 4000 PSI | MUROS T2 PISO 5 EJE 12 AL 15 ENTRE AYJ M=2,31,14 | 2026-01-20 | 1/27/2026 12:00:00 AM | 7 | 28 | 25.7 | 92 | MURO | B-19322 VIALE 26_MURO_28.0_7 | 25.567 |  | 3 | 91.786
B-19322 VIALE 26 | 203.2 | 4000 PSI | MUROS T2 PISO 5 EJE 12 AL 15 ENTRE AYJ M=2,31,14 | 2026-01-20 | 1/27/2026 12:00:00 AM | 7 | 28 | 24.7 | 88 | MURO | B-19322 VIALE 26_MURO_28.0_7 | 25.567 |  | 3 | 88.214
B-19322 VIALE 26 | 228.6 | 4 000 PSI | MUROS T2 PISO 5 EJE 10Y11 ENTRE AyJ M=32,09,29 | 2026-01-21 | 1/28/2026 12:00:00 AM | 7 | 28 | 26.1 | 93 | MURO | B-19322 VIALE 26_MURO_28.0_7 | 24.967 |  | 3 | 93.214
B-19322 VIALE 26 | 228.6 | 4 000 PSI | MUROS T2 PISO 5 EJE 10Y11 ENTRE AyJ M=32,09,29 | 2026-01-21 | 1/28/2026 12:00:00 AM | 7 | 28 | 24.8 | 89 | MURO | B-19322 VIALE 26_MURO_28.0_7 | 24.967 |  | 3 | 88.571
B-19322 VIALE 26 | 228.6 | 4 000 PSI | MUROS T2 PISO 5 EJE 10Y11 ENTRE AyJ M=32,09,29 | 2026-01-21 | 1/28/2026 12:00:00 AM | 7 | 28 | 24 | 86 | MURO | B-19322 VIALE 26_MURO_28.0_7 | 24.967 |  | 3 | 85.714
B-19322 VIALE 26 | 177.8 | 4000 PSI | MUROS T1 P2 EJE 13Y14 ENTRE AyF M= 12a,25,01 | 2026-01-21 | 1/28/2026 12:00:00 AM | 7 | 28 | 23.7 | 85 | MURO | B-19322 VIALE 26_MURO_28.0_7 | 23.167 |  | 3 | 84.643
B-19322 VIALE 26 | 177.8 | 4000 PSI | MUROS T1 P2 EJE 13Y14 ENTRE AyF M= 12a,25,01 | 2026-01-21 | 1/28/2026 12:00:00 AM | 7 | 28 | 22.9 | 82 | MURO | B-19322 VIALE 26_MURO_28.0_7 | 23.167 |  | 3 | 81.786
B-19322 VIALE 26 | 177.8 | 4000 PSI | MUROS T1 P2 EJE 13Y14 ENTRE AyF M= 12a,25,01 | 2026-01-21 | 1/28/2026 12:00:00 AM | 7 | 28 | 22.9 | 82 | MURO | B-19322 VIALE 26_MURO_28.0_7 | 23.167 |  | 3 | 81.786
B-19322 VIALE 26 | 234.95 | 4000 PSI | MUROS T1 PISO 2 EJE 11 AL 12 ENTRE AYJ M=29,09,23 | 2026-01-22 | 1/29/2026 12:00:00 AM | 7 | 28 | 25.2 | 90 | MURO | B-19322 VIALE 26_MURO_28.0_7 | 24.5 |  | 3 | 90
B-19322 VIALE 26 | 234.95 | 4000 PSI | MUROS T1 PISO 2 EJE 11 AL 12 ENTRE AYJ M=29,09,23 | 2026-01-22 | 1/29/2026 12:00:00 AM | 7 | 28 | 24.4 | 87 | MURO | B-19322 VIALE 26_MURO_28.0_7 | 24.5 |  | 3 | 87.143
B-19322 VIALE 26 | 234.95 | 4000 PSI | MUROS T1 PISO 2 EJE 11 AL 12 ENTRE AYJ M=29,09,23 | 2026-01-22 | 1/29/2026 12:00:00 AM | 7 | 28 | 23.9 | 85 | MURO | B-19322 VIALE 26_MURO_28.0_7 | 24.5 |  | 3 | 85.357
B-19322 VIALE 26 | 228.6 | 4000 PSI | MUROS T2 PISO 5 EJE 06 AL 07 ENTRE AYJ M=09,29,32 | 2026-01-22 | 1/29/2026 12:00:00 AM | 7 | 28 | 28.7 | 102 | MURO | B-19322 VIALE 26_MURO_28.0_7 | 28.333 |  | 3 | 102.5
B-19322 VIALE 26 | 228.6 | 4000 PSI | MUROS T2 PISO 5 EJE 06 AL 07 ENTRE AYJ M=09,29,32 | 2026-01-22 | 1/29/2026 12:00:00 AM | 7 | 28 | 28.4 | 101 | MURO | B-19322 VIALE 26_MURO_28.0_7 | 28.333 |  | 3 | 101.429
B-19322 VIALE 26 | 228.6 | 4000 PSI | MUROS T2 PISO 5 EJE 06 AL 07 ENTRE AYJ M=09,29,32 | 2026-01-22 | 1/29/2026 12:00:00 AM | 7 | 28 | 27.9 | 100 | MURO | B-19322 VIALE 26_MURO_28.0_7 | 28.333 |  | 3 | 99.643
B-19322 VIALE 26 | 203.2 | 4.000 PSI | MURO T1 PISO 2 RJR 10Y11 ENTRE AyJ M=32,09,29 | 2026-01-23 | 1/30/2026 12:00:00 AM | 7 | 28 | 23.7 | 85 | MURO | B-19322 VIALE 26_MURO_28.0_7 | 24.567 |  | 3 | 84.643
B-19322 VIALE 26 | 203.2 | 4.000 PSI | MURO T1 PISO 2 RJR 10Y11 ENTRE AyJ M=32,09,29 | 2026-01-23 | 1/30/2026 12:00:00 AM | 7 | 28 | 26 | 93 | MURO | B-19322 VIALE 26_MURO_28.0_7 | 24.567 |  | 3 | 92.857
B-19322 VIALE 26 | 203.2 | 4.000 PSI | MURO T1 PISO 2 RJR 10Y11 ENTRE AyJ M=32,09,29 | 2026-01-23 | 1/30/2026 12:00:00 AM | 7 | 28 | 24 | 86 | MURO | B-19322 VIALE 26_MURO_28.0_7 | 24.567 |  | 3 | 85.714
B-19322 VIALE 26 | 203.2 | 4.000 | MUROS T2 PISO 5 EJE 04Y07 ENTRE AyJ M=32,09,29 | 2026-01-23 | 1/30/2026 12:00:00 AM | 7 | 28 | 23.8 | 85 | MURO | B-19322 VIALE 26_MURO_28.0_7 | 24.633 |  | 3 | 85
B-19322 VIALE 26 | 203.2 | 4.000 | MUROS T2 PISO 5 EJE 04Y07 ENTRE AyJ M=32,09,29 | 2026-01-23 | 1/30/2026 12:00:00 AM | 7 | 28 | 25.2 | 90 | MURO | B-19322 VIALE 26_MURO_28.0_7 | 24.633 |  | 3 | 90
B-19322 VIALE 26 | 203.2 | 4.000 | MUROS T2 PISO 5 EJE 04Y07 ENTRE AyJ M=32,09,29 | 2026-01-23 | 1/30/2026 12:00:00 AM | 7 | 28 | 24.9 | 89 | MURO | B-19322 VIALE 26_MURO_28.0_7 | 24.633 |  | 3 | 88.929
B-19322 VIALE 26 | 228.6 | 4000 PSI | MUROS T1 PISO 2 EJE 09 ENTRE AYJ M=23,22,09 | 2026-01-24 | 1/31/2026 12:00:00 AM | 7 | 28 | 21.3 | 76 | MURO | B-19322 VIALE 26_MURO_28.0_7 | 20.533 |  | 3 | 76.071
B-19322 VIALE 26 | 228.6 | 4000 PSI | MUROS T1 PISO 2 EJE 09 ENTRE AYJ M=23,22,09 | 2026-01-24 | 1/31/2026 12:00:00 AM | 7 | 28 | 20.7 | 74 | MURO | B-19322 VIALE 26_MURO_28.0_7 | 20.533 |  | 3 | 73.929
B-19322 VIALE 26 | 228.6 | 4000 PSI | MUROS T1 PISO 2 EJE 09 ENTRE AYJ M=23,22,09 | 2026-01-24 | 1/31/2026 12:00:00 AM | 7 | 28 | 19.6 | 70 | MURO | B-19322 VIALE 26_MURO_28.0_7 | 20.533 |  | 3 | 70
B-19322 VIALE 26 | 228.6 | 4000 PSI | MUROS T2 P5 EJE 04 ENTRE AYD EJE 02 ENTRE FYJ M=16,27,01 | 2026-01-24 | 1/31/2026 12:00:00 AM | 7 | 28 | 24.4 | 87 | MURO | B-19322 VIALE 26_MURO_28.0_7 | 23.667 |  | 3 | 87.143
B-19322 VIALE 26 | 228.6 | 4000 PSI | MUROS T2 P5 EJE 04 ENTRE AYD EJE 02 ENTRE FYJ M=16,27,01 | 2026-01-24 | 1/31/2026 12:00:00 AM | 7 | 28 | 22.7 | 81 | MURO | B-19322 VIALE 26_MURO_28.0_7 | 23.667 |  | 3 | 81.071
B-19322 VIALE 26 | 228.6 | 4000 PSI | MUROS T2 P5 EJE 04 ENTRE AYD EJE 02 ENTRE FYJ M=16,27,01 | 2026-01-24 | 1/31/2026 12:00:00 AM | 7 | 28 | 23.9 | 85 | MURO | B-19322 VIALE 26_MURO_28.0_7 | 23.667 |  | 3 | 85.357
B-19322 VIALE 26 | 152.4 | 4000 PSI | PLACA TANQUE RCI | 2026-02-12 | 2/19/2026 12:00:00 AM | 7 | 28 | 54.4 | 194 | PLACA | B-19322 VIALE 26_PLACA_28.0_7 | 54.3 |  | 3 | 194.286
B-19322 VIALE 26 | 152.4 | 4000 PSI | PLACA TANQUE RCI | 2026-02-12 | 2/19/2026 12:00:00 AM | 7 | 28 | 54.4 | 194 | PLACA | B-19322 VIALE 26_PLACA_28.0_7 | 54.3 |  | 3 | 194.286
B-19322 VIALE 26 | 152.4 | 4000 PSI | PLACA TANQUE RCI | 2026-02-12 | 2/19/2026 12:00:00 AM | 7 | 28 | 54.1 | 193 | PLACA | B-19322 VIALE 26_PLACA_28.0_7 | 54.3 |  | 3 | 193.214
B-19322 VIALE 26 | 203.2 | 4000 PSI | MUROS TANQUE RCI | 2026-02-12 | 2/19/2026 12:00:00 AM | 7 | 28 | 43.2 | 154 | MURO | B-19322 VIALE 26_MURO_28.0_7 | 42.633 |  | 3 | 154.286
B-19322 VIALE 26 | 203.2 | 4000 PSI | MUROS TANQUE RCI | 2026-02-12 | 2/19/2026 12:00:00 AM | 7 | 28 | 43 | 153 | MURO | B-19322 VIALE 26_MURO_28.0_7 | 42.633 |  | 3 | 153.571
B-19322 VIALE 26 | 203.2 | 4000 PSI | MUROS TANQUE RCI | 2026-02-12 | 2/19/2026 12:00:00 AM | 7 | 28 | 41.7 | 149 | MURO | B-19322 VIALE 26_MURO_28.0_7 | 42.633 |  | 3 | 148.929
B-19322 VIALE 26 | 228.6 | 4000 PSI | MUROS T1 P4 EJES 058 ENTRE JYg M=23,22,24,09,02 | 2026-02-17 | 2/24/2026 12:00:00 AM | 7 | 28 | 25.2 | 90 | MURO | B-19322 VIALE 26_MURO_28.0_7 | 24.5 |  | 3 | 90
B-19322 VIALE 26 | 228.6 | 4000 PSI | MUROS T1 P4 EJES 058 ENTRE JYg M=23,22,24,09,02 | 2026-02-17 | 2/24/2026 12:00:00 AM | 7 | 28 | 24.1 | 86 | MURO | B-19322 VIALE 26_MURO_28.0_7 | 24.5 |  | 3 | 86.071
B-19322 VIALE 26 | 228.6 | 4000 PSI | MUROS T1 P4 EJES 058 ENTRE JYg M=23,22,24,09,02 | 2026-02-17 | 2/24/2026 12:00:00 AM | 7 | 28 | 24.2 | 86 | MURO | B-19322 VIALE 26_MURO_28.0_7 | 24.5 |  | 3 | 86.429
B-19322 VIALE 26 | 228.6 | 4000 PSI | MUROS T1 P4 EJE 3Y4 ENTRE JyG-4Y5 ENTRE AyF M=23,21,24,8,13,22 | 2026-02-18 | 2/25/2026 12:00:00 AM | 7 | 28 | 25.2 | 90 | MURO | B-19322 VIALE 26_MURO_28.0_7 | 24 |  | 3 | 90
B-19322 VIALE 26 | 228.6 | 4000 PSI | MUROS T1 P4 EJE 3Y4 ENTRE JyG-4Y5 ENTRE AyF M=23,21,24,8,13,22 | 2026-02-18 | 2/25/2026 12:00:00 AM | 7 | 28 | 22.4 | 80 | MURO | B-19322 VIALE 26_MURO_28.0_7 | 24 |  | 3 | 80
B-19322 VIALE 26 | 228.6 | 4000 PSI | MUROS T1 P4 EJE 3Y4 ENTRE JyG-4Y5 ENTRE AyF M=23,21,24,8,13,22 | 2026-02-18 | 2/25/2026 12:00:00 AM | 7 | 28 | 24.4 | 87 | MURO | B-19322 VIALE 26_MURO_28.0_7 | 24 |  | 3 | 87.143
B-19322 VIALE 26 | 228.6 | 4000 PSI | MUROS T1 O4 EJES 03 ENTRE AyF-1Y2 ENTRE AyJ M=23,21,8,1,18 | 2026-02-19 | 2/26/2026 12:00:00 AM | 7 | 28 | 25.6 | 91 | MURO | B-19322 VIALE 26_MURO_28.0_7 | 25.067 |  | 3 | 91.429
B-19322 VIALE 26 | 228.6 | 4000 PSI | MUROS T1 O4 EJES 03 ENTRE AyF-1Y2 ENTRE AyJ M=23,21,8,1,18 | 2026-02-19 | 2/26/2026 12:00:00 AM | 7 | 28 | 24.8 | 89 | MURO | B-19322 VIALE 26_MURO_28.0_7 | 25.067 |  | 3 | 88.571
B-19322 VIALE 26 | 228.6 | 4000 PSI | MUROS T1 O4 EJES 03 ENTRE AyF-1Y2 ENTRE AyJ M=23,21,8,1,18 | 2026-02-19 | 2/26/2026 12:00:00 AM | 7 | 28 | 24.8 | 89 | MURO | B-19322 VIALE 26_MURO_28.0_7 | 25.067 |  | 3 | 88.571
B-19322 VIALE 26 | 215.9 | 4000 PSI | MUROS T1 P5 EJES 12-13-14 ENTRE AyF M=14,12,25,22,23,09 | 2026-02-20 | 2/27/2026 12:00:00 AM | 7 | 28 | 28.5 | 102 | MURO | B-19322 VIALE 26_MURO_28.0_7 | 28.033 |  | 3 | 101.786
B-19322 VIALE 26 | 215.9 | 4000 PSI | MUROS T1 P5 EJES 12-13-14 ENTRE AyF M=14,12,25,22,23,09 | 2026-02-20 | 2/27/2026 12:00:00 AM | 7 | 28 | 27.9 | 100 | MURO | B-19322 VIALE 26_MURO_28.0_7 | 28.033 |  | 3 | 99.643
B-19322 VIALE 26 | 215.9 | 4000 PSI | MUROS T1 P5 EJES 12-13-14 ENTRE AyF M=14,12,25,22,23,09 | 2026-02-20 | 2/27/2026 12:00:00 AM | 7 | 28 | 27.7 | 99 | MURO | B-19322 VIALE 26_MURO_28.0_7 | 28.033 |  | 3 | 98.929
B-19322 VIALE 26 | 228.6 | 4000 PSI | MUROS T1 P5 EJES 10-15 ENTRE AyG M=23,31,7,27,3,23,25,9 | 2026-02-23 | 3/2/2026 12:00:00 AM | 7 | 28 | 22.7 | 81 | MURO | B-19322 VIALE 26_MURO_28.0_7 | 21.933 |  | 3 | 81.071
B-19322 VIALE 26 | 228.6 | 4000 PSI | MUROS T1 P5 EJES 10-15 ENTRE AyG M=23,31,7,27,3,23,25,9 | 2026-02-23 | 3/2/2026 12:00:00 AM | 7 | 28 | 20.5 | 73 | MURO | B-19322 VIALE 26_MURO_28.0_7 | 21.933 |  | 3 | 73.214
B-19322 VIALE 26 | 228.6 | 4000 PSI | MUROS T1 P5 EJES 10-15 ENTRE AyG M=23,31,7,27,3,23,25,9 | 2026-02-23 | 3/2/2026 12:00:00 AM | 7 | 28 | 22.6 | 81 | MURO | B-19322 VIALE 26_MURO_28.0_7 | 21.933 |  | 3 | 80.714
B-19322 VIALE 26 | 228.6 | 4000 PSI | MUROS T1 P5 EJES 8AL11 ENTRE A-F EJE 8 ENTRE JyG M=2,24,25,23,9,22 | 2026-02-24 | 3/3/2026 12:00:00 AM | 7 | 28 | 24.4 | 87 | MURO | B-19322 VIALE 26_MURO_28.0_7 | 24 |  | 3 | 87.143
B-19322 VIALE 26 | 228.6 | 4000 PSI | MUROS T1 P5 EJES 8AL11 ENTRE A-F EJE 8 ENTRE JyG M=2,24,25,23,9,22 | 2026-02-24 | 3/3/2026 12:00:00 AM | 7 | 28 | 22.4 | 80 | MURO | B-19322 VIALE 26_MURO_28.0_7 | 24 |  | 3 | 80
B-19322 VIALE 26 | 228.6 | 4000 PSI | MUROS T1 P5 EJES 8AL11 ENTRE A-F EJE 8 ENTRE JyG M=2,24,25,23,9,22 | 2026-02-24 | 3/3/2026 12:00:00 AM | 7 | 28 | 25.2 | 90 | MURO | B-19322 VIALE 26_MURO_28.0_7 | 24 |  | 3 | 90
B-19322 VIALE 26 | 228.6 | 4000 PSI | MUROS T1 P5 EJE 9 ENTRE JYG M=22,23,9 | 2026-02-25 | 3/4/2026 12:00:00 AM | 7 | 28 | 23.9 | 85 | MURO | B-19322 VIALE 26_MURO_28.0_7 | 24.167 |  | 3 | 85.357
B-19322 VIALE 26 | 228.6 | 4000 PSI | MUROS T1 P5 EJE 9 ENTRE JYG M=22,23,9 | 2026-02-25 | 3/4/2026 12:00:00 AM | 7 | 28 | 23.2 | 83 | MURO | B-19322 VIALE 26_MURO_28.0_7 | 24.167 |  | 3 | 82.857
B-19322 VIALE 26 | 228.6 | 4000 PSI | MUROS T1 P5 EJE 9 ENTRE JYG M=22,23,9 | 2026-02-25 | 3/4/2026 12:00:00 AM | 7 | 28 | 25.4 | 91 | MURO | B-19322 VIALE 26_MURO_28.0_7 | 24.167 |  | 3 | 90.714
B-19322 VIALE 26 | 228.6 | 4000 PSI | MUROS T1 P5 EJES 5-6 ENTRE JyG M= 2,23,24,22,9,3,45 | 2026-02-26 | 3/5/2026 12:00:00 AM | 7 | 28 | 26 | 93 | MURO | B-19322 VIALE 26_MURO_28.0_7 | 26.067 |  | 3 | 92.857
B-19322 VIALE 26 | 228.6 | 4000 PSI | MUROS T1 P5 EJES 5-6 ENTRE JyG M= 2,23,24,22,9,3,45 | 2026-02-26 | 3/5/2026 12:00:00 AM | 7 | 28 | 26.8 | 96 | MURO | B-19322 VIALE 26_MURO_28.0_7 | 26.067 |  | 3 | 95.714
B-19322 VIALE 26 | 228.6 | 4000 PSI | MUROS T1 P5 EJES 5-6 ENTRE JyG M= 2,23,24,22,9,3,45 | 2026-02-26 | 3/5/2026 12:00:00 AM | 7 | 28 | 25.4 | 91 | MURO | B-19322 VIALE 26_MURO_28.0_7 | 26.067 |  | 3 | 90.714
B-19322 VIALE 26 | 228.6 | 4000 PSI | MUROS T1 P5 EJE 3-4 ENTRE JyG M=2,3,8,21,23 | 2026-02-27 | 3/6/2026 12:00:00 AM | 7 | 28 | 27.3 | 98 | MURO | B-19322 VIALE 26_MURO_28.0_7 | 25.767 |  | 3 | 97.5
B-19322 VIALE 26 | 228.6 | 4000 PSI | MUROS T1 P5 EJE 3-4 ENTRE JyG M=2,3,8,21,23 | 2026-02-27 | 3/6/2026 12:00:00 AM | 7 | 28 | 25 | 89 | MURO | B-19322 VIALE 26_MURO_28.0_7 | 25.767 |  | 3 | 89.286
B-19322 VIALE 26 | 228.6 | 4000 PSI | MUROS T1 P5 EJE 3-4 ENTRE JyG M=2,3,8,21,23 | 2026-02-27 | 3/6/2026 12:00:00 AM | 7 | 28 | 25 | 89 | MURO | B-19322 VIALE 26_MURO_28.0_7 | 25.767 |  | 3 | 89.286
B-19322 VIALE 26 | 228 | 3500 PSI | torre 2 pilotes -54-61 | 2025-03-29 | 4/5/2025 12:00:00 AM | 7 | 24.5 | 24.5 | 100 |  |  | 23.467 |  | 3 | 100
B-19322 VIALE 26 | 228 | 3500 PSI | torre 2 pilotes -54-61 | 2025-03-29 | 4/5/2025 12:00:00 AM | 7 | 24.5 | 21.6 | 88 |  |  | 23.467 |  | 3 | 88.163
B-19322 VIALE 26 | 228 | 3500 PSI | torre 2 pilotes -54-61 | 2025-03-29 | 4/5/2025 12:00:00 AM | 7 | 24.5 | 24.3 | 99 |  |  | 23.467 |  | 3 | 99.184
B-19322 VIALE 26 | 203 | 3500 PSI | TORRE 2 PILOTE 53 | 2025-04-05 | 4/12/2025 12:00:00 AM | 7 | 24.5 | 28.1 | 114 |  |  | 26.833 |  | 3 | 114.694
B-19322 VIALE 26 | 203 | 3500 PSI | TORRE 2 PILOTE 53 | 2025-04-05 | 4/12/2025 12:00:00 AM | 7 | 24.5 | 26.2 | 107 |  |  | 26.833 |  | 3 | 106.939
B-19322 VIALE 26 | 203 | 3500 PSI | TORRE 2 PILOTE 53 | 2025-04-05 | 4/12/2025 12:00:00 AM | 7 | 24.5 | 26.2 | 107 |  |  | 26.833 |  | 3 | 106.939
B-19322 VIALE 26 | 177 | 3500 PSI | TORRE 2 PILOTE 72 | 2025-04-07 | 4/14/2025 12:00:00 AM | 7 | 24.5 | 27 | 110 |  |  | 26.8 |  | 3 | 110.204
B-19322 VIALE 26 | 177 | 3500 PSI | TORRE 2 PILOTE 72 | 2025-04-07 | 4/14/2025 12:00:00 AM | 7 | 24.5 | 26.9 | 110 |  |  | 26.8 |  | 3 | 109.796
B-19322 VIALE 26 | 177 | 3500 PSI | TORRE 2 PILOTE 72 | 2025-04-07 | 4/14/2025 12:00:00 AM | 7 | 24.5 | 26.5 | 108 |  |  | 26.8 |  | 3 | 108.163
B-19322 VIALE 26 | 177 | 3500 PSI | TORRE 2 PILOTE 104 | 2025-04-08 | 4/15/2025 12:00:00 AM | 7 | 24.5 | 23.6 | 96 |  |  | 22.3 |  | 3 | 96.327
B-19322 VIALE 26 | 177 | 3500 PSI | TORRE 2 PILOTE 104 | 2025-04-08 | 4/15/2025 12:00:00 AM | 7 | 24.5 | 21.7 | 89 |  |  | 22.3 |  | 3 | 88.571
B-19322 VIALE 26 | 177 | 3500 PSI | TORRE 2 PILOTE 104 | 2025-04-08 | 4/15/2025 12:00:00 AM | 7 | 24.5 | 21.6 | 88 |  |  | 22.3 |  | 3 | 88.163
B-19322 VIALE 26 | 228 | 3500 PSI | TORRE 2 PILOTE 62 | 2025-04-26 | 5/3/2025 12:00:00 AM | 7 | 24.5 | 16 | 65 |  |  | 16.033 |  | 3 | 65.306
B-19322 VIALE 26 | 228 | 3500 PSI | TORRE 2 PILOTE 62 | 2025-04-26 | 5/3/2025 12:00:00 AM | 7 | 24.5 | 15.8 | 64 |  |  | 16.033 |  | 3 | 64.49
B-19322 VIALE 26 | 228 | 3500 PSI | TORRE 2 PILOTE 62 | 2025-04-26 | 5/3/2025 12:00:00 AM | 7 | 24.5 | 16.3 | 67 |  |  | 16.033 |  | 3 | 66.531
B-19322 VIALE 26 | 203 | 3500 PSI | TORRE 2 PILOTE 60 | 2025-04-26 | 5/3/2025 12:00:00 AM | 7 | 24.5 | 16.5 | 67 |  |  | 18.167 |  | 3 | 67.347
B-19322 VIALE 26 | 203 | 3500 PSI | TORRE 2 PILOTE 60 | 2025-04-26 | 5/3/2025 12:00:00 AM | 7 | 24.5 | 17.9 | 73 |  |  | 18.167 |  | 3 | 73.061
B-19322 VIALE 26 | 203 | 3500 PSI | TORRE 2 PILOTE 60 | 2025-04-26 | 5/3/2025 12:00:00 AM | 7 | 24.5 | 20.1 | 82 |  |  | 18.167 |  | 3 | 82.041
B-19322 VIALE 26 | 215 | 3500 PSI | TORRE 2 PILOTE 26 | 2025-05-02 | 5/9/2025 12:00:00 AM | 7 | 24.5 | 20.5 | 84 |  |  | 22.3 |  | 3 | 83.673
B-19322 VIALE 26 | 215 | 3500 PSI | TORRE 2 PILOTE 26 | 2025-05-02 | 5/9/2025 12:00:00 AM | 7 | 24.5 | 23.3 | 95 |  |  | 22.3 |  | 3 | 95.102
B-19322 VIALE 26 | 215 | 3500 PSI | TORRE 2 PILOTE 26 | 2025-05-02 | 5/9/2025 12:00:00 AM | 7 | 24.5 | 23.1 | 94 |  |  | 22.3 |  | 3 | 94.286
B-19322 VIALE 26 | 215 | 3500 PSI | TORRE 2 PILOTE 45 | 2025-05-05 | 5/12/2025 12:00:00 AM | 7 | 24.5 | 15.1 | 61 |  |  | 18.167 |  | 3 | 61.633
B-19322 VIALE 26 | 215 | 3500 PSI | TORRE 2 PILOTE 45 | 2025-05-05 | 5/12/2025 12:00:00 AM | 7 | 24.5 | 17.3 | 71 |  |  | 18.167 |  | 3 | 70.612
B-19322 VIALE 26 | 215 | 3500 PSI | TORRE 2 PILOTE 45 | 2025-05-05 | 5/12/2025 12:00:00 AM | 7 | 24.5 | 22.1 | 90 |  |  | 18.167 |  | 3 | 90.204
B-19322 VIALE 26 | 215 | 3500 PSI | TORRE 2 PILOTE 41 | 2025-05-05 | 5/12/2025 12:00:00 AM | 7 | 24.5 | 21 | 86 |  |  | 20.033 |  | 3 | 85.714
B-19322 VIALE 26 | 215 | 3500 PSI | TORRE 2 PILOTE 41 | 2025-05-05 | 5/12/2025 12:00:00 AM | 7 | 24.5 | 17.4 | 71 |  |  | 20.033 |  | 3 | 71.02
B-19322 VIALE 26 | 215 | 3500 PSI | TORRE 2 PILOTE 41 | 2025-05-05 | 5/12/2025 12:00:00 AM | 7 | 24.5 | 21.7 | 89 |  |  | 20.033 |  | 3 | 88.571
B-19322 VIALE 26 | 215 | 3500 PSI | TORRE 2 PILOTE 75 | 2025-05-06 | 5/13/2025 12:00:00 AM | 7 | 24.5 | 20.2 | 82 |  |  | 20.967 |  | 3 | 82.449
B-19322 VIALE 26 | 215 | 3500 PSI | TORRE 2 PILOTE 75 | 2025-05-06 | 5/13/2025 12:00:00 AM | 7 | 24.5 | 20.3 | 83 |  |  | 20.967 |  | 3 | 82.857
B-19322 VIALE 26 | 215 | 3500 PSI | TORRE 2 PILOTE 75 | 2025-05-06 | 5/13/2025 12:00:00 AM | 7 | 24.5 | 22.4 | 91 |  |  | 20.967 |  | 3 | 91.429
B-19322 VIALE 26 | 0 | 3500 PSI | TORRE 2 PILOTE 75 | 2025-05-10 | 5/17/2025 12:00:00 AM | 7 | 24.5 | 21.9 | 89 |  |  | 22.767 |  | 3 | 89.388
B-19322 VIALE 26 | 0 | 3500 PSI | TORRE 2 PILOTE 75 | 2025-05-10 | 5/17/2025 12:00:00 AM | 7 | 24.5 | 24.5 | 100 |  |  | 22.767 |  | 3 | 100
B-19322 VIALE 26 | 0 | 3500 PSI | TORRE 2 PILOTE 75 | 2025-05-10 | 5/17/2025 12:00:00 AM | 7 | 24.5 | 21.9 | 89 |  |  | 22.767 |  | 3 | 89.388
B-19322 VIALE 26 | 0 | 3500 PSI | TORRE 2 PILOTE 85 | 2025-05-12 | 5/19/2025 12:00:00 AM | 7 | 24.5 | 19.4 | 79 |  |  | 18.733 |  | 3 | 79.184
B-19322 VIALE 26 | 0 | 3500 PSI | TORRE 2 PILOTE 85 | 2025-05-12 | 5/19/2025 12:00:00 AM | 7 | 24.5 | 17 | 69 |  |  | 18.733 |  | 3 | 69.388
B-19322 VIALE 26 | 0 | 3500 PSI | TORRE 2 PILOTE 85 | 2025-05-12 | 5/19/2025 12:00:00 AM | 7 | 24.5 | 19.8 | 81 |  |  | 18.733 |  | 3 | 80.816
B-19322 VIALE 26 | 0 | 3500 PSI | TORRE 2 PILOTE 24 | 2025-05-13 | 5/20/2025 12:00:00 AM | 7 | 24.5 | 24 | 98 |  |  | 22.333 |  | 3 | 97.959
B-19322 VIALE 26 | 0 | 3500 PSI | TORRE 2 PILOTE 24 | 2025-05-13 | 5/20/2025 12:00:00 AM | 7 | 24.5 | 21.9 | 89 |  |  | 22.333 |  | 3 | 89.388
B-19322 VIALE 26 | 0 | 3500 PSI | TORRE 2 PILOTE 24 | 2025-05-13 | 5/20/2025 12:00:00 AM | 7 | 24.5 | 21.1 | 86 |  |  | 22.333 |  | 3 | 86.122
B-19322 VIALE 26 | 203 | 3500 PSI | TORRE 2 PILOTE 80 | 2025-05-21 | 5/28/2025 12:00:00 AM | 7 | 24.5 | 18.5 | 76 |  |  | 18.867 |  | 3 | 75.51
B-19322 VIALE 26 | 203 | 3500 PSI | TORRE 2 PILOTE 80 | 2025-05-21 | 5/28/2025 12:00:00 AM | 7 | 24.5 | 21.3 | 87 |  |  | 18.867 |  | 3 | 86.939
B-19322 VIALE 26 | 203 | 3500 PSI | TORRE 2 PILOTE 80 | 2025-05-21 | 5/28/2025 12:00:00 AM | 7 | 24.5 | 16.8 | 68 |  |  | 18.867 |  | 3 | 68.571
B-19322 VIALE 26 | 203 | 3500 PSI | TORRE 2 PILOTE 44 | 2025-05-20 | 5/27/2025 12:00:00 AM | 7 | 24.5 | 14.6 | 60 |  |  | 14.367 |  | 3 | 59.592
B-19322 VIALE 26 | 203 | 3500 PSI | TORRE 2 PILOTE 44 | 2025-05-20 | 5/27/2025 12:00:00 AM | 7 | 24.5 | 13.9 | 57 |  |  | 14.367 |  | 3 | 56.735
B-19322 VIALE 26 | 203 | 3500 PSI | TORRE 2 PILOTE 44 | 2025-05-20 | 5/27/2025 12:00:00 AM | 7 | 24.5 | 14.6 | 60 |  |  | 14.367 |  | 3 | 59.592
B-19322 VIALE 26 | 203 | 3500 PSI | TORRE 2 PILOTE 82 | 2025-05-27 | 6/3/2025 12:00:00 AM | 7 | 24.5 | 16.2 | 66 |  |  | 16.433 |  | 3 | 66.122
B-19322 VIALE 26 | 203 | 3500 PSI | TORRE 2 PILOTE 82 | 2025-05-27 | 6/3/2025 12:00:00 AM | 7 | 24.5 | 16.8 | 68 |  |  | 16.433 |  | 3 | 68.571
B-19322 VIALE 26 | 203 | 3500 PSI | TORRE 2 PILOTE 82 | 2025-05-27 | 6/3/2025 12:00:00 AM | 7 | 24.5 | 16.3 | 67 |  |  | 16.433 |  | 3 | 66.531
B-19322 VIALE 26 | 203 | 3500 PSI | TORRE 2 PILOTE 74 | 2025-05-28 | 6/4/2025 12:00:00 AM | 7 | 24.5 | 22.9 | 94 |  |  | 20.5 |  | 3 | 93.469
B-19322 VIALE 26 | 203 | 3500 PSI | TORRE 2 PILOTE 74 | 2025-05-28 | 6/4/2025 12:00:00 AM | 7 | 24.5 | 23.4 | 96 |  |  | 20.5 |  | 3 | 95.51
B-19322 VIALE 26 | 203 | 3500 PSI | TORRE 2 PILOTE 74 | 2025-05-28 | 6/4/2025 12:00:00 AM | 7 | 24.5 | 15.2 | 62 |  |  | 20.5 |  | 3 | 62.041
B-19322 VIALE 26 | 203 | 3500 PSI | TORRE 2 PILOTE 76 | 2025-05-29 | 6/5/2025 12:00:00 AM | 7 | 24.5 | 20.5 | 84 |  |  | 18.567 |  | 3 | 83.673
B-19322 VIALE 26 | 203 | 3500 PSI | TORRE 2 PILOTE 76 | 2025-05-29 | 6/5/2025 12:00:00 AM | 7 | 24.5 | 16.4 | 67 |  |  | 18.567 |  | 3 | 66.939
B-19322 VIALE 26 | 203 | 3500 PSI | TORRE 2 PILOTE 76 | 2025-05-29 | 6/5/2025 12:00:00 AM | 7 | 24.5 | 18.8 | 77 |  |  | 18.567 |  | 3 | 76.735
B-19322 VIALE 26 | 177 | 3500 PSI | TORRE 2 PILOTE 28 | 2025-06-04 | 6/11/2025 12:00:00 AM | 7 | 24.5 | 24.2 | 99 |  |  | 24.5 |  | 3 | 98.776
B-19322 VIALE 26 | 177 | 3500 PSI | TORRE 2 PILOTE 28 | 2025-06-04 | 6/11/2025 12:00:00 AM | 7 | 24.5 | 24.6 | 100 |  |  | 24.5 |  | 3 | 100.408
B-19322 VIALE 26 | 177 | 3500 PSI | TORRE 2 PILOTE 28 | 2025-06-04 | 6/11/2025 12:00:00 AM | 7 | 24.5 | 24.7 | 101 |  |  | 24.5 |  | 3 | 100.816
B-19322 VIALE 26 | 203 | 3500 PSI | TORRE 2 PILOTE 30 | 2025-06-05 | 6/12/2025 12:00:00 AM | 7 | 24.5 | 26.6 | 108 |  |  | 28.767 |  | 3 | 108.571
B-19322 VIALE 26 | 203 | 3500 PSI | TORRE 2 PILOTE 30 | 2025-06-05 | 6/12/2025 12:00:00 AM | 7 | 24.5 | 29.7 | 121 |  |  | 28.767 |  | 3 | 121.224
B-19322 VIALE 26 | 203 | 3500 PSI | TORRE 2 PILOTE 30 | 2025-06-05 | 6/12/2025 12:00:00 AM | 7 | 24.5 | 30 | 122 |  |  | 28.767 |  | 3 | 122.449
B-19322 VIALE 26 | 177 | 3500 PSI | TORRE 2 PILOTE 93 | 2025-06-06 | 6/13/2025 12:00:00 AM | 7 | 24.5 | 21.8 | 89 |  |  | 21.967 |  | 3 | 88.98
B-19322 VIALE 26 | 177 | 3500 PSI | TORRE 2 PILOTE 93 | 2025-06-06 | 6/13/2025 12:00:00 AM | 7 | 24.5 | 24 | 98 |  |  | 21.967 |  | 3 | 97.959
B-19322 VIALE 26 | 177 | 3500 PSI | TORRE 2 PILOTE 93 | 2025-06-06 | 6/13/2025 12:00:00 AM | 7 | 24.5 | 20.1 | 82 |  |  | 21.967 |  | 3 | 82.041
B-19322 VIALE 26 | 177 | 3500 PSI | TORRE 2 PILOTE 31 | 2025-06-10 | 6/17/2025 12:00:00 AM | 7 | 24.5 | 20.7 | 84 |  |  | 21.333 |  | 3 | 84.49
B-19322 VIALE 26 | 177 | 3500 PSI | TORRE 2 PILOTE 31 | 2025-06-10 | 6/17/2025 12:00:00 AM | 7 | 24.5 | 22.9 | 94 |  |  | 21.333 |  | 3 | 93.469
B-19322 VIALE 26 | 177 | 3500 PSI | TORRE 2 PILOTE 31 | 2025-06-10 | 6/17/2025 12:00:00 AM | 7 | 24.5 | 20.4 | 83 |  |  | 21.333 |  | 3 | 83.265
B-19322 VIALE 26 | 177 | 3500 PSI | TORRE 2 PILOTE 94-38 | 2025-06-11 | 6/18/2025 12:00:00 AM | 7 | 24.5 | 22.6 | 92 |  |  | 22.9 |  | 3 | 92.245
B-19322 VIALE 26 | 177 | 3500 PSI | TORRE 2 PILOTE 94-38 | 2025-06-11 | 6/18/2025 12:00:00 AM | 7 | 24.5 | 22.5 | 92 |  |  | 22.9 |  | 3 | 91.837
B-19322 VIALE 26 | 177 | 3500 PSI | TORRE 2 PILOTE 94-38 | 2025-06-11 | 6/18/2025 12:00:00 AM | 7 | 24.5 | 23.6 | 96 |  |  | 22.9 |  | 3 | 96.327
B-19322 VIALE 26 | 177 | 3500 PSI | TORRE 2 PILOTE 33-21 | 2025-06-12 | 6/19/2025 12:00:00 AM | 7 | 24.5 | 25.4 | 104 |  |  | 25.467 |  | 3 | 103.673
B-19322 VIALE 26 | 177 | 3500 PSI | TORRE 2 PILOTE 33-21 | 2025-06-12 | 6/19/2025 12:00:00 AM | 7 | 24.5 | 26.2 | 107 |  |  | 25.467 |  | 3 | 106.939
B-19322 VIALE 26 | 177 | 3500 PSI | TORRE 2 PILOTE 33-21 | 2025-06-12 | 6/19/2025 12:00:00 AM | 7 | 24.5 | 24.8 | 101 |  |  | 25.467 |  | 3 | 101.224
B-19322 VIALE 26 | 228 | 3500 PSI | TORRE 2 PILOTE 92 | 2025-06-17 | 6/24/2025 12:00:00 AM | 7 | 24.5 | 19.1 | 78 |  |  | 20.767 |  | 3 | 77.959
B-19322 VIALE 26 | 228 | 3500 PSI | TORRE 2 PILOTE 92 | 2025-06-17 | 6/24/2025 12:00:00 AM | 7 | 24.5 | 21.8 | 89 |  |  | 20.767 |  | 3 | 88.98
B-19322 VIALE 26 | 228 | 3500 PSI | TORRE 2 PILOTE 92 | 2025-06-17 | 6/24/2025 12:00:00 AM | 7 | 24.5 | 21.4 | 87 |  |  | 20.767 |  | 3 | 87.347
B-19322 VIALE 26 | 203 | 3500 PSI | TORRE 2 PILOTE 23-32 | 2025-06-18 | 6/25/2025 12:00:00 AM | 7 | 24.5 | 14.1 | 57 |  |  | 15.167 |  | 3 | 57.551
B-19322 VIALE 26 | 203 | 3500 PSI | TORRE 2 PILOTE 23-32 | 2025-06-18 | 6/25/2025 12:00:00 AM | 7 | 24.5 | 15.1 | 62 |  |  | 15.167 |  | 3 | 61.633
B-19322 VIALE 26 | 203 | 3500 PSI | TORRE 2 PILOTE 23-32 | 2025-06-18 | 6/25/2025 12:00:00 AM | 7 | 24.5 | 16.3 | 67 |  |  | 15.167 |  | 3 | 66.531
B-19322 VIALE 26 | 203 | 3500 PSI | TORRE 2 PILOTE 36-77 | 2025-06-19 | 6/26/2025 12:00:00 AM | 7 | 24.5 | 20.7 | 84 |  |  | 20.4 |  | 3 | 84.49
B-19322 VIALE 26 | 203 | 3500 PSI | TORRE 2 PILOTE 36-77 | 2025-06-19 | 6/26/2025 12:00:00 AM | 7 | 24.5 | 20.2 | 82 |  |  | 20.4 |  | 3 | 82.449
B-19322 VIALE 26 | 203 | 3500 PSI | TORRE 2 PILOTE 36-77 | 2025-06-19 | 6/26/2025 12:00:00 AM | 7 | 24.5 | 20.3 | 83 |  |  | 20.4 |  | 3 | 82.857
B-19322 VIALE 26 | 190.5 | concreto 3500 psi | Torre 2 Pilote 19-17 | 2025-06-25 | 7/2/2025 12:00:00 AM | 7 | 24.5 | 21.4 | 87 |  |  | 21.133 |  | 3 | 87.347
B-19322 VIALE 26 | 190.5 | concreto 3500 psi | Torre 2 Pilote 19-17 | 2025-06-25 | 7/2/2025 12:00:00 AM | 7 | 24.5 | 19.6 | 80 |  |  | 21.133 |  | 3 | 80
B-19322 VIALE 26 | 190.5 | concreto 3500 psi | Torre 2 Pilote 19-17 | 2025-06-25 | 7/2/2025 12:00:00 AM | 7 | 24.5 | 22.4 | 92 |  |  | 21.133 |  | 3 | 91.429
B-19322 VIALE 26 | 228.6 | concreto 3500 psi | Torre 2 Pilote 04-05 | 2025-07-03 | 7/10/2025 12:00:00 AM | 7 | 24.5 | 21.8 | 89 |  |  | 20.7 |  | 3 | 88.98
B-19322 VIALE 26 | 228.6 | concreto 3500 psi | Torre 2 Pilote 04-05 | 2025-07-03 | 7/10/2025 12:00:00 AM | 7 | 24.5 | 19.9 | 81 |  |  | 20.7 |  | 3 | 81.224
B-19322 VIALE 26 | 228.6 | concreto 3500 psi | Torre 2 Pilote 04-05 | 2025-07-03 | 7/10/2025 12:00:00 AM | 7 | 24.5 | 20.4 | 83 |  |  | 20.7 |  | 3 | 83.265
B-19322 VIALE 26 | 209.55 | concreto 3500 psi | Torre 2 Pilote 81-03 | 2025-07-02 | 7/9/2025 12:00:00 AM | 7 | 24.5 | 20.4 | 83 |  |  | 19.567 |  | 3 | 83.265
B-19322 VIALE 26 | 209.55 | concreto 3500 psi | Torre 2 Pilote 81-03 | 2025-07-02 | 7/9/2025 12:00:00 AM | 7 | 24.5 | 20.7 | 84 |  |  | 19.567 |  | 3 | 84.49
B-19322 VIALE 26 | 209.55 | concreto 3500 psi | Torre 2 Pilote 81-03 | 2025-07-02 | 7/9/2025 12:00:00 AM | 7 | 24.5 | 17.6 | 72 |  |  | 19.567 |  | 3 | 71.837
B-19322 VIALE 26 | 196.85 | concreto 3500 psi | Torre 2 Pilote 15-79 | 2025-07-04 | 7/11/2025 12:00:00 AM | 7 | 24.5 | 25.9 | 106 |  |  | 26.6 |  | 3 | 105.714
B-19322 VIALE 26 | 196.85 | concreto 3500 psi | Torre 2 Pilote 15-79 | 2025-07-04 | 7/11/2025 12:00:00 AM | 7 | 24.5 | 27.7 | 113 |  |  | 26.6 |  | 3 | 113.061
B-19322 VIALE 26 | 196.85 | concreto 3500 psi | Torre 2 Pilote 15-79 | 2025-07-04 | 7/11/2025 12:00:00 AM | 7 | 24.5 | 26.2 | 107 |  |  | 26.6 |  | 3 | 106.939
B-19322 VIALE 26 | 177.8 | concreto 3500 psi | Torre 2 Pilote 103 | 2025-07-05 | 7/12/2025 12:00:00 AM | 7 | 24.5 | 24.7 | 101 |  |  | 24.267 |  | 3 | 100.816
B-19322 VIALE 26 | 177.8 | concreto 3500 psi | Torre 2 Pilote 103 | 2025-07-05 | 7/12/2025 12:00:00 AM | 7 | 24.5 | 25.1 | 102 |  |  | 24.267 |  | 3 | 102.449
B-19322 VIALE 26 | 177.8 | concreto 3500 psi | Torre 2 Pilote 103 | 2025-07-05 | 7/12/2025 12:00:00 AM | 7 | 24.5 | 23 | 94 |  |  | 24.267 |  | 3 | 93.878
B-19322 VIALE 26 | 177.8 | concreto 3500 psi | Torre 2 Pilote 14-82 | 2025-07-07 | 7/14/2025 12:00:00 AM | 7 | 24.5 | 25.2 | 103 |  |  | 24.367 |  | 3 | 102.857
B-19322 VIALE 26 | 177.8 | concreto 3500 psi | Torre 2 Pilote 14-82 | 2025-07-07 | 7/14/2025 12:00:00 AM | 7 | 24.5 | 25.3 | 103 |  |  | 24.367 |  | 3 | 103.265
B-19322 VIALE 26 | 177.8 | concreto 3500 psi | Torre 2 Pilote 14-82 | 2025-07-07 | 7/14/2025 12:00:00 AM | 7 | 24.5 | 22.6 | 92 |  |  | 24.367 |  | 3 | 92.245
B-19322 VIALE 26 | 215.9 | concreto 3500 psi | Torre 2 Pilote 100 | 2025-07-08 | 7/15/2025 12:00:00 AM | 7 | 24.5 | 21.6 | 88 |  |  | 22.1 |  | 3 | 88.163
B-19322 VIALE 26 | 215.9 | concreto 3500 psi | Torre 2 Pilote 100 | 2025-07-08 | 7/15/2025 12:00:00 AM | 7 | 24.5 | 23.1 | 94 |  |  | 22.1 |  | 3 | 94.286
B-19322 VIALE 26 | 215.9 | concreto 3500 psi | Torre 2 Pilote 100 | 2025-07-08 | 7/15/2025 12:00:00 AM | 7 | 24.5 | 21.6 | 88 |  |  | 22.1 |  | 3 | 88.163
B-19322 VIALE 26 | 203.2 | concreto 3500 psi | Torre 2 Pilote 101 | 2025-07-08 | 7/15/2025 12:00:00 AM | 7 | 24.5 | 23.5 | 96 |  |  | 24.067 |  | 3 | 95.918
B-19322 VIALE 26 | 203.2 | concreto 3500 psi | Torre 2 Pilote 101 | 2025-07-08 | 7/15/2025 12:00:00 AM | 7 | 24.5 | 24.8 | 101 |  |  | 24.067 |  | 3 | 101.224
B-19322 VIALE 26 | 203.2 | concreto 3500 psi | Torre 2 Pilote 101 | 2025-07-08 | 7/15/2025 12:00:00 AM | 7 | 24.5 | 23.9 | 97 |  |  | 24.067 |  | 3 | 97.551
B-19322 VIALE 26 | 196.85 | concreto 3500 psi | Torre 2 Pilote 102 | 2025-07-09 | 7/16/2025 12:00:00 AM | 7 | 24.5 | 20.9 | 85 |  |  | 20.633 |  | 3 | 85.306
B-19322 VIALE 26 | 196.85 | concreto 3500 psi | Torre 2 Pilote 102 | 2025-07-09 | 7/16/2025 12:00:00 AM | 7 | 24.5 | 20.8 | 85 |  |  | 20.633 |  | 3 | 84.898
B-19322 VIALE 26 | 196.85 | concreto 3500 psi | Torre 2 Pilote 102 | 2025-07-09 | 7/16/2025 12:00:00 AM | 7 | 24.5 | 20.2 | 82 |  |  | 20.633 |  | 3 | 82.449
B-19322 VIALE 26 | 190.5 | concreto 3500 psi | Torre 1 Pilote 09-28 | 2025-07-11 | 7/18/2025 12:00:00 AM | 7 | 24.5 | 16.8 | 69 |  |  | 18.133 |  | 3 | 68.571
B-19322 VIALE 26 | 190.5 | concreto 3500 psi | Torre 1 Pilote 09-28 | 2025-07-11 | 7/18/2025 12:00:00 AM | 7 | 24.5 | 18.6 | 76 |  |  | 18.133 |  | 3 | 75.918
B-19322 VIALE 26 | 190.5 | concreto 3500 psi | Torre 1 Pilote 09-28 | 2025-07-11 | 7/18/2025 12:00:00 AM | 7 | 24.5 | 19 | 77 |  |  | 18.133 |  | 3 | 77.551
B-19322 VIALE 26 | 215.9 | concreto 3500 psi | Torre 2 Pilote 80-50 | 2025-07-10 | 7/17/2025 12:00:00 AM | 7 | 24.5 | 24.7 | 101 |  |  | 23.633 |  | 3 | 100.816
B-19322 VIALE 26 | 215.9 | concreto 3500 psi | Torre 2 Pilote 80-50 | 2025-07-10 | 7/17/2025 12:00:00 AM | 7 | 24.5 | 23.6 | 96 |  |  | 23.633 |  | 3 | 96.327
B-19322 VIALE 26 | 215.9 | concreto 3500 psi | Torre 2 Pilote 80-50 | 2025-07-10 | 7/17/2025 12:00:00 AM | 7 | 24.5 | 22.6 | 92 |  |  | 23.633 |  | 3 | 92.245
B-19322 VIALE 26 | 222.25 | concreto 3000 psi | Torre 1 Pilote 08-70 | 2025-07-15 | 7/22/2025 12:00:00 AM | 7 | 24.5 | 17.4 | 71 |  |  | 15.533 |  | 3 | 71.02
B-19322 VIALE 26 | 222.25 | concreto 3000 psi | Torre 1 Pilote 08-70 | 2025-07-15 | 7/22/2025 12:00:00 AM | 7 | 24.5 | 17 | 69 |  |  | 15.533 |  | 3 | 69.388
B-19322 VIALE 26 | 222.25 | concreto 3000 psi | Torre 1 Pilote 08-70 | 2025-07-15 | 7/22/2025 12:00:00 AM | 7 | 24.5 | 12.2 | 50 |  |  | 15.533 |  | 3 | 49.796
B-19322 VIALE 26 | 190.5 | concreto 3500 psi | Torre 1 Pilote 50-22 | 2025-07-14 | 7/21/2025 12:00:00 AM | 7 | 24.5 | 17.7 | 72 |  |  | 17.567 |  | 3 | 72.245
B-19322 VIALE 26 | 190.5 | concreto 3500 psi | Torre 1 Pilote 50-22 | 2025-07-14 | 7/21/2025 12:00:00 AM | 7 | 24.5 | 17.5 | 71 |  |  | 17.567 |  | 3 | 71.429
B-19322 VIALE 26 | 190.5 | concreto 3500 psi | Torre 1 Pilote 50-22 | 2025-07-14 | 7/21/2025 12:00:00 AM | 7 | 24.5 | 17.5 | 71 |  |  | 17.567 |  | 3 | 71.429
B-19322 VIALE 26 | 177.8 | concreto 3500 psi | Torre 1 Pilote 73 | 2025-07-15 | 7/22/2025 12:00:00 AM | 7 | 24.5 | 13.8 | 56 |  |  | 15.033 |  | 3 | 56.327
B-19322 VIALE 26 | 177.8 | concreto 3500 psi | Torre 1 Pilote 73 | 2025-07-15 | 7/22/2025 12:00:00 AM | 7 | 24.5 | 15.2 | 62 |  |  | 15.033 |  | 3 | 62.041
B-19322 VIALE 26 | 177.8 | concreto 3500 psi | Torre 1 Pilote 73 | 2025-07-15 | 7/22/2025 12:00:00 AM | 7 | 24.5 | 16.1 | 66 |  |  | 15.033 |  | 3 | 65.714
B-19322 VIALE 26 | 196.85 | concreto 3500 psi | Torre 2 Pilote 06-07 | 2025-07-12 | 7/19/2025 12:00:00 AM | 7 | 24.5 | 25.9 | 106 |  |  | 23.867 |  | 3 | 105.714
B-19322 VIALE 26 | 196.85 | concreto 3500 psi | Torre 2 Pilote 06-07 | 2025-07-12 | 7/19/2025 12:00:00 AM | 7 | 24.5 | 22.2 | 90 |  |  | 23.867 |  | 3 | 90.612
B-19322 VIALE 26 | 196.85 | concreto 3500 psi | Torre 2 Pilote 06-07 | 2025-07-12 | 7/19/2025 12:00:00 AM | 7 | 24.5 | 23.5 | 96 |  |  | 23.867 |  | 3 | 95.918
B-19322 VIALE 26 | 228.6 | concreto 3500 psi | Torre 1 Pilote 48-06 | 2025-07-16 | 7/23/2025 12:00:00 AM | 7 | 24.5 | 13.2 | 54 |  |  | 13.467 |  | 3 | 53.878
B-19322 VIALE 26 | 228.6 | concreto 3500 psi | Torre 1 Pilote 48-06 | 2025-07-16 | 7/23/2025 12:00:00 AM | 7 | 24.5 | 12.5 | 51 |  |  | 13.467 |  | 3 | 51.02
B-19322 VIALE 26 | 228.6 | concreto 3500 psi | Torre 1 Pilote 48-06 | 2025-07-16 | 7/23/2025 12:00:00 AM | 7 | 24.5 | 14.7 | 60 |  |  | 13.467 |  | 3 | 60
B-19322 VIALE 26 | 215.9 | concreto 3500 psi | Torre 1 Pilotes 07-61 | 2025-07-22 | 7/29/2025 12:00:00 AM | 7 | 24.5 | 13 | 53 |  |  | 13.4 |  | 3 | 53.061
B-19322 VIALE 26 | 215.9 | concreto 3500 psi | Torre 1 Pilotes 07-61 | 2025-07-22 | 7/29/2025 12:00:00 AM | 7 | 24.5 | 13.4 | 54 |  |  | 13.4 |  | 3 | 54.694
B-19322 VIALE 26 | 215.9 | concreto 3500 psi | Torre 1 Pilotes 07-61 | 2025-07-22 | 7/29/2025 12:00:00 AM | 7 | 24.5 | 13.8 | 56 |  |  | 13.4 |  | 3 | 56.327
B-19322 VIALE 26 | 203.2 | concreto 3500 psi | Torre 1 Pilote 53 | 2025-07-22 | 7/29/2025 12:00:00 AM | 7 | 24.5 | 18.9 | 77 |  |  | 18.933 |  | 3 | 77.143
B-19322 VIALE 26 | 203.2 | concreto 3500 psi | Torre 1 Pilote 53 | 2025-07-22 | 7/29/2025 12:00:00 AM | 7 | 24.5 | 20 | 82 |  |  | 18.933 |  | 3 | 81.633
B-19322 VIALE 26 | 203.2 | concreto 3500 psi | Torre 1 Pilote 53 | 2025-07-22 | 7/29/2025 12:00:00 AM | 7 | 24.5 | 17.9 | 73 |  |  | 18.933 |  | 3 | 73.061
B-19322 VIALE 26 | 177.8 | concreto 3500 psi | Torre 1 Pilote 92-54 | 2025-07-23 | 7/30/2025 12:00:00 AM | 7 | 24.5 | 20.1 | 82 |  |  | 20.033 |  | 3 | 82.041
B-19322 VIALE 26 | 177.8 | concreto 3500 psi | Torre 1 Pilote 92-54 | 2025-07-23 | 7/30/2025 12:00:00 AM | 7 | 24.5 | 21.1 | 86 |  |  | 20.033 |  | 3 | 86.122
B-19322 VIALE 26 | 177.8 | concreto 3500 psi | Torre 1 Pilote 92-54 | 2025-07-23 | 7/30/2025 12:00:00 AM | 7 | 24.5 | 18.9 | 77 |  |  | 20.033 |  | 3 | 77.143
B-19322 VIALE 26 | 190.5 | concreto 3500 psi | Torre 1 Pilote 60 | 2025-07-23 | 7/30/2025 12:00:00 AM | 7 | 24.5 | 13.2 | 54 |  |  | 13.367 |  | 3 | 53.878
B-19322 VIALE 26 | 190.5 | concreto 3500 psi | Torre 1 Pilote 60 | 2025-07-23 | 7/30/2025 12:00:00 AM | 7 | 24.5 | 13 | 53 |  |  | 13.367 |  | 3 | 53.061
B-19322 VIALE 26 | 190.5 | concreto 3500 psi | Torre 1 Pilote 60 | 2025-07-23 | 7/30/2025 12:00:00 AM | 7 | 24.5 | 13.9 | 57 |  |  | 13.367 |  | 3 | 56.735
B-19322 VIALE 26 | 203.2 | concreto 3500 psi | Torre 1 Pilote 51 | 2025-07-24 | 7/31/2025 12:00:00 AM | 7 | 24.5 | 17 | 70 |  |  | 15.5 |  | 3 | 69.388
B-19322 VIALE 26 | 203.2 | concreto 3500 psi | Torre 1 Pilote 51 | 2025-07-24 | 7/31/2025 12:00:00 AM | 7 | 24.5 | 14.8 | 60 |  |  | 15.5 |  | 3 | 60.408
B-19322 VIALE 26 | 203.2 | concreto 3500 psi | Torre 1 Pilote 51 | 2025-07-24 | 7/31/2025 12:00:00 AM | 7 | 24.5 | 14.7 | 60 |  |  | 15.5 |  | 3 | 60
B-19322 VIALE 26 | 228.6 | concreto 3500 psi | Torre 1 Pilote 59-97 | 2025-07-25 | 8/1/2025 12:00:00 AM | 7 | 24.5 | 19.4 | 79 |  |  | 20.367 |  | 3 | 79.184
B-19322 VIALE 26 | 228.6 | concreto 3500 psi | Torre 1 Pilote 59-97 | 2025-07-25 | 8/1/2025 12:00:00 AM | 7 | 24.5 | 20.3 | 83 |  |  | 20.367 |  | 3 | 82.857
B-19322 VIALE 26 | 228.6 | concreto 3500 psi | Torre 1 Pilote 59-97 | 2025-07-25 | 8/1/2025 12:00:00 AM | 7 | 24.5 | 21.4 | 87 |  |  | 20.367 |  | 3 | 87.347
B-19322 VIALE 26 | 184.15 | concreto 3500 psi | Torre 1 Pilotes 11-20 | 2025-07-24 | 7/31/2025 12:00:00 AM | 7 | 24.5 | 16.8 | 68 |  |  | 16.333 |  | 3 | 68.571
B-19322 VIALE 26 | 184.15 | concreto 3500 psi | Torre 1 Pilotes 11-20 | 2025-07-24 | 7/31/2025 12:00:00 AM | 7 | 24.5 | 14.7 | 60 |  |  | 16.333 |  | 3 | 60
B-19322 VIALE 26 | 184.15 | concreto 3500 psi | Torre 1 Pilotes 11-20 | 2025-07-24 | 7/31/2025 12:00:00 AM | 7 | 24.5 | 17.5 | 71 |  |  | 16.333 |  | 3 | 71.429
B-19322 VIALE 26 | 215.9 | concreto 3500 psi | Torre 1 Pilote 23-55 | 2025-07-25 | 8/1/2025 12:00:00 AM | 7 | 24.5 | 21.1 | 86 |  |  | 20.933 |  | 3 | 86.122
B-19322 VIALE 26 | 215.9 | concreto 3500 psi | Torre 1 Pilote 23-55 | 2025-07-25 | 8/1/2025 12:00:00 AM | 7 | 24.5 | 20.8 | 85 |  |  | 20.933 |  | 3 | 84.898
B-19322 VIALE 26 | 215.9 | concreto 3500 psi | Torre 1 Pilote 23-55 | 2025-07-25 | 8/1/2025 12:00:00 AM | 7 | 24.5 | 20.9 | 85 |  |  | 20.933 |  | 3 | 85.306
B-19322 VIALE 26 | 228.6 | concreto 3500 psi | Torre 1 Pilote 46-62 | 2025-07-26 | 8/2/2025 12:00:00 AM | 7 | 24.5 | 18.2 | 74 |  |  | 17.267 |  | 3 | 74.286
B-19322 VIALE 26 | 228.6 | concreto 3500 psi | Torre 1 Pilote 46-62 | 2025-07-26 | 8/2/2025 12:00:00 AM | 7 | 24.5 | 16.5 | 67 |  |  | 17.267 |  | 3 | 67.347
B-19322 VIALE 26 | 228.6 | concreto 3500 psi | Torre 1 Pilote 46-62 | 2025-07-26 | 8/2/2025 12:00:00 AM | 7 | 24.5 | 17.1 | 70 |  |  | 17.267 |  | 3 | 69.796
B-19322 VIALE 26 | 196.85 | concreto 3500 psi | Torre 1 Pilotes 102-91 | 2025-07-28 | 8/4/2025 12:00:00 AM | 7 | 24.5 | 10.7 | 44 |  |  | 10.7 |  | 3 | 43.673
B-19322 VIALE 26 | 196.85 | concreto 3500 psi | Torre 1 Pilotes 102-91 | 2025-07-28 | 8/4/2025 12:00:00 AM | 7 | 24.5 | 10.3 | 42 |  |  | 10.7 |  | 3 | 42.041
B-19322 VIALE 26 | 196.85 | concreto 3500 psi | Torre 1 Pilotes 102-91 | 2025-07-28 | 8/4/2025 12:00:00 AM | 7 | 24.5 | 11.1 | 45 |  |  | 10.7 |  | 3 | 45.306
B-19322 VIALE 26 | 203.2 | concreto 3000 psi | Torre 1 Pilote 96 | 2025-07-29 | 8/5/2025 12:00:00 AM | 7 | 24.5 | 23.7 | 97 |  |  | 22.667 |  | 3 | 96.735
B-19322 VIALE 26 | 203.2 | concreto 3000 psi | Torre 1 Pilote 96 | 2025-07-29 | 8/5/2025 12:00:00 AM | 7 | 24.5 | 21.4 | 87 |  |  | 22.667 |  | 3 | 87.347
B-19322 VIALE 26 | 203.2 | concreto 3000 psi | Torre 1 Pilote 96 | 2025-07-29 | 8/5/2025 12:00:00 AM | 7 | 24.5 | 22.9 | 93 |  |  | 22.667 |  | 3 | 93.469
B-19322 VIALE 26 | 196.85 | concreto 3500 psi | Torre 1 Pilote 90 | 2025-07-30 | 8/6/2025 12:00:00 AM | 7 | 24.5 | 15 | 61 |  |  | 14.5 |  | 3 | 61.224
B-19322 VIALE 26 | 196.85 | concreto 3500 psi | Torre 1 Pilote 90 | 2025-07-30 | 8/6/2025 12:00:00 AM | 7 | 24.5 | 14.2 | 58 |  |  | 14.5 |  | 3 | 57.959
B-19322 VIALE 26 | 196.85 | concreto 3500 psi | Torre 1 Pilote 90 | 2025-07-30 | 8/6/2025 12:00:00 AM | 7 | 24.5 | 14.3 | 58 |  |  | 14.5 |  | 3 | 58.367
B-19322 VIALE 26 | 222.25 | concreto 3500 psi | Torre 1 Pilote 58 | 2025-07-29 | 8/5/2025 12:00:00 AM | 7 | 24.5 | 17.3 | 71 |  |  | 17.167 |  | 3 | 70.612
B-19322 VIALE 26 | 222.25 | concreto 3500 psi | Torre 1 Pilote 58 | 2025-07-29 | 8/5/2025 12:00:00 AM | 7 | 24.5 | 16.9 | 69 |  |  | 17.167 |  | 3 | 68.98
B-19322 VIALE 26 | 222.25 | concreto 3500 psi | Torre 1 Pilote 58 | 2025-07-29 | 8/5/2025 12:00:00 AM | 7 | 24.5 | 17.3 | 70 |  |  | 17.167 |  | 3 | 70.612
B-19322 VIALE 26 | 203.2 | concreto 3500 psi | Torre 1 Pilote 12 | 2025-08-02 | 8/9/2025 12:00:00 AM | 7 | 24.5 | 10.1 | 41 |  |  | 13.067 |  | 3 | 41.224
B-19322 VIALE 26 | 203.2 | concreto 3500 psi | Torre 1 Pilote 12 | 2025-08-02 | 8/9/2025 12:00:00 AM | 7 | 24.5 | 12.7 | 52 |  |  | 13.067 |  | 3 | 51.837
B-19322 VIALE 26 | 203.2 | concreto 3500 psi | Torre 1 Pilote 12 | 2025-08-02 | 8/9/2025 12:00:00 AM | 7 | 24.5 | 16.4 | 67 |  |  | 13.067 |  | 3 | 66.939
B-19322 VIALE 26 | 234.95 | concreto 3500 psi | Torre 2 Pilote 76 | 2025-08-05 | 8/12/2025 12:00:00 AM | 7 | 24.5 | 19.6 | 80 |  |  | 17.6 |  | 3 | 80
B-19322 VIALE 26 | 234.95 | concreto 3500 psi | Torre 2 Pilote 76 | 2025-08-05 | 8/12/2025 12:00:00 AM | 7 | 24.5 | 16.9 | 69 |  |  | 17.6 |  | 3 | 68.98
B-19322 VIALE 26 | 234.95 | concreto 3500 psi | Torre 2 Pilote 76 | 2025-08-05 | 8/12/2025 12:00:00 AM | 7 | 24.5 | 16.3 | 67 |  |  | 17.6 |  | 3 | 66.531
B-19322 VIALE 26 | 215.9 | concreto 3500 psi | Torre 1 Pilote 98 | 2025-08-04 | 8/11/2025 12:00:00 AM | 7 | 24.5 | 12.8 | 52 |  |  | 14.933 |  | 3 | 52.245
B-19322 VIALE 26 | 215.9 | concreto 3500 psi | Torre 1 Pilote 98 | 2025-08-04 | 8/11/2025 12:00:00 AM | 7 | 24.5 | 13.4 | 55 |  |  | 14.933 |  | 3 | 54.694
B-19322 VIALE 26 | 215.9 | concreto 3500 psi | Torre 1 Pilote 98 | 2025-08-04 | 8/11/2025 12:00:00 AM | 7 | 24.5 | 18.6 | 76 |  |  | 14.933 |  | 3 | 75.918
B-19322 VIALE 26 | 203.2 | concreto 3500 psi | Torre 1 Pilote 100 | 2025-08-05 | 8/12/2025 12:00:00 AM | 7 | 24.5 | 17.8 | 73 |  |  | 16.933 |  | 3 | 72.653
B-19322 VIALE 26 | 203.2 | concreto 3500 psi | Torre 1 Pilote 100 | 2025-08-05 | 8/12/2025 12:00:00 AM | 7 | 24.5 | 15.7 | 64 |  |  | 16.933 |  | 3 | 64.082
B-19322 VIALE 26 | 203.2 | concreto 3500 psi | Torre 1 Pilote 100 | 2025-08-05 | 8/12/2025 12:00:00 AM | 7 | 24.5 | 17.3 | 70 |  |  | 16.933 |  | 3 | 70.612
B-19322 VIALE 26 | 190.5 | concreto 3000 psi | Torre 1 Pilote 57 | 2025-08-06 | 8/13/2025 12:00:00 AM | 7 | 24.5 | 19 | 78 |  |  | 22.333 |  | 3 | 77.551
B-19322 VIALE 26 | 190.5 | concreto 3000 psi | Torre 1 Pilote 57 | 2025-08-06 | 8/13/2025 12:00:00 AM | 7 | 24.5 | 19.8 | 81 |  |  | 22.333 |  | 3 | 80.816
B-19322 VIALE 26 | 190.5 | concreto 3000 psi | Torre 1 Pilote 57 | 2025-08-06 | 8/13/2025 12:00:00 AM | 7 | 24.5 | 28.2 | 115 |  |  | 22.333 |  | 3 | 115.102
B-19322 VIALE 26 | 228.6 | concreto 3500 psi | Torre 1 Pilote 45 | 2025-08-08 | 8/15/2025 12:00:00 AM | 7 | 24.5 | 21.9 | 89 |  |  | 23.1 |  | 3 | 89.388
B-19322 VIALE 26 | 228.6 | concreto 3500 psi | Torre 1 Pilote 45 | 2025-08-08 | 8/15/2025 12:00:00 AM | 7 | 24.5 | 23.7 | 97 |  |  | 23.1 |  | 3 | 96.735
B-19322 VIALE 26 | 228.6 | concreto 3500 psi | Torre 1 Pilote 45 | 2025-08-08 | 8/15/2025 12:00:00 AM | 7 | 24.5 | 23.7 | 96 |  |  | 23.1 |  | 3 | 96.735
B-19322 VIALE 26 | 209.55 | concreto 3500 psi | Torre 1 Pilote 74 | 2025-08-08 | 8/15/2025 12:00:00 AM | 7 | 24.5 | 25.3 | 103 |  |  | 25.633 |  | 3 | 103.265
B-19322 VIALE 26 | 209.55 | concreto 3500 psi | Torre 1 Pilote 74 | 2025-08-08 | 8/15/2025 12:00:00 AM | 7 | 24.5 | 25.3 | 103 |  |  | 25.633 |  | 3 | 103.265
B-19322 VIALE 26 | 209.55 | concreto 3500 psi | Torre 1 Pilote 74 | 2025-08-08 | 8/15/2025 12:00:00 AM | 7 | 24.5 | 26.3 | 107 |  |  | 25.633 |  | 3 | 107.347
B-19322 VIALE 26 | 247.65 | concreto 3500 psi | Torre grua Pilote C-3 | 2025-08-09 | 8/16/2025 12:00:00 AM | 7 | 24.5 | 22 | 90 |  |  | 19.633 |  | 3 | 89.796
B-19322 VIALE 26 | 247.65 | concreto 3500 psi | Torre grua Pilote C-3 | 2025-08-09 | 8/16/2025 12:00:00 AM | 7 | 24.5 | 14.5 | 59 |  |  | 19.633 |  | 3 | 59.184
B-19322 VIALE 26 | 247.65 | concreto 3500 psi | Torre grua Pilote C-3 | 2025-08-09 | 8/16/2025 12:00:00 AM | 7 | 24.5 | 22.4 | 91 |  |  | 19.633 |  | 3 | 91.429
B-19322 VIALE 26 | 228.6 | concreto 3500 psi | Torre 1 Pilote 69 | 2025-08-09 | 8/16/2025 12:00:00 AM | 7 | 24.5 | 37 | 151 |  |  | 27.267 |  | 3 | 151.02
B-19322 VIALE 26 | 228.6 | concreto 3500 psi | Torre 1 Pilote 69 | 2025-08-09 | 8/16/2025 12:00:00 AM | 7 | 24.5 | 23.3 | 95 |  |  | 27.267 |  | 3 | 95.102
B-19322 VIALE 26 | 228.6 | concreto 3500 psi | Torre 1 Pilote 69 | 2025-08-09 | 8/16/2025 12:00:00 AM | 7 | 24.5 | 21.5 | 88 |  |  | 27.267 |  | 3 | 87.755
B-19322 VIALE 26 | 209.55 | concreto 3500 psi | Torre grua Pilote B-3 | 2025-08-13 | 8/20/2025 12:00:00 AM | 7 | 24.5 | 13.1 | 53 |  |  | 14.667 |  | 3 | 53.469
B-19322 VIALE 26 | 209.55 | concreto 3500 psi | Torre grua Pilote B-3 | 2025-08-13 | 8/20/2025 12:00:00 AM | 7 | 24.5 | 18.5 | 75 |  |  | 14.667 |  | 3 | 75.51
B-19322 VIALE 26 | 209.55 | concreto 3500 psi | Torre grua Pilote B-3 | 2025-08-13 | 8/20/2025 12:00:00 AM | 7 | 24.5 | 12.4 | 50 |  |  | 14.667 |  | 3 | 50.612
B-19322 VIALE 26 | 203.2 | concreto 3000 psi | Torre 1 Pilote 43 | 2025-08-13 | 8/20/2025 12:00:00 AM | 7 | 24.5 | 12.2 | 50 |  |  | 14.8 |  | 3 | 49.796
B-19322 VIALE 26 | 203.2 | concreto 3000 psi | Torre 1 Pilote 43 | 2025-08-13 | 8/20/2025 12:00:00 AM | 7 | 24.5 | 12.2 | 50 |  |  | 14.8 |  | 3 | 49.796
B-19322 VIALE 26 | 203.2 | concreto 3000 psi | Torre 1 Pilote 43 | 2025-08-13 | 8/20/2025 12:00:00 AM | 7 | 24.5 | 20 | 81 |  |  | 14.8 |  | 3 | 81.633
B-19322 VIALE 26 | 215.9 | concreto 3500 psi | Torre 1 Pilote 29 | 2025-08-14 | 8/21/2025 12:00:00 AM | 7 | 24.5 | 20.7 | 85 |  |  | 20.3 |  | 3 | 84.49
B-19322 VIALE 26 | 215.9 | concreto 3500 psi | Torre 1 Pilote 29 | 2025-08-14 | 8/21/2025 12:00:00 AM | 7 | 24.5 | 19.9 | 81 |  |  | 20.3 |  | 3 | 81.224
B-19322 VIALE 26 | 215.9 | concreto 3500 psi | Torre 1 Pilote 29 | 2025-08-14 | 8/21/2025 12:00:00 AM | 7 | 24.5 | 20.3 | 83 |  |  | 20.3 |  | 3 | 82.857
B-19322 VIALE 26 | 203.2 | concreto 3500 psi | Torre 1 Pilote 101 | 2025-08-14 | 8/21/2025 12:00:00 AM | 7 | 24.5 | 25.6 | 104 |  |  | 25.033 |  | 3 | 104.49
B-19322 VIALE 26 | 203.2 | concreto 3500 psi | Torre 1 Pilote 101 | 2025-08-14 | 8/21/2025 12:00:00 AM | 7 | 24.5 | 25.1 | 103 |  |  | 25.033 |  | 3 | 102.449
B-19322 VIALE 26 | 203.2 | concreto 3500 psi | Torre 1 Pilote 101 | 2025-08-14 | 8/21/2025 12:00:00 AM | 7 | 24.5 | 24.4 | 100 |  |  | 25.033 |  | 3 | 99.592
B-19322 VIALE 26 | 177.8 | concreto 3500 psi | Torre 1 Pilote 99 | 2025-08-14 | 8/21/2025 12:00:00 AM | 7 | 24.5 | 20.8 | 85 |  |  | 22 |  | 3 | 84.898
B-19322 VIALE 26 | 177.8 | concreto 3500 psi | Torre 1 Pilote 99 | 2025-08-14 | 8/21/2025 12:00:00 AM | 7 | 24.5 | 23.3 | 95 |  |  | 22 |  | 3 | 95.102
B-19322 VIALE 26 | 177.8 | concreto 3500 psi | Torre 1 Pilote 99 | 2025-08-14 | 8/21/2025 12:00:00 AM | 7 | 24.5 | 21.9 | 89 |  |  | 22 |  | 3 | 89.388
B-19322 VIALE 26 | 190.5 | concreto 3500 psi | Torre 1 Pilote 63 | 2025-08-21 | 8/28/2025 12:00:00 AM | 7 | 24.5 | 22.5 | 92 |  |  | 21.767 |  | 3 | 91.837
B-19322 VIALE 26 | 190.5 | concreto 3500 psi | Torre 1 Pilote 63 | 2025-08-21 | 8/28/2025 12:00:00 AM | 7 | 24.5 | 21.6 | 88 |  |  | 21.767 |  | 3 | 88.163
B-19322 VIALE 26 | 190.5 | concreto 3500 psi | Torre 1 Pilote 63 | 2025-08-21 | 8/28/2025 12:00:00 AM | 7 | 24.5 | 21.2 | 87 |  |  | 21.767 |  | 3 | 86.531
B-19322 VIALE 26 | 203.2 | concreto 3500 psi | Torre 1 Pilote 14 | 2025-08-21 | 8/28/2025 12:00:00 AM | 7 | 24.5 | 25.6 | 105 |  |  | 25.333 |  | 3 | 104.49
B-19322 VIALE 26 | 203.2 | concreto 3500 psi | Torre 1 Pilote 14 | 2025-08-21 | 8/28/2025 12:00:00 AM | 7 | 24.5 | 24.7 | 101 |  |  | 25.333 |  | 3 | 100.816
B-19322 VIALE 26 | 203.2 | concreto 3500 psi | Torre 1 Pilote 14 | 2025-08-21 | 8/28/2025 12:00:00 AM | 7 | 24.5 | 25.7 | 105 |  |  | 25.333 |  | 3 | 104.898
B-19322 VIALE 26 | 222.25 | concreto 3500 psi | Torre 1 Pilote 86 | 2025-08-27 | 9/3/2025 12:00:00 AM | 7 | 24.5 | 31.5 | 128 |  |  | 22.467 |  | 3 | 128.571
B-19322 VIALE 26 | 222.25 | concreto 3500 psi | Torre 1 Pilote 86 | 2025-08-27 | 9/3/2025 12:00:00 AM | 7 | 24.5 | 16.6 | 68 |  |  | 22.467 |  | 3 | 67.755
B-19322 VIALE 26 | 222.25 | concreto 3500 psi | Torre 1 Pilote 86 | 2025-08-27 | 9/3/2025 12:00:00 AM | 7 | 24.5 | 19.3 | 79 |  |  | 22.467 |  | 3 | 78.776
B-19322 VIALE 26 | 215.9 | concreto 3500 psi | Torre 1 Pilote 64 | 2025-08-26 | 9/2/2025 12:00:00 AM | 7 | 24.5 | 18.6 | 76 |  |  | 18.633 |  | 3 | 75.918
B-19322 VIALE 26 | 215.9 | concreto 3500 psi | Torre 1 Pilote 64 | 2025-08-26 | 9/2/2025 12:00:00 AM | 7 | 24.5 | 18 | 74 |  |  | 18.633 |  | 3 | 73.469
B-19322 VIALE 26 | 215.9 | concreto 3500 psi | Torre 1 Pilote 64 | 2025-08-26 | 9/2/2025 12:00:00 AM | 7 | 24.5 | 19.3 | 79 |  |  | 18.633 |  | 3 | 78.776
B-19322 VIALE 26 | 203.2 | concreto 3500 psi | Torre 1 Pilote 38 | 2025-08-26 | 9/2/2025 12:00:00 AM | 7 | 24.5 | 21.1 | 86 |  |  | 22.033 |  | 3 | 86.122
B-19322 VIALE 26 | 203.2 | concreto 3500 psi | Torre 1 Pilote 38 | 2025-08-26 | 9/2/2025 12:00:00 AM | 7 | 24.5 | 23.3 | 95 |  |  | 22.033 |  | 3 | 95.102
B-19322 VIALE 26 | 203.2 | concreto 3500 psi | Torre 1 Pilote 38 | 2025-08-26 | 9/2/2025 12:00:00 AM | 7 | 24.5 | 21.7 | 88 |  |  | 22.033 |  | 3 | 88.571
B-19322 VIALE 26 | 215.9 | concreto 3500 psi | Torre grua Pilote A-1 | 2025-08-26 | 9/2/2025 12:00:00 AM | 7 | 24.5 | 19.7 | 80 |  |  | 21.533 |  | 3 | 80.408
B-19322 VIALE 26 | 215.9 | concreto 3500 psi | Torre grua Pilote A-1 | 2025-08-26 | 9/2/2025 12:00:00 AM | 7 | 24.5 | 23.9 | 98 |  |  | 21.533 |  | 3 | 97.551
B-19322 VIALE 26 | 215.9 | concreto 3500 psi | Torre grua Pilote A-1 | 2025-08-26 | 9/2/2025 12:00:00 AM | 7 | 24.5 | 21 | 86 |  |  | 21.533 |  | 3 | 85.714
B-19322 VIALE 26 | 215.9 | concreto 3500 psi | Torre 1 Pilote 77 | 2025-08-27 | 9/3/2025 12:00:00 AM | 7 | 24.5 | 18.2 | 74 |  |  | 18.233 |  | 3 | 74.286
B-19322 VIALE 26 | 215.9 | concreto 3500 psi | Torre 1 Pilote 77 | 2025-08-27 | 9/3/2025 12:00:00 AM | 7 | 24.5 | 18 | 73 |  |  | 18.233 |  | 3 | 73.469
B-19322 VIALE 26 | 215.9 | concreto 3500 psi | Torre 1 Pilote 77 | 2025-08-27 | 9/3/2025 12:00:00 AM | 7 | 24.5 | 18.5 | 75 |  |  | 18.233 |  | 3 | 75.51
B-19322 VIALE 26 | 222.25 | concreto 3500 psi | Torre 1 Pilote 88 | 2025-08-28 | 9/4/2025 12:00:00 AM | 7 | 24.5 | 18.2 | 74 |  |  | 17.633 |  | 3 | 74.286
B-19322 VIALE 26 | 222.25 | concreto 3500 psi | Torre 1 Pilote 88 | 2025-08-28 | 9/4/2025 12:00:00 AM | 7 | 24.5 | 17.6 | 72 |  |  | 17.633 |  | 3 | 71.837
B-19322 VIALE 26 | 222.25 | concreto 3500 psi | Torre 1 Pilote 88 | 2025-08-28 | 9/4/2025 12:00:00 AM | 7 | 24.5 | 17.1 | 70 |  |  | 17.633 |  | 3 | 69.796
B-19322 VIALE 26 | 184.15 | concreto 3500 psi | Torre grua Pilote C-1 | 2025-08-28 | 9/4/2025 12:00:00 AM | 7 | 24.5 | 23.6 | 96 |  |  | 24.267 |  | 3 | 96.327
B-19322 VIALE 26 | 184.15 | concreto 3500 psi | Torre grua Pilote C-1 | 2025-08-28 | 9/4/2025 12:00:00 AM | 7 | 24.5 | 23.7 | 97 |  |  | 24.267 |  | 3 | 96.735
B-19322 VIALE 26 | 184.15 | concreto 3500 psi | Torre grua Pilote C-1 | 2025-08-28 | 9/4/2025 12:00:00 AM | 7 | 24.5 | 25.5 | 104 |  |  | 24.267 |  | 3 | 104.082
B-19322 VIALE 26 | 203.2 | concreto 3500 psi | Torre 1 Pilote 34 | 2025-08-29 | 9/5/2025 12:00:00 AM | 7 | 24.5 | 17.8 | 72 |  |  | 17.1 |  | 3 | 72.653
B-19322 VIALE 26 | 203.2 | concreto 3500 psi | Torre 1 Pilote 34 | 2025-08-29 | 9/5/2025 12:00:00 AM | 7 | 24.5 | 16.5 | 67 |  |  | 17.1 |  | 3 | 67.347
B-19322 VIALE 26 | 203.2 | concreto 3500 psi | Torre 1 Pilote 34 | 2025-08-29 | 9/5/2025 12:00:00 AM | 7 | 24.5 | 17 | 69 |  |  | 17.1 |  | 3 | 69.388
B-19322 VIALE 26 | 228.6 | concreto 3500 psi | Torre 1 Pilote 35 | 2025-08-29 | 9/5/2025 12:00:00 AM | 7 | 24.5 | 20.6 | 84 |  |  | 20.067 |  | 3 | 84.082
B-19322 VIALE 26 | 228.6 | concreto 3500 psi | Torre 1 Pilote 35 | 2025-08-29 | 9/5/2025 12:00:00 AM | 7 | 24.5 | 20 | 82 |  |  | 20.067 |  | 3 | 81.633
B-19322 VIALE 26 | 228.6 | concreto 3500 psi | Torre 1 Pilote 35 | 2025-08-29 | 9/5/2025 12:00:00 AM | 7 | 24.5 | 19.6 | 80 |  |  | 20.067 |  | 3 | 80
B-19322 VIALE 26 | 177.8 | concreto 3500 psi | Torre 1 Pilote 31 | 2025-08-30 | 9/6/2025 12:00:00 AM | 7 | 24.5 | 23.3 | 95 |  |  | 23.1 |  | 3 | 95.102
B-19322 VIALE 26 | 177.8 | concreto 3500 psi | Torre 1 Pilote 31 | 2025-08-30 | 9/6/2025 12:00:00 AM | 7 | 24.5 | 23.4 | 95 |  |  | 23.1 |  | 3 | 95.51
B-19322 VIALE 26 | 177.8 | concreto 3500 psi | Torre 1 Pilote 31 | 2025-08-30 | 9/6/2025 12:00:00 AM | 7 | 24.5 | 22.6 | 92 |  |  | 23.1 |  | 3 | 92.245
B-19322 VIALE 26 | 209.55 | concreto 3500 psi | Torre grua Pilote A-2 | 2025-09-01 | 9/8/2025 12:00:00 AM | 7 | 24.5 | 22.3 | 91 |  |  | 23.5 |  | 3 | 91.02
B-19322 VIALE 26 | 209.55 | concreto 3500 psi | Torre grua Pilote A-2 | 2025-09-01 | 9/8/2025 12:00:00 AM | 7 | 24.5 | 24.1 | 98 |  |  | 23.5 |  | 3 | 98.367
B-19322 VIALE 26 | 209.55 | concreto 3500 psi | Torre grua Pilote A-2 | 2025-09-01 | 9/8/2025 12:00:00 AM | 7 | 24.5 | 24.1 | 98 |  |  | 23.5 |  | 3 | 98.367
B-19322 VIALE 26 | 228.6 | concreto 3000 psi | Torre 1 Pilote 39 | 2025-09-01 | 9/8/2025 12:00:00 AM | 7 | 24.5 | 18 | 74 |  |  | 18.9 |  | 3 | 73.469
B-19322 VIALE 26 | 228.6 | concreto 3000 psi | Torre 1 Pilote 39 | 2025-09-01 | 9/8/2025 12:00:00 AM | 7 | 24.5 | 19 | 78 |  |  | 18.9 |  | 3 | 77.551
B-19322 VIALE 26 | 228.6 | concreto 3000 psi | Torre 1 Pilote 39 | 2025-09-01 | 9/8/2025 12:00:00 AM | 7 | 24.5 | 19.7 | 80 |  |  | 18.9 |  | 3 | 80.408
B-19322 VIALE 26 | 222.25 | concreto 3500 psi | Torre 1 Pilote 34 | 2025-09-02 | 9/9/2025 12:00:00 AM | 7 | 24.5 | 16 | 65 |  |  | 16.567 |  | 3 | 65.306
B-19322 VIALE 26 | 222.25 | concreto 3500 psi | Torre 1 Pilote 34 | 2025-09-02 | 9/9/2025 12:00:00 AM | 7 | 24.5 | 16.4 | 67 |  |  | 16.567 |  | 3 | 66.939
B-19322 VIALE 26 | 222.25 | concreto 3500 psi | Torre 1 Pilote 34 | 2025-09-02 | 9/9/2025 12:00:00 AM | 7 | 24.5 | 17.3 | 71 |  |  | 16.567 |  | 3 | 70.612
B-19322 VIALE 26 | 190.5 | concreto 3500 psi | Torre 1 Pilote 24 | 2025-09-02 | 9/9/2025 12:00:00 AM | 7 | 24.5 | 15.1 | 62 |  |  | 16.967 |  | 3 | 61.633
B-19322 VIALE 26 | 190.5 | concreto 3500 psi | Torre 1 Pilote 24 | 2025-09-02 | 9/9/2025 12:00:00 AM | 7 | 24.5 | 17.1 | 70 |  |  | 16.967 |  | 3 | 69.796
B-19322 VIALE 26 | 190.5 | concreto 3500 psi | Torre 1 Pilote 24 | 2025-09-02 | 9/9/2025 12:00:00 AM | 7 | 24.5 | 18.7 | 76 |  |  | 16.967 |  | 3 | 76.327
B-19322 VIALE 26 | 203.2 | concreto 3500 psi | Torre grua Pilote B-1 | 2025-09-03 | 9/10/2025 12:00:00 AM | 7 | 24.5 | 23.7 | 96 |  |  | 23.4 |  | 3 | 96.735
B-19322 VIALE 26 | 203.2 | concreto 3500 psi | Torre grua Pilote B-1 | 2025-09-03 | 9/10/2025 12:00:00 AM | 7 | 24.5 | 24.6 | 100 |  |  | 23.4 |  | 3 | 100.408
B-19322 VIALE 26 | 203.2 | concreto 3500 psi | Torre grua Pilote B-1 | 2025-09-03 | 9/10/2025 12:00:00 AM | 7 | 24.5 | 21.9 | 89 |  |  | 23.4 |  | 3 | 89.388
B-19322 VIALE 26 | 222.25 | concreto 3500 psi | Torre 1 Pilote 40 | 2025-09-03 | 9/10/2025 12:00:00 AM | 7 | 24.5 | 18.3 | 75 |  |  | 18.7 |  | 3 | 74.694
B-19322 VIALE 26 | 222.25 | concreto 3500 psi | Torre 1 Pilote 40 | 2025-09-03 | 9/10/2025 12:00:00 AM | 7 | 24.5 | 19.5 | 80 |  |  | 18.7 |  | 3 | 79.592
B-19322 VIALE 26 | 222.25 | concreto 3500 psi | Torre 1 Pilote 40 | 2025-09-03 | 9/10/2025 12:00:00 AM | 7 | 24.5 | 18.3 | 75 |  |  | 18.7 |  | 3 | 74.694
B-19322 VIALE 26 | 228.6 | concreto 3500 psi | Torre 1 Pilote 84 | 2025-09-06 | 9/13/2025 12:00:00 AM | 7 | 24.5 | 15.5 | 63 |  |  | 17.5 |  | 3 | 63.265
B-19322 VIALE 26 | 228.6 | concreto 3500 psi | Torre 1 Pilote 84 | 2025-09-06 | 9/13/2025 12:00:00 AM | 7 | 24.5 | 19 | 78 |  |  | 17.5 |  | 3 | 77.551
B-19322 VIALE 26 | 228.6 | concreto 3500 psi | Torre 1 Pilote 84 | 2025-09-06 | 9/13/2025 12:00:00 AM | 7 | 24.5 | 18 | 74 |  |  | 17.5 |  | 3 | 73.469
B-19322 VIALE 26 | 215.9 | concreto 3500 psi | Torre 1 Pilote 15 | 2025-09-08 | 9/15/2025 12:00:00 AM | 7 | 24.5 | 11.9 | 49 |  |  | 11.833 |  | 3 | 48.571
B-19322 VIALE 26 | 215.9 | concreto 3500 psi | Torre 1 Pilote 15 | 2025-09-08 | 9/15/2025 12:00:00 AM | 7 | 24.5 | 13.1 | 54 |  |  | 11.833 |  | 3 | 53.469
B-19322 VIALE 26 | 215.9 | concreto 3500 psi | Torre 1 Pilote 15 | 2025-09-08 | 9/15/2025 12:00:00 AM | 7 | 24.5 | 10.5 | 43 |  |  | 11.833 |  | 3 | 42.857
B-19322 VIALE 26 | 215.9 | concreto 3500 psi | Torre 1 Pilote 25 | 2025-09-08 | 9/15/2025 12:00:00 AM | 7 | 24.5 | 19.2 | 78 |  |  | 19.167 |  | 3 | 78.367
B-19322 VIALE 26 | 215.9 | concreto 3500 psi | Torre 1 Pilote 25 | 2025-09-08 | 9/15/2025 12:00:00 AM | 7 | 24.5 | 19.6 | 80 |  |  | 19.167 |  | 3 | 80
B-19322 VIALE 26 | 215.9 | concreto 3500 psi | Torre 1 Pilote 25 | 2025-09-08 | 9/15/2025 12:00:00 AM | 7 | 24.5 | 18.7 | 76 |  |  | 19.167 |  | 3 | 76.327
B-19322 VIALE 26 | 215.9 | concreto 3500 psi | Torre 2 Pilote 30 (Adicional) | 2025-09-10 | 9/17/2025 12:00:00 AM | 7 | 24.5 | 12.7 | 52 |  |  | 11.633 |  | 3 | 51.837
B-19322 VIALE 26 | 215.9 | concreto 3500 psi | Torre 2 Pilote 30 (Adicional) | 2025-09-10 | 9/17/2025 12:00:00 AM | 7 | 24.5 | 10.9 | 44 |  |  | 11.633 |  | 3 | 44.49
B-19322 VIALE 26 | 215.9 | concreto 3500 psi | Torre 2 Pilote 30 (Adicional) | 2025-09-10 | 9/17/2025 12:00:00 AM | 7 | 24.5 | 11.3 | 46 |  |  | 11.633 |  | 3 | 46.122
B-19322 VIALE 26 | 203.2 | concreto 3500 psi | Torre 1 Pilote 36 | 2025-09-10 | 9/17/2025 12:00:00 AM | 7 | 24.5 | 19.9 | 81 |  |  | 19.267 |  | 3 | 81.224
B-19322 VIALE 26 | 203.2 | concreto 3500 psi | Torre 1 Pilote 36 | 2025-09-10 | 9/17/2025 12:00:00 AM | 7 | 24.5 | 19.5 | 80 |  |  | 19.267 |  | 3 | 79.592
B-19322 VIALE 26 | 203.2 | concreto 3500 psi | Torre 1 Pilote 36 | 2025-09-10 | 9/17/2025 12:00:00 AM | 7 | 24.5 | 18.4 | 75 |  |  | 19.267 |  | 3 | 75.102
B-19322 VIALE 26 | 228.6 | concreto 3000 psi | Torre 2 Pilote 60 (Adicional) | 2025-09-11 | 9/18/2025 12:00:00 AM | 7 | 24.5 | 19.9 | 81 |  |  | 19.633 |  | 3 | 81.224
B-19322 VIALE 26 | 228.6 | concreto 3000 psi | Torre 2 Pilote 60 (Adicional) | 2025-09-11 | 9/18/2025 12:00:00 AM | 7 | 24.5 | 18.8 | 77 |  |  | 19.633 |  | 3 | 76.735
B-19322 VIALE 26 | 228.6 | concreto 3000 psi | Torre 2 Pilote 60 (Adicional) | 2025-09-11 | 9/18/2025 12:00:00 AM | 7 | 24.5 | 20.2 | 82 |  |  | 19.633 |  | 3 | 82.449
B-19322 VIALE 26 | 215.9 | concreto 3500 psi | Torre 2 Pilote 53 (Adicional) | 2025-09-11 | 9/18/2025 12:00:00 AM | 7 | 24.5 | 20.4 | 83 |  |  | 20.033 |  | 3 | 83.265
B-19322 VIALE 26 | 215.9 | concreto 3500 psi | Torre 2 Pilote 53 (Adicional) | 2025-09-11 | 9/18/2025 12:00:00 AM | 7 | 24.5 | 20 | 82 |  |  | 20.033 |  | 3 | 81.633
B-19322 VIALE 26 | 215.9 | concreto 3500 psi | Torre 2 Pilote 53 (Adicional) | 2025-09-11 | 9/18/2025 12:00:00 AM | 7 | 24.5 | 19.7 | 80 |  |  | 20.033 |  | 3 | 80.408
B-19322 VIALE 26 | 215.9 | concreto 3500 psi | Torre 1 Pilote 37 | 2025-09-12 | 9/19/2025 12:00:00 AM | 7 | 24.5 | 24.5 | 100 |  |  | 25.933 |  | 3 | 100
B-19322 VIALE 26 | 215.9 | concreto 3500 psi | Torre 1 Pilote 37 | 2025-09-12 | 9/19/2025 12:00:00 AM | 7 | 24.5 | 25.7 | 105 |  |  | 25.933 |  | 3 | 104.898
B-19322 VIALE 26 | 215.9 | concreto 3500 psi | Torre 1 Pilote 37 | 2025-09-12 | 9/19/2025 12:00:00 AM | 7 | 24.5 | 27.6 | 112 |  |  | 25.933 |  | 3 | 112.653
B-19322 VIALE 26 | 203.2 | concreto 3500 psi | Torre 1 Pilote 83 | 2025-09-12 | 9/19/2025 12:00:00 AM | 7 | 24.5 | 27 | 110 |  |  | 25.067 |  | 3 | 110.204
B-19322 VIALE 26 | 203.2 | concreto 3500 psi | Torre 1 Pilote 83 | 2025-09-12 | 9/19/2025 12:00:00 AM | 7 | 24.5 | 24.6 | 100 |  |  | 25.067 |  | 3 | 100.408
B-19322 VIALE 26 | 203.2 | concreto 3500 psi | Torre 1 Pilote 83 | 2025-09-12 | 9/19/2025 12:00:00 AM | 7 | 24.5 | 23.6 | 96 |  |  | 25.067 |  | 3 | 96.327
B-19322 VIALE 26 | 196.85 | concreto 3500 psi | Torre 1 Pilote 05 | 2025-09-13 | 9/20/2025 12:00:00 AM | 7 | 24.5 | 18.4 | 75 |  |  | 17.967 |  | 3 | 75.102
B-19322 VIALE 26 | 196.85 | concreto 3500 psi | Torre 1 Pilote 05 | 2025-09-13 | 9/20/2025 12:00:00 AM | 7 | 24.5 | 16.8 | 68 |  |  | 17.967 |  | 3 | 68.571
B-19322 VIALE 26 | 196.85 | concreto 3500 psi | Torre 1 Pilote 05 | 2025-09-13 | 9/20/2025 12:00:00 AM | 7 | 24.5 | 18.7 | 76 |  |  | 17.967 |  | 3 | 76.327
B-19322 VIALE 26 | 196.85 | concreto 3500 psi | Torre 1 Pilote 16 | 2025-09-15 | 9/22/2025 12:00:00 AM | 7 | 24.5 | 23.1 | 94 |  |  | 23.3 |  | 3 | 94.286
B-19322 VIALE 26 | 196.85 | concreto 3500 psi | Torre 1 Pilote 16 | 2025-09-15 | 9/22/2025 12:00:00 AM | 7 | 24.5 | 23.5 | 96 |  |  | 23.3 |  | 3 | 95.918
B-19322 VIALE 26 | 196.85 | concreto 3500 psi | Torre 1 Pilote 16 | 2025-09-15 | 9/22/2025 12:00:00 AM | 7 | 24.5 | 23.3 | 95 |  |  | 23.3 |  | 3 | 95.102
B-19322 VIALE 26 | 215.9 | concreto 3000 psi | Torre 1 Pilote 19 | 2025-09-16 | 9/23/2025 12:00:00 AM | 7 | 24.5 | 22.1 | 90 |  |  | 22.067 |  | 3 | 90.204
B-19322 VIALE 26 | 215.9 | concreto 3000 psi | Torre 1 Pilote 19 | 2025-09-16 | 9/23/2025 12:00:00 AM | 7 | 24.5 | 22.8 | 93 |  |  | 22.067 |  | 3 | 93.061
B-19322 VIALE 26 | 215.9 | concreto 3000 psi | Torre 1 Pilote 19 | 2025-09-16 | 9/23/2025 12:00:00 AM | 7 | 24.5 | 21.3 | 87 |  |  | 22.067 |  | 3 | 86.939
B-19322 VIALE 26 | 215.9 | concreto 3500 psi | Torre 1 Pilote 27 | 2025-09-16 | 9/23/2025 12:00:00 AM | 7 | 24.5 | 22.9 | 94 |  |  | 20.233 |  | 3 | 93.469
B-19322 VIALE 26 | 215.9 | concreto 3500 psi | Torre 1 Pilote 27 | 2025-09-16 | 9/23/2025 12:00:00 AM | 7 | 24.5 | 20.9 | 85 |  |  | 20.233 |  | 3 | 85.306
B-19322 VIALE 26 | 215.9 | concreto 3500 psi | Torre 1 Pilote 27 | 2025-09-16 | 9/23/2025 12:00:00 AM | 7 | 24.5 | 16.9 | 69 |  |  | 20.233 |  | 3 | 68.98
B-19322 VIALE 26 | 215.9 | concreto 3500 psi | Torre 1 Pilote 26 | 2025-09-18 | 9/25/2025 12:00:00 AM | 7 | 24.5 | 14.9 | 61 |  |  | 14.933 |  | 3 | 60.816
B-19322 VIALE 26 | 215.9 | concreto 3500 psi | Torre 1 Pilote 26 | 2025-09-18 | 9/25/2025 12:00:00 AM | 7 | 24.5 | 14.9 | 61 |  |  | 14.933 |  | 3 | 60.816
B-19322 VIALE 26 | 215.9 | concreto 3500 psi | Torre 1 Pilote 26 | 2025-09-18 | 9/25/2025 12:00:00 AM | 7 | 24.5 | 15 | 61 |  |  | 14.933 |  | 3 | 61.224
B-19322 VIALE 26 | 228 | concreto 3500 psi | Torre 1 Pilote 18 | 2025-09-22 | 9/29/2025 12:00:00 AM | 7 | 24.5 | 20 | 82 |  |  | 17.2 |  | 3 | 81.633
B-19322 VIALE 26 | 228 | concreto 3500 psi | Torre 1 Pilote 18 | 2025-09-22 | 9/29/2025 12:00:00 AM | 7 | 24.5 | 12.4 | 51 |  |  | 17.2 |  | 3 | 50.612
B-19322 VIALE 26 | 228 | concreto 3500 psi | Torre 1 Pilote 18 | 2025-09-22 | 9/29/2025 12:00:00 AM | 7 | 24.5 | 19.2 | 78 |  |  | 17.2 |  | 3 | 78.367
B-19322 VIALE 26 | 203 | concreto 3500 psi | Torre 1 Pilote 17 | 2025-09-24 | 10/1/2025 12:00:00 AM | 7 | 24.5 | 19.8 | 81 |  |  | 21.467 |  | 3 | 80.816
B-19322 VIALE 26 | 203 | concreto 3500 psi | Torre 1 Pilote 17 | 2025-09-24 | 10/1/2025 12:00:00 AM | 7 | 24.5 | 22.9 | 94 |  |  | 21.467 |  | 3 | 93.469
B-19322 VIALE 26 | 203 | concreto 3500 psi | Torre 1 Pilote 17 | 2025-09-24 | 10/1/2025 12:00:00 AM | 7 | 24.5 | 21.7 | 89 |  |  | 21.467 |  | 3 | 88.571
B-19322 VIALE 26 | 228 | concreto 3500 psi | Torre 1 Pilote 94 | 2025-09-25 | 10/2/2025 12:00:00 AM | 7 | 24.5 | 20.4 | 83 |  |  | 19 |  | 3 | 83.265
B-19322 VIALE 26 | 228 | concreto 3500 psi | Torre 1 Pilote 94 | 2025-09-25 | 10/2/2025 12:00:00 AM | 7 | 24.5 | 19.5 | 79 |  |  | 19 |  | 3 | 79.592
B-19322 VIALE 26 | 228 | concreto 3500 psi | Torre 1 Pilote 94 | 2025-09-25 | 10/2/2025 12:00:00 AM | 7 | 24.5 | 17.1 | 70 |  |  | 19 |  | 3 | 69.796
B-19322 VIALE 26 | 228.6 | concreto 3500 psi | Torre 1 Pilote 04 | 2025-09-27 | 10/4/2025 12:00:00 AM | 7 | 24.5 | 19.8 | 81 |  |  | 19.567 |  | 3 | 80.816
B-19322 VIALE 26 | 228.6 | concreto 3500 psi | Torre 1 Pilote 04 | 2025-09-27 | 10/4/2025 12:00:00 AM | 7 | 24.5 | 19.4 | 79 |  |  | 19.567 |  | 3 | 79.184
B-19322 VIALE 26 | 228.6 | concreto 3500 psi | Torre 1 Pilote 04 | 2025-09-27 | 10/4/2025 12:00:00 AM | 7 | 24.5 | 19.5 | 80 |  |  | 19.567 |  | 3 | 79.592
B-19322 VIALE 26 | 228.6 | concreto 3500 psi | Torre 2 Pilote 74 (Adicional) | 2025-09-29 | 10/6/2025 12:00:00 AM | 7 | 24.5 | 15.6 | 64 |  |  | 14.033 |  | 3 | 63.673
B-19322 VIALE 26 | 228.6 | concreto 3500 psi | Torre 2 Pilote 74 (Adicional) | 2025-09-29 | 10/6/2025 12:00:00 AM | 7 | 24.5 | 16.5 | 67 |  |  | 14.033 |  | 3 | 67.347
B-19322 VIALE 26 | 228.6 | concreto 3500 psi | Torre 2 Pilote 74 (Adicional) | 2025-09-29 | 10/6/2025 12:00:00 AM | 7 | 24.5 | 10 | 41 |  |  | 14.033 |  | 3 | 40.816
B-19322 VIALE 26 | 215.9 | concreto 3500 psi | Torre 2 Pilote 39 (Adicional) | 2025-10-01 | 10/8/2025 12:00:00 AM | 7 | 24.5 | 17 | 69 |  |  | 17.567 |  | 3 | 69.388
B-19322 VIALE 26 | 215.9 | concreto 3500 psi | Torre 2 Pilote 39 (Adicional) | 2025-10-01 | 10/8/2025 12:00:00 AM | 7 | 24.5 | 17.4 | 71 |  |  | 17.567 |  | 3 | 71.02
B-19322 VIALE 26 | 215.9 | concreto 3500 psi | Torre 2 Pilote 39 (Adicional) | 2025-10-01 | 10/8/2025 12:00:00 AM | 7 | 24.5 | 18.3 | 75 |  |  | 17.567 |  | 3 | 74.694
B-19322 VIALE 26 | 215.9 | concreto 3500 psi | Torre 1 Pilote 47 (adicinal) | 2025-10-16 | 10/23/2025 12:00:00 AM | 7 | 24.5 | 11.9 | 49 |  |  | 15.667 |  | 3 | 48.571
B-19322 VIALE 26 | 215.9 | concreto 3500 psi | Torre 1 Pilote 47 (adicinal) | 2025-10-16 | 10/23/2025 12:00:00 AM | 7 | 24.5 | 19.2 | 78 |  |  | 15.667 |  | 3 | 78.367
B-19322 VIALE 26 | 215.9 | concreto 3500 psi | Torre 1 Pilote 47 (adicinal) | 2025-10-16 | 10/23/2025 12:00:00 AM | 7 | 24.5 | 15.9 | 65 |  |  | 15.667 |  | 3 | 64.898
B-19322 VIALE 26 | 209.55 | concreto 3500 psi | Torre 1 Pilote 21 (Adiciona) | 2025-10-17 | 10/24/2025 12:00:00 AM | 7 | 24.5 | 21.9 | 90 |  |  | 22.9 |  | 3 | 89.388
B-19322 VIALE 26 | 209.55 | concreto 3500 psi | Torre 1 Pilote 21 (Adiciona) | 2025-10-17 | 10/24/2025 12:00:00 AM | 7 | 24.5 | 23.8 | 97 |  |  | 22.9 |  | 3 | 97.143
B-19322 VIALE 26 | 209.55 | concreto 3500 psi | Torre 1 Pilote 21 (Adiciona) | 2025-10-17 | 10/24/2025 12:00:00 AM | 7 | 24.5 | 23 | 94 |  |  | 22.9 |  | 3 | 93.878
B-19322 VIALE 26 | 254 | Concreto tremie 3500 PSI | Torre 1 Pilote 36 (adicinal) | 2025-10-21 | 10/28/2025 12:00:00 AM | 7 | 24.5 | 18.9 | 77 |  |  | 18.667 |  | 3 | 77.143
B-19322 VIALE 26 | 254 | Concreto tremie 3500 PSI | Torre 1 Pilote 36 (adicinal) | 2025-10-21 | 10/28/2025 12:00:00 AM | 7 | 24.5 | 18.7 | 76 |  |  | 18.667 |  | 3 | 76.327
B-19322 VIALE 26 | 254 | Concreto tremie 3500 PSI | Torre 1 Pilote 36 (adicinal) | 2025-10-21 | 10/28/2025 12:00:00 AM | 7 | 24.5 | 18.4 | 75 |  |  | 18.667 |  | 3 | 75.102
B-19322 VIALE 26 | 184 | Concreto tremie 3500 PSI | Torre 1 Pilote 2 (adicinal) | 2025-10-22 | 10/29/2025 12:00:00 AM | 7 | 24.5 | 24.6 | 100 |  |  | 24.7 |  | 3 | 100.408
B-19322 VIALE 26 | 184 | Concreto tremie 3500 PSI | Torre 1 Pilote 2 (adicinal) | 2025-10-22 | 10/29/2025 12:00:00 AM | 7 | 24.5 | 23.9 | 98 |  |  | 24.7 |  | 3 | 97.551
B-19322 VIALE 26 | 184 | Concreto tremie 3500 PSI | Torre 1 Pilote 2 (adicinal) | 2025-10-22 | 10/29/2025 12:00:00 AM | 7 | 24.5 | 25.6 | 104 |  |  | 24.7 |  | 3 | 104.49
B-19322 VIALE 26 | 203 | Concreto tremie 3500 PSI | Torre 1 Pilote 15 (adicinal) | 2025-10-23 | 10/30/2025 12:00:00 AM | 7 | 24.5 | 24 | 98 |  |  | 25.633 |  | 3 | 97.959
B-19322 VIALE 26 | 203 | Concreto tremie 3500 PSI | Torre 1 Pilote 15 (adicinal) | 2025-10-23 | 10/30/2025 12:00:00 AM | 7 | 24.5 | 24.8 | 101 |  |  | 25.633 |  | 3 | 101.224
B-19322 VIALE 26 | 203 | Concreto tremie 3500 PSI | Torre 1 Pilote 15 (adicinal) | 2025-10-23 | 10/30/2025 12:00:00 AM | 7 | 24.5 | 28.1 | 114 |  |  | 25.633 |  | 3 | 114.694
B-19322 VIALE 26 | 222 | Concreto tremie 3500 PSI | Torre 1 Pilote 3 (adicinal) | 2025-10-23 | 10/30/2025 12:00:00 AM | 7 | 24.5 | 14.4 | 59 |  |  | 15.6 |  | 3 | 58.776
B-19322 VIALE 26 | 222 | Concreto tremie 3500 PSI | Torre 1 Pilote 3 (adicinal) | 2025-10-23 | 10/30/2025 12:00:00 AM | 7 | 24.5 | 16.6 | 68 |  |  | 15.6 |  | 3 | 67.755
B-19322 VIALE 26 | 222 | Concreto tremie 3500 PSI | Torre 1 Pilote 3 (adicinal) | 2025-10-23 | 10/30/2025 12:00:00 AM | 7 | 24.5 | 15.8 | 64 |  |  | 15.6 |  | 3 | 64.49
B-19322 VIALE 26 | 165.1 | concreto 3000 psi | Tapa cubierta tanque potable | 2025-07-10 | 7/17/2025 12:00:00 AM | 7 | 21 | 44.8 | 213 |  |  | 45 |  | 3 | 213.333
B-19322 VIALE 26 | 165.1 | concreto 3000 psi | Tapa cubierta tanque potable | 2025-07-10 | 7/17/2025 12:00:00 AM | 7 | 21 | 45.6 | 217 |  |  | 45 |  | 3 | 217.143
B-19322 VIALE 26 | 165.1 | concreto 3000 psi | Tapa cubierta tanque potable | 2025-07-10 | 7/17/2025 12:00:00 AM | 7 | 21 | 44.6 | 212 |  |  | 45 |  | 3 | 212.381
B-19322 VIALE 26 | 158.75 | concreto 3000 psi | Tapa tanque suministro | 2025-07-24 | 7/31/2025 12:00:00 AM | 7 | 21 | 34.3 | 164 |  |  | 35.9 |  | 3 | 163.333
B-19322 VIALE 26 | 158.75 | concreto 3000 psi | Tapa tanque suministro | 2025-07-24 | 7/31/2025 12:00:00 AM | 7 | 21 | 35.3 | 168 |  |  | 35.9 |  | 3 | 168.095
B-19322 VIALE 26 | 158.75 | concreto 3000 psi | Tapa tanque suministro | 2025-07-24 | 7/31/2025 12:00:00 AM | 7 | 21 | 38.1 | 181 |  |  | 35.9 |  | 3 | 181.429
B-19322 VIALE 26 | 127 | concreto 3000 psi | Dado torregrua | 2025-09-29 | 10/6/2025 12:00:00 AM | 7 | 21 | 20 | 95 |  |  | 19.633 |  | 3 | 95.238
B-19322 VIALE 26 | 127 | concreto 3000 psi | Dado torregrua | 2025-09-29 | 10/6/2025 12:00:00 AM | 7 | 21 | 19.9 | 95 |  |  | 19.633 |  | 3 | 94.762
B-19322 VIALE 26 | 127 | concreto 3000 psi | Dado torregrua | 2025-09-29 | 10/6/2025 12:00:00 AM | 7 | 21 | 19 | 91 |  |  | 19.633 |  | 3 | 90.476
B-19322 VIALE 26 | 177.8 | concreto 3000 psi | VC-21 (F-J), VC-05 (1-3), VC-22 (D-F) | 2025-10-08 | 10/15/2025 12:00:00 AM | 7 | 21 | 10.3 | 49 |  |  | 12.767 |  | 3 | 49.048
B-19322 VIALE 26 | 177.8 | concreto 3000 psi | VC-21 (F-J), VC-05 (1-3), VC-22 (D-F) | 2025-10-08 | 10/15/2025 12:00:00 AM | 7 | 21 | 15.8 | 75 |  |  | 12.767 |  | 3 | 75.238
B-19322 VIALE 26 | 177.8 | concreto 3000 psi | VC-21 (F-J), VC-05 (1-3), VC-22 (D-F) | 2025-10-08 | 10/15/2025 12:00:00 AM | 7 | 21 | 12.2 | 58 |  |  | 12.767 |  | 3 | 58.095
B-19322 VIALE 26 | 190.5 | concreto 3000 psi | VC-20 (A-B), VC-23 (B-D), VC-01 (2-4), VC-24 y VC-26 (F-J), VC-14 (1-2), VC-15 (2-3) | 2025-10-08 | 10/15/2025 12:00:00 AM | 7 | 21 | 10.5 | 50 |  |  | 11.367 |  | 3 | 50
B-19322 VIALE 26 | 190.5 | concreto 3000 psi | VC-20 (A-B), VC-23 (B-D), VC-01 (2-4), VC-24 y VC-26 (F-J), VC-14 (1-2), VC-15 (2-3) | 2025-10-08 | 10/15/2025 12:00:00 AM | 7 | 21 | 14.3 | 68 |  |  | 11.367 |  | 3 | 68.095
B-19322 VIALE 26 | 190.5 | concreto 3000 psi | VC-20 (A-B), VC-23 (B-D), VC-01 (2-4), VC-24 y VC-26 (F-J), VC-14 (1-2), VC-15 (2-3) | 2025-10-08 | 10/15/2025 12:00:00 AM | 7 | 21 | 9.3 | 44 |  |  | 11.367 |  | 3 | 44.286
B-19322 VIALE 26 | 184.15 | concreto 3000 psi | VC-24 (eje 7 entre J-H) | 2025-10-16 | 10/23/2025 12:00:00 AM | 7 | 21 | 7.3 | 35 |  |  | 9.333 |  | 3 | 34.762
B-19322 VIALE 26 | 184.15 | concreto 3000 psi | VC-24 (eje 7 entre J-H) | 2025-10-16 | 10/23/2025 12:00:00 AM | 7 | 21 | 8.3 | 39 |  |  | 9.333 |  | 3 | 39.524
B-19322 VIALE 26 | 184.15 | concreto 3000 psi | VC-24 (eje 7 entre J-H) | 2025-10-16 | 10/23/2025 12:00:00 AM | 7 | 21 | 12.4 | 59 |  |  | 9.333 |  | 3 | 59.048
B-19322 VIALE 26 | 165.1 | concreto 3000 psi | VC-26 (A-D) | 2025-10-16 | 10/23/2025 12:00:00 AM | 7 | 21 | 14 | 66 |  |  | 12.867 |  | 3 | 66.667
B-19322 VIALE 26 | 165.1 | concreto 3000 psi | VC-26 (A-D) | 2025-10-16 | 10/23/2025 12:00:00 AM | 7 | 21 | 13.4 | 64 |  |  | 12.867 |  | 3 | 63.81
B-19322 VIALE 26 | 165.1 | concreto 3000 psi | VC-26 (A-D) | 2025-10-16 | 10/23/2025 12:00:00 AM | 7 | 21 | 11.2 | 53 |  |  | 12.867 |  | 3 | 53.333
B-19322 VIALE 26 | 165.1 | concreto 3000 psi | Torre 1 (cim. fosos ascensores) | 2025-10-18 | 10/25/2025 12:00:00 AM | 7 | 21 | 19.7 | 94 |  |  | 22.333 |  | 3 | 93.81
B-19322 VIALE 26 | 165.1 | concreto 3000 psi | Torre 1 (cim. fosos ascensores) | 2025-10-18 | 10/25/2025 12:00:00 AM | 7 | 21 | 20.8 | 99 |  |  | 22.333 |  | 3 | 99.048
B-19322 VIALE 26 | 165.1 | concreto 3000 psi | Torre 1 (cim. fosos ascensores) | 2025-10-18 | 10/25/2025 12:00:00 AM | 7 | 21 | 26.5 | 126 |  |  | 22.333 |  | 3 | 126.19
B-19322 VIALE 26 | 178 | Concreto bombeable 3000 PSI | V.C Torre 2 Eje 10 entrre H y J | 2025-10-23 | 10/30/2025 12:00:00 AM | 7 | 21 | 16.5 | 78 |  |  | 16.567 |  | 3 | 78.571
B-19322 VIALE 26 | 178 | Concreto bombeable 3000 PSI | V.C Torre 2 Eje 10 entrre H y J | 2025-10-23 | 10/30/2025 12:00:00 AM | 7 | 21 | 16.7 | 79 |  |  | 16.567 |  | 3 | 79.524
B-19322 VIALE 26 | 178 | Concreto bombeable 3000 PSI | V.C Torre 2 Eje 10 entrre H y J | 2025-10-23 | 10/30/2025 12:00:00 AM | 7 | 21 | 16.5 | 78 |  |  | 16.567 |  | 3 | 78.571
B-19322 VIALE 26 | 140 | Concreto bombeable 3000 PSI | V.C Torre 2 Eje 12 entrre A y C | 2025-10-23 | 10/30/2025 12:00:00 AM | 7 | 21 | 18.2 | 86 |  |  | 17.667 |  | 3 | 86.667
B-19322 VIALE 26 | 140 | Concreto bombeable 3000 PSI | V.C Torre 2 Eje 12 entrre A y C | 2025-10-23 | 10/30/2025 12:00:00 AM | 7 | 21 | 17.7 | 84 |  |  | 17.667 |  | 3 | 84.286
B-19322 VIALE 26 | 140 | Concreto bombeable 3000 PSI | V.C Torre 2 Eje 12 entrre A y C | 2025-10-23 | 10/30/2025 12:00:00 AM | 7 | 21 | 17.1 | 82 |  |  | 17.667 |  | 3 | 81.429
B-19322 VIALE 26 | 190.5 | concreto 3000 psi | PLACA CONTRAPISO EJE 6 A 9 ENTRE A-D | 2025-11-01 | 11/8/2025 12:00:00 AM | 7 | 21 | 21.3 | 101 | PLACA | B-19322 VIALE 26_PLACA_21.0_7 | 21.633 |  | 3 | 101.429
B-19322 VIALE 26 | 190.5 | concreto 3000 psi | PLACA CONTRAPISO EJE 6 A 9 ENTRE A-D | 2025-11-01 | 11/8/2025 12:00:00 AM | 7 | 21 | 22.2 | 106 | PLACA | B-19322 VIALE 26_PLACA_21.0_7 | 21.633 |  | 3 | 105.714
B-19322 VIALE 26 | 190.5 | concreto 3000 psi | PLACA CONTRAPISO EJE 6 A 9 ENTRE A-D | 2025-11-01 | 11/8/2025 12:00:00 AM | 7 | 21 | 21.4 | 102 | PLACA | B-19322 VIALE 26_PLACA_21.0_7 | 21.633 |  | 3 | 101.905
B-19322 VIALE 26 | 203.2 | 3000 PSI | VIGA CIMENTACION T1 EJE 12 ENTRE A Y D VC 17, VC 11 | 2025-11-08 | 11/15/2025 12:00:00 AM | 7 | 21 | 19.1 | 91 |  |  | 16.367 |  | 3 | 90.952
B-19322 VIALE 26 | 203.2 | 3000 PSI | VIGA CIMENTACION T1 EJE 12 ENTRE A Y D VC 17, VC 11 | 2025-11-08 | 11/15/2025 12:00:00 AM | 7 | 21 | 11.1 | 53 |  |  | 16.367 |  | 3 | 52.857
B-19322 VIALE 26 | 203.2 | 3000 PSI | VIGA CIMENTACION T1 EJE 12 ENTRE A Y D VC 17, VC 11 | 2025-11-08 | 11/15/2025 12:00:00 AM | 7 | 21 | 18.9 | 90 |  |  | 16.367 |  | 3 | 90
B-19322 VIALE 26 | 177.8 | 3000 PSI | VIGA CIMENTACION T1 EJE 12 ENTRE I Y J VC 17, VC 01 | 2025-11-08 | 11/15/2025 12:00:00 AM | 7 | 21 | 16.7 | 80 |  |  | 18.767 |  | 3 | 79.524
B-19322 VIALE 26 | 177.8 | 3000 PSI | VIGA CIMENTACION T1 EJE 12 ENTRE I Y J VC 17, VC 01 | 2025-11-08 | 11/15/2025 12:00:00 AM | 7 | 21 | 19.9 | 95 |  |  | 18.767 |  | 3 | 94.762
B-19322 VIALE 26 | 177.8 | 3000 PSI | VIGA CIMENTACION T1 EJE 12 ENTRE I Y J VC 17, VC 01 | 2025-11-08 | 11/15/2025 12:00:00 AM | 7 | 21 | 19.7 | 94 |  |  | 18.767 |  | 3 | 93.81
B-19322 VIALE 26 | 165.1 | 3000 PSI | VIGA CIMENTACION T1 EJE 09 ENTRE J Y H VC 16, VC 04 | 2025-11-13 | 11/20/2025 12:00:00 AM | 7 | 21 | 20.3 | 97 |  |  | 18.5 |  | 3 | 96.667
B-19322 VIALE 26 | 165.1 | 3000 PSI | VIGA CIMENTACION T1 EJE 09 ENTRE J Y H VC 16, VC 04 | 2025-11-13 | 11/20/2025 12:00:00 AM | 7 | 21 | 17.4 | 83 |  |  | 18.5 |  | 3 | 82.857
B-19322 VIALE 26 | 165.1 | 3000 PSI | VIGA CIMENTACION T1 EJE 09 ENTRE J Y H VC 16, VC 04 | 2025-11-13 | 11/20/2025 12:00:00 AM | 7 | 21 | 17.8 | 85 |  |  | 18.5 |  | 3 | 84.762
B-19322 VIALE 26 | 171.45 | 3000 PSI | VIGA CIMENTACION T1 EJE 11 ENTRE A Y F VC 16 | 2025-11-13 | 11/20/2025 12:00:00 AM | 7 | 21 | 18.2 | 87 |  |  | 17.533 |  | 3 | 86.667
B-19322 VIALE 26 | 171.45 | 3000 PSI | VIGA CIMENTACION T1 EJE 11 ENTRE A Y F VC 16 | 2025-11-13 | 11/20/2025 12:00:00 AM | 7 | 21 | 17.3 | 82 |  |  | 17.533 |  | 3 | 82.381
B-19322 VIALE 26 | 171.45 | 3000 PSI | VIGA CIMENTACION T1 EJE 11 ENTRE A Y F VC 16 | 2025-11-13 | 11/20/2025 12:00:00 AM | 7 | 21 | 17.1 | 81 |  |  | 17.533 |  | 3 | 81.429
B-19322 VIALE 26 | 190.5 | 3000 PSI | PLCA CIMENTACION T1 EJE 15 AL 12 ENTRE A Y J | 2025-11-19 | 11/26/2025 12:00:00 AM | 7 | 21 | 16.5 | 79 |  |  | 14 |  | 3 | 78.571
B-19322 VIALE 26 | 190.5 | 3000 PSI | PLCA CIMENTACION T1 EJE 15 AL 12 ENTRE A Y J | 2025-11-19 | 11/26/2025 12:00:00 AM | 7 | 21 | 12.7 | 60 |  |  | 14 |  | 3 | 60.476
B-19322 VIALE 26 | 190.5 | 3000 PSI | PLCA CIMENTACION T1 EJE 15 AL 12 ENTRE A Y J | 2025-11-19 | 11/26/2025 12:00:00 AM | 7 | 21 | 12.8 | 61 |  |  | 14 |  | 3 | 60.952
B-19322 VIALE 26 | 177.8 | 3000 PSI | PLACA PISO | 2025-11-19 | 11/26/2025 12:00:00 AM | 7 | 21 | 17.3 | 83 | PLACA | B-19322 VIALE 26_PLACA_21.0_7 | 16.867 |  | 3 | 82.381
B-19322 VIALE 26 | 177.8 | 3000 PSI | PLACA PISO | 2025-11-19 | 11/26/2025 12:00:00 AM | 7 | 21 | 14.7 | 70 | PLACA | B-19322 VIALE 26_PLACA_21.0_7 | 16.867 |  | 3 | 70
B-19322 VIALE 26 | 177.8 | 3000 PSI | PLACA PISO | 2025-11-19 | 11/26/2025 12:00:00 AM | 7 | 21 | 18.6 | 88 | PLACA | B-19322 VIALE 26_PLACA_21.0_7 | 16.867 |  | 3 | 88.571
B-19322 VIALE 26 | 177.8 | 3000 PSI | VIGAS CIMENTACION T1 EJES 07 ENTRE A y E VC 16, VC 04 | 2025-11-20 | 11/27/2025 12:00:00 AM | 7 | 21 | 16 | 76 |  |  | 15.833 |  | 3 | 76.19
B-19322 VIALE 26 | 177.8 | 3000 PSI | VIGAS CIMENTACION T1 EJES 07 ENTRE A y E VC 16, VC 04 | 2025-11-20 | 11/27/2025 12:00:00 AM | 7 | 21 | 15.1 | 72 |  |  | 15.833 |  | 3 | 71.905
B-19322 VIALE 26 | 177.8 | 3000 PSI | VIGAS CIMENTACION T1 EJES 07 ENTRE A y E VC 16, VC 04 | 2025-11-20 | 11/27/2025 12:00:00 AM | 7 | 21 | 16.4 | 78 |  |  | 15.833 |  | 3 | 78.095
B-19322 VIALE 26 | 152.4 | 3000 PSI | VIGAS CIMENTACION T1 EJE 05 ENTRE J y F V16, VC 04 | 2025-11-20 | 11/27/2025 12:00:00 AM | 7 | 21 | 21 | 100 |  |  | 19.9 |  | 3 | 100
B-19322 VIALE 26 | 152.4 | 3000 PSI | VIGAS CIMENTACION T1 EJE 05 ENTRE J y F V16, VC 04 | 2025-11-20 | 11/27/2025 12:00:00 AM | 7 | 21 | 19.3 | 92 |  |  | 19.9 |  | 3 | 91.905
B-19322 VIALE 26 | 152.4 | 3000 PSI | VIGAS CIMENTACION T1 EJE 05 ENTRE J y F V16, VC 04 | 2025-11-20 | 11/27/2025 12:00:00 AM | 7 | 21 | 19.4 | 92 |  |  | 19.9 |  | 3 | 92.381
B-19322 VIALE 26 | 152.4 | 3000 PSI | PLACA PISO 2 EJE 12 y 15 ENTRE A y J | 2025-11-21 | 11/28/2025 12:00:00 AM | 7 | 21 | 21.4 | 102 | PLACA | B-19322 VIALE 26_PLACA_21.0_7 | 20.567 |  | 3 | 101.905
B-19322 VIALE 26 | 152.4 | 3000 PSI | PLACA PISO 2 EJE 12 y 15 ENTRE A y J | 2025-11-21 | 11/28/2025 12:00:00 AM | 7 | 21 | 21.1 | 100 | PLACA | B-19322 VIALE 26_PLACA_21.0_7 | 20.567 |  | 3 | 100.476
B-19322 VIALE 26 | 152.4 | 3000 PSI | PLACA PISO 2 EJE 12 y 15 ENTRE A y J | 2025-11-21 | 11/28/2025 12:00:00 AM | 7 | 21 | 19.2 | 91 | PLACA | B-19322 VIALE 26_PLACA_21.0_7 | 20.567 |  | 3 | 91.429
B-19322 VIALE 26 | 177.8 | 3000 PSI | PLACA CIMENTACION EJE 12 AL 11 ENTRE A y J | 2025-11-24 | 12/1/2025 12:00:00 AM | 7 | 21 | 17.1 | 82 | PLACA | B-19322 VIALE 26_PLACA_21.0_7 | 17.167 |  | 3 | 81.429
B-19322 VIALE 26 | 177.8 | 3000 PSI | PLACA CIMENTACION EJE 12 AL 11 ENTRE A y J | 2025-11-24 | 12/1/2025 12:00:00 AM | 7 | 21 | 17.1 | 81 | PLACA | B-19322 VIALE 26_PLACA_21.0_7 | 17.167 |  | 3 | 81.429
B-19322 VIALE 26 | 177.8 | 3000 PSI | PLACA CIMENTACION EJE 12 AL 11 ENTRE A y J | 2025-11-24 | 12/1/2025 12:00:00 AM | 7 | 21 | 17.3 | 82 | PLACA | B-19322 VIALE 26_PLACA_21.0_7 | 17.167 |  | 3 | 82.381
B-19322 VIALE 26 | 152.4 | 3000 PSI | PLA PISO 2 EJE 12 AL 10 ENTRE A y J | 2025-11-25 | 12/2/2025 12:00:00 AM | 7 | 21 | 15.5 | 74 |  |  | 18.333 |  | 3 | 73.81
B-19322 VIALE 26 | 152.4 | 3000 PSI | PLA PISO 2 EJE 12 AL 10 ENTRE A y J | 2025-11-25 | 12/2/2025 12:00:00 AM | 7 | 21 | 16.9 | 80 |  |  | 18.333 |  | 3 | 80.476
B-19322 VIALE 26 | 152.4 | 3000 PSI | PLA PISO 2 EJE 12 AL 10 ENTRE A y J | 2025-11-25 | 12/2/2025 12:00:00 AM | 7 | 21 | 22.6 | 107 |  |  | 18.333 |  | 3 | 107.619
B-19322 VIALE 26 | 133.35 | 3000 PSI | PLA PISO 2 EJE 8 AL 10 ENTRE A y J | 2025-11-26 | 12/3/2025 12:00:00 AM | 7 | 21 | 21.6 | 103 |  |  | 20.567 |  | 3 | 102.857
B-19322 VIALE 26 | 133.35 | 3000 PSI | PLA PISO 2 EJE 8 AL 10 ENTRE A y J | 2025-11-26 | 12/3/2025 12:00:00 AM | 7 | 21 | 20.2 | 96 |  |  | 20.567 |  | 3 | 96.19
B-19322 VIALE 26 | 133.35 | 3000 PSI | PLA PISO 2 EJE 8 AL 10 ENTRE A y J | 2025-11-26 | 12/3/2025 12:00:00 AM | 7 | 21 | 19.9 | 95 |  |  | 20.567 |  | 3 | 94.762
B-19322 VIALE 26 | 177.8 | 3000 PSI | PLACA CIMENTACION T1- EJE 09 AL 06 ENTRE A y J | 2025-11-27 | 12/4/2025 12:00:00 AM | 7 | 21 | 20.4 | 97 | PLACA | B-19322 VIALE 26_PLACA_21.0_7 | 20.267 |  | 3 | 97.143
B-19322 VIALE 26 | 177.8 | 3000 PSI | PLACA CIMENTACION T1- EJE 09 AL 06 ENTRE A y J | 2025-11-27 | 12/4/2025 12:00:00 AM | 7 | 21 | 19.4 | 92 | PLACA | B-19322 VIALE 26_PLACA_21.0_7 | 20.267 |  | 3 | 92.381
B-19322 VIALE 26 | 177.8 | 3000 PSI | PLACA CIMENTACION T1- EJE 09 AL 06 ENTRE A y J | 2025-11-27 | 12/4/2025 12:00:00 AM | 7 | 21 | 21 | 100 | PLACA | B-19322 VIALE 26_PLACA_21.0_7 | 20.267 |  | 3 | 100
B-19322 VIALE 26 | 165.1 | 3000 PSI | PLACA PISO 2 EJE 08 AL 06 ENTRE AYJ | 2025-11-28 | 12/5/2025 12:00:00 AM | 7 | 21 | 25.3 | 120 | PLACA | B-19322 VIALE 26_PLACA_21.0_7 | 23.933 |  | 3 | 120.476
B-19322 VIALE 26 | 165.1 | 3000 PSI | PLACA PISO 2 EJE 08 AL 06 ENTRE AYJ | 2025-11-28 | 12/5/2025 12:00:00 AM | 7 | 21 | 23.3 | 111 | PLACA | B-19322 VIALE 26_PLACA_21.0_7 | 23.933 |  | 3 | 110.952
B-19322 VIALE 26 | 165.1 | 3000 PSI | PLACA PISO 2 EJE 08 AL 06 ENTRE AYJ | 2025-11-28 | 12/5/2025 12:00:00 AM | 7 | 21 | 23.2 | 110 | PLACA | B-19322 VIALE 26_PLACA_21.0_7 | 23.933 |  | 3 | 110.476
B-19322 VIALE 26 | 165 | 3000 PSI | PLACA PISO 2 EJE 04 AL 06 AYJ | 2025-11-29 | 12/6/2025 12:00:00 AM | 7 | 21 | 12.6 | 60 | PLACA | B-19322 VIALE 26_PLACA_21.0_7 | 14.767 |  | 3 | 60
B-19322 VIALE 26 | 165 | 3000 PSI | PLACA PISO 2 EJE 04 AL 06 AYJ | 2025-11-29 | 12/6/2025 12:00:00 AM | 7 | 21 | 20 | 95 | PLACA | B-19322 VIALE 26_PLACA_21.0_7 | 14.767 |  | 3 | 95.238
B-19322 VIALE 26 | 165 | 3000 PSI | PLACA PISO 2 EJE 04 AL 06 AYJ | 2025-11-29 | 12/6/2025 12:00:00 AM | 7 | 21 | 11.7 | 56 | PLACA | B-19322 VIALE 26_PLACA_21.0_7 | 14.767 |  | 3 | 55.714
B-19322 VIALE 26 | 177.8 | 3000 PSI | VIGAS CIMENTACION T1- EJE 03 AL 06 ENTRE A y J VC 16 VC17 | 2025-12-01 | 12/8/2025 12:00:00 AM | 7 | 21 | 20.6 | 98 |  |  | 21.233 |  | 3 | 98.095
B-19322 VIALE 26 | 177.8 | 3000 PSI | VIGAS CIMENTACION T1- EJE 03 AL 06 ENTRE A y J VC 16 VC17 | 2025-12-01 | 12/8/2025 12:00:00 AM | 7 | 21 | 21.3 | 101 |  |  | 21.233 |  | 3 | 101.429
B-19322 VIALE 26 | 177.8 | 3000 PSI | VIGAS CIMENTACION T1- EJE 03 AL 06 ENTRE A y J VC 16 VC17 | 2025-12-01 | 12/8/2025 12:00:00 AM | 7 | 21 | 21.8 | 104 |  |  | 21.233 |  | 3 | 103.81
B-19322 VIALE 26 | 165.1 | 3000 PSI | PLACA T2 PISO 3 EJE 15 AL 10 ENTRE A y J | 2025-12-05 | 12/12/2025 12:00:00 AM | 7 | 21 | 19.9 | 94 | PLACA | B-19322 VIALE 26_PLACA_21.0_7 | 19.5 |  | 3 | 94.762
B-19322 VIALE 26 | 165.1 | 3000 PSI | PLACA T2 PISO 3 EJE 15 AL 10 ENTRE A y J | 2025-12-05 | 12/12/2025 12:00:00 AM | 7 | 21 | 18.9 | 90 | PLACA | B-19322 VIALE 26_PLACA_21.0_7 | 19.5 |  | 3 | 90
B-19322 VIALE 26 | 165.1 | 3000 PSI | PLACA T2 PISO 3 EJE 15 AL 10 ENTRE A y J | 2025-12-05 | 12/12/2025 12:00:00 AM | 7 | 21 | 19.7 | 94 | PLACA | B-19322 VIALE 26_PLACA_21.0_7 | 19.5 |  | 3 | 93.81
B-19322 VIALE 26 | 190.5 | 3000 PSI | VIGAS CIMENTACION T1 EJE 01 y 02 ENTRE A y J VC= 14,03,10,12 | 2025-12-05 | 12/12/2025 12:00:00 AM | 7 | 21 | 17.5 | 83 |  |  | 17.667 |  | 3 | 83.333
B-19322 VIALE 26 | 190.5 | 3000 PSI | VIGAS CIMENTACION T1 EJE 01 y 02 ENTRE A y J VC= 14,03,10,12 | 2025-12-05 | 12/12/2025 12:00:00 AM | 7 | 21 | 17.6 | 84 |  |  | 17.667 |  | 3 | 83.81
B-19322 VIALE 26 | 190.5 | 3000 PSI | VIGAS CIMENTACION T1 EJE 01 y 02 ENTRE A y J VC= 14,03,10,12 | 2025-12-05 | 12/12/2025 12:00:00 AM | 7 | 21 | 17.9 | 85 |  |  | 17.667 |  | 3 | 85.238
B-19322 VIALE 26 | 152.4 | 3000 PSI | PLACA PISO 3 EJE 8 AL 6 ENTRE A y J | 2025-12-10 | 12/17/2025 12:00:00 AM | 7 | 21 | 22.1 | 105 | PLACA | B-19322 VIALE 26_PLACA_21.0_7 | 22.467 |  | 3 | 105.238
B-19322 VIALE 26 | 152.4 | 3000 PSI | PLACA PISO 3 EJE 8 AL 6 ENTRE A y J | 2025-12-10 | 12/17/2025 12:00:00 AM | 7 | 21 | 22.4 | 107 | PLACA | B-19322 VIALE 26_PLACA_21.0_7 | 22.467 |  | 3 | 106.667
B-19322 VIALE 26 | 152.4 | 3000 PSI | PLACA PISO 3 EJE 8 AL 6 ENTRE A y J | 2025-12-10 | 12/17/2025 12:00:00 AM | 7 | 21 | 22.9 | 109 | PLACA | B-19322 VIALE 26_PLACA_21.0_7 | 22.467 |  | 3 | 109.048
B-19322 VIALE 26 | 184.15 | 3000 PSI | PLACA PISO 3 EJE 10 al 08 ENTRE A y J | 2025-12-11 | 12/18/2025 12:00:00 AM | 7 | 21 | 24.3 | 116 | PLACA | B-19322 VIALE 26_PLACA_21.0_7 | 25.567 |  | 3 | 115.714
B-19322 VIALE 26 | 184.15 | 3000 PSI | PLACA PISO 3 EJE 10 al 08 ENTRE A y J | 2025-12-11 | 12/18/2025 12:00:00 AM | 7 | 21 | 27.9 | 133 | PLACA | B-19322 VIALE 26_PLACA_21.0_7 | 25.567 |  | 3 | 132.857
B-19322 VIALE 26 | 184.15 | 3000 PSI | PLACA PISO 3 EJE 10 al 08 ENTRE A y J | 2025-12-11 | 12/18/2025 12:00:00 AM | 7 | 21 | 24.5 | 117 | PLACA | B-19322 VIALE 26_PLACA_21.0_7 | 25.567 |  | 3 | 116.667
B-19322 VIALE 26 | 152.4 | 3000 PSI | PLACA PISO 3 EJE 01 y 04 ENTRE A y J | 2025-12-13 | 12/20/2025 12:00:00 AM | 7 | 21 | 16.7 | 79 | PLACA | B-19322 VIALE 26_PLACA_21.0_7 | 17.2 |  | 3 | 79.524
B-19322 VIALE 26 | 152.4 | 3000 PSI | PLACA PISO 3 EJE 01 y 04 ENTRE A y J | 2025-12-13 | 12/20/2025 12:00:00 AM | 7 | 21 | 16.9 | 80 | PLACA | B-19322 VIALE 26_PLACA_21.0_7 | 17.2 |  | 3 | 80.476
B-19322 VIALE 26 | 152.4 | 3000 PSI | PLACA PISO 3 EJE 01 y 04 ENTRE A y J | 2025-12-13 | 12/20/2025 12:00:00 AM | 7 | 21 | 18 | 86 | PLACA | B-19322 VIALE 26_PLACA_21.0_7 | 17.2 |  | 3 | 85.714
B-19322 VIALE 26 | 152.4 | 3000 PSI | PLACA PISO 4 EJE 12 AL 15 ENTRE A y J | 2025-12-16 | 12/23/2025 12:00:00 AM | 7 | 21 | 23.7 | 113 | PLACA | B-19322 VIALE 26_PLACA_21.0_7 | 24.067 |  | 3 | 112.857
B-19322 VIALE 26 | 152.4 | 3000 PSI | PLACA PISO 4 EJE 12 AL 15 ENTRE A y J | 2025-12-16 | 12/23/2025 12:00:00 AM | 7 | 21 | 25.4 | 121 | PLACA | B-19322 VIALE 26_PLACA_21.0_7 | 24.067 |  | 3 | 120.952
B-19322 VIALE 26 | 152.4 | 3000 PSI | PLACA PISO 4 EJE 12 AL 15 ENTRE A y J | 2025-12-16 | 12/23/2025 12:00:00 AM | 7 | 21 | 23.1 | 110 | PLACA | B-19322 VIALE 26_PLACA_21.0_7 | 24.067 |  | 3 | 110
B-19322 VIALE 26 | 165.1 | 3000 PSI | PLACA CIMENTACION T1 EJES 2,3,4 ENTRE G y J | 2025-12-16 | 12/23/2025 12:00:00 AM | 7 | 21 | 21.3 | 101 | PLACA | B-19322 VIALE 26_PLACA_21.0_7 | 21.3 |  | 3 | 101.429
B-19322 VIALE 26 | 165.1 | 3000 PSI | PLACA CIMENTACION T1 EJES 2,3,4 ENTRE G y J | 2025-12-16 | 12/23/2025 12:00:00 AM | 7 | 21 | 20.6 | 98 | PLACA | B-19322 VIALE 26_PLACA_21.0_7 | 21.3 |  | 3 | 98.095
B-19322 VIALE 26 | 165.1 | 3000 PSI | PLACA CIMENTACION T1 EJES 2,3,4 ENTRE G y J | 2025-12-16 | 12/23/2025 12:00:00 AM | 7 | 21 | 22 | 105 | PLACA | B-19322 VIALE 26_PLACA_21.0_7 | 21.3 |  | 3 | 104.762
B-19322 VIALE 26 | 177.8 | 3000 PSI | PLACA TORRE 2 PISO 4 EJE 10 y 11 ENTRE A y J | 2025-12-17 | 12/24/2025 12:00:00 AM | 7 | 21 | 21.2 | 101 | PLACA | B-19322 VIALE 26_PLACA_21.0_7 | 20.767 |  | 3 | 100.952
B-19322 VIALE 26 | 177.8 | 3000 PSI | PLACA TORRE 2 PISO 4 EJE 10 y 11 ENTRE A y J | 2025-12-17 | 12/24/2025 12:00:00 AM | 7 | 21 | 19 | 90 | PLACA | B-19322 VIALE 26_PLACA_21.0_7 | 20.767 |  | 3 | 90.476
B-19322 VIALE 26 | 177.8 | 3000 PSI | PLACA TORRE 2 PISO 4 EJE 10 y 11 ENTRE A y J | 2025-12-17 | 12/24/2025 12:00:00 AM | 7 | 21 | 22.1 | 105 | PLACA | B-19322 VIALE 26_PLACA_21.0_7 | 20.767 |  | 3 | 105.238
B-19322 VIALE 26 | 177.8 | 3000 PSI | PLACA PISO 4 EJE 07 y 09 ENTRTE A y J | 2025-12-19 | 12/26/2025 12:00:00 AM | 7 | 21 | 24.3 | 116 | PLACA | B-19322 VIALE 26_PLACA_21.0_7 | 23.7 |  | 3 | 115.714
B-19322 VIALE 26 | 177.8 | 3000 PSI | PLACA PISO 4 EJE 07 y 09 ENTRTE A y J | 2025-12-19 | 12/26/2025 12:00:00 AM | 7 | 21 | 23.4 | 112 | PLACA | B-19322 VIALE 26_PLACA_21.0_7 | 23.7 |  | 3 | 111.429
B-19322 VIALE 26 | 177.8 | 3000 PSI | PLACA PISO 4 EJE 07 y 09 ENTRTE A y J | 2025-12-19 | 12/26/2025 12:00:00 AM | 7 | 21 | 23.4 | 111 | PLACA | B-19322 VIALE 26_PLACA_21.0_7 | 23.7 |  | 3 | 111.429
B-19322 VIALE 26 | 152.4 | 3000 PSI | ESCALERA TORRE 2 PISO 1 | 2025-12-27 | 1/3/2026 12:00:00 AM | 7 | 21 | 21.4 | 102 |  |  | 19.833 |  | 3 | 101.905
B-19322 VIALE 26 | 152.4 | 3000 PSI | ESCALERA TORRE 2 PISO 1 | 2025-12-27 | 1/3/2026 12:00:00 AM | 7 | 21 | 19.3 | 92 |  |  | 19.833 |  | 3 | 91.905
B-19322 VIALE 26 | 152.4 | 3000 PSI | ESCALERA TORRE 2 PISO 1 | 2025-12-27 | 1/3/2026 12:00:00 AM | 7 | 21 | 18.8 | 90 |  |  | 19.833 |  | 3 | 89.524
B-19322 VIALE 26 | 190.5 | 3000 PSI | PLACA T2 PISO 4 EJE 064 04 ENTRE AYJ | 2026-01-07 | 1/14/2026 12:00:00 AM | 7 | 21 | 24.3 | 116 | PLACA | B-19322 VIALE 26_PLACA_21.0_7 | 25.267 |  | 3 | 115.714
B-19322 VIALE 26 | 190.5 | 3000 PSI | PLACA T2 PISO 4 EJE 064 04 ENTRE AYJ | 2026-01-07 | 1/14/2026 12:00:00 AM | 7 | 21 | 27 | 128 | PLACA | B-19322 VIALE 26_PLACA_21.0_7 | 25.267 |  | 3 | 128.571
B-19322 VIALE 26 | 190.5 | 3000 PSI | PLACA T2 PISO 4 EJE 064 04 ENTRE AYJ | 2026-01-07 | 1/14/2026 12:00:00 AM | 7 | 21 | 24.5 | 116 | PLACA | B-19322 VIALE 26_PLACA_21.0_7 | 25.267 |  | 3 | 116.667
B-19322 VIALE 26 | 203.2 | 3000 PSI | PLACA T2 PISO 04 EJE 01 AL 04 ENTRE A YJ | 2026-01-09 | 1/16/2026 12:00:00 AM | 7 | 21 | 19.3 | 92 | PLACA | B-19322 VIALE 26_PLACA_21.0_7 | 19.067 |  | 3 | 91.905
B-19322 VIALE 26 | 203.2 | 3000 PSI | PLACA T2 PISO 04 EJE 01 AL 04 ENTRE A YJ | 2026-01-09 | 1/16/2026 12:00:00 AM | 7 | 21 | 18.1 | 86 | PLACA | B-19322 VIALE 26_PLACA_21.0_7 | 19.067 |  | 3 | 86.19
B-19322 VIALE 26 | 203.2 | 3000 PSI | PLACA T2 PISO 04 EJE 01 AL 04 ENTRE A YJ | 2026-01-09 | 1/16/2026 12:00:00 AM | 7 | 21 | 19.8 | 94 | PLACA | B-19322 VIALE 26_PLACA_21.0_7 | 19.067 |  | 3 | 94.286
B-19322 VIALE 26 | 177.8 | 3000 PSI | PLACA T1 PISO 2 EJE 15 AL 13 ENTRE AYJ | 2026-01-09 | 1/16/2026 12:00:00 AM | 7 | 21 | 23.3 | 111 | PLACA | B-19322 VIALE 26_PLACA_21.0_7 | 22.067 |  | 3 | 110.952
B-19322 VIALE 26 | 177.8 | 3000 PSI | PLACA T1 PISO 2 EJE 15 AL 13 ENTRE AYJ | 2026-01-09 | 1/16/2026 12:00:00 AM | 7 | 21 | 22 | 105 | PLACA | B-19322 VIALE 26_PLACA_21.0_7 | 22.067 |  | 3 | 104.762
B-19322 VIALE 26 | 177.8 | 3000 PSI | PLACA T1 PISO 2 EJE 15 AL 13 ENTRE AYJ | 2026-01-09 | 1/16/2026 12:00:00 AM | 7 | 21 | 20.9 | 100 | PLACA | B-19322 VIALE 26_PLACA_21.0_7 | 22.067 |  | 3 | 99.524
B-19322 VIALE 26 | 177.8 | 3000 PSI | PLACA T1 PISO 2 EJE 12 AL 10 ENTRE AYJ | 2026-01-13 | 1/20/2026 12:00:00 AM | 7 | 21 | 21.3 | 102 | PLACA | B-19322 VIALE 26_PLACA_21.0_7 | 18 |  | 3 | 101.429
B-19322 VIALE 26 | 177.8 | 3000 PSI | PLACA T1 PISO 2 EJE 12 AL 10 ENTRE AYJ | 2026-01-13 | 1/20/2026 12:00:00 AM | 7 | 21 | 15.5 | 74 | PLACA | B-19322 VIALE 26_PLACA_21.0_7 | 18 |  | 3 | 73.81
B-19322 VIALE 26 | 177.8 | 3000 PSI | PLACA T1 PISO 2 EJE 12 AL 10 ENTRE AYJ | 2026-01-13 | 1/20/2026 12:00:00 AM | 7 | 21 | 17.2 | 82 | PLACA | B-19322 VIALE 26_PLACA_21.0_7 | 18 |  | 3 | 81.905
B-19322 VIALE 26 | 190.5 | 3000 PSI | PLACA T2 PISO 5 EJE 15 AL 12 ENTRE AYJ | 2026-01-14 | 1/21/2026 12:00:00 AM | 7 | 21 | 22.6 | 108 | PLACA | B-19322 VIALE 26_PLACA_21.0_7 | 21.2 |  | 3 | 107.619
B-19322 VIALE 26 | 190.5 | 3000 PSI | PLACA T2 PISO 5 EJE 15 AL 12 ENTRE AYJ | 2026-01-14 | 1/21/2026 12:00:00 AM | 7 | 21 | 20.4 | 97 | PLACA | B-19322 VIALE 26_PLACA_21.0_7 | 21.2 |  | 3 | 97.143
B-19322 VIALE 26 | 190.5 | 3000 PSI | PLACA T2 PISO 5 EJE 15 AL 12 ENTRE AYJ | 2026-01-14 | 1/21/2026 12:00:00 AM | 7 | 21 | 20.6 | 98 | PLACA | B-19322 VIALE 26_PLACA_21.0_7 | 21.2 |  | 3 | 98.095
B-19322 VIALE 26 | 177.8 | 3.000 PSI | PLACA T2 PISOS EJE 10 Y 12 ENTRE AYJ | 2026-01-15 | 1/22/2026 12:00:00 AM | 7 | 21 | 22.6 | 107 | PLACA | B-19322 VIALE 26_PLACA_21.0_7 | 20.433 |  | 3 | 107.619
B-19322 VIALE 26 | 177.8 | 3.000 PSI | PLACA T2 PISOS EJE 10 Y 12 ENTRE AYJ | 2026-01-15 | 1/22/2026 12:00:00 AM | 7 | 21 | 20.3 | 97 | PLACA | B-19322 VIALE 26_PLACA_21.0_7 | 20.433 |  | 3 | 96.667
B-19322 VIALE 26 | 177.8 | 3.000 PSI | PLACA T2 PISOS EJE 10 Y 12 ENTRE AYJ | 2026-01-15 | 1/22/2026 12:00:00 AM | 7 | 21 | 18.4 | 88 | PLACA | B-19322 VIALE 26_PLACA_21.0_7 | 20.433 |  | 3 | 87.619
B-19322 VIALE 26 | 177.8 | 3000 PSI | PLACA T1 PISO 2 EJE 08 Y 10 AYJ | 2026-01-15 | 1/22/2026 12:00:00 AM | 7 | 21 | 22.4 | 106 | PLACA | B-19322 VIALE 26_PLACA_21.0_7 | 22.033 |  | 3 | 106.667
B-19322 VIALE 26 | 177.8 | 3000 PSI | PLACA T1 PISO 2 EJE 08 Y 10 AYJ | 2026-01-15 | 1/22/2026 12:00:00 AM | 7 | 21 | 21.3 | 101 | PLACA | B-19322 VIALE 26_PLACA_21.0_7 | 22.033 |  | 3 | 101.429
B-19322 VIALE 26 | 177.8 | 3000 PSI | PLACA T1 PISO 2 EJE 08 Y 10 AYJ | 2026-01-15 | 1/22/2026 12:00:00 AM | 7 | 21 | 22.4 | 107 | PLACA | B-19322 VIALE 26_PLACA_21.0_7 | 22.033 |  | 3 | 106.667
B-19322 VIALE 26 | 177.8 | 3.000 PSI | PLACA T2 EJE 08 AL 10 DEL AalJ PISO 5 | 2026-01-16 | 1/23/2026 12:00:00 AM | 7 | 21 | 20.6 | 98 | PLACA | B-19322 VIALE 26_PLACA_21.0_7 | 20.733 |  | 3 | 98.095
B-19322 VIALE 26 | 177.8 | 3.000 PSI | PLACA T2 EJE 08 AL 10 DEL AalJ PISO 5 | 2026-01-16 | 1/23/2026 12:00:00 AM | 7 | 21 | 20.9 | 100 | PLACA | B-19322 VIALE 26_PLACA_21.0_7 | 20.733 |  | 3 | 99.524
B-19322 VIALE 26 | 177.8 | 3.000 PSI | PLACA T2 EJE 08 AL 10 DEL AalJ PISO 5 | 2026-01-16 | 1/23/2026 12:00:00 AM | 7 | 21 | 20.7 | 99 | PLACA | B-19322 VIALE 26_PLACA_21.0_7 | 20.733 |  | 3 | 98.571
B-19322 VIALE 26 | 184.15 | 3000 PSI | PLACA T2 PISO 5 EJE 04 AL 06 ENTRE AyJ | 2026-01-19 | 1/26/2026 12:00:00 AM | 7 | 21 | 19.3 | 92 | PLACA | B-19322 VIALE 26_PLACA_21.0_7 | 19.3 |  | 3 | 91.905
B-19322 VIALE 26 | 184.15 | 3000 PSI | PLACA T2 PISO 5 EJE 04 AL 06 ENTRE AyJ | 2026-01-19 | 1/26/2026 12:00:00 AM | 7 | 21 | 19.7 | 94 | PLACA | B-19322 VIALE 26_PLACA_21.0_7 | 19.3 |  | 3 | 93.81
B-19322 VIALE 26 | 184.15 | 3000 PSI | PLACA T2 PISO 5 EJE 04 AL 06 ENTRE AyJ | 2026-01-19 | 1/26/2026 12:00:00 AM | 7 | 21 | 18.9 | 90 | PLACA | B-19322 VIALE 26_PLACA_21.0_7 | 19.3 |  | 3 | 90
B-19322 VIALE 26 | 177.8 | 3000 PSI | PLACA T1 PISO 2 EJE 08 AL 04 ENTRE JYG | 2026-01-17 | 1/24/2026 12:00:00 AM | 7 | 21 | 17.7 | 84 | PLACA | B-19322 VIALE 26_PLACA_21.0_7 | 16.8 |  | 3 | 84.286
B-19322 VIALE 26 | 177.8 | 3000 PSI | PLACA T1 PISO 2 EJE 08 AL 04 ENTRE JYG | 2026-01-17 | 1/24/2026 12:00:00 AM | 7 | 21 | 17.5 | 84 | PLACA | B-19322 VIALE 26_PLACA_21.0_7 | 16.8 |  | 3 | 83.333
B-19322 VIALE 26 | 177.8 | 3000 PSI | PLACA T1 PISO 2 EJE 08 AL 04 ENTRE JYG | 2026-01-17 | 1/24/2026 12:00:00 AM | 7 | 21 | 15.2 | 72 | PLACA | B-19322 VIALE 26_PLACA_21.0_7 | 16.8 |  | 3 | 72.381
B-19322 VIALE 26 | 177.8 | 3000 PSI | PLACA T2 PISO 5 EJE 06 AL 08 ENTRE AYJ | 2026-01-17 | 1/24/2026 12:00:00 AM | 7 | 21 | 19.2 | 92 | PLACA | B-19322 VIALE 26_PLACA_21.0_7 | 17.167 |  | 3 | 91.429
B-19322 VIALE 26 | 177.8 | 3000 PSI | PLACA T2 PISO 5 EJE 06 AL 08 ENTRE AYJ | 2026-01-17 | 1/24/2026 12:00:00 AM | 7 | 21 | 17.5 | 83 | PLACA | B-19322 VIALE 26_PLACA_21.0_7 | 17.167 |  | 3 | 83.333
B-19322 VIALE 26 | 177.8 | 3000 PSI | PLACA T2 PISO 5 EJE 06 AL 08 ENTRE AYJ | 2026-01-17 | 1/24/2026 12:00:00 AM | 7 | 21 | 14.8 | 70 | PLACA | B-19322 VIALE 26_PLACA_21.0_7 | 17.167 |  | 3 | 70.476
B-19322 VIALE 26 | 177.8 | 3000 PSI | PLACA T1 PISO 2 EJE 01 AL 04 ENTRE AYJ | 2026-01-20 | 1/27/2026 12:00:00 AM | 7 | 21 | 16.8 | 80 | PLACA | B-19322 VIALE 26_PLACA_21.0_7 | 17.4 |  | 3 | 80
B-19322 VIALE 26 | 177.8 | 3000 PSI | PLACA T1 PISO 2 EJE 01 AL 04 ENTRE AYJ | 2026-01-20 | 1/27/2026 12:00:00 AM | 7 | 21 | 17.7 | 84 | PLACA | B-19322 VIALE 26_PLACA_21.0_7 | 17.4 |  | 3 | 84.286
B-19322 VIALE 26 | 177.8 | 3000 PSI | PLACA T1 PISO 2 EJE 01 AL 04 ENTRE AYJ | 2026-01-20 | 1/27/2026 12:00:00 AM | 7 | 21 | 17.7 | 84 | PLACA | B-19322 VIALE 26_PLACA_21.0_7 | 17.4 |  | 3 | 84.286
B-19322 VIALE 26 | 177.8 | 3000 PSI | PLACA T2 PISO 05 EJE 01 AL 04 ENTRE AyJ | 2026-01-20 | 1/28/2026 12:00:00 AM | 7 | 21 | 20 | 95 | PLACA | B-19322 VIALE 26_PLACA_21.0_7 | 23.1 |  | 3 | 95.238
B-19322 VIALE 26 | 177.8 | 3000 PSI | PLACA T2 PISO 05 EJE 01 AL 04 ENTRE AyJ | 2026-01-20 | 1/28/2026 12:00:00 AM | 7 | 21 | 24.8 | 118 | PLACA | B-19322 VIALE 26_PLACA_21.0_7 | 23.1 |  | 3 | 118.095
B-19322 VIALE 26 | 177.8 | 3000 PSI | PLACA T2 PISO 05 EJE 01 AL 04 ENTRE AyJ | 2026-01-20 | 1/28/2026 12:00:00 AM | 7 | 21 | 24.5 | 117 | PLACA | B-19322 VIALE 26_PLACA_21.0_7 | 23.1 |  | 3 | 116.667
B-19322 VIALE 26 | 190.5 | 3.000 PSI | PLACA T2 PISO 6 EJE 15 al 12 ENTRE AyJ | 2026-01-23 | 1/30/2026 12:00:00 AM | 7 | 21 | 22.2 | 106 | PLACA | B-19322 VIALE 26_PLACA_21.0_7 | 21.2 |  | 3 | 105.714
B-19322 VIALE 26 | 190.5 | 3.000 PSI | PLACA T2 PISO 6 EJE 15 al 12 ENTRE AyJ | 2026-01-23 | 1/30/2026 12:00:00 AM | 7 | 21 | 20.7 | 98 | PLACA | B-19322 VIALE 26_PLACA_21.0_7 | 21.2 |  | 3 | 98.571
B-19322 VIALE 26 | 190.5 | 3.000 PSI | PLACA T2 PISO 6 EJE 15 al 12 ENTRE AyJ | 2026-01-23 | 1/30/2026 12:00:00 AM | 7 | 21 | 20.7 | 99 | PLACA | B-19322 VIALE 26_PLACA_21.0_7 | 21.2 |  | 3 | 98.571
B-19322 VIALE 26 | 184.15 | 3000 PSI | PLCA T2 PISO 6 EJE 10 AL 12 ENTRE AYJ | 2026-01-24 | 1/31/2026 12:00:00 AM | 7 | 21 | 16.7 | 80 |  |  | 16.967 |  | 3 | 79.524
B-19322 VIALE 26 | 184.15 | 3000 PSI | PLCA T2 PISO 6 EJE 10 AL 12 ENTRE AYJ | 2026-01-24 | 1/31/2026 12:00:00 AM | 7 | 21 | 17.4 | 83 |  |  | 16.967 |  | 3 | 82.857
B-19322 VIALE 26 | 184.15 | 3000 PSI | PLCA T2 PISO 6 EJE 10 AL 12 ENTRE AYJ | 2026-01-24 | 1/31/2026 12:00:00 AM | 7 | 21 | 16.8 | 80 |  |  | 16.967 |  | 3 | 80
B-19322 VIALE 26 | 158.75 | 3000 PSI | DADO CIMENTACION PILOTE 32 | 2026-01-26 | 2/2/2026 12:00:00 AM | 7 | 21 | 16.7 | 79 |  |  | 17.133 |  | 3 | 79.524
B-19322 VIALE 26 | 158.75 | 3000 PSI | DADO CIMENTACION PILOTE 32 | 2026-01-26 | 2/2/2026 12:00:00 AM | 7 | 21 | 17.2 | 82 |  |  | 17.133 |  | 3 | 81.905
B-19322 VIALE 26 | 158.75 | 3000 PSI | DADO CIMENTACION PILOTE 32 | 2026-01-26 | 2/2/2026 12:00:00 AM | 7 | 21 | 17.5 | 83 |  |  | 17.133 |  | 3 | 83.333
B-19322 VIALE 26 | 152.4 | 3000 PSI | ESCALERA T2 TRAMO 03 AL 04 | 2026-02-02 | 2/9/2026 12:00:00 AM | 7 | 21 | 20.2 | 96 |  |  | 19.067 |  | 3 | 96.19
B-19322 VIALE 26 | 152.4 | 3000 PSI | ESCALERA T2 TRAMO 03 AL 04 | 2026-02-02 | 2/9/2026 12:00:00 AM | 7 | 21 | 18.1 | 86 |  |  | 19.067 |  | 3 | 86.19
B-19322 VIALE 26 | 152.4 | 3000 PSI | ESCALERA T2 TRAMO 03 AL 04 | 2026-02-02 | 2/9/2026 12:00:00 AM | 7 | 21 | 18.9 | 90 |  |  | 19.067 |  | 3 | 90
B-19322 VIALE 26 | 133.35 | 3000 PSI | ESCALERA T1 TRAMO DEL 01 AL 02 | 2026-02-10 | 2/17/2026 12:00:00 AM | 7 | 21 | 21.3 | 102 |  |  | 22.2 |  | 3 | 101.429
B-19322 VIALE 26 | 133.35 | 3000 PSI | ESCALERA T1 TRAMO DEL 01 AL 02 | 2026-02-10 | 2/17/2026 12:00:00 AM | 7 | 21 | 21.9 | 104 |  |  | 22.2 |  | 3 | 104.286
B-19322 VIALE 26 | 133.35 | 3000 PSI | ESCALERA T1 TRAMO DEL 01 AL 02 | 2026-02-10 | 2/17/2026 12:00:00 AM | 7 | 21 | 23.4 | 111 |  |  | 22.2 |  | 3 | 111.429
B-19322 VIALE 26 | 215.9 | 3000 PSI | MUROS T2 P8 EJE 11AL15 ENTRE AyD M= 35,36,37,38,39,40 | 2026-02-17 | 2/24/2026 12:00:00 AM | 7 | 21 | 18.2 | 87 | MURO | B-19322 VIALE 26_MURO_21.0_7 | 18.133 |  | 3 | 86.667
B-19322 VIALE 26 | 215.9 | 3000 PSI | MUROS T2 P8 EJE 11AL15 ENTRE AyD M= 35,36,37,38,39,40 | 2026-02-17 | 2/24/2026 12:00:00 AM | 7 | 21 | 18.1 | 86 | MURO | B-19322 VIALE 26_MURO_21.0_7 | 18.133 |  | 3 | 86.19
B-19322 VIALE 26 | 215.9 | 3000 PSI | MUROS T2 P8 EJE 11AL15 ENTRE AyD M= 35,36,37,38,39,40 | 2026-02-17 | 2/24/2026 12:00:00 AM | 7 | 21 | 18.1 | 86 | MURO | B-19322 VIALE 26_MURO_21.0_7 | 18.133 |  | 3 | 86.19
B-19322 VIALE 26 | 165.1 | 3000 PSI | PLACA T1 PS EJE 15AL12 ENTRE AyJ | 2026-02-17 | 2/24/2026 12:00:00 AM | 7 | 21 | 17.8 | 84 | PLACA | B-19322 VIALE 26_PLACA_21.0_7 | 17.133 |  | 3 | 84.762
B-19322 VIALE 26 | 165.1 | 3000 PSI | PLACA T1 PS EJE 15AL12 ENTRE AyJ | 2026-02-17 | 2/24/2026 12:00:00 AM | 7 | 21 | 16.8 | 80 | PLACA | B-19322 VIALE 26_PLACA_21.0_7 | 17.133 |  | 3 | 80
B-19322 VIALE 26 | 165.1 | 3000 PSI | PLACA T1 PS EJE 15AL12 ENTRE AyJ | 2026-02-17 | 2/24/2026 12:00:00 AM | 7 | 21 | 16.8 | 80 | PLACA | B-19322 VIALE 26_PLACA_21.0_7 | 17.133 |  | 3 | 80
B-19322 VIALE 26 | 152.4 | 3000 PSI | PLACA T2 P8 EJE 01AL08 ENTRE AyJ | 2026-02-17 | 2/24/2026 12:00:00 AM | 7 | 21 | 18.9 | 90 | PLACA | B-19322 VIALE 26_PLACA_21.0_7 | 18.667 |  | 3 | 90
B-19322 VIALE 26 | 152.4 | 3000 PSI | PLACA T2 P8 EJE 01AL08 ENTRE AyJ | 2026-02-17 | 2/24/2026 12:00:00 AM | 7 | 21 | 18.3 | 87 | PLACA | B-19322 VIALE 26_PLACA_21.0_7 | 18.667 |  | 3 | 87.143
B-19322 VIALE 26 | 152.4 | 3000 PSI | PLACA T2 P8 EJE 01AL08 ENTRE AyJ | 2026-02-17 | 2/24/2026 12:00:00 AM | 7 | 21 | 18.8 | 90 | PLACA | B-19322 VIALE 26_PLACA_21.0_7 | 18.667 |  | 3 | 89.524
B-19322 VIALE 26 | 158.75 | 3000 PSI | PLACA T2 P9 EJES 15AL12 ENTRE AYJ | 2026-02-18 | 2/25/2026 12:00:00 AM | 7 | 21 | 18.8 | 89 | PLACA | B-19322 VIALE 26_PLACA_21.0_7 | 18.967 |  | 3 | 89.524
B-19322 VIALE 26 | 158.75 | 3000 PSI | PLACA T2 P9 EJES 15AL12 ENTRE AYJ | 2026-02-18 | 2/25/2026 12:00:00 AM | 7 | 21 | 18.8 | 90 | PLACA | B-19322 VIALE 26_PLACA_21.0_7 | 18.967 |  | 3 | 89.524
B-19322 VIALE 26 | 158.75 | 3000 PSI | PLACA T2 P9 EJES 15AL12 ENTRE AYJ | 2026-02-18 | 2/25/2026 12:00:00 AM | 7 | 21 | 19.3 | 92 | PLACA | B-19322 VIALE 26_PLACA_21.0_7 | 18.967 |  | 3 | 91.905
B-19322 VIALE 26 | 203.2 | 3000 PSI | MUROS 12P8 EJES 08,09,10 ENTRE AyJ M=29,09,32,31,02,14 | 2026-02-18 | 2/25/2026 12:00:00 AM | 7 | 21 | 17.8 | 85 | MURO | B-19322 VIALE 26_MURO_21.0_7 | 17.633 |  | 3 | 84.762
B-19322 VIALE 26 | 203.2 | 3000 PSI | MUROS 12P8 EJES 08,09,10 ENTRE AyJ M=29,09,32,31,02,14 | 2026-02-18 | 2/25/2026 12:00:00 AM | 7 | 21 | 17.1 | 81 | MURO | B-19322 VIALE 26_MURO_21.0_7 | 17.633 |  | 3 | 81.429
B-19322 VIALE 26 | 203.2 | 3000 PSI | MUROS 12P8 EJES 08,09,10 ENTRE AyJ M=29,09,32,31,02,14 | 2026-02-18 | 2/25/2026 12:00:00 AM | 7 | 21 | 18 | 86 | MURO | B-19322 VIALE 26_MURO_21.0_7 | 17.633 |  | 3 | 85.714
B-19322 VIALE 26 | 165.1 | 3000 PSI | PLACA T1 P5 EJES 10Y12 ENTRE AyJ | 2026-02-18 | 2/25/2026 12:00:00 AM | 7 | 21 | 18.8 | 89 | PLACA | B-19322 VIALE 26_PLACA_21.0_7 | 18.733 |  | 3 | 89.524
B-19322 VIALE 26 | 165.1 | 3000 PSI | PLACA T1 P5 EJES 10Y12 ENTRE AyJ | 2026-02-18 | 2/25/2026 12:00:00 AM | 7 | 21 | 19 | 90 | PLACA | B-19322 VIALE 26_PLACA_21.0_7 | 18.733 |  | 3 | 90.476
B-19322 VIALE 26 | 165.1 | 3000 PSI | PLACA T1 P5 EJES 10Y12 ENTRE AyJ | 2026-02-18 | 2/25/2026 12:00:00 AM | 7 | 21 | 18.4 | 88 | PLACA | B-19322 VIALE 26_PLACA_21.0_7 | 18.733 |  | 3 | 87.619
B-19322 VIALE 26 | 177.8 | 3000 PSI | PLACA T1 P5 EJE 8 AL 10 | 2026-02-19 | 2/26/2026 12:00:00 AM | 7 | 21 | 17.7 | 84 | PLACA | B-19322 VIALE 26_PLACA_21.0_7 | 17.033 |  | 3 | 84.286
B-19322 VIALE 26 | 177.8 | 3000 PSI | PLACA T1 P5 EJE 8 AL 10 | 2026-02-19 | 2/26/2026 12:00:00 AM | 7 | 21 | 16.4 | 78 | PLACA | B-19322 VIALE 26_PLACA_21.0_7 | 17.033 |  | 3 | 78.095
B-19322 VIALE 26 | 177.8 | 3000 PSI | PLACA T1 P5 EJE 8 AL 10 | 2026-02-19 | 2/26/2026 12:00:00 AM | 7 | 21 | 17 | 81 | PLACA | B-19322 VIALE 26_PLACA_21.0_7 | 17.033 |  | 3 | 80.952
B-19322 VIALE 26 | 165.1 | 3000 PSI | PLACA T2 P9 EJES 10Y12 ENTRE AyJ | 2026-02-19 | 2/26/2026 12:00:00 AM | 7 | 21 | 21.8 | 104 | PLACA | B-19322 VIALE 26_PLACA_21.0_7 | 21.167 |  | 3 | 103.81
B-19322 VIALE 26 | 165.1 | 3000 PSI | PLACA T2 P9 EJES 10Y12 ENTRE AyJ | 2026-02-19 | 2/26/2026 12:00:00 AM | 7 | 21 | 20.6 | 98 | PLACA | B-19322 VIALE 26_PLACA_21.0_7 | 21.167 |  | 3 | 98.095
B-19322 VIALE 26 | 165.1 | 3000 PSI | PLACA T2 P9 EJES 10Y12 ENTRE AyJ | 2026-02-19 | 2/26/2026 12:00:00 AM | 7 | 21 | 21.1 | 101 | PLACA | B-19322 VIALE 26_PLACA_21.0_7 | 21.167 |  | 3 | 100.476
B-19322 VIALE 26 | 228.6 | 3000 PSI | MUROS T2 P8 EJES 7,6,5 ENTRE AyJ M=9,29,32 | 2026-02-19 | 2/26/2026 12:00:00 AM | 7 | 21 | 18.7 | 89 | MURO | B-19322 VIALE 26_MURO_21.0_7 | 18.8 |  | 3 | 89.048
B-19322 VIALE 26 | 228.6 | 3000 PSI | MUROS T2 P8 EJES 7,6,5 ENTRE AyJ M=9,29,32 | 2026-02-19 | 2/26/2026 12:00:00 AM | 7 | 21 | 19.6 | 93 | MURO | B-19322 VIALE 26_MURO_21.0_7 | 18.8 |  | 3 | 93.333
B-19322 VIALE 26 | 228.6 | 3000 PSI | MUROS T2 P8 EJES 7,6,5 ENTRE AyJ M=9,29,32 | 2026-02-19 | 2/26/2026 12:00:00 AM | 7 | 21 | 18.1 | 86 | MURO | B-19322 VIALE 26_MURO_21.0_7 | 18.8 |  | 3 | 86.19
B-19322 VIALE 26 | 152.4 | 3000 PSI | PLACA T1 P5 EJES 4-6 ENTRE AyJ | 2026-02-21 | 2/28/2026 12:00:00 AM | 7 | 21 | 23.1 | 110 | PLACA | B-19322 VIALE 26_PLACA_21.0_7 | 23.2 |  | 3 | 110
B-19322 VIALE 26 | 152.4 | 3000 PSI | PLACA T1 P5 EJES 4-6 ENTRE AyJ | 2026-02-21 | 2/28/2026 12:00:00 AM | 7 | 21 | 22.9 | 109 | PLACA | B-19322 VIALE 26_PLACA_21.0_7 | 23.2 |  | 3 | 109.048
B-19322 VIALE 26 | 152.4 | 3000 PSI | PLACA T1 P5 EJES 4-6 ENTRE AyJ | 2026-02-21 | 2/28/2026 12:00:00 AM | 7 | 21 | 23.6 | 112 | PLACA | B-19322 VIALE 26_PLACA_21.0_7 | 23.2 |  | 3 | 112.381
B-19322 VIALE 26 | 177.8 | 3000 PSI | PLACA T2 PISO 9 EJES 06 AL 08 ENTRE AyJ | 2026-02-23 | 3/2/2026 12:00:00 AM | 7 | 21 | 26.4 | 126 | PLACA | B-19322 VIALE 26_PLACA_21.0_7 | 25.767 |  | 3 | 125.714
B-19322 VIALE 26 | 177.8 | 3000 PSI | PLACA T2 PISO 9 EJES 06 AL 08 ENTRE AyJ | 2026-02-23 | 3/2/2026 12:00:00 AM | 7 | 21 | 25.7 | 122 | PLACA | B-19322 VIALE 26_PLACA_21.0_7 | 25.767 |  | 3 | 122.381
B-19322 VIALE 26 | 177.8 | 3000 PSI | PLACA T2 PISO 9 EJES 06 AL 08 ENTRE AyJ | 2026-02-23 | 3/2/2026 12:00:00 AM | 7 | 21 | 25.2 | 120 | PLACA | B-19322 VIALE 26_PLACA_21.0_7 | 25.767 |  | 3 | 120
B-19322 VIALE 26 | 152.4 | 3000 PSI | PLACA T1 P5 EJES 6-8 ENTRE AyJ | 2026-02-20 | 2/27/2026 12:00:00 AM | 7 | 21 | 18 | 86 | PLACA | B-19322 VIALE 26_PLACA_21.0_7 | 18.6 |  | 3 | 85.714
B-19322 VIALE 26 | 152.4 | 3000 PSI | PLACA T1 P5 EJES 6-8 ENTRE AyJ | 2026-02-20 | 2/27/2026 12:00:00 AM | 7 | 21 | 18.3 | 87 | PLACA | B-19322 VIALE 26_PLACA_21.0_7 | 18.6 |  | 3 | 87.143
B-19322 VIALE 26 | 152.4 | 3000 PSI | PLACA T1 P5 EJES 6-8 ENTRE AyJ | 2026-02-20 | 2/27/2026 12:00:00 AM | 7 | 21 | 19.5 | 93 | PLACA | B-19322 VIALE 26_PLACA_21.0_7 | 18.6 |  | 3 | 92.857
B-19322 VIALE 26 | 158.75 | 3000 PSI | PLACA T2 P9 EJES 8 AL 10 ENTRE AyJ | 2026-02-20 | 2/27/2026 12:00:00 AM | 7 | 21 | 18.5 | 88 | PLACA | B-19322 VIALE 26_PLACA_21.0_7 | 19.433 |  | 3 | 88.095
B-19322 VIALE 26 | 158.75 | 3000 PSI | PLACA T2 P9 EJES 8 AL 10 ENTRE AyJ | 2026-02-20 | 2/27/2026 12:00:00 AM | 7 | 21 | 19.6 | 93 | PLACA | B-19322 VIALE 26_PLACA_21.0_7 | 19.433 |  | 3 | 93.333
B-19322 VIALE 26 | 158.75 | 3000 PSI | PLACA T2 P9 EJES 8 AL 10 ENTRE AyJ | 2026-02-20 | 2/27/2026 12:00:00 AM | 7 | 21 | 20.2 | 96 | PLACA | B-19322 VIALE 26_PLACA_21.0_7 | 19.433 |  | 3 | 96.19
B-19322 VIALE 26 | 228.6 | 3000 PSI | MUROS T2 P8 EJE 3Y4 ENTRE AyJ M=02,14,31 | 2026-02-20 | 2/27/2026 12:00:00 AM | 7 | 21 | 19.2 | 91 | MURO | B-19322 VIALE 26_MURO_21.0_7 | 18.533 |  | 3 | 91.429
B-19322 VIALE 26 | 228.6 | 3000 PSI | MUROS T2 P8 EJE 3Y4 ENTRE AyJ M=02,14,31 | 2026-02-20 | 2/27/2026 12:00:00 AM | 7 | 21 | 18 | 86 | MURO | B-19322 VIALE 26_MURO_21.0_7 | 18.533 |  | 3 | 85.714
B-19322 VIALE 26 | 228.6 | 3000 PSI | MUROS T2 P8 EJE 3Y4 ENTRE AyJ M=02,14,31 | 2026-02-20 | 2/27/2026 12:00:00 AM | 7 | 21 | 18.4 | 87 | MURO | B-19322 VIALE 26_MURO_21.0_7 | 18.533 |  | 3 | 87.619
B-19322 VIALE 26 | 228.6 | 3000 PSI | MUROS T2 P8 EJES 1 AL 3 ENTRE AyJ M=32,9A 29A,19,22,23,24 | 2026-02-23 | 3/2/2026 12:00:00 AM | 7 | 21 | 15.5 | 74 | MURO | B-19322 VIALE 26_MURO_21.0_7 | 15.133 |  | 3 | 73.81
B-19322 VIALE 26 | 228.6 | 3000 PSI | MUROS T2 P8 EJES 1 AL 3 ENTRE AyJ M=32,9A 29A,19,22,23,24 | 2026-02-23 | 3/2/2026 12:00:00 AM | 7 | 21 | 14 | 67 | MURO | B-19322 VIALE 26_MURO_21.0_7 | 15.133 |  | 3 | 66.667
B-19322 VIALE 26 | 228.6 | 3000 PSI | MUROS T2 P8 EJES 1 AL 3 ENTRE AyJ M=32,9A 29A,19,22,23,24 | 2026-02-23 | 3/2/2026 12:00:00 AM | 7 | 21 | 15.9 | 76 | MURO | B-19322 VIALE 26_MURO_21.0_7 | 15.133 |  | 3 | 75.714
B-19322 VIALE 26 | 177.8 | 3000 psi | placa T1 P5 EJES01 AL 04 ENTRE AyJ | 2026-02-23 | 3/2/2026 12:00:00 AM | 7 | 21 | 19.5 | 93 | PLACA | B-19322 VIALE 26_PLACA_21.0_7 | 19.267 |  | 3 | 92.857
B-19322 VIALE 26 | 177.8 | 3000 psi | placa T1 P5 EJES01 AL 04 ENTRE AyJ | 2026-02-23 | 3/2/2026 12:00:00 AM | 7 | 21 | 19 | 90 | PLACA | B-19322 VIALE 26_PLACA_21.0_7 | 19.267 |  | 3 | 90.476
B-19322 VIALE 26 | 177.8 | 3000 psi | placa T1 P5 EJES01 AL 04 ENTRE AyJ | 2026-02-23 | 3/2/2026 12:00:00 AM | 7 | 21 | 19.3 | 92 | PLACA | B-19322 VIALE 26_PLACA_21.0_7 | 19.267 |  | 3 | 91.905
B-19322 VIALE 26 | 177.8 | 3000 PSI | PLACA T2 P9 EJES 4AL6 ENTRE AyJ | 2026-02-24 | 3/3/2026 12:00:00 AM | 7 | 21 | 17 | 81 | PLACA | B-19322 VIALE 26_PLACA_21.0_7 | 16.567 |  | 3 | 80.952
B-19322 VIALE 26 | 177.8 | 3000 PSI | PLACA T2 P9 EJES 4AL6 ENTRE AyJ | 2026-02-24 | 3/3/2026 12:00:00 AM | 7 | 21 | 16.5 | 78 | PLACA | B-19322 VIALE 26_PLACA_21.0_7 | 16.567 |  | 3 | 78.571
B-19322 VIALE 26 | 177.8 | 3000 PSI | PLACA T2 P9 EJES 4AL6 ENTRE AyJ | 2026-02-24 | 3/3/2026 12:00:00 AM | 7 | 21 | 16.2 | 77 | PLACA | B-19322 VIALE 26_PLACA_21.0_7 | 16.567 |  | 3 | 77.143
B-19322 VIALE 26 | 215.9 | 3000 PSI | MUROS T2 P9 EJE 11AL15 ENTRE JyE M=9,29,32 | 2026-02-24 | 3/3/2026 12:00:00 AM | 7 | 21 | 18.9 | 90 | MURO | B-19322 VIALE 26_MURO_21.0_7 | 18.3 |  | 3 | 90
B-19322 VIALE 26 | 215.9 | 3000 PSI | MUROS T2 P9 EJE 11AL15 ENTRE JyE M=9,29,32 | 2026-02-24 | 3/3/2026 12:00:00 AM | 7 | 21 | 17.9 | 85 | MURO | B-19322 VIALE 26_MURO_21.0_7 | 18.3 |  | 3 | 85.238
B-19322 VIALE 26 | 215.9 | 3000 PSI | MUROS T2 P9 EJE 11AL15 ENTRE JyE M=9,29,32 | 2026-02-24 | 3/3/2026 12:00:00 AM | 7 | 21 | 18.1 | 86 | MURO | B-19322 VIALE 26_MURO_21.0_7 | 18.3 |  | 3 | 86.19
B-19322 VIALE 26 | 228.6 | 3000 PSI | PLACA T1 PISO 6 EJES 12 AL 15 ENTRE AyJ | 2026-02-25 | 3/4/2026 12:00:00 AM | 7 | 21 | 21.5 | 102 | PLACA | B-19322 VIALE 26_PLACA_21.0_7 | 21.133 |  | 3 | 102.381
B-19322 VIALE 26 | 228.6 | 3000 PSI | PLACA T1 PISO 6 EJES 12 AL 15 ENTRE AyJ | 2026-02-25 | 3/4/2026 12:00:00 AM | 7 | 21 | 20.2 | 96 | PLACA | B-19322 VIALE 26_PLACA_21.0_7 | 21.133 |  | 3 | 96.19
B-19322 VIALE 26 | 228.6 | 3000 PSI | PLACA T1 PISO 6 EJES 12 AL 15 ENTRE AyJ | 2026-02-25 | 3/4/2026 12:00:00 AM | 7 | 21 | 21.7 | 103 | PLACA | B-19322 VIALE 26_PLACA_21.0_7 | 21.133 |  | 3 | 103.333
B-19322 VIALE 26 | 152.4 | 300 PSI | MUROS T2 P9 EJES 12AL 15 ENTRE AyD | 2026-02-25 | 3/4/2026 12:00:00 AM | 7 | 21 | 17.6 | 84 | MURO | B-19322 VIALE 26_MURO_21.0_7 | 17.833 |  | 3 | 83.81
B-19322 VIALE 26 | 152.4 | 300 PSI | MUROS T2 P9 EJES 12AL 15 ENTRE AyD | 2026-02-25 | 3/4/2026 12:00:00 AM | 7 | 21 | 17.6 | 84 | MURO | B-19322 VIALE 26_MURO_21.0_7 | 17.833 |  | 3 | 83.81
B-19322 VIALE 26 | 152.4 | 300 PSI | MUROS T2 P9 EJES 12AL 15 ENTRE AyD | 2026-02-25 | 3/4/2026 12:00:00 AM | 7 | 21 | 18.3 | 87 | MURO | B-19322 VIALE 26_MURO_21.0_7 | 17.833 |  | 3 | 87.143
B-19322 VIALE 26 | 152.4 | 3000 PSI | PLACA T2 P9 EJE 1 AL 3 ENTRE AyJ | 2026-02-26 | 3/5/2026 12:00:00 AM | 7 | 21 | 19.5 | 93 | PLACA | B-19322 VIALE 26_PLACA_21.0_7 | 18.467 |  | 3 | 92.857
B-19322 VIALE 26 | 152.4 | 3000 PSI | PLACA T2 P9 EJE 1 AL 3 ENTRE AyJ | 2026-02-26 | 3/5/2026 12:00:00 AM | 7 | 21 | 18 | 86 | PLACA | B-19322 VIALE 26_PLACA_21.0_7 | 18.467 |  | 3 | 85.714
B-19322 VIALE 26 | 152.4 | 3000 PSI | PLACA T2 P9 EJE 1 AL 3 ENTRE AyJ | 2026-02-26 | 3/5/2026 12:00:00 AM | 7 | 21 | 17.9 | 85 | PLACA | B-19322 VIALE 26_PLACA_21.0_7 | 18.467 |  | 3 | 85.238
B-19322 VIALE 26 | 203.2 | 3000 PSI | MUROS T2 P9 EJES 10-11 ENTRE AyJ M=2,44,31 | 2026-02-26 | 3/5/2026 12:00:00 AM | 7 | 21 | 17.1 | 81 | MURO | B-19322 VIALE 26_MURO_21.0_7 | 16.1 |  | 3 | 81.429
B-19322 VIALE 26 | 203.2 | 3000 PSI | MUROS T2 P9 EJES 10-11 ENTRE AyJ M=2,44,31 | 2026-02-26 | 3/5/2026 12:00:00 AM | 7 | 21 | 16.1 | 76 | MURO | B-19322 VIALE 26_MURO_21.0_7 | 16.1 |  | 3 | 76.667
B-19322 VIALE 26 | 203.2 | 3000 PSI | MUROS T2 P9 EJES 10-11 ENTRE AyJ M=2,44,31 | 2026-02-26 | 3/5/2026 12:00:00 AM | 7 | 21 | 15.1 | 72 | MURO | B-19322 VIALE 26_MURO_21.0_7 | 16.1 |  | 3 | 71.905
B-19322 VIALE 26 | 165.1 | 3000 PSI | PLACA T1 P6 EJES 10-12 ENTRE AyJ | 2026-02-26 | 3/5/2026 12:00:00 AM | 7 | 21 | 21.6 | 103 | PLACA | B-19322 VIALE 26_PLACA_21.0_7 | 21.233 |  | 3 | 102.857
B-19322 VIALE 26 | 165.1 | 3000 PSI | PLACA T1 P6 EJES 10-12 ENTRE AyJ | 2026-02-26 | 3/5/2026 12:00:00 AM | 7 | 21 | 21.6 | 103 | PLACA | B-19322 VIALE 26_PLACA_21.0_7 | 21.233 |  | 3 | 102.857
B-19322 VIALE 26 | 165.1 | 3000 PSI | PLACA T1 P6 EJES 10-12 ENTRE AyJ | 2026-02-26 | 3/5/2026 12:00:00 AM | 7 | 21 | 20.5 | 98 | PLACA | B-19322 VIALE 26_PLACA_21.0_7 | 21.233 |  | 3 | 97.619
B-19322 VIALE 26 | 228.6 | 3000 PSI | MUROS T2 P9 EJES 06 AL 08 ENTRE Ayj M= 14,31,02 | 2026-02-27 | 3/6/2026 12:00:00 AM | 7 | 21 | 17.7 | 84 | MURO | B-19322 VIALE 26_MURO_21.0_7 | 17.233 |  | 3 | 84.286
B-19322 VIALE 26 | 228.6 | 3000 PSI | MUROS T2 P9 EJES 06 AL 08 ENTRE Ayj M= 14,31,02 | 2026-02-27 | 3/6/2026 12:00:00 AM | 7 | 21 | 16.1 | 76 | MURO | B-19322 VIALE 26_MURO_21.0_7 | 17.233 |  | 3 | 76.667
B-19322 VIALE 26 | 228.6 | 3000 PSI | MUROS T2 P9 EJES 06 AL 08 ENTRE Ayj M= 14,31,02 | 2026-02-27 | 3/6/2026 12:00:00 AM | 7 | 21 | 17.9 | 85 | MURO | B-19322 VIALE 26_MURO_21.0_7 | 17.233 |  | 3 | 85.238
B-19322 VIALE 26 | 152.4 | 3000 PSI | PLACA T1 P6EJES 08 AL 10 ENTRE A-J | 2026-02-28 | 3/6/2026 12:00:00 AM | 7 | 21 | 15.2 | 72 | PLACA | B-19322 VIALE 26_PLACA_21.0_7 | 15.133 |  | 3 | 72.381
B-19322 VIALE 26 | 152.4 | 3000 PSI | PLACA T1 P6EJES 08 AL 10 ENTRE A-J | 2026-02-28 | 3/6/2026 12:00:00 AM | 7 | 21 | 15.3 | 73 | PLACA | B-19322 VIALE 26_PLACA_21.0_7 | 15.133 |  | 3 | 72.857
B-19322 VIALE 26 | 152.4 | 3000 PSI | PLACA T1 P6EJES 08 AL 10 ENTRE A-J | 2026-02-28 | 3/6/2026 12:00:00 AM | 7 | 21 | 14.9 | 71 | PLACA | B-19322 VIALE 26_PLACA_21.0_7 | 15.133 |  | 3 | 70.952
B-19322 VIALE 26 | 152.4 | 3000 PSI | PLACA T2 P10 EJE 11 AL 15 ENTRE A-J | 2026-02-28 | 3/7/2026 12:00:00 AM | 7 | 21 | 17.1 | 82 | PLACA | B-19322 VIALE 26_PLACA_21.0_7 | 17.433 |  | 3 | 81.429
B-19322 VIALE 26 | 152.4 | 3000 PSI | PLACA T2 P10 EJE 11 AL 15 ENTRE A-J | 2026-02-28 | 3/7/2026 12:00:00 AM | 7 | 21 | 17.3 | 82 | PLACA | B-19322 VIALE 26_PLACA_21.0_7 | 17.433 |  | 3 | 82.381
B-19322 VIALE 26 | 152.4 | 3000 PSI | PLACA T2 P10 EJE 11 AL 15 ENTRE A-J | 2026-02-28 | 3/7/2026 12:00:00 AM | 7 | 21 | 17.9 | 85 | PLACA | B-19322 VIALE 26_PLACA_21.0_7 | 17.433 |  | 3 | 85.238
B-19322 VIALE 26 | 228.6 | 3000 PSI | MUROS T2 P9 EJE 4-5 ENTRE AyJ M= 8,30,27 | 2026-02-28 | 3/7/2026 12:00:00 AM | 7 | 21 | 21.7 | 103 | MURO | B-19322 VIALE 26_MURO_21.0_7 | 20.7 |  | 3 | 103.333
B-19322 VIALE 26 | 228.6 | 3000 PSI | MUROS T2 P9 EJE 4-5 ENTRE AyJ M= 8,30,27 | 2026-02-28 | 3/7/2026 12:00:00 AM | 7 | 21 | 20.3 | 97 | MURO | B-19322 VIALE 26_MURO_21.0_7 | 20.7 |  | 3 | 96.667
B-19322 VIALE 26 | 228.6 | 3000 PSI | MUROS T2 P9 EJE 4-5 ENTRE AyJ M= 8,30,27 | 2026-02-28 | 3/7/2026 12:00:00 AM | 7 | 21 | 20.1 | 96 | MURO | B-19322 VIALE 26_MURO_21.0_7 | 20.7 |  | 3 | 95.714
B-19322 VIALE 26 | 152.4 | 3000 PSI | PLACA T1 P6 EJES 6Y8 ENTRE AyJ | 2026-02-28 | 3/7/2026 12:00:00 AM | 7 | 21 | 16.2 | 77 | PLACA | B-19322 VIALE 26_PLACA_21.0_7 | 16.467 |  | 3 | 77.143
B-19322 VIALE 26 | 152.4 | 3000 PSI | PLACA T1 P6 EJES 6Y8 ENTRE AyJ | 2026-02-28 | 3/7/2026 12:00:00 AM | 7 | 21 | 16.6 | 79 | PLACA | B-19322 VIALE 26_PLACA_21.0_7 | 16.467 |  | 3 | 79.048
B-19322 VIALE 26 | 152.4 | 3000 PSI | PLACA T1 P6 EJES 6Y8 ENTRE AyJ | 2026-02-28 | 3/7/2026 12:00:00 AM | 7 | 21 | 16.6 | 79 | PLACA | B-19322 VIALE 26_PLACA_21.0_7 | 16.467 |  | 3 | 79.048
B-19322 VIALE 26 | 177.8 | 3000 PSI | PLACA T1 P6 EJES 4-6 ENTRE AyJ | 2026-03-02 | 3/9/2026 12:00:00 AM | 7 | 21 | 19.7 | 94 | PLACA | B-19322 VIALE 26_PLACA_21.0_7 | 19.733 |  | 3 | 93.81
B-19322 VIALE 26 | 177.8 | 3000 PSI | PLACA T1 P6 EJES 4-6 ENTRE AyJ | 2026-03-02 | 3/9/2026 12:00:00 AM | 7 | 21 | 19.1 | 91 | PLACA | B-19322 VIALE 26_PLACA_21.0_7 | 19.733 |  | 3 | 90.952
B-19322 VIALE 26 | 177.8 | 3000 PSI | PLACA T1 P6 EJES 4-6 ENTRE AyJ | 2026-03-02 | 3/9/2026 12:00:00 AM | 7 | 21 | 20.4 | 97 | PLACA | B-19322 VIALE 26_PLACA_21.0_7 | 19.733 |  | 3 | 97.143
B-19322 VIALE 26 | 203.2 | 3000 PSI | MUROS T1 P6 EJES 12-15 ENTRE JyG M=31,32,30,3,23,14,8 | 2026-03-02 | 3/9/2026 12:00:00 AM | 7 | 21 | 19.7 | 94 | MURO | B-19322 VIALE 26_MURO_21.0_7 | 20.933 |  | 3 | 93.81
B-19322 VIALE 26 | 203.2 | 3000 PSI | MUROS T1 P6 EJES 12-15 ENTRE JyG M=31,32,30,3,23,14,8 | 2026-03-02 | 3/9/2026 12:00:00 AM | 7 | 21 | 21.5 | 102 | MURO | B-19322 VIALE 26_MURO_21.0_7 | 20.933 |  | 3 | 102.381
B-19322 VIALE 26 | 203.2 | 3000 PSI | MUROS T1 P6 EJES 12-15 ENTRE JyG M=31,32,30,3,23,14,8 | 2026-03-02 | 3/9/2026 12:00:00 AM | 7 | 21 | 21.6 | 103 | MURO | B-19322 VIALE 26_MURO_21.0_7 | 20.933 |  | 3 | 102.857
B-19322 VIALE 26 | 165.1 | 3000 PSI | PLACA T2 PISO 10 EJE 7 AL 9 ENTRE A-J | 2026-03-02 | 3/9/2026 12:00:00 AM | 7 | 21 | 21.2 | 101 | PLACA | B-19322 VIALE 26_PLACA_21.0_7 | 20.033 |  | 3 | 100.952
B-19322 VIALE 26 | 165.1 | 3000 PSI | PLACA T2 PISO 10 EJE 7 AL 9 ENTRE A-J | 2026-03-02 | 3/9/2026 12:00:00 AM | 7 | 21 | 19.2 | 92 | PLACA | B-19322 VIALE 26_PLACA_21.0_7 | 20.033 |  | 3 | 91.429
B-19322 VIALE 26 | 165.1 | 3000 PSI | PLACA T2 PISO 10 EJE 7 AL 9 ENTRE A-J | 2026-03-02 | 3/9/2026 12:00:00 AM | 7 | 21 | 19.7 | 94 | PLACA | B-19322 VIALE 26_PLACA_21.0_7 | 20.033 |  | 3 | 93.81
B-19322 VIALE 26 | 228.6 | 3000 PSI | MUROS T2 P9 EJE 1AL3 ENTRE JyF SIN MUROS EJE 3 M=19 AL 26 | 2026-03-02 | 3/9/2026 12:00:00 AM | 7 | 21 | 19.6 | 93 | MURO | B-19322 VIALE 26_MURO_21.0_7 | 18.833 |  | 3 | 93.333
B-19322 VIALE 26 | 228.6 | 3000 PSI | MUROS T2 P9 EJE 1AL3 ENTRE JyF SIN MUROS EJE 3 M=19 AL 26 | 2026-03-02 | 3/9/2026 12:00:00 AM | 7 | 21 | 18 | 86 | MURO | B-19322 VIALE 26_MURO_21.0_7 | 18.833 |  | 3 | 85.714
B-19322 VIALE 26 | 228.6 | 3000 PSI | MUROS T2 P9 EJE 1AL3 ENTRE JyF SIN MUROS EJE 3 M=19 AL 26 | 2026-03-02 | 3/9/2026 12:00:00 AM | 7 | 21 | 18.9 | 90 | MURO | B-19322 VIALE 26_MURO_21.0_7 | 18.833 |  | 3 | 90
B-19322 VIALE 26 | 177.8 | 3000 PSI | PLACA T1 PISO 6 EJES 1 al4 ENTRE AyJ | 2026-03-03 | 3/10/2026 12:00:00 AM | 7 | 21 | 17.6 | 84 | PLACA | B-19322 VIALE 26_PLACA_21.0_7 | 17.367 |  | 3 | 83.81
B-19322 VIALE 26 | 177.8 | 3000 PSI | PLACA T1 PISO 6 EJES 1 al4 ENTRE AyJ | 2026-03-03 | 3/10/2026 12:00:00 AM | 7 | 21 | 16.8 | 80 | PLACA | B-19322 VIALE 26_PLACA_21.0_7 | 17.367 |  | 3 | 80
B-19322 VIALE 26 | 177.8 | 3000 PSI | PLACA T1 PISO 6 EJES 1 al4 ENTRE AyJ | 2026-03-03 | 3/10/2026 12:00:00 AM | 7 | 21 | 17.7 | 84 | PLACA | B-19322 VIALE 26_PLACA_21.0_7 | 17.367 |  | 3 | 84.286
B-19322 VIALE 26 | 184.15 | 3000 PSI | PLACA T2 PISO 10 EJES 07 AL 09 ENTRE AyJ | 2026-03-03 | 3/10/2026 12:00:00 AM | 7 | 21 | 16.7 | 79 | PLACA | B-19322 VIALE 26_PLACA_21.0_7 | 17.433 |  | 3 | 79.524
B-19322 VIALE 26 | 184.15 | 3000 PSI | PLACA T2 PISO 10 EJES 07 AL 09 ENTRE AyJ | 2026-03-03 | 3/10/2026 12:00:00 AM | 7 | 21 | 18 | 86 | PLACA | B-19322 VIALE 26_PLACA_21.0_7 | 17.433 |  | 3 | 85.714
B-19322 VIALE 26 | 184.15 | 3000 PSI | PLACA T2 PISO 10 EJES 07 AL 09 ENTRE AyJ | 2026-03-03 | 3/10/2026 12:00:00 AM | 7 | 21 | 17.6 | 84 | PLACA | B-19322 VIALE 26_PLACA_21.0_7 | 17.433 |  | 3 | 83.81
B-19322 VIALE 26 | 209.55 | 3000 PSI | MUROS T2 P10 EJE 12 AL 15 J-F-M=29,9,32,17,18,28 EJE 3 J-F M=9a-29a-32 | 2026-03-03 | 3/10/2026 12:00:00 AM | 7 | 21 | 19.1 | 91 | MURO | B-19322 VIALE 26_MURO_21.0_7 | 19.733 |  | 3 | 90.952
B-19322 VIALE 26 | 209.55 | 3000 PSI | MUROS T2 P10 EJE 12 AL 15 J-F-M=29,9,32,17,18,28 EJE 3 J-F M=9a-29a-32 | 2026-03-03 | 3/10/2026 12:00:00 AM | 7 | 21 | 19.7 | 94 | MURO | B-19322 VIALE 26_MURO_21.0_7 | 19.733 |  | 3 | 93.81
B-19322 VIALE 26 | 209.55 | 3000 PSI | MUROS T2 P10 EJE 12 AL 15 J-F-M=29,9,32,17,18,28 EJE 3 J-F M=9a-29a-32 | 2026-03-03 | 3/10/2026 12:00:00 AM | 7 | 21 | 20.4 | 97 | MURO | B-19322 VIALE 26_MURO_21.0_7 | 19.733 |  | 3 | 97.143
B-19322 VIALE 26 | 228.6 | 3000 PSI | MUROS T1 PISO 6 EJES 9Y8 ENTRE AyJ M=2,24,9,22 | 2026-03-04 | 3/11/2026 12:00:00 AM | 7 | 21 | 20.2 | 96 | MURO | B-19322 VIALE 26_MURO_21.0_7 | 19.833 |  | 3 | 96.19
B-19322 VIALE 26 | 228.6 | 3000 PSI | MUROS T1 PISO 6 EJES 9Y8 ENTRE AyJ M=2,24,9,22 | 2026-03-04 | 3/11/2026 12:00:00 AM | 7 | 21 | 19.7 | 94 | MURO | B-19322 VIALE 26_MURO_21.0_7 | 19.833 |  | 3 | 93.81
B-19322 VIALE 26 | 228.6 | 3000 PSI | MUROS T1 PISO 6 EJES 9Y8 ENTRE AyJ M=2,24,9,22 | 2026-03-04 | 3/11/2026 12:00:00 AM | 7 | 21 | 19.6 | 94 | MURO | B-19322 VIALE 26_MURO_21.0_7 | 19.833 |  | 3 | 93.333
B-19322 VIALE 26 | 177.8 | 3000 PSI | PLACA T2 P10 EJES 5 AL 7 ENTRE A Y J | 2026-03-04 | 3/11/2026 12:00:00 AM | 7 | 21 | 20.8 | 99 | PLACA | B-19322 VIALE 26_PLACA_21.0_7 | 21.5 |  | 3 | 99.048
B-19322 VIALE 26 | 177.8 | 3000 PSI | PLACA T2 P10 EJES 5 AL 7 ENTRE A Y J | 2026-03-04 | 3/11/2026 12:00:00 AM | 7 | 21 | 21.3 | 101 | PLACA | B-19322 VIALE 26_PLACA_21.0_7 | 21.5 |  | 3 | 101.429
B-19322 VIALE 26 | 177.8 | 3000 PSI | PLACA T2 P10 EJES 5 AL 7 ENTRE A Y J | 2026-03-04 | 3/11/2026 12:00:00 AM | 7 | 21 | 22.4 | 107 | PLACA | B-19322 VIALE 26_PLACA_21.0_7 | 21.5 |  | 3 | 106.667
B-19322 VIALE 26 | 228.6 | 3000 PSI | MUROS T2 P10 EJES 12 AL 15 ENTRE A Y J M=34,35,36,38,39,40 | 2026-03-04 | 3/11/2026 12:00:00 AM | 7 | 21 | 20.9 | 100 | MURO | B-19322 VIALE 26_MURO_21.0_7 | 20.367 |  | 3 | 99.524
B-19322 VIALE 26 | 228.6 | 3000 PSI | MUROS T2 P10 EJES 12 AL 15 ENTRE A Y J M=34,35,36,38,39,40 | 2026-03-04 | 3/11/2026 12:00:00 AM | 7 | 21 | 20.1 | 95 | MURO | B-19322 VIALE 26_MURO_21.0_7 | 20.367 |  | 3 | 95.714
B-19322 VIALE 26 | 228.6 | 3000 PSI | MUROS T2 P10 EJES 12 AL 15 ENTRE A Y J M=34,35,36,38,39,40 | 2026-03-04 | 3/11/2026 12:00:00 AM | 7 | 21 | 20.1 | 96 | MURO | B-19322 VIALE 26_MURO_21.0_7 | 20.367 |  | 3 | 95.714
B-19322 VIALE 26 | 158.75 | 3000 PSI | PLACA T1 P7 EJES 15 AL 12 ENTREA AYJ | 2026-03-05 | 3/12/2026 12:00:00 AM | 7 | 21 | 18.4 | 88 | PLACA | B-19322 VIALE 26_PLACA_21.0_7 | 18.933 |  | 3 | 87.619
B-19322 VIALE 26 | 158.75 | 3000 PSI | PLACA T1 P7 EJES 15 AL 12 ENTREA AYJ | 2026-03-05 | 3/12/2026 12:00:00 AM | 7 | 21 | 18.6 | 89 | PLACA | B-19322 VIALE 26_PLACA_21.0_7 | 18.933 |  | 3 | 88.571
B-19322 VIALE 26 | 158.75 | 3000 PSI | PLACA T1 P7 EJES 15 AL 12 ENTREA AYJ | 2026-03-05 | 3/12/2026 12:00:00 AM | 7 | 21 | 19.8 | 94 | PLACA | B-19322 VIALE 26_PLACA_21.0_7 | 18.933 |  | 3 | 94.286
B-19322 VIALE 26 | 241.3 | 3000 PSI | MUROS T1 P6 EJES 06 Y 07 ENTRE AYJ M=22,23,24,9,13,2,5 | 2026-03-05 | 3/12/2026 12:00:00 AM | 7 | 21 | 18.6 | 88 | MURO | B-19322 VIALE 26_MURO_21.0_7 | 18.1 |  | 3 | 88.571
B-19322 VIALE 26 | 241.3 | 3000 PSI | MUROS T1 P6 EJES 06 Y 07 ENTRE AYJ M=22,23,24,9,13,2,5 | 2026-03-05 | 3/12/2026 12:00:00 AM | 7 | 21 | 18.2 | 87 | MURO | B-19322 VIALE 26_MURO_21.0_7 | 18.1 |  | 3 | 86.667
B-19322 VIALE 26 | 241.3 | 3000 PSI | MUROS T1 P6 EJES 06 Y 07 ENTRE AYJ M=22,23,24,9,13,2,5 | 2026-03-05 | 3/12/2026 12:00:00 AM | 7 | 21 | 17.5 | 83 | MURO | B-19322 VIALE 26_MURO_21.0_7 | 18.1 |  | 3 | 83.333
B-19322 VIALE 26 | 152.4 | 3000 PSI | PLACA T2 P10 EJES 5 AL 3 ENTRE A YJ | 2026-03-05 | 3/12/2026 12:00:00 AM | 7 | 21 | 22.4 | 106 | PLACA | B-19322 VIALE 26_PLACA_21.0_7 | 21.833 |  | 3 | 106.667
B-19322 VIALE 26 | 152.4 | 3000 PSI | PLACA T2 P10 EJES 5 AL 3 ENTRE A YJ | 2026-03-05 | 3/12/2026 12:00:00 AM | 7 | 21 | 22.3 | 106 | PLACA | B-19322 VIALE 26_PLACA_21.0_7 | 21.833 |  | 3 | 106.19
B-19322 VIALE 26 | 152.4 | 3000 PSI | PLACA T2 P10 EJES 5 AL 3 ENTRE A YJ | 2026-03-05 | 3/12/2026 12:00:00 AM | 7 | 21 | 20.8 | 99 | PLACA | B-19322 VIALE 26_PLACA_21.0_7 | 21.833 |  | 3 | 99.048
B-19322 VIALE 26 | 203.2 | 3000 PSI | MUROS T2 P10 EJES 10 Y 11 ENTRE A Y J M=29,932 | 2026-03-05 | 3/12/2026 12:00:00 AM | 7 | 21 | 20.3 | 97 | MURO | B-19322 VIALE 26_MURO_21.0_7 | 20.033 |  | 3 | 96.667
B-19322 VIALE 26 | 203.2 | 3000 PSI | MUROS T2 P10 EJES 10 Y 11 ENTRE A Y J M=29,932 | 2026-03-05 | 3/12/2026 12:00:00 AM | 7 | 21 | 19.5 | 93 | MURO | B-19322 VIALE 26_MURO_21.0_7 | 20.033 |  | 3 | 92.857
B-19322 VIALE 26 | 203.2 | 3000 PSI | MUROS T2 P10 EJES 10 Y 11 ENTRE A Y J M=29,932 | 2026-03-05 | 3/12/2026 12:00:00 AM | 7 | 21 | 20.3 | 97 | MURO | B-19322 VIALE 26_MURO_21.0_7 | 20.033 |  | 3 | 96.667
B-19322 VIALE 26 | 152.4 | 3000 PSI | PLACA T1 PISO 7 EJES 8-10 ENTRE AyJ | 2026-03-07 | 3/14/2026 12:00:00 AM | 7 | 21 | 29.9 | 142 | PLACA | B-19322 VIALE 26_PLACA_21.0_7 | 30.233 |  | 3 | 142.381
B-19322 VIALE 26 | 152.4 | 3000 PSI | PLACA T1 PISO 7 EJES 8-10 ENTRE AyJ | 2026-03-07 | 3/14/2026 12:00:00 AM | 7 | 21 | 30.6 | 146 | PLACA | B-19322 VIALE 26_PLACA_21.0_7 | 30.233 |  | 3 | 145.714
B-19322 VIALE 26 | 152.4 | 3000 PSI | PLACA T1 PISO 7 EJES 8-10 ENTRE AyJ | 2026-03-07 | 3/14/2026 12:00:00 AM | 7 | 21 | 30.2 | 144 | PLACA | B-19322 VIALE 26_PLACA_21.0_7 | 30.233 |  | 3 | 143.81
B-19322 VIALE 26 | 203.2 | 3000 PSI | MUROS T2 P10 EJES 4-5 ENTRE A Y J M=2,31,14 | 2026-03-07 | 3/14/2026 12:00:00 AM | 7 | 21 | 30.6 | 146 | MURO | B-19322 VIALE 26_MURO_21.0_7 | 29.933 |  | 3 | 145.714
B-19322 VIALE 26 | 203.2 | 3000 PSI | MUROS T2 P10 EJES 4-5 ENTRE A Y J M=2,31,14 | 2026-03-07 | 3/14/2026 12:00:00 AM | 7 | 21 | 29.8 | 142 | MURO | B-19322 VIALE 26_MURO_21.0_7 | 29.933 |  | 3 | 141.905
B-19322 VIALE 26 | 203.2 | 3000 PSI | MUROS T2 P10 EJES 4-5 ENTRE A Y J M=2,31,14 | 2026-03-07 | 3/14/2026 12:00:00 AM | 7 | 21 | 29.4 | 140 | MURO | B-19322 VIALE 26_MURO_21.0_7 | 29.933 |  | 3 | 140
B-19322 VIALE 26 | 152.4 | 3000 PSI | PLACA T1 PISO 7 EJES 10 AL 12 ENTRE AYJ | 2026-03-06 | 3/13/2026 12:00:00 AM | 7 | 21 | 27.3 | 130 | PLACA | B-19322 VIALE 26_PLACA_21.0_7 | 25.633 |  | 3 | 130
B-19322 VIALE 26 | 152.4 | 3000 PSI | PLACA T1 PISO 7 EJES 10 AL 12 ENTRE AYJ | 2026-03-06 | 3/13/2026 12:00:00 AM | 7 | 21 | 28.3 | 135 | PLACA | B-19322 VIALE 26_PLACA_21.0_7 | 25.633 |  | 3 | 134.762
B-19322 VIALE 26 | 152.4 | 3000 PSI | PLACA T1 PISO 7 EJES 10 AL 12 ENTRE AYJ | 2026-03-06 | 3/13/2026 12:00:00 AM | 7 | 21 | 21.3 | 102 | PLACA | B-19322 VIALE 26_PLACA_21.0_7 | 25.633 |  | 3 | 101.429
B-19322 VIALE 26 | 177.8 | 3000 PSI | MUROS T1 P6 EJES 4-5 ENTRE JYG M=2,23,24,22,13 | 2026-03-06 | 3/13/2026 12:00:00 AM | 7 | 21 | 30 | 143 | MURO | B-19322 VIALE 26_MURO_21.0_7 | 29.833 |  | 3 | 142.857
B-19322 VIALE 26 | 177.8 | 3000 PSI | MUROS T1 P6 EJES 4-5 ENTRE JYG M=2,23,24,22,13 | 2026-03-06 | 3/13/2026 12:00:00 AM | 7 | 21 | 30.6 | 146 | MURO | B-19322 VIALE 26_MURO_21.0_7 | 29.833 |  | 3 | 145.714
B-19322 VIALE 26 | 177.8 | 3000 PSI | MUROS T1 P6 EJES 4-5 ENTRE JYG M=2,23,24,22,13 | 2026-03-06 | 3/13/2026 12:00:00 AM | 7 | 21 | 28.9 | 137 | MURO | B-19322 VIALE 26_MURO_21.0_7 | 29.833 |  | 3 | 137.619
B-19322 VIALE 26 | 184.15 | 3000 PSI | MUROS T2 P10 EJES 6 AL 7 ENTRE A Y J M=2,31,14 | 2026-03-06 | 3/13/2026 12:00:00 AM | 7 | 21 | 28.8 | 137 | MURO | B-19322 VIALE 26_MURO_21.0_7 | 28.067 |  | 3 | 137.143
B-19322 VIALE 26 | 184.15 | 3000 PSI | MUROS T2 P10 EJES 6 AL 7 ENTRE A Y J M=2,31,14 | 2026-03-06 | 3/13/2026 12:00:00 AM | 7 | 21 | 27.4 | 131 | MURO | B-19322 VIALE 26_MURO_21.0_7 | 28.067 |  | 3 | 130.476
B-19322 VIALE 26 | 184.15 | 3000 PSI | MUROS T2 P10 EJES 6 AL 7 ENTRE A Y J M=2,31,14 | 2026-03-06 | 3/13/2026 12:00:00 AM | 7 | 21 | 28 | 133 | MURO | B-19322 VIALE 26_MURO_21.0_7 | 28.067 |  | 3 | 133.333
B-19322 VIALE 26 | 152.4 | 3000 PSI | PLACA T2 PISO 10 EJES 1 AL 3 ENTRE A Y J | 2026-03-06 | 3/13/2026 12:00:00 AM | 7 | 21 | 20.3 | 96 | PLACA | B-19322 VIALE 26_PLACA_21.0_7 | 19.533 |  | 3 | 96.667
B-19322 VIALE 26 | 152.4 | 3000 PSI | PLACA T2 PISO 10 EJES 1 AL 3 ENTRE A Y J | 2026-03-06 | 3/13/2026 12:00:00 AM | 7 | 21 | 18.8 | 90 | PLACA | B-19322 VIALE 26_PLACA_21.0_7 | 19.533 |  | 3 | 89.524
B-19322 VIALE 26 | 152.4 | 3000 PSI | PLACA T2 PISO 10 EJES 1 AL 3 ENTRE A Y J | 2026-03-06 | 3/13/2026 12:00:00 AM | 7 | 21 | 19.5 | 93 | PLACA | B-19322 VIALE 26_PLACA_21.0_7 | 19.533 |  | 3 | 92.857
B-19322 VIALE 26 | 133.35 | 3000 PSI | PLACA T2 PISO 11 EJES 12 AL 15 ENTRE A Y J ESCALERA 8 AL 9 | 2026-03-09 | 3/16/2026 12:00:00 AM | 7 | 21 | 31.5 | 150 | PLACA | B-19322 VIALE 26_PLACA_21.0_7 | 28.933 |  | 3 | 150
B-19322 VIALE 26 | 133.35 | 3000 PSI | PLACA T2 PISO 11 EJES 12 AL 15 ENTRE A Y J ESCALERA 8 AL 9 | 2026-03-09 | 3/16/2026 12:00:00 AM | 7 | 21 | 23.7 | 113 | PLACA | B-19322 VIALE 26_PLACA_21.0_7 | 28.933 |  | 3 | 112.857
B-19322 VIALE 26 | 133.35 | 3000 PSI | PLACA T2 PISO 11 EJES 12 AL 15 ENTRE A Y J ESCALERA 8 AL 9 | 2026-03-09 | 3/16/2026 12:00:00 AM | 7 | 21 | 31.6 | 150 | PLACA | B-19322 VIALE 26_PLACA_21.0_7 | 28.933 |  | 3 | 150.476
B-19322 VIALE 26 | 203.2 | 300 PSI | MUROS T2 P10 EJE 3 A Y J M=32,9A,29A EJE 5 A Y D M=32,29,9 | 2026-03-09 | 3/16/2026 12:00:00 AM | 7 | 21 | 32.3 | 154 | MURO | B-19322 VIALE 26_MURO_21.0_7 | 33.2 |  | 3 | 153.81
B-19322 VIALE 26 | 203.2 | 300 PSI | MUROS T2 P10 EJE 3 A Y J M=32,9A,29A EJE 5 A Y D M=32,29,9 | 2026-03-09 | 3/16/2026 12:00:00 AM | 7 | 21 | 34.2 | 163 | MURO | B-19322 VIALE 26_MURO_21.0_7 | 33.2 |  | 3 | 162.857
B-19322 VIALE 26 | 203.2 | 300 PSI | MUROS T2 P10 EJE 3 A Y J M=32,9A,29A EJE 5 A Y D M=32,29,9 | 2026-03-09 | 3/16/2026 12:00:00 AM | 7 | 21 | 33.1 | 158 | MURO | B-19322 VIALE 26_MURO_21.0_7 | 33.2 |  | 3 | 157.619
B-19322 VIALE 26 | 133.35 | 3000 PSI | PLACA P7 T1 EJES 06 Y 08 ENTRE A-J | 2026-03-09 | 3/16/2026 12:00:00 AM | 7 | 21 | 30.2 | 144 | PLACA | B-19322 VIALE 26_PLACA_21.0_7 | 24.6 |  | 3 | 143.81
B-19322 VIALE 26 | 133.35 | 3000 PSI | PLACA P7 T1 EJES 06 Y 08 ENTRE A-J | 2026-03-09 | 3/16/2026 12:00:00 AM | 7 | 21 | 27.2 | 130 | PLACA | B-19322 VIALE 26_PLACA_21.0_7 | 24.6 |  | 3 | 129.524
B-19322 VIALE 26 | 133.35 | 3000 PSI | PLACA P7 T1 EJES 06 Y 08 ENTRE A-J | 2026-03-09 | 3/16/2026 12:00:00 AM | 7 | 21 | 16.4 | 78 | PLACA | B-19322 VIALE 26_PLACA_21.0_7 | 24.6 |  | 3 | 78.095
B-19322 VIALE 26 | 215.9 | 3000 PSI | MUROS T2 P6 EJE 3 -GyJ M=23,21,8 EJE 1-2 AyJ M=1,18,19 | 2026-03-09 | 3/16/2026 12:00:00 AM | 7 | 21 | 21 | 100 | MURO | B-19322 VIALE 26_MURO_21.0_7 | 23.133 |  | 3 | 100
B-19322 VIALE 26 | 215.9 | 3000 PSI | MUROS T2 P6 EJE 3 -GyJ M=23,21,8 EJE 1-2 AyJ M=1,18,19 | 2026-03-09 | 3/16/2026 12:00:00 AM | 7 | 21 | 22.4 | 107 | MURO | B-19322 VIALE 26_MURO_21.0_7 | 23.133 |  | 3 | 106.667
B-19322 VIALE 26 | 215.9 | 3000 PSI | MUROS T2 P6 EJE 3 -GyJ M=23,21,8 EJE 1-2 AyJ M=1,18,19 | 2026-03-09 | 3/16/2026 12:00:00 AM | 7 | 21 | 26 | 124 | MURO | B-19322 VIALE 26_MURO_21.0_7 | 23.133 |  | 3 | 123.81
B-19322 VIALE 26 | 203.2 | 3000 PSI | MUROS T2 P10 EJES 1 AL 2 ENTRE A Y J M=15,19,22,23,24,25 | 2026-03-10 | 3/17/2026 12:00:00 AM | 7 | 21 | 24.6 | 117 | MURO | B-19322 VIALE 26_MURO_21.0_7 | 24.533 |  | 3 | 117.143
B-19322 VIALE 26 | 203.2 | 3000 PSI | MUROS T2 P10 EJES 1 AL 2 ENTRE A Y J M=15,19,22,23,24,25 | 2026-03-10 | 3/17/2026 12:00:00 AM | 7 | 21 | 25.4 | 121 | MURO | B-19322 VIALE 26_MURO_21.0_7 | 24.533 |  | 3 | 120.952
B-19322 VIALE 26 | 203.2 | 3000 PSI | MUROS T2 P10 EJES 1 AL 2 ENTRE A Y J M=15,19,22,23,24,25 | 2026-03-10 | 3/17/2026 12:00:00 AM | 7 | 21 | 23.6 | 112 | MURO | B-19322 VIALE 26_MURO_21.0_7 | 24.533 |  | 3 | 112.381
B-19322 VIALE 26 | 177.8 | 3000 PSI | PLACA T2 PISO 11 EJES 9 AL 11 ENTRE A Y J | 2026-03-10 | 3/17/2026 12:00:00 AM | 7 | 21 | 29.8 | 142 | PLACA | B-19322 VIALE 26_PLACA_21.0_7 | 28.667 |  | 3 | 141.905
B-19322 VIALE 26 | 177.8 | 3000 PSI | PLACA T2 PISO 11 EJES 9 AL 11 ENTRE A Y J | 2026-03-10 | 3/17/2026 12:00:00 AM | 7 | 21 | 27.4 | 130 | PLACA | B-19322 VIALE 26_PLACA_21.0_7 | 28.667 |  | 3 | 130.476
B-19322 VIALE 26 | 177.8 | 3000 PSI | PLACA T2 PISO 11 EJES 9 AL 11 ENTRE A Y J | 2026-03-10 | 3/17/2026 12:00:00 AM | 7 | 21 | 28.8 | 137 | PLACA | B-19322 VIALE 26_PLACA_21.0_7 | 28.667 |  | 3 | 137.143
B-19322 VIALE 26 | 152.4 | 300 PSI | PLACA T1 PISO 7 EJE 4 AL 6 ENTRE A-J | 2026-03-11 | 3/18/2026 12:00:00 AM | 7 | 21 | 30.6 | 146 | PLACA | B-19322 VIALE 26_PLACA_21.0_7 | 30.033 |  | 3 | 145.714
B-19322 VIALE 26 | 152.4 | 300 PSI | PLACA T1 PISO 7 EJE 4 AL 6 ENTRE A-J | 2026-03-11 | 3/18/2026 12:00:00 AM | 7 | 21 | 28.6 | 136 | PLACA | B-19322 VIALE 26_PLACA_21.0_7 | 30.033 |  | 3 | 136.19
B-19322 VIALE 26 | 152.4 | 300 PSI | PLACA T1 PISO 7 EJE 4 AL 6 ENTRE A-J | 2026-03-11 | 3/18/2026 12:00:00 AM | 7 | 21 | 30.9 | 147 | PLACA | B-19322 VIALE 26_PLACA_21.0_7 | 30.033 |  | 3 | 147.143
B-19322 VIALE 26 | 203.2 | 3000 PSI | MUROS T1 P7 EJES 15 AL 12 ENTRE AyJ M=31,32,2,10,23,25 | 2026-03-11 | 3/18/2026 12:00:00 AM | 7 | 21 | 23.6 | 112 | MURO | B-19322 VIALE 26_MURO_21.0_7 | 23.2 |  | 3 | 112.381
B-19322 VIALE 26 | 203.2 | 3000 PSI | MUROS T1 P7 EJES 15 AL 12 ENTRE AyJ M=31,32,2,10,23,25 | 2026-03-11 | 3/18/2026 12:00:00 AM | 7 | 21 | 23.3 | 111 | MURO | B-19322 VIALE 26_MURO_21.0_7 | 23.2 |  | 3 | 110.952
B-19322 VIALE 26 | 203.2 | 3000 PSI | MUROS T1 P7 EJES 15 AL 12 ENTRE AyJ M=31,32,2,10,23,25 | 2026-03-11 | 3/18/2026 12:00:00 AM | 7 | 21 | 22.7 | 108 | MURO | B-19322 VIALE 26_MURO_21.0_7 | 23.2 |  | 3 | 108.095
B-19322 VIALE 26 | 177.8 | 3000 PSI | PLACA T2 PISO 11 EJES 7 AL 9 ENTRE A Y J | 2026-03-11 | 3/18/2026 12:00:00 AM | 7 | 21 | 23.2 | 110 | PLACA | B-19322 VIALE 26_PLACA_21.0_7 | 22.967 |  | 3 | 110.476
B-19322 VIALE 26 | 177.8 | 3000 PSI | PLACA T2 PISO 11 EJES 7 AL 9 ENTRE A Y J | 2026-03-11 | 3/18/2026 12:00:00 AM | 7 | 21 | 23.3 | 111 | PLACA | B-19322 VIALE 26_PLACA_21.0_7 | 22.967 |  | 3 | 110.952
B-19322 VIALE 26 | 177.8 | 3000 PSI | PLACA T2 PISO 11 EJES 7 AL 9 ENTRE A Y J | 2026-03-11 | 3/18/2026 12:00:00 AM | 7 | 21 | 22.4 | 107 | PLACA | B-19322 VIALE 26_PLACA_21.0_7 | 22.967 |  | 3 | 106.667
B-19322 VIALE 26 | 152.4 | 3000 PSI | PLACA T2 PISO 11 EJES 4 AL 7 ENTRE A Y J | 2026-03-12 | 3/19/2026 12:00:00 AM | 7 | 21 | 24.6 | 117 | PLACA | B-19322 VIALE 26_PLACA_21.0_7 | 23.533 |  | 3 | 117.143
B-19322 VIALE 26 | 152.4 | 3000 PSI | PLACA T2 PISO 11 EJES 4 AL 7 ENTRE A Y J | 2026-03-12 | 3/19/2026 12:00:00 AM | 7 | 21 | 22.4 | 107 | PLACA | B-19322 VIALE 26_PLACA_21.0_7 | 23.533 |  | 3 | 106.667
B-19322 VIALE 26 | 152.4 | 3000 PSI | PLACA T2 PISO 11 EJES 4 AL 7 ENTRE A Y J | 2026-03-12 | 3/19/2026 12:00:00 AM | 7 | 21 | 23.6 | 112 | PLACA | B-19322 VIALE 26_PLACA_21.0_7 | 23.533 |  | 3 | 112.381
B-19322 VIALE 26 | 139.7 | 3000 PSI | PLACA T1 PISO 7 EJES C1 AL 04 ENTRE AyJ | 2026-03-12 | 3/19/2026 12:00:00 AM | 7 | 21 | 30.6 | 146 | PLACA | B-19322 VIALE 26_PLACA_21.0_7 | 27.533 |  | 3 | 145.714
B-19322 VIALE 26 | 139.7 | 3000 PSI | PLACA T1 PISO 7 EJES C1 AL 04 ENTRE AyJ | 2026-03-12 | 3/19/2026 12:00:00 AM | 7 | 21 | 28.7 | 137 | PLACA | B-19322 VIALE 26_PLACA_21.0_7 | 27.533 |  | 3 | 136.667
B-19322 VIALE 26 | 139.7 | 3000 PSI | PLACA T1 PISO 7 EJES C1 AL 04 ENTRE AyJ | 2026-03-12 | 3/19/2026 12:00:00 AM | 7 | 21 | 23.3 | 111 | PLACA | B-19322 VIALE 26_PLACA_21.0_7 | 27.533 |  | 3 | 110.952
B-19322 VIALE 26 | 228.6 | 3000 PSI | MUROS T1 P7 EJES 10 Y 11 ENTRE JyG | 2026-03-12 | 3/19/2026 12:00:00 AM | 7 | 21 | 22.8 | 109 | MURO | B-19322 VIALE 26_MURO_21.0_7 | 22.333 |  | 3 | 108.571
B-19322 VIALE 26 | 228.6 | 3000 PSI | MUROS T1 P7 EJES 10 Y 11 ENTRE JyG | 2026-03-12 | 3/19/2026 12:00:00 AM | 7 | 21 | 21.9 | 104 | MURO | B-19322 VIALE 26_MURO_21.0_7 | 22.333 |  | 3 | 104.286
B-19322 VIALE 26 | 228.6 | 3000 PSI | MUROS T1 P7 EJES 10 Y 11 ENTRE JyG | 2026-03-12 | 3/19/2026 12:00:00 AM | 7 | 21 | 22.3 | 106 | MURO | B-19322 VIALE 26_MURO_21.0_7 | 22.333 |  | 3 | 106.19
B-19322 VIALE 26 | 209.55 | 3000 PSI | MUROS T2 P11 EJE 11 AL 15 ENTRE J Y F M=17,18,28,27,16,1 | 2026-03-12 | 3/19/2026 12:00:00 AM | 7 | 21 | 20.5 | 97 | MURO | B-19322 VIALE 26_MURO_21.0_7 | 20.233 |  | 3 | 97.619
B-19322 VIALE 26 | 209.55 | 3000 PSI | MUROS T2 P11 EJE 11 AL 15 ENTRE J Y F M=17,18,28,27,16,1 | 2026-03-12 | 3/19/2026 12:00:00 AM | 7 | 21 | 19.9 | 95 | MURO | B-19322 VIALE 26_MURO_21.0_7 | 20.233 |  | 3 | 94.762
B-19322 VIALE 26 | 209.55 | 3000 PSI | MUROS T2 P11 EJE 11 AL 15 ENTRE J Y F M=17,18,28,27,16,1 | 2026-03-12 | 3/19/2026 12:00:00 AM | 7 | 21 | 20.3 | 97 | MURO | B-19322 VIALE 26_MURO_21.0_7 | 20.233 |  | 3 | 96.667
B-19322 VIALE 26 | 177.8 | 3000 PSI | PLACA T2 PISO 11 EJES 1 AL 4 ENTRE A Y J | 2026-03-13 | 3/20/2026 12:00:00 AM | 7 | 21 | 29 | 138 | PLACA | B-19322 VIALE 26_PLACA_21.0_7 | 28.467 |  | 3 | 138.095
B-19322 VIALE 26 | 177.8 | 3000 PSI | PLACA T2 PISO 11 EJES 1 AL 4 ENTRE A Y J | 2026-03-13 | 3/20/2026 12:00:00 AM | 7 | 21 | 28.9 | 138 | PLACA | B-19322 VIALE 26_PLACA_21.0_7 | 28.467 |  | 3 | 137.619
B-19322 VIALE 26 | 177.8 | 3000 PSI | PLACA T2 PISO 11 EJES 1 AL 4 ENTRE A Y J | 2026-03-13 | 3/20/2026 12:00:00 AM | 7 | 21 | 27.5 | 131 | PLACA | B-19322 VIALE 26_PLACA_21.0_7 | 28.467 |  | 3 | 130.952
B-19322 VIALE 26 | 228.6 | 3000 PSI | MUROS T2 P11 EJE 11 AL 15 ENTRE A Y J M=9,29,32 | 2026-03-13 | 3/20/2026 12:00:00 AM | 7 | 21 | 22.9 | 109 | MURO | B-19322 VIALE 26_MURO_21.0_7 | 21.5 |  | 3 | 109.048
B-19322 VIALE 26 | 228.6 | 3000 PSI | MUROS T2 P11 EJE 11 AL 15 ENTRE A Y J M=9,29,32 | 2026-03-13 | 3/20/2026 12:00:00 AM | 7 | 21 | 21.1 | 100 | MURO | B-19322 VIALE 26_MURO_21.0_7 | 21.5 |  | 3 | 100.476
B-19322 VIALE 26 | 228.6 | 3000 PSI | MUROS T2 P11 EJE 11 AL 15 ENTRE A Y J M=9,29,32 | 2026-03-13 | 3/20/2026 12:00:00 AM | 7 | 21 | 20.5 | 98 | MURO | B-19322 VIALE 26_MURO_21.0_7 | 21.5 |  | 3 | 97.619
B-19322 VIALE 26 | 228.6 | 3000 PSI | MUROS T1 P7 EJES 8 Y 9 ENTRE AyJ M=2,9,22,24 | 2026-03-13 | 3/20/2026 12:00:00 AM | 7 | 21 | 24.1 | 115 | MURO | B-19322 VIALE 26_MURO_21.0_7 | 24.133 |  | 3 | 114.762
B-19322 VIALE 26 | 228.6 | 3000 PSI | MUROS T1 P7 EJES 8 Y 9 ENTRE AyJ M=2,9,22,24 | 2026-03-13 | 3/20/2026 12:00:00 AM | 7 | 21 | 24.2 | 115 | MURO | B-19322 VIALE 26_MURO_21.0_7 | 24.133 |  | 3 | 115.238
B-19322 VIALE 26 | 228.6 | 3000 PSI | MUROS T1 P7 EJES 8 Y 9 ENTRE AyJ M=2,9,22,24 | 2026-03-13 | 3/20/2026 12:00:00 AM | 7 | 21 | 24.1 | 115 | MURO | B-19322 VIALE 26_MURO_21.0_7 | 24.133 |  | 3 | 114.762
B-19322 VIALE 26 | 139.7 | 3000 PSI | PLACA T1 P8 EJES 12 AL 15 ENTRE AyJ | 2026-03-14 | 3/21/2026 12:00:00 AM | 7 | 21 | 24.5 | 117 | PLACA | B-19322 VIALE 26_PLACA_21.0_7 | 24.733 |  | 3 | 116.667
B-19322 VIALE 26 | 139.7 | 3000 PSI | PLACA T1 P8 EJES 12 AL 15 ENTRE AyJ | 2026-03-14 | 3/21/2026 12:00:00 AM | 7 | 21 | 24.8 | 118 | PLACA | B-19322 VIALE 26_PLACA_21.0_7 | 24.733 |  | 3 | 118.095
B-19322 VIALE 26 | 139.7 | 3000 PSI | PLACA T1 P8 EJES 12 AL 15 ENTRE AyJ | 2026-03-14 | 3/21/2026 12:00:00 AM | 7 | 21 | 24.9 | 119 | PLACA | B-19322 VIALE 26_PLACA_21.0_7 | 24.733 |  | 3 | 118.571
B-19322 VIALE 26 | 203.2 | 3000 PSI | MUROS T2 P11 EJE 9 AL 10 | 2026-03-14 | 3/21/2026 12:00:00 AM | 7 | 21 | 19.6 | 94 | MURO | B-19322 VIALE 26_MURO_21.0_7 | 19.633 |  | 3 | 93.333
B-19322 VIALE 26 | 203.2 | 3000 PSI | MUROS T2 P11 EJE 9 AL 10 | 2026-03-14 | 3/21/2026 12:00:00 AM | 7 | 21 | 19.3 | 92 | MURO | B-19322 VIALE 26_MURO_21.0_7 | 19.633 |  | 3 | 91.905
B-19322 VIALE 26 | 203.2 | 3000 PSI | MUROS T2 P11 EJE 9 AL 10 | 2026-03-14 | 3/21/2026 12:00:00 AM | 7 | 21 | 20 | 95 | MURO | B-19322 VIALE 26_MURO_21.0_7 | 19.633 |  | 3 | 95.238
B-19322 VIALE 26 | 228.6 | 3000 PSI | MUROS T1 P7 EJES 6-7 ENTRE JyG M=2,9,22,13,24,5 | 2026-03-14 | 3/21/2026 12:00:00 AM | 7 | 21 | 21.9 | 104 | MURO | B-19322 VIALE 26_MURO_21.0_7 | 22.633 |  | 3 | 104.286
B-19322 VIALE 26 | 228.6 | 3000 PSI | MUROS T1 P7 EJES 6-7 ENTRE JyG M=2,9,22,13,24,5 | 2026-03-14 | 3/21/2026 12:00:00 AM | 7 | 21 | 23.8 | 114 | MURO | B-19322 VIALE 26_MURO_21.0_7 | 22.633 |  | 3 | 113.333
B-19322 VIALE 26 | 228.6 | 3000 PSI | MUROS T1 P7 EJES 6-7 ENTRE JyG M=2,9,22,13,24,5 | 2026-03-14 | 3/21/2026 12:00:00 AM | 7 | 21 | 22.2 | 106 | MURO | B-19322 VIALE 26_MURO_21.0_7 | 22.633 |  | 3 | 105.714
B-19322 VIALE 26 | 127 | 3000 PSI | PLACA T1 PISO8 EJES 10 AL 12 ENTRE AYJ | 2026-03-16 | 3/23/2026 12:00:00 AM | 7 | 21 | 23.3 | 111 | PLACA | B-19322 VIALE 26_PLACA_21.0_7 | 22.033 |  | 3 | 110.952
B-19322 VIALE 26 | 127 | 3000 PSI | PLACA T1 PISO8 EJES 10 AL 12 ENTRE AYJ | 2026-03-16 | 3/23/2026 12:00:00 AM | 7 | 21 | 21.3 | 101 | PLACA | B-19322 VIALE 26_PLACA_21.0_7 | 22.033 |  | 3 | 101.429
B-19322 VIALE 26 | 127 | 3000 PSI | PLACA T1 PISO8 EJES 10 AL 12 ENTRE AYJ | 2026-03-16 | 3/23/2026 12:00:00 AM | 7 | 21 | 21.5 | 102 | PLACA | B-19322 VIALE 26_PLACA_21.0_7 | 22.033 |  | 3 | 102.381
B-19322 VIALE 26 | 203.2 | 3000 PSI | MURO T1 P7 EJE 4Y5 ENTRE JYG M=2,9,13,22,23,24 | 2026-03-16 | 3/23/2026 12:00:00 AM | 7 | 21 | 23.8 | 113 | MURO | B-19322 VIALE 26_MURO_21.0_7 | 23.033 |  | 3 | 113.333
B-19322 VIALE 26 | 203.2 | 3000 PSI | MURO T1 P7 EJE 4Y5 ENTRE JYG M=2,9,13,22,23,24 | 2026-03-16 | 3/23/2026 12:00:00 AM | 7 | 21 | 22.9 | 109 | MURO | B-19322 VIALE 26_MURO_21.0_7 | 23.033 |  | 3 | 109.048
B-19322 VIALE 26 | 203.2 | 3000 PSI | MURO T1 P7 EJE 4Y5 ENTRE JYG M=2,9,13,22,23,24 | 2026-03-16 | 3/23/2026 12:00:00 AM | 7 | 21 | 22.4 | 107 | MURO | B-19322 VIALE 26_MURO_21.0_7 | 23.033 |  | 3 | 106.667
B-19322 VIALE 26 | 177.8 | 3000 PSI | PLACA T2 P12 EJE 12 AL 15 ENTRE AYJ | 2026-03-16 | 3/23/2026 12:00:00 AM | 7 | 21 | 21.6 | 103 | PLACA | B-19322 VIALE 26_PLACA_21.0_7 | 20.733 |  | 3 | 102.857
B-19322 VIALE 26 | 177.8 | 3000 PSI | PLACA T2 P12 EJE 12 AL 15 ENTRE AYJ | 2026-03-16 | 3/23/2026 12:00:00 AM | 7 | 21 | 21 | 100 | PLACA | B-19322 VIALE 26_PLACA_21.0_7 | 20.733 |  | 3 | 100
B-19322 VIALE 26 | 177.8 | 3000 PSI | PLACA T2 P12 EJE 12 AL 15 ENTRE AYJ | 2026-03-16 | 3/23/2026 12:00:00 AM | 7 | 21 | 19.6 | 93 | PLACA | B-19322 VIALE 26_PLACA_21.0_7 | 20.733 |  | 3 | 93.333
B-19322 VIALE 26 | 203.2 | 3000 PSI | MUROS T2 P11 EJES 6 AL 7 ENTRE AYJ M=2,31,14 | 2026-03-16 | 3/23/2026 12:00:00 AM | 7 | 21 | 21 | 100 | MURO | B-19322 VIALE 26_MURO_21.0_7 | 20.867 |  | 3 | 100
B-19322 VIALE 26 | 203.2 | 3000 PSI | MUROS T2 P11 EJES 6 AL 7 ENTRE AYJ M=2,31,14 | 2026-03-16 | 3/23/2026 12:00:00 AM | 7 | 21 | 20 | 95 | MURO | B-19322 VIALE 26_MURO_21.0_7 | 20.867 |  | 3 | 95.238
B-19322 VIALE 26 | 203.2 | 3000 PSI | MUROS T2 P11 EJES 6 AL 7 ENTRE AYJ M=2,31,14 | 2026-03-16 | 3/23/2026 12:00:00 AM | 7 | 21 | 21.6 | 103 | MURO | B-19322 VIALE 26_MURO_21.0_7 | 20.867 |  | 3 | 102.857
B-19322 VIALE 26 | 165.1 | 3000 PSI | PLACA T1 PISO 8 EJES 8 AL 10 ENTRE AYJ | 2026-03-17 | 3/24/2026 12:00:00 AM | 7 | 21 | 21.6 | 103 | PLACA | B-19322 VIALE 26_PLACA_21.0_7 | 22.433 |  | 3 | 102.857
B-19322 VIALE 26 | 165.1 | 3000 PSI | PLACA T1 PISO 8 EJES 8 AL 10 ENTRE AYJ | 2026-03-17 | 3/24/2026 12:00:00 AM | 7 | 21 | 23.7 | 113 | PLACA | B-19322 VIALE 26_PLACA_21.0_7 | 22.433 |  | 3 | 112.857
B-19322 VIALE 26 | 165.1 | 3000 PSI | PLACA T1 PISO 8 EJES 8 AL 10 ENTRE AYJ | 2026-03-17 | 3/24/2026 12:00:00 AM | 7 | 21 | 22 | 105 | PLACA | B-19322 VIALE 26_PLACA_21.0_7 | 22.433 |  | 3 | 104.762
B-19322 VIALE 26 | 203.2 | 3000 PSI | MUROS T1 P7 EJES 1-3 ENTRE JYG M= 23,1,18,11,15,1,2 | 2026-03-17 | 3/24/2026 12:00:00 AM | 7 | 21 | 20.2 | 96 | MURO | B-19322 VIALE 26_MURO_21.0_7 | 19.567 |  | 3 | 96.19
B-19322 VIALE 26 | 203.2 | 3000 PSI | MUROS T1 P7 EJES 1-3 ENTRE JYG M= 23,1,18,11,15,1,2 | 2026-03-17 | 3/24/2026 12:00:00 AM | 7 | 21 | 19.1 | 91 | MURO | B-19322 VIALE 26_MURO_21.0_7 | 19.567 |  | 3 | 90.952
B-19322 VIALE 26 | 203.2 | 3000 PSI | MUROS T1 P7 EJES 1-3 ENTRE JYG M= 23,1,18,11,15,1,2 | 2026-03-17 | 3/24/2026 12:00:00 AM | 7 | 21 | 19.4 | 92 | MURO | B-19322 VIALE 26_MURO_21.0_7 | 19.567 |  | 3 | 92.381
B-19322 VIALE 26 | 177.8 | 3000 PSI | PLACA T2 PISO 12 EJES 10 AL 12 ENTRE AYJ | 2026-03-17 | 3/24/2026 12:00:00 AM | 7 | 21 | 20.8 | 99 | PLACA | B-19322 VIALE 26_PLACA_21.0_7 | 20.967 |  | 3 | 99.048
B-19322 VIALE 26 | 177.8 | 3000 PSI | PLACA T2 PISO 12 EJES 10 AL 12 ENTRE AYJ | 2026-03-17 | 3/24/2026 12:00:00 AM | 7 | 21 | 21 | 100 | PLACA | B-19322 VIALE 26_PLACA_21.0_7 | 20.967 |  | 3 | 100
B-19322 VIALE 26 | 177.8 | 3000 PSI | PLACA T2 PISO 12 EJES 10 AL 12 ENTRE AYJ | 2026-03-17 | 3/24/2026 12:00:00 AM | 7 | 21 | 21.1 | 100 | PLACA | B-19322 VIALE 26_PLACA_21.0_7 | 20.967 |  | 3 | 100.476
B-19322 VIALE 26 | 203.2 | 3000 PSI | MUROS P11 T2 EJE 1AL5 ENTRE AYJ M=2,31,14 | 2026-03-17 | 3/24/2026 12:00:00 AM | 7 | 21 | 23 | 109 | MURO | B-19322 VIALE 26_MURO_21.0_7 | 22.567 |  | 3 | 109.524
B-19322 VIALE 26 | 203.2 | 3000 PSI | MUROS P11 T2 EJE 1AL5 ENTRE AYJ M=2,31,14 | 2026-03-17 | 3/24/2026 12:00:00 AM | 7 | 21 | 22.7 | 108 | MURO | B-19322 VIALE 26_MURO_21.0_7 | 22.567 |  | 3 | 108.095
B-19322 VIALE 26 | 203.2 | 3000 PSI | MUROS P11 T2 EJE 1AL5 ENTRE AYJ M=2,31,14 | 2026-03-17 | 3/24/2026 12:00:00 AM | 7 | 21 | 22 | 105 | MURO | B-19322 VIALE 26_MURO_21.0_7 | 22.567 |  | 3 | 104.762
B-19322 VIALE 26 | 177.8 | 3000 PSI | PLACA T1 PISO 8 EJES 6 Y 8 ENTRE AYJ | 2026-03-18 | 3/25/2026 12:00:00 AM | 7 | 21 | 22.8 | 109 | PLACA | B-19322 VIALE 26_PLACA_21.0_7 | 22.3 |  | 3 | 108.571
B-19322 VIALE 26 | 177.8 | 3000 PSI | PLACA T1 PISO 8 EJES 6 Y 8 ENTRE AYJ | 2026-03-18 | 3/25/2026 12:00:00 AM | 7 | 21 | 21.9 | 104 | PLACA | B-19322 VIALE 26_PLACA_21.0_7 | 22.3 |  | 3 | 104.286
B-19322 VIALE 26 | 177.8 | 3000 PSI | PLACA T1 PISO 8 EJES 6 Y 8 ENTRE AYJ | 2026-03-18 | 3/25/2026 12:00:00 AM | 7 | 21 | 22.2 | 106 | PLACA | B-19322 VIALE 26_PLACA_21.0_7 | 22.3 |  | 3 | 105.714
B-19322 VIALE 26 | 228.6 | 3000 PSI | MUROS T1 P8 EJES 12 AL 15 ENTRE JYG M=2,4,24,29,33,23,25 | 2026-03-18 | 3/25/2026 12:00:00 AM | 7 | 21 | 19.7 | 94 | MURO | B-19322 VIALE 26_MURO_21.0_7 | 20.1 |  | 3 | 93.81
B-19322 VIALE 26 | 228.6 | 3000 PSI | MUROS T1 P8 EJES 12 AL 15 ENTRE JYG M=2,4,24,29,33,23,25 | 2026-03-18 | 3/25/2026 12:00:00 AM | 7 | 21 | 20.5 | 98 | MURO | B-19322 VIALE 26_MURO_21.0_7 | 20.1 |  | 3 | 97.619
B-19322 VIALE 26 | 228.6 | 3000 PSI | MUROS T1 P8 EJES 12 AL 15 ENTRE JYG M=2,4,24,29,33,23,25 | 2026-03-18 | 3/25/2026 12:00:00 AM | 7 | 21 | 20.1 | 96 | MURO | B-19322 VIALE 26_MURO_21.0_7 | 20.1 |  | 3 | 95.714
B-19322 VIALE 26 | 158.75 | 3000 PSI | PLACA T2 PISO12 EJE 8 AL 10 ENTRE AYJ | 2026-03-18 | 3/25/2026 12:00:00 AM | 7 | 21 | 23.6 | 112 | PLACA | B-19322 VIALE 26_PLACA_21.0_7 | 22.6 |  | 3 | 112.381
B-19322 VIALE 26 | 158.75 | 3000 PSI | PLACA T2 PISO12 EJE 8 AL 10 ENTRE AYJ | 2026-03-18 | 3/25/2026 12:00:00 AM | 7 | 21 | 22.3 | 106 | PLACA | B-19322 VIALE 26_PLACA_21.0_7 | 22.6 |  | 3 | 106.19
B-19322 VIALE 26 | 158.75 | 3000 PSI | PLACA T2 PISO12 EJE 8 AL 10 ENTRE AYJ | 2026-03-18 | 3/25/2026 12:00:00 AM | 7 | 21 | 21.9 | 104 | PLACA | B-19322 VIALE 26_PLACA_21.0_7 | 22.6 |  | 3 | 104.286
B-19322 VIALE 26 | 203.2 | 3000 PSI | MUROS T1 P4 EJE 1 AL 3ENTRE AYJ M=19,20,21,22,23,24,25 | 2026-03-18 | 3/25/2026 12:00:00 AM | 7 | 21 | 24.2 | 115 | MURO | B-19322 VIALE 26_MURO_21.0_7 | 22.1 |  | 3 | 115.238
B-19322 VIALE 26 | 203.2 | 3000 PSI | MUROS T1 P4 EJE 1 AL 3ENTRE AYJ M=19,20,21,22,23,24,25 | 2026-03-18 | 3/25/2026 12:00:00 AM | 7 | 21 | 19.9 | 95 | MURO | B-19322 VIALE 26_MURO_21.0_7 | 22.1 |  | 3 | 94.762
B-19322 VIALE 26 | 203.2 | 3000 PSI | MUROS T1 P4 EJE 1 AL 3ENTRE AYJ M=19,20,21,22,23,24,25 | 2026-03-18 | 3/25/2026 12:00:00 AM | 7 | 21 | 22.2 | 106 | MURO | B-19322 VIALE 26_MURO_21.0_7 | 22.1 |  | 3 | 105.714
B-19322 VIALE 26 | 152.4 | 3000 PSI | PLACA T1 PISO 8 EJES 4 A 6 ENTRE AYJ | 2026-03-19 | 3/26/2026 12:00:00 AM | 7 | 21 | 22.7 | 108 | PLACA | B-19322 VIALE 26_PLACA_21.0_7 | 22.2 |  | 3 | 108.095
B-19322 VIALE 26 | 152.4 | 3000 PSI | PLACA T1 PISO 8 EJES 4 A 6 ENTRE AYJ | 2026-03-19 | 3/26/2026 12:00:00 AM | 7 | 21 | 21.9 | 104 | PLACA | B-19322 VIALE 26_PLACA_21.0_7 | 22.2 |  | 3 | 104.286
B-19322 VIALE 26 | 152.4 | 3000 PSI | PLACA T1 PISO 8 EJES 4 A 6 ENTRE AYJ | 2026-03-19 | 3/26/2026 12:00:00 AM | 7 | 21 | 22 | 105 | PLACA | B-19322 VIALE 26_PLACA_21.0_7 | 22.2 |  | 3 | 104.762
B-19322 VIALE 26 | 228.6 | 3000 PSI | MUROS T1 P8 EJES 14-10 ENTRE | 2026-03-19 | 3/26/2026 12:00:00 AM | 7 | 21 | 22.8 | 108 | MURO | B-19322 VIALE 26_MURO_21.0_7 | 22.5 |  | 3 | 108.571
B-19322 VIALE 26 | 228.6 | 3000 PSI | MUROS T1 P8 EJES 14-10 ENTRE | 2026-03-19 | 3/26/2026 12:00:00 AM | 7 | 21 | 22.6 | 108 | MURO | B-19322 VIALE 26_MURO_21.0_7 | 22.5 |  | 3 | 107.619
B-19322 VIALE 26 | 228.6 | 3000 PSI | MUROS T1 P8 EJES 14-10 ENTRE | 2026-03-19 | 3/26/2026 12:00:00 AM | 7 | 21 | 22.1 | 105 | MURO | B-19322 VIALE 26_MURO_21.0_7 | 22.5 |  | 3 | 105.238
B-19322 VIALE 26 | 228.6 | 3000 PSI | MUROS T2 P12 EJES 12 AL 15 ENTRE JYF M=29,9,32 | 2026-03-19 | 3/26/2026 12:00:00 AM | 7 | 21 | 22.8 | 108 | MURO | B-19322 VIALE 26_MURO_21.0_7 | 22.667 |  | 3 | 108.571
B-19322 VIALE 26 | 228.6 | 3000 PSI | MUROS T2 P12 EJES 12 AL 15 ENTRE JYF M=29,9,32 | 2026-03-19 | 3/26/2026 12:00:00 AM | 7 | 21 | 22.1 | 105 | MURO | B-19322 VIALE 26_MURO_21.0_7 | 22.667 |  | 3 | 105.238
B-19322 VIALE 26 | 228.6 | 3000 PSI | MUROS T2 P12 EJES 12 AL 15 ENTRE JYF M=29,9,32 | 2026-03-19 | 3/26/2026 12:00:00 AM | 7 | 21 | 23.1 | 110 | MURO | B-19322 VIALE 26_MURO_21.0_7 | 22.667 |  | 3 | 110
B-19322 VIALE 26 | 152.4 | 3000 PSI | PLACA T2 PISO 12 EJES 8 AL 10 ENTRE AYJ | 2026-03-20 | 3/27/2026 12:00:00 AM | 7 | 21 | 22.2 | 106 | PLACA | B-19322 VIALE 26_PLACA_21.0_7 | 21.7 |  | 3 | 105.714
B-19322 VIALE 26 | 152.4 | 3000 PSI | PLACA T2 PISO 12 EJES 8 AL 10 ENTRE AYJ | 2026-03-20 | 3/27/2026 12:00:00 AM | 7 | 21 | 21.5 | 102 | PLACA | B-19322 VIALE 26_PLACA_21.0_7 | 21.7 |  | 3 | 102.381
B-19322 VIALE 26 | 152.4 | 3000 PSI | PLACA T2 PISO 12 EJES 8 AL 10 ENTRE AYJ | 2026-03-20 | 3/27/2026 12:00:00 AM | 7 | 21 | 21.4 | 102 | PLACA | B-19322 VIALE 26_PLACA_21.0_7 | 21.7 |  | 3 | 101.905
B-19322 VIALE 26 | 177.8 | 3000 PSI | PLACA T2 P12 EJES A AL 6 ENTRE AYJ | 2026-03-20 | 3/27/2026 12:00:00 AM | 7 | 21 | 20 | 95 | PLACA | B-19322 VIALE 26_PLACA_21.0_7 | 19.6 |  | 3 | 95.238
B-19322 VIALE 26 | 177.8 | 3000 PSI | PLACA T2 P12 EJES A AL 6 ENTRE AYJ | 2026-03-20 | 3/27/2026 12:00:00 AM | 7 | 21 | 19.1 | 91 | PLACA | B-19322 VIALE 26_PLACA_21.0_7 | 19.6 |  | 3 | 90.952
B-19322 VIALE 26 | 177.8 | 3000 PSI | PLACA T2 P12 EJES A AL 6 ENTRE AYJ | 2026-03-20 | 3/27/2026 12:00:00 AM | 7 | 21 | 19.7 | 94 | PLACA | B-19322 VIALE 26_PLACA_21.0_7 | 19.6 |  | 3 | 93.81
B-19322 VIALE 26 | 203.2 | 3000 PSI | MUROS T1 P8 EJES 1O Y11 ENTRE JYG M=2,25,23,9,22,8,9 | 2026-03-20 | 3/27/2026 12:00:00 AM | 7 | 21 | 21.4 | 102 | MURO | B-19322 VIALE 26_MURO_21.0_7 | 21.5 |  | 3 | 101.905
B-19322 VIALE 26 | 203.2 | 3000 PSI | MUROS T1 P8 EJES 1O Y11 ENTRE JYG M=2,25,23,9,22,8,9 | 2026-03-20 | 3/27/2026 12:00:00 AM | 7 | 21 | 21.5 | 102 | MURO | B-19322 VIALE 26_MURO_21.0_7 | 21.5 |  | 3 | 102.381
B-19322 VIALE 26 | 203.2 | 3000 PSI | MUROS T1 P8 EJES 1O Y11 ENTRE JYG M=2,25,23,9,22,8,9 | 2026-03-20 | 3/27/2026 12:00:00 AM | 7 | 21 | 21.6 | 103 | MURO | B-19322 VIALE 26_MURO_21.0_7 | 21.5 |  | 3 | 102.857
B-19322 VIALE 26 | 177.8 | 3000 PSI | PLACA T1 PISO 8 EJES 1Y4 ENTRE AYJ | 2026-03-20 | 3/27/2026 12:00:00 AM | 7 | 21 | 21.9 | 104 | PLACA | B-19322 VIALE 26_PLACA_21.0_7 | 21.033 |  | 3 | 104.286
B-19322 VIALE 26 | 177.8 | 3000 PSI | PLACA T1 PISO 8 EJES 1Y4 ENTRE AYJ | 2026-03-20 | 3/27/2026 12:00:00 AM | 7 | 21 | 20.7 | 99 | PLACA | B-19322 VIALE 26_PLACA_21.0_7 | 21.033 |  | 3 | 98.571
B-19322 VIALE 26 | 177.8 | 3000 PSI | PLACA T1 PISO 8 EJES 1Y4 ENTRE AYJ | 2026-03-20 | 3/27/2026 12:00:00 AM | 7 | 21 | 20.5 | 98 | PLACA | B-19322 VIALE 26_PLACA_21.0_7 | 21.033 |  | 3 | 97.619
B-19322 VIALE 26 | 177.8 | 3000 PSI | TAPA TANQUE RCI | 2026-03-21 | 3/28/2026 12:00:00 AM | 7 | 21 | 17.7 | 84 |  |  | 17.1 |  | 3 | 84.286
B-19322 VIALE 26 | 177.8 | 3000 PSI | TAPA TANQUE RCI | 2026-03-21 | 3/28/2026 12:00:00 AM | 7 | 21 | 17 | 81 |  |  | 17.1 |  | 3 | 80.952
B-19322 VIALE 26 | 177.8 | 3000 PSI | TAPA TANQUE RCI | 2026-03-21 | 3/28/2026 12:00:00 AM | 7 | 21 | 16.6 | 79 |  |  | 17.1 |  | 3 | 79.048
B-19322 VIALE 26 | 152.4 | 3000 PSI | CICLOPEDO DE ZAPATAS | 2026-03-21 | 3/28/2026 12:00:00 AM | 7 | 21 | 14.3 | 68 |  |  | 14.333 |  | 3 | 68.095
B-19322 VIALE 26 | 152.4 | 3000 PSI | CICLOPEDO DE ZAPATAS | 2026-03-21 | 3/28/2026 12:00:00 AM | 7 | 21 | 14.7 | 70 |  |  | 14.333 |  | 3 | 70
B-19322 VIALE 26 | 152.4 | 3000 PSI | CICLOPEDO DE ZAPATAS | 2026-03-21 | 3/28/2026 12:00:00 AM | 7 | 21 | 14 | 67 |  |  | 14.333 |  | 3 | 66.667
B-19322 VIALE 26 | 203.2 | 3000 PSI | MUROS T2 P12 EJES 10 Y 11 ENTRE AYJ | 2026-03-21 | 3/28/2026 12:00:00 AM | 7 | 21 | 21.8 | 104 | MURO | B-19322 VIALE 26_MURO_21.0_7 | 21.633 |  | 3 | 103.81
B-19322 VIALE 26 | 203.2 | 3000 PSI | MUROS T2 P12 EJES 10 Y 11 ENTRE AYJ | 2026-03-21 | 3/28/2026 12:00:00 AM | 7 | 21 | 22 | 105 | MURO | B-19322 VIALE 26_MURO_21.0_7 | 21.633 |  | 3 | 104.762
B-19322 VIALE 26 | 203.2 | 3000 PSI | MUROS T2 P12 EJES 10 Y 11 ENTRE AYJ | 2026-03-21 | 3/28/2026 12:00:00 AM | 7 | 21 | 21.1 | 100 | MURO | B-19322 VIALE 26_MURO_21.0_7 | 21.633 |  | 3 | 100.476
B-19322 VIALE 26 | 228.6 | 3000 PSI | MUROS T1 P8 EJES 7,8,9 ENTRE IYG M=2,9,22,23,24 | 2026-03-24 | 3/31/2026 12:00:00 AM | 7 | 21 | 21.8 | 104 | MURO | B-19322 VIALE 26_MURO_21.0_7 | 20.633 |  | 3 | 103.81
B-19322 VIALE 26 | 228.6 | 3000 PSI | MUROS T1 P8 EJES 7,8,9 ENTRE IYG M=2,9,22,23,24 | 2026-03-24 | 3/31/2026 12:00:00 AM | 7 | 21 | 19.6 | 94 | MURO | B-19322 VIALE 26_MURO_21.0_7 | 20.633 |  | 3 | 93.333
B-19322 VIALE 26 | 228.6 | 3000 PSI | MUROS T1 P8 EJES 7,8,9 ENTRE IYG M=2,9,22,23,24 | 2026-03-24 | 3/31/2026 12:00:00 AM | 7 | 21 | 20.5 | 98 | MURO | B-19322 VIALE 26_MURO_21.0_7 | 20.633 |  | 3 | 97.619
B-19322 VIALE 26 | 203.2 | 3000 PSI | MUROS T2 P12 EJE 7 ENTRE AYD M=9,29,32 EJE 8 ENTRE AYD M=2,31,14 | 2026-03-24 | 3/31/2026 12:00:00 AM | 7 | 21 | 23.8 | 113 | MURO | B-19322 VIALE 26_MURO_21.0_7 | 22.933 |  | 3 | 113.333
B-19322 VIALE 26 | 203.2 | 3000 PSI | MUROS T2 P12 EJE 7 ENTRE AYD M=9,29,32 EJE 8 ENTRE AYD M=2,31,14 | 2026-03-24 | 3/31/2026 12:00:00 AM | 7 | 21 | 23 | 109 | MURO | B-19322 VIALE 26_MURO_21.0_7 | 22.933 |  | 3 | 109.524
B-19322 VIALE 26 | 203.2 | 3000 PSI | MUROS T2 P12 EJE 7 ENTRE AYD M=9,29,32 EJE 8 ENTRE AYD M=2,31,14 | 2026-03-24 | 3/31/2026 12:00:00 AM | 7 | 21 | 22 | 105 | MURO | B-19322 VIALE 26_MURO_21.0_7 | 22.933 |  | 3 | 104.762
B-19322 VIALE 26 | 184.15 | 3000 PSI | PLACA T2 PISO 12 EJES 1 AL 4 ENTRE AYJ | 2026-03-24 | 3/31/2026 12:00:00 AM | 7 | 21 | 21.3 | 102 | PLACA | B-19322 VIALE 26_PLACA_21.0_7 | 21.367 |  | 3 | 101.429
B-19322 VIALE 26 | 184.15 | 3000 PSI | PLACA T2 PISO 12 EJES 1 AL 4 ENTRE AYJ | 2026-03-24 | 3/31/2026 12:00:00 AM | 7 | 21 | 22.2 | 106 | PLACA | B-19322 VIALE 26_PLACA_21.0_7 | 21.367 |  | 3 | 105.714
B-19322 VIALE 26 | 184.15 | 3000 PSI | PLACA T2 PISO 12 EJES 1 AL 4 ENTRE AYJ | 2026-03-24 | 3/31/2026 12:00:00 AM | 7 | 21 | 20.6 | 98 | PLACA | B-19322 VIALE 26_PLACA_21.0_7 | 21.367 |  | 3 | 98.095
B-19322 VIALE 26 | 228.6 | 3000 PSI | MUROS T2 P12 EJES 12 AL 15 ENTRE AYE M=35,36,37,38,40,41 | 2026-03-20 | 3/27/2026 12:00:00 AM | 7 | 21 | 19 | 90 | MURO | B-19322 VIALE 26_MURO_21.0_7 | 18.7 |  | 3 | 90.476
B-19322 VIALE 26 | 228.6 | 3000 PSI | MUROS T2 P12 EJES 12 AL 15 ENTRE AYE M=35,36,37,38,40,41 | 2026-03-20 | 3/27/2026 12:00:00 AM | 7 | 21 | 18 | 86 | MURO | B-19322 VIALE 26_MURO_21.0_7 | 18.7 |  | 3 | 85.714
B-19322 VIALE 26 | 228.6 | 3000 PSI | MUROS T2 P12 EJES 12 AL 15 ENTRE AYE M=35,36,37,38,40,41 | 2026-03-20 | 3/27/2026 12:00:00 AM | 7 | 21 | 19.1 | 91 | MURO | B-19322 VIALE 26_MURO_21.0_7 | 18.7 |  | 3 | 90.952
B-19322 VIALE 26 | 203.2 | 3000 PSI | MUROS T1 P9 EJES 15-11 ENTRE J Y G M=31,32,3,4,28,2,25 | 2026-04-06 | 4/13/2026 12:00:00 AM | 7 | 21 | 17.6 | 84 | MURO | B-19322 VIALE 26_MURO_21.0_7 | 18.2 |  | 3 | 83.81
B-19322 VIALE 26 | 203.2 | 3000 PSI | MUROS T1 P9 EJES 15-11 ENTRE J Y G M=31,32,3,4,28,2,25 | 2026-04-06 | 4/13/2026 12:00:00 AM | 7 | 21 | 17.3 | 82 | MURO | B-19322 VIALE 26_MURO_21.0_7 | 18.2 |  | 3 | 82.381
B-19322 VIALE 26 | 203.2 | 3000 PSI | MUROS T1 P9 EJES 15-11 ENTRE J Y G M=31,32,3,4,28,2,25 | 2026-04-06 | 4/13/2026 12:00:00 AM | 7 | 21 | 19.7 | 94 | MURO | B-19322 VIALE 26_MURO_21.0_7 | 18.2 |  | 3 | 93.81
B-19322 VIALE 26 | 228.6 | 3000 PSI | MUROS T2 P13 EJE 10 ENTRE A Y J EJE 8 Y 9 ENTRE J Y D M=2,31,14 | 2026-04-06 | 4/13/2026 12:00:00 AM | 7 | 21 | 21.8 | 104 | MURO | B-19322 VIALE 26_MURO_21.0_7 | 21.233 |  | 3 | 103.81
B-19322 VIALE 26 | 228.6 | 3000 PSI | MUROS T2 P13 EJE 10 ENTRE A Y J EJE 8 Y 9 ENTRE J Y D M=2,31,14 | 2026-04-06 | 4/13/2026 12:00:00 AM | 7 | 21 | 20.3 | 96 | MURO | B-19322 VIALE 26_MURO_21.0_7 | 21.233 |  | 3 | 96.667
B-19322 VIALE 26 | 228.6 | 3000 PSI | MUROS T2 P13 EJE 10 ENTRE A Y J EJE 8 Y 9 ENTRE J Y D M=2,31,14 | 2026-04-06 | 4/13/2026 12:00:00 AM | 7 | 21 | 21.6 | 103 | MURO | B-19322 VIALE 26_MURO_21.0_7 | 21.233 |  | 3 | 102.857
B-19322 VIALE 26 | 203.2 | 3000 PSI | MUROS T1 P9 EJES 14 Y 113 ENTRE A Y F M=1,23,25,9,2,22,13 | 2026-04-07 | 4/14/2026 12:00:00 AM | 7 | 21 | 18.9 | 90 | MURO | B-19322 VIALE 26_MURO_21.0_7 | 18.967 |  | 3 | 90
B-19322 VIALE 26 | 203.2 | 3000 PSI | MUROS T1 P9 EJES 14 Y 113 ENTRE A Y F M=1,23,25,9,2,22,13 | 2026-04-07 | 4/14/2026 12:00:00 AM | 7 | 21 | 19 | 90 | MURO | B-19322 VIALE 26_MURO_21.0_7 | 18.967 |  | 3 | 90.476
B-19322 VIALE 26 | 203.2 | 3000 PSI | MUROS T1 P9 EJES 14 Y 113 ENTRE A Y F M=1,23,25,9,2,22,13 | 2026-04-07 | 4/14/2026 12:00:00 AM | 7 | 21 | 19 | 90 | MURO | B-19322 VIALE 26_MURO_21.0_7 | 18.967 |  | 3 | 90.476
B-19322 VIALE 26 | 228.6 | 3000 PSI | MUROS T2 P13 EJE 6 ENTRE A Y J M=2,31,14 EJE 7,8 Y 9 - A Y D # 29,9,32 | 2026-04-07 | 4/14/2026 12:00:00 AM | 7 | 21 | 19.5 | 93 | MURO | B-19322 VIALE 26_MURO_21.0_7 | 18.8 |  | 3 | 92.857
B-19322 VIALE 26 | 228.6 | 3000 PSI | MUROS T2 P13 EJE 6 ENTRE A Y J M=2,31,14 EJE 7,8 Y 9 - A Y D # 29,9,32 | 2026-04-07 | 4/14/2026 12:00:00 AM | 7 | 21 | 18.7 | 89 | MURO | B-19322 VIALE 26_MURO_21.0_7 | 18.8 |  | 3 | 89.048
B-19322 VIALE 26 | 228.6 | 3000 PSI | MUROS T2 P13 EJE 6 ENTRE A Y J M=2,31,14 EJE 7,8 Y 9 - A Y D # 29,9,32 | 2026-04-07 | 4/14/2026 12:00:00 AM | 7 | 21 | 18.2 | 87 | MURO | B-19322 VIALE 26_MURO_21.0_7 | 18.8 |  | 3 | 86.667
B-19322 VIALE 26 | 165.1 | 3000 PSI | PLACA T1 PISO 9 EJES 6-8 ENTRE A Y J | 2026-04-07 | 4/14/2026 12:00:00 AM | 7 | 21 | 20.9 | 99 | PLACA | B-19322 VIALE 26_PLACA_21.0_7 | 19.533 |  | 3 | 99.524
B-19322 VIALE 26 | 165.1 | 3000 PSI | PLACA T1 PISO 9 EJES 6-8 ENTRE A Y J | 2026-04-07 | 4/14/2026 12:00:00 AM | 7 | 21 | 16.3 | 78 | PLACA | B-19322 VIALE 26_PLACA_21.0_7 | 19.533 |  | 3 | 77.619
B-19322 VIALE 26 | 165.1 | 3000 PSI | PLACA T1 PISO 9 EJES 6-8 ENTRE A Y J | 2026-04-07 | 4/14/2026 12:00:00 AM | 7 | 21 | 21.4 | 102 | PLACA | B-19322 VIALE 26_PLACA_21.0_7 | 19.533 |  | 3 | 101.905
B-19322 VIALE 26 | 152.4 | 3000 PSI | PLACA T1 PISO 9 EJES 1 Y 4 ENTRE A Y J | 2026-04-09 | 4/16/2026 12:00:00 AM | 7 | 21 | 24.4 | 116 | PLACA | B-19322 VIALE 26_PLACA_21.0_7 | 25.1 |  | 3 | 116.19
B-19322 VIALE 26 | 152.4 | 3000 PSI | PLACA T1 PISO 9 EJES 1 Y 4 ENTRE A Y J | 2026-04-09 | 4/16/2026 12:00:00 AM | 7 | 21 | 26.2 | 125 | PLACA | B-19322 VIALE 26_PLACA_21.0_7 | 25.1 |  | 3 | 124.762
B-19322 VIALE 26 | 152.4 | 3000 PSI | PLACA T1 PISO 9 EJES 1 Y 4 ENTRE A Y J | 2026-04-09 | 4/16/2026 12:00:00 AM | 7 | 21 | 24.7 | 118 | PLACA | B-19322 VIALE 26_PLACA_21.0_7 | 25.1 |  | 3 | 117.619
B-19322 VIALE 26 | 203.2 | 3000 PSI | MUROS T1 P9 EJES 7 Y 8 ENTRE A Y J M=2,13,9,22,24,23 | 2026-04-09 | 4/16/2026 12:00:00 AM | 7 | 21 | 21.7 | 103 | MURO | B-19322 VIALE 26_MURO_21.0_7 | 22.367 |  | 3 | 103.333
B-19322 VIALE 26 | 203.2 | 3000 PSI | MUROS T1 P9 EJES 7 Y 8 ENTRE A Y J M=2,13,9,22,24,23 | 2026-04-09 | 4/16/2026 12:00:00 AM | 7 | 21 | 21.6 | 103 | MURO | B-19322 VIALE 26_MURO_21.0_7 | 22.367 |  | 3 | 102.857
B-19322 VIALE 26 | 203.2 | 3000 PSI | MUROS T1 P9 EJES 7 Y 8 ENTRE A Y J M=2,13,9,22,24,23 | 2026-04-09 | 4/16/2026 12:00:00 AM | 7 | 21 | 23.8 | 113 | MURO | B-19322 VIALE 26_MURO_21.0_7 | 22.367 |  | 3 | 113.333
B-19322 VIALE 26 | 177.8 | 3000 PSI | PLACA T2 PISO 14 EJES 15 AL 11 ENTRE A Y J | 2026-04-09 | 4/16/2026 12:00:00 AM | 7 | 21 | 24.7 | 118 | PLACA | B-19322 VIALE 26_PLACA_21.0_7 | 23.967 |  | 3 | 117.619
B-19322 VIALE 26 | 177.8 | 3000 PSI | PLACA T2 PISO 14 EJES 15 AL 11 ENTRE A Y J | 2026-04-09 | 4/16/2026 12:00:00 AM | 7 | 21 | 22.9 | 109 | PLACA | B-19322 VIALE 26_PLACA_21.0_7 | 23.967 |  | 3 | 109.048
B-19322 VIALE 26 | 177.8 | 3000 PSI | PLACA T2 PISO 14 EJES 15 AL 11 ENTRE A Y J | 2026-04-09 | 4/16/2026 12:00:00 AM | 7 | 21 | 24.3 | 116 | PLACA | B-19322 VIALE 26_PLACA_21.0_7 | 23.967 |  | 3 | 115.714
B-19322 VIALE 26 | 203.2 | 3000 PSI | MUROS T2 P13 EJE 5 DEL J-F EJE 2,3 J-F # 29A,9A-32 MURO 15 EJE F | 2026-04-09 | 4/16/2026 12:00:00 AM | 7 | 21 | 22.1 | 105 | MURO | B-19322 VIALE 26_MURO_21.0_7 | 21.9 |  | 3 | 105.238
B-19322 VIALE 26 | 203.2 | 3000 PSI | MUROS T2 P13 EJE 5 DEL J-F EJE 2,3 J-F # 29A,9A-32 MURO 15 EJE F | 2026-04-09 | 4/16/2026 12:00:00 AM | 7 | 21 | 21.8 | 104 | MURO | B-19322 VIALE 26_MURO_21.0_7 | 21.9 |  | 3 | 103.81
B-19322 VIALE 26 | 203.2 | 3000 PSI | MUROS T2 P13 EJE 5 DEL J-F EJE 2,3 J-F # 29A,9A-32 MURO 15 EJE F | 2026-04-09 | 4/16/2026 12:00:00 AM | 7 | 21 | 21.8 | 104 | MURO | B-19322 VIALE 26_MURO_21.0_7 | 21.9 |  | 3 | 103.81
B-19322 VIALE 26 | 203.2 | 3000 PSI | MUROS T2 913 EJE 2 AL 1 ENTRE A YD M=19,20,21,22,23,24 | 2026-04-10 | 4/17/2026 12:00:00 AM | 7 | 21 | 23.7 | 113 | MURO | B-19322 VIALE 26_MURO_21.0_7 | 22.8 |  | 3 | 112.857
B-19322 VIALE 26 | 203.2 | 3000 PSI | MUROS T2 913 EJE 2 AL 1 ENTRE A YD M=19,20,21,22,23,24 | 2026-04-10 | 4/17/2026 12:00:00 AM | 7 | 21 | 22.2 | 106 | MURO | B-19322 VIALE 26_MURO_21.0_7 | 22.8 |  | 3 | 105.714
B-19322 VIALE 26 | 203.2 | 3000 PSI | MUROS T2 913 EJE 2 AL 1 ENTRE A YD M=19,20,21,22,23,24 | 2026-04-10 | 4/17/2026 12:00:00 AM | 7 | 21 | 22.5 | 107 | MURO | B-19322 VIALE 26_MURO_21.0_7 | 22.8 |  | 3 | 107.143
B-19322 VIALE 26 | 228.6 | 3000 PSI | MUROS T1 P9 EJES 5-6 ENTTE A Y J M=2,9,13,22,23,24 | 2026-04-10 | 4/17/2026 12:00:00 AM | 7 | 21 | 23.6 | 112 | MURO | B-19322 VIALE 26_MURO_21.0_7 | 23.133 |  | 3 | 112.381
B-19322 VIALE 26 | 228.6 | 3000 PSI | MUROS T1 P9 EJES 5-6 ENTTE A Y J M=2,9,13,22,23,24 | 2026-04-10 | 4/17/2026 12:00:00 AM | 7 | 21 | 23 | 110 | MURO | B-19322 VIALE 26_MURO_21.0_7 | 23.133 |  | 3 | 109.524
B-19322 VIALE 26 | 228.6 | 3000 PSI | MUROS T1 P9 EJES 5-6 ENTTE A Y J M=2,9,13,22,23,24 | 2026-04-10 | 4/17/2026 12:00:00 AM | 7 | 21 | 22.8 | 108 | MURO | B-19322 VIALE 26_MURO_21.0_7 | 23.133 |  | 3 | 108.571
B-19322 VIALE 26 | 152.4 | 3000 PSI | PLACA T1 PISO 10 EJES 10-12 ENTRE A Y J | 2026-04-13 | 4/20/2026 12:00:00 AM | 7 | 21 | 26.8 | 128 | PLACA | B-19322 VIALE 26_PLACA_21.0_7 | 27.433 |  | 3 | 127.619
B-19322 VIALE 26 | 152.4 | 3000 PSI | PLACA T1 PISO 10 EJES 10-12 ENTRE A Y J | 2026-04-13 | 4/20/2026 12:00:00 AM | 7 | 21 | 27.8 | 132 | PLACA | B-19322 VIALE 26_PLACA_21.0_7 | 27.433 |  | 3 | 132.381
B-19322 VIALE 26 | 152.4 | 3000 PSI | PLACA T1 PISO 10 EJES 10-12 ENTRE A Y J | 2026-04-13 | 4/20/2026 12:00:00 AM | 7 | 21 | 27.7 | 132 | PLACA | B-19322 VIALE 26_PLACA_21.0_7 | 27.433 |  | 3 | 131.905
B-19322 VIALE 26 | 152.4 | 3000 PSI | PLACA T2 PISO 14 EJES 5 AL 8 ENTRE A Y J | 2026-04-13 | 4/20/2026 12:00:00 AM | 7 | 21 | 21.5 | 102 | PLACA | B-19322 VIALE 26_PLACA_21.0_7 | 23 |  | 3 | 102.381
B-19322 VIALE 26 | 152.4 | 3000 PSI | PLACA T2 PISO 14 EJES 5 AL 8 ENTRE A Y J | 2026-04-13 | 4/20/2026 12:00:00 AM | 7 | 21 | 24.2 | 115 | PLACA | B-19322 VIALE 26_PLACA_21.0_7 | 23 |  | 3 | 115.238
B-19322 VIALE 26 | 152.4 | 3000 PSI | PLACA T2 PISO 14 EJES 5 AL 8 ENTRE A Y J | 2026-04-13 | 4/20/2026 12:00:00 AM | 7 | 21 | 23.3 | 111 | PLACA | B-19322 VIALE 26_PLACA_21.0_7 | 23 |  | 3 | 110.952
B-19322 VIALE 26 | 203.2 | 3000 PSI | MUROS T1 P10 EJE 3 Y 4 ENTRE A Y J M=2,13,8,21,23,24 | 2026-04-13 | 4/20/2026 12:00:00 AM | 7 | 21 | 18.1 | 86 | MURO | B-19322 VIALE 26_MURO_21.0_7 | 19.767 |  | 3 | 86.19
B-19322 VIALE 26 | 203.2 | 3000 PSI | MUROS T1 P10 EJE 3 Y 4 ENTRE A Y J M=2,13,8,21,23,24 | 2026-04-13 | 4/20/2026 12:00:00 AM | 7 | 21 | 20.3 | 97 | MURO | B-19322 VIALE 26_MURO_21.0_7 | 19.767 |  | 3 | 96.667
B-19322 VIALE 26 | 203.2 | 3000 PSI | MUROS T1 P10 EJE 3 Y 4 ENTRE A Y J M=2,13,8,21,23,24 | 2026-04-13 | 4/20/2026 12:00:00 AM | 7 | 21 | 20.9 | 99 | MURO | B-19322 VIALE 26_MURO_21.0_7 | 19.767 |  | 3 | 99.524
B-19322 VIALE 26 | 228.6 | 3000 PSI | MUROS T2 P9 EJE 1 Y 2 ENTRE A Y J M=1,18,11,12,17 | 2026-04-14 | 4/21/2026 12:00:00 AM | 7 | 21 | 20.4 | 97 | MURO | B-19322 VIALE 26_MURO_21.0_7 | 19.733 |  | 3 | 97.143
B-19322 VIALE 26 | 228.6 | 3000 PSI | MUROS T2 P9 EJE 1 Y 2 ENTRE A Y J M=1,18,11,12,17 | 2026-04-14 | 4/21/2026 12:00:00 AM | 7 | 21 | 18.7 | 89 | MURO | B-19322 VIALE 26_MURO_21.0_7 | 19.733 |  | 3 | 89.048
B-19322 VIALE 26 | 228.6 | 3000 PSI | MUROS T2 P9 EJE 1 Y 2 ENTRE A Y J M=1,18,11,12,17 | 2026-04-14 | 4/21/2026 12:00:00 AM | 7 | 21 | 20.1 | 96 | MURO | B-19322 VIALE 26_MURO_21.0_7 | 19.733 |  | 3 | 95.714
B-19322 VIALE 26 | 152.4 | 3000 PSI | PLACA T1 PISO 10 EJES 8 Y 10 ENTRE A Y J | 2026-04-14 | 4/21/2026 12:00:00 AM | 7 | 21 | 17.9 | 85 | PLACA | B-19322 VIALE 26_PLACA_21.0_7 | 17.967 |  | 3 | 85.238
B-19322 VIALE 26 | 152.4 | 3000 PSI | PLACA T1 PISO 10 EJES 8 Y 10 ENTRE A Y J | 2026-04-14 | 4/21/2026 12:00:00 AM | 7 | 21 | 18.3 | 87 | PLACA | B-19322 VIALE 26_PLACA_21.0_7 | 17.967 |  | 3 | 87.143
B-19322 VIALE 26 | 152.4 | 3000 PSI | PLACA T1 PISO 10 EJES 8 Y 10 ENTRE A Y J | 2026-04-14 | 4/21/2026 12:00:00 AM | 7 | 21 | 17.7 | 84 | PLACA | B-19322 VIALE 26_PLACA_21.0_7 | 17.967 |  | 3 | 84.286
B-19322 VIALE 26 | 228.6 | 3000 PSI | MUROS T1 P10 EJES 15-11 ENTRE J Y G M=3,7,31,32,4,13 | 2026-04-15 | 4/22/2026 12:00:00 AM | 7 | 21 | 19.3 | 92 | MURO | B-19322 VIALE 26_MURO_21.0_7 | 19.6 |  | 3 | 91.905
B-19322 VIALE 26 | 228.6 | 3000 PSI | MUROS T1 P10 EJES 15-11 ENTRE J Y G M=3,7,31,32,4,13 | 2026-04-15 | 4/22/2026 12:00:00 AM | 7 | 21 | 19.7 | 94 | MURO | B-19322 VIALE 26_MURO_21.0_7 | 19.6 |  | 3 | 93.81
B-19322 VIALE 26 | 228.6 | 3000 PSI | MUROS T1 P10 EJES 15-11 ENTRE J Y G M=3,7,31,32,4,13 | 2026-04-15 | 4/22/2026 12:00:00 AM | 7 | 21 | 19.8 | 94 | MURO | B-19322 VIALE 26_MURO_21.0_7 | 19.6 |  | 3 | 94.286
B-19322 VIALE 26 | 177.8 | 3000 PSI | PLACA T1 P10 EJES 6 AL 8 ENTRE A Y J | 2026-04-15 | 4/22/2026 12:00:00 AM | 7 | 21 | 20.4 | 97 | PLACA | B-19322 VIALE 26_PLACA_21.0_7 | 20.667 |  | 3 | 97.143
B-19322 VIALE 26 | 177.8 | 3000 PSI | PLACA T1 P10 EJES 6 AL 8 ENTRE A Y J | 2026-04-15 | 4/22/2026 12:00:00 AM | 7 | 21 | 19.7 | 94 | PLACA | B-19322 VIALE 26_PLACA_21.0_7 | 20.667 |  | 3 | 93.81
B-19322 VIALE 26 | 177.8 | 3000 PSI | PLACA T1 P10 EJES 6 AL 8 ENTRE A Y J | 2026-04-15 | 4/22/2026 12:00:00 AM | 7 | 21 | 21.9 | 104 | PLACA | B-19322 VIALE 26_PLACA_21.0_7 | 20.667 |  | 3 | 104.286
B-19322 VIALE 26 | 215.6 | 3000 PSI | MUROS T1 P10 EJE 11-14 ENTRE A YF M=9,22,1,25,2,23 | 2026-04-16 | 4/23/2026 12:00:00 AM | 7 | 21 | 18.5 | 88 | MURO | B-19322 VIALE 26_MURO_21.0_7 | 18.533 |  | 3 | 88.095
B-19322 VIALE 26 | 215.6 | 3000 PSI | MUROS T1 P10 EJE 11-14 ENTRE A YF M=9,22,1,25,2,23 | 2026-04-16 | 4/23/2026 12:00:00 AM | 7 | 21 | 17.6 | 84 | MURO | B-19322 VIALE 26_MURO_21.0_7 | 18.533 |  | 3 | 83.81
B-19322 VIALE 26 | 215.6 | 3000 PSI | MUROS T1 P10 EJE 11-14 ENTRE A YF M=9,22,1,25,2,23 | 2026-04-16 | 4/23/2026 12:00:00 AM | 7 | 21 | 19.5 | 93 | MURO | B-19322 VIALE 26_MURO_21.0_7 | 18.533 |  | 3 | 92.857
B-19322 VIALE 26 | 203.2 | 3000 PSI | MUROS T2 P14 EJES 11 AL 15 ENTRE J Y F M=9,29,52 | 2026-04-16 | 4/23/2026 12:00:00 AM | 7 | 21 | 19.4 | 92 | MURO | B-19322 VIALE 26_MURO_21.0_7 | 18.833 |  | 3 | 92.381
B-19322 VIALE 26 | 203.2 | 3000 PSI | MUROS T2 P14 EJES 11 AL 15 ENTRE J Y F M=9,29,52 | 2026-04-16 | 4/23/2026 12:00:00 AM | 7 | 21 | 17.4 | 83 | MURO | B-19322 VIALE 26_MURO_21.0_7 | 18.833 |  | 3 | 82.857
B-19322 VIALE 26 | 203.2 | 3000 PSI | MUROS T2 P14 EJES 11 AL 15 ENTRE J Y F M=9,29,52 | 2026-04-16 | 4/23/2026 12:00:00 AM | 7 | 21 | 19.7 | 94 | MURO | B-19322 VIALE 26_MURO_21.0_7 | 18.833 |  | 3 | 93.81
B-19322 VIALE 26 | 177.8 | 3000 PSI | PLACA T1 PISO 10 EJES 4-6 ENTRE A Y J | 2026-04-16 | 4/23/2026 12:00:00 AM | 7 | 21 | 20.8 | 99 | PLACA | B-19322 VIALE 26_PLACA_21.0_7 | 20.767 |  | 3 | 99.048
B-19322 VIALE 26 | 177.8 | 3000 PSI | PLACA T1 PISO 10 EJES 4-6 ENTRE A Y J | 2026-04-16 | 4/23/2026 12:00:00 AM | 7 | 21 | 21.1 | 100 | PLACA | B-19322 VIALE 26_PLACA_21.0_7 | 20.767 |  | 3 | 100.476
B-19322 VIALE 26 | 177.8 | 3000 PSI | PLACA T1 PISO 10 EJES 4-6 ENTRE A Y J | 2026-04-16 | 4/23/2026 12:00:00 AM | 7 | 21 | 20.4 | 97 | PLACA | B-19322 VIALE 26_PLACA_21.0_7 | 20.767 |  | 3 | 97.143
B-19322 VIALE 26 | 203.2 | 3000 PSI | MUROS T1 P10 EJE 9-10 ENTRE A-J M=2,9,23,9,25 | 2026-04-17 | 4/24/2026 12:00:00 AM | 7 | 21 | 20.6 | 98 | MURO | B-19322 VIALE 26_MURO_21.0_7 | 20.2 |  | 3 | 98.095
B-19322 VIALE 26 | 203.2 | 3000 PSI | MUROS T1 P10 EJE 9-10 ENTRE A-J M=2,9,23,9,25 | 2026-04-17 | 4/24/2026 12:00:00 AM | 7 | 21 | 19.8 | 94 | MURO | B-19322 VIALE 26_MURO_21.0_7 | 20.2 |  | 3 | 94.286
B-19322 VIALE 26 | 203.2 | 3000 PSI | MUROS T1 P10 EJE 9-10 ENTRE A-J M=2,9,23,9,25 | 2026-04-17 | 4/24/2026 12:00:00 AM | 7 | 21 | 20.2 | 96 | MURO | B-19322 VIALE 26_MURO_21.0_7 | 20.2 |  | 3 | 96.19
B-19322 VIALE 26 | 152.4 | 3000 PSI | PLACA T1 PISO 10 EJES 1-4 ENTRE A-J | 2026-04-17 | 4/24/2026 12:00:00 AM | 7 | 21 | 13.9 | 66 | PLACA | B-19322 VIALE 26_PLACA_21.0_7 | 14.4 |  | 3 | 66.19
B-19322 VIALE 26 | 152.4 | 3000 PSI | PLACA T1 PISO 10 EJES 1-4 ENTRE A-J | 2026-04-17 | 4/24/2026 12:00:00 AM | 7 | 21 | 14.6 | 70 | PLACA | B-19322 VIALE 26_PLACA_21.0_7 | 14.4 |  | 3 | 69.524
B-19322 VIALE 26 | 152.4 | 3000 PSI | PLACA T1 PISO 10 EJES 1-4 ENTRE A-J | 2026-04-17 | 4/24/2026 12:00:00 AM | 7 | 21 | 14.7 | 70 | PLACA | B-19322 VIALE 26_PLACA_21.0_7 | 14.4 |  | 3 | 70
B-19322 VIALE 26 | 177.8 | 3000 PSI | PLACA T2 PISO 14 EJE 1 AL 15 ENTRE A Y J | 2026-04-17 | 4/24/2026 12:00:00 AM | 7 | 21 | 19.9 | 95 | PLACA | B-19322 VIALE 26_PLACA_21.0_7 | 19.933 |  | 3 | 94.762
B-19322 VIALE 26 | 177.8 | 3000 PSI | PLACA T2 PISO 14 EJE 1 AL 15 ENTRE A Y J | 2026-04-17 | 4/24/2026 12:00:00 AM | 7 | 21 | 20.2 | 96 | PLACA | B-19322 VIALE 26_PLACA_21.0_7 | 19.933 |  | 3 | 96.19
B-19322 VIALE 26 | 177.8 | 3000 PSI | PLACA T2 PISO 14 EJE 1 AL 15 ENTRE A Y J | 2026-04-17 | 4/24/2026 12:00:00 AM | 7 | 21 | 19.7 | 94 | PLACA | B-19322 VIALE 26_PLACA_21.0_7 | 19.933 |  | 3 | 93.81
B-19322 VIALE 26 | 228.9 | 3000 PSI | MUROS T2 P14 EJE 15 A AL 11 ENTRE A Y D M=29,10,32 | 2026-04-20 | 4/27/2026 12:00:00 AM | 7 | 21 | 17.1 | 81 | MURO | B-19322 VIALE 26_MURO_21.0_7 | 17.233 |  | 3 | 81.429
B-19322 VIALE 26 | 228.9 | 3000 PSI | MUROS T2 P14 EJE 15 A AL 11 ENTRE A Y D M=29,10,32 | 2026-04-20 | 4/27/2026 12:00:00 AM | 7 | 21 | 17.5 | 83 | MURO | B-19322 VIALE 26_MURO_21.0_7 | 17.233 |  | 3 | 83.333
B-19322 VIALE 26 | 228.9 | 3000 PSI | MUROS T2 P14 EJE 15 A AL 11 ENTRE A Y D M=29,10,32 | 2026-04-20 | 4/27/2026 12:00:00 AM | 7 | 21 | 17.1 | 81 | MURO | B-19322 VIALE 26_MURO_21.0_7 | 17.233 |  | 3 | 81.429
B-19322 VIALE 26 | 228.6 | 3000 PSI | MUROS T1 P10 EJES 7-8 ENTRE A Y J M=2,13,9,22,23,24 | 2026-04-21 | 4/28/2026 12:00:00 AM | 7 | 21 | 20.1 | 96 | MURO | B-19322 VIALE 26_MURO_21.0_7 | 19.267 |  | 3 | 95.714
B-19322 VIALE 26 | 228.6 | 3000 PSI | MUROS T1 P10 EJES 7-8 ENTRE A Y J M=2,13,9,22,23,24 | 2026-04-21 | 4/28/2026 12:00:00 AM | 7 | 21 | 18.1 | 86 | MURO | B-19322 VIALE 26_MURO_21.0_7 | 19.267 |  | 3 | 86.19
B-19322 VIALE 26 | 228.6 | 3000 PSI | MUROS T1 P10 EJES 7-8 ENTRE A Y J M=2,13,9,22,23,24 | 2026-04-21 | 4/28/2026 12:00:00 AM | 7 | 21 | 19.6 | 93 | MURO | B-19322 VIALE 26_MURO_21.0_7 | 19.267 |  | 3 | 93.333
B-19322 VIALE 26 | 203.2 | 3000 PSI | MUROS T1 P14 EJE 10 DEL A-J EJE 9 ENTRE J Y F M=2,31,14 | 2026-04-21 | 4/28/2026 12:00:00 AM | 7 | 21 | 18.1 | 86 | MURO | B-19322 VIALE 26_MURO_21.0_7 | 18.3 |  | 3 | 86.19
B-19322 VIALE 26 | 203.2 | 3000 PSI | MUROS T1 P14 EJE 10 DEL A-J EJE 9 ENTRE J Y F M=2,31,14 | 2026-04-21 | 4/28/2026 12:00:00 AM | 7 | 21 | 17.6 | 84 | MURO | B-19322 VIALE 26_MURO_21.0_7 | 18.3 |  | 3 | 83.81
B-19322 VIALE 26 | 203.2 | 3000 PSI | MUROS T1 P14 EJE 10 DEL A-J EJE 9 ENTRE J Y F M=2,31,14 | 2026-04-21 | 4/28/2026 12:00:00 AM | 7 | 21 | 19.2 | 91 | MURO | B-19322 VIALE 26_MURO_21.0_7 | 18.3 |  | 3 | 91.429
B-19322 VIALE 26 | 177.8 | 3000 PSI | PLACA T1 PISO 11 EJES 12 Y 15 ENTRE A Y J | 2026-04-22 | 4/29/2026 12:00:00 AM | 7 | 21 | 15.9 | 76 | PLACA | B-19322 VIALE 26_PLACA_21.0_7 | 18.7 |  | 3 | 75.714
B-19322 VIALE 26 | 177.8 | 3000 PSI | PLACA T1 PISO 11 EJES 12 Y 15 ENTRE A Y J | 2026-04-22 | 4/29/2026 12:00:00 AM | 7 | 21 | 18.9 | 90 | PLACA | B-19322 VIALE 26_PLACA_21.0_7 | 18.7 |  | 3 | 90
B-19322 VIALE 26 | 177.8 | 3000 PSI | PLACA T1 PISO 11 EJES 12 Y 15 ENTRE A Y J | 2026-04-22 | 4/29/2026 12:00:00 AM | 7 | 21 | 21.3 | 101 | PLACA | B-19322 VIALE 26_PLACA_21.0_7 | 18.7 |  | 3 | 101.429
B-19322 VIALE 26 | 203.2 | 3000 PSI | MUROS T1 P10 EJES 5-6 ENTRE A Y J M=2,13,23,24,9 | 2026-04-22 | 4/29/2026 12:00:00 AM | 7 | 21 | 19.2 | 92 | MURO | B-19322 VIALE 26_MURO_21.0_7 | 19.2 |  | 3 | 91.429
B-19322 VIALE 26 | 203.2 | 3000 PSI | MUROS T1 P10 EJES 5-6 ENTRE A Y J M=2,13,23,24,9 | 2026-04-22 | 4/29/2026 12:00:00 AM | 7 | 21 | 18.8 | 90 | MURO | B-19322 VIALE 26_MURO_21.0_7 | 19.2 |  | 3 | 89.524
B-19322 VIALE 26 | 203.2 | 3000 PSI | MUROS T1 P10 EJES 5-6 ENTRE A Y J M=2,13,23,24,9 | 2026-04-22 | 4/29/2026 12:00:00 AM | 7 | 21 | 19.6 | 94 | MURO | B-19322 VIALE 26_MURO_21.0_7 | 19.2 |  | 3 | 93.333
B-19322 VIALE 26 | 177.8 | concreto 3000 psi | Placa P11 T1 (ejes 10-12 entre A-J) | 2026-04-23 | 4/30/2026 12:00:00 AM | 7 | 21 | 19.5 | 93 | PLACA | B-19322 VIALE 26_PLACA_21.0_7 | 19 |  | 3 | 92.857
B-19322 VIALE 26 | 177.8 | concreto 3000 psi | Placa P11 T1 (ejes 10-12 entre A-J) | 2026-04-23 | 4/30/2026 12:00:00 AM | 7 | 21 | 19 | 90 | PLACA | B-19322 VIALE 26_PLACA_21.0_7 | 19 |  | 3 | 90.476
B-19322 VIALE 26 | 177.8 | concreto 3000 psi | Placa P11 T1 (ejes 10-12 entre A-J) | 2026-04-23 | 4/30/2026 12:00:00 AM | 7 | 21 | 18.5 | 88 | PLACA | B-19322 VIALE 26_PLACA_21.0_7 | 19 |  | 3 | 88.095
B-19322 VIALE 26 | 228.6 | concreto 3000 psi | Muros P10 T1 (EJES 3-4 ENTRE A-J) M=2,13,8,21,23 | 2026-04-23 | 4/30/2026 12:00:00 AM | 7 | 21 | 19.6 | 93 | MURO | B-19322 VIALE 26_MURO_21.0_7 | 19.1 |  | 3 | 93.333
B-19322 VIALE 26 | 228.6 | concreto 3000 psi | Muros P10 T1 (EJES 3-4 ENTRE A-J) M=2,13,8,21,23 | 2026-04-23 | 4/30/2026 12:00:00 AM | 7 | 21 | 19.6 | 93 | MURO | B-19322 VIALE 26_MURO_21.0_7 | 19.1 |  | 3 | 93.333
B-19322 VIALE 26 | 228.6 | concreto 3000 psi | Muros P10 T1 (EJES 3-4 ENTRE A-J) M=2,13,8,21,23 | 2026-04-23 | 4/30/2026 12:00:00 AM | 7 | 21 | 18.1 | 86 | MURO | B-19322 VIALE 26_MURO_21.0_7 | 19.1 |  | 3 | 86.19
B-19322 VIALE 26 | 146.05 | concreto 3000 psi | Placa P11 T1 (ejes 08-10 entre A-J) | 2026-04-24 | 5/1/2026 12:00:00 AM | 7 | 21 | 21.8 | 104 | PLACA | B-19322 VIALE 26_PLACA_21.0_7 | 22.467 |  | 3 | 103.81
B-19322 VIALE 26 | 146.05 | concreto 3000 psi | Placa P11 T1 (ejes 08-10 entre A-J) | 2026-04-24 | 5/1/2026 12:00:00 AM | 7 | 21 | 22.8 | 108 | PLACA | B-19322 VIALE 26_PLACA_21.0_7 | 22.467 |  | 3 | 108.571
B-19322 VIALE 26 | 146.05 | concreto 3000 psi | Placa P11 T1 (ejes 08-10 entre A-J) | 2026-04-24 | 5/1/2026 12:00:00 AM | 7 | 21 | 22.8 | 109 | PLACA | B-19322 VIALE 26_PLACA_21.0_7 | 22.467 |  | 3 | 108.571
B-19322 VIALE 26 | 203.2 | concreto 3000 psi | Muros P10 T1 (EJES 1-2 ENTRE A-J) M=1,12,11,15,17,14,20 | 2026-04-24 | 5/1/2026 12:00:00 AM | 7 | 21 | 23.2 | 111 | MURO | B-19322 VIALE 26_MURO_21.0_7 | 22.967 |  | 3 | 110.476
B-19322 VIALE 26 | 203.2 | concreto 3000 psi | Muros P10 T1 (EJES 1-2 ENTRE A-J) M=1,12,11,15,17,14,20 | 2026-04-24 | 5/1/2026 12:00:00 AM | 7 | 21 | 22.9 | 109 | MURO | B-19322 VIALE 26_MURO_21.0_7 | 22.967 |  | 3 | 109.048
B-19322 VIALE 26 | 203.2 | concreto 3000 psi | Muros P10 T1 (EJES 1-2 ENTRE A-J) M=1,12,11,15,17,14,20 | 2026-04-24 | 5/1/2026 12:00:00 AM | 7 | 21 | 22.8 | 108 | MURO | B-19322 VIALE 26_MURO_21.0_7 | 22.967 |  | 3 | 108.571
B-19322 VIALE 26 | 203.2 | concreto 3000 psi | Muros P14 T2 EJES 5 Y 6 (E/J), EJES 6 Y 7 (A/D) | 2026-04-25 | 5/2/2026 12:00:00 AM | 7 | 21 | 22.3 | 106 | MURO | B-19322 VIALE 26_MURO_21.0_7 | 22.633 |  | 3 | 106.19
B-19322 VIALE 26 | 203.2 | concreto 3000 psi | Muros P14 T2 EJES 5 Y 6 (E/J), EJES 6 Y 7 (A/D) | 2026-04-25 | 5/2/2026 12:00:00 AM | 7 | 21 | 22.7 | 108 | MURO | B-19322 VIALE 26_MURO_21.0_7 | 22.633 |  | 3 | 108.095
B-19322 VIALE 26 | 203.2 | concreto 3000 psi | Muros P14 T2 EJES 5 Y 6 (E/J), EJES 6 Y 7 (A/D) | 2026-04-25 | 5/2/2026 12:00:00 AM | 7 | 21 | 22.9 | 109 | MURO | B-19322 VIALE 26_MURO_21.0_7 | 22.633 |  | 3 | 109.048
B-19322 VIALE 26 | 152.4 | concreto 3000 psi | Placa P11 T1 (ejes 06-08 entre A-J) | 2026-04-25 | 5/2/2026 12:00:00 AM | 7 | 21 | 22.9 | 109 | PLACA | B-19322 VIALE 26_PLACA_21.0_7 | 22.967 |  | 3 | 109.048
B-19322 VIALE 26 | 152.4 | concreto 3000 psi | Placa P11 T1 (ejes 06-08 entre A-J) | 2026-04-25 | 5/2/2026 12:00:00 AM | 7 | 21 | 22.5 | 107 | PLACA | B-19322 VIALE 26_PLACA_21.0_7 | 22.967 |  | 3 | 107.143
B-19322 VIALE 26 | 152.4 | concreto 3000 psi | Placa P11 T1 (ejes 06-08 entre A-J) | 2026-04-25 | 5/2/2026 12:00:00 AM | 7 | 21 | 23.5 | 112 | PLACA | B-19322 VIALE 26_PLACA_21.0_7 | 22.967 |  | 3 | 111.905
B-19322 VIALE 26 | 196.85 | concreto 3000 psi | Muros P14 T2 (EJES 3 Y 4 (E/J), EJES 4 Y 5 (A/D) | 2026-04-28 | 5/5/2026 12:00:00 AM | 7 | 21 | 23.2 | 111 | MURO | B-19322 VIALE 26_MURO_21.0_7 | 25.033 |  | 3 | 110.476
B-19322 VIALE 26 | 196.85 | concreto 3000 psi | Muros P14 T2 (EJES 3 Y 4 (E/J), EJES 4 Y 5 (A/D) | 2026-04-28 | 5/5/2026 12:00:00 AM | 7 | 21 | 25 | 119 | MURO | B-19322 VIALE 26_MURO_21.0_7 | 25.033 |  | 3 | 119.048
B-19322 VIALE 26 | 196.85 | concreto 3000 psi | Muros P14 T2 (EJES 3 Y 4 (E/J), EJES 4 Y 5 (A/D) | 2026-04-28 | 5/5/2026 12:00:00 AM | 7 | 21 | 26.9 | 128 | MURO | B-19322 VIALE 26_MURO_21.0_7 | 25.033 |  | 3 | 128.095
B-19322 VIALE 26 | 228.6 | concreto 3000 psi | Muros P11 T1 (EJES 11-15 ENTRE J-G) M=31,32,07,04,28,29 | 2026-04-28 | 5/5/2026 12:00:00 AM | 7 | 21 | 20.1 | 96 | MURO | B-19322 VIALE 26_MURO_21.0_7 | 19.5 |  | 3 | 95.714
B-19322 VIALE 26 | 228.6 | concreto 3000 psi | Muros P11 T1 (EJES 11-15 ENTRE J-G) M=31,32,07,04,28,29 | 2026-04-28 | 5/5/2026 12:00:00 AM | 7 | 21 | 19.3 | 92 | MURO | B-19322 VIALE 26_MURO_21.0_7 | 19.5 |  | 3 | 91.905
B-19322 VIALE 26 | 228.6 | concreto 3000 psi | Muros P11 T1 (EJES 11-15 ENTRE J-G) M=31,32,07,04,28,29 | 2026-04-28 | 5/5/2026 12:00:00 AM | 7 | 21 | 19.1 | 91 | MURO | B-19322 VIALE 26_MURO_21.0_7 | 19.5 |  | 3 | 90.952
B-19322 VIALE 26 | 165.1 | concreto 3000 psi | Placa P11 T1 (ejes 04-06 entre A-J) y escalera T1 P7 a P8 | 2026-04-28 | 5/5/2026 12:00:00 AM | 7 | 21 | 17.6 | 84 | PLACA | B-19322 VIALE 26_PLACA_21.0_7 | 17.667 |  | 3 | 83.81
B-19322 VIALE 26 | 165.1 | concreto 3000 psi | Placa P11 T1 (ejes 04-06 entre A-J) y escalera T1 P7 a P8 | 2026-04-28 | 5/5/2026 12:00:00 AM | 7 | 21 | 16.4 | 78 | PLACA | B-19322 VIALE 26_PLACA_21.0_7 | 17.667 |  | 3 | 78.095
B-19322 VIALE 26 | 165.1 | concreto 3000 psi | Placa P11 T1 (ejes 04-06 entre A-J) y escalera T1 P7 a P8 | 2026-04-28 | 5/5/2026 12:00:00 AM | 7 | 21 | 19 | 91 | PLACA | B-19322 VIALE 26_PLACA_21.0_7 | 17.667 |  | 3 | 90.476
B-19322 VIALE 26 | 152.4 | concreto 3000 psi | Placa Cubierta T2 (ejes 11-15 entre A-J) | 2026-04-28 | 5/5/2026 12:00:00 AM | 7 | 21 | 20.7 | 98 | PLACA | B-19322 VIALE 26_PLACA_21.0_7 | 21.6 |  | 3 | 98.571
B-19322 VIALE 26 | 152.4 | concreto 3000 psi | Placa Cubierta T2 (ejes 11-15 entre A-J) | 2026-04-28 | 5/5/2026 12:00:00 AM | 7 | 21 | 23.3 | 111 | PLACA | B-19322 VIALE 26_PLACA_21.0_7 | 21.6 |  | 3 | 110.952
B-19322 VIALE 26 | 152.4 | concreto 3000 psi | Placa Cubierta T2 (ejes 11-15 entre A-J) | 2026-04-28 | 5/5/2026 12:00:00 AM | 7 | 21 | 20.8 | 99 | PLACA | B-19322 VIALE 26_PLACA_21.0_7 | 21.6 |  | 3 | 99.048
B-19322 VIALE 26 | 228.6 | concreto 3000 psi | Muros P11 T1 (EJES 12-14 ENTRE A-F) M=01,02,23,25,09 | 2026-04-29 | 5/6/2026 12:00:00 AM | 7 | 21 | 18.1 | 86 | MURO | B-19322 VIALE 26_MURO_21.0_7 | 20.9 |  | 3 | 86.19
B-19322 VIALE 26 | 228.6 | concreto 3000 psi | Muros P11 T1 (EJES 12-14 ENTRE A-F) M=01,02,23,25,09 | 2026-04-29 | 5/6/2026 12:00:00 AM | 7 | 21 | 21.6 | 103 | MURO | B-19322 VIALE 26_MURO_21.0_7 | 20.9 |  | 3 | 102.857
B-19322 VIALE 26 | 228.6 | concreto 3000 psi | Muros P11 T1 (EJES 12-14 ENTRE A-F) M=01,02,23,25,09 | 2026-04-29 | 5/6/2026 12:00:00 AM | 7 | 21 | 23 | 109 | MURO | B-19322 VIALE 26_MURO_21.0_7 | 20.9 |  | 3 | 109.524
B-19322 VIALE 26 | 190.5 | concreto 3000 psi | Placa P11 T1 (ejes 01-04 entre A-J) | 2026-04-29 | 5/6/2026 12:00:00 AM | 7 | 21 | 15.4 | 73 | PLACA | B-19322 VIALE 26_PLACA_21.0_7 | 13.733 |  | 3 | 73.333
B-19322 VIALE 26 | 190.5 | concreto 3000 psi | Placa P11 T1 (ejes 01-04 entre A-J) | 2026-04-29 | 5/6/2026 12:00:00 AM | 7 | 21 | 11.9 | 57 | PLACA | B-19322 VIALE 26_PLACA_21.0_7 | 13.733 |  | 3 | 56.667
B-19322 VIALE 26 | 190.5 | concreto 3000 psi | Placa P11 T1 (ejes 01-04 entre A-J) | 2026-04-29 | 5/6/2026 12:00:00 AM | 7 | 21 | 13.9 | 66 | PLACA | B-19322 VIALE 26_PLACA_21.0_7 | 13.733 |  | 3 | 66.19
B-19322 VIALE 26 | 203.2 | concreto 3000 psi | Muros P11 T1 (EJES 08-11 ENTRE A-F) M=09,22,13,23,25 | 2026-04-30 | 5/7/2026 12:00:00 AM | 7 | 21 | 18.4 | 88 | MURO | B-19322 VIALE 26_MURO_21.0_7 | 18.267 |  | 3 | 87.619
B-19322 VIALE 26 | 203.2 | concreto 3000 psi | Muros P11 T1 (EJES 08-11 ENTRE A-F) M=09,22,13,23,25 | 2026-04-30 | 5/7/2026 12:00:00 AM | 7 | 21 | 17.6 | 84 | MURO | B-19322 VIALE 26_MURO_21.0_7 | 18.267 |  | 3 | 83.81
B-19322 VIALE 26 | 203.2 | concreto 3000 psi | Muros P11 T1 (EJES 08-11 ENTRE A-F) M=09,22,13,23,25 | 2026-04-30 | 5/7/2026 12:00:00 AM | 7 | 21 | 18.8 | 89 | MURO | B-19322 VIALE 26_MURO_21.0_7 | 18.267 |  | 3 | 89.524
B-19322 VIALE 26 | 203.2 | concreto 3000 psi | Muros P14 T2 (EJES 1 Y 2 (E/J), EJES 1-3 (A/D) | 2026-04-30 | 5/7/2026 12:00:00 AM | 7 | 21 | 25 | 119 | MURO | B-19322 VIALE 26_MURO_21.0_7 | 22.733 |  | 3 | 119.048
B-19322 VIALE 26 | 203.2 | concreto 3000 psi | Muros P14 T2 (EJES 1 Y 2 (E/J), EJES 1-3 (A/D) | 2026-04-30 | 5/7/2026 12:00:00 AM | 7 | 21 | 21.8 | 104 | MURO | B-19322 VIALE 26_MURO_21.0_7 | 22.733 |  | 3 | 103.81
B-19322 VIALE 26 | 203.2 | concreto 3000 psi | Muros P14 T2 (EJES 1 Y 2 (E/J), EJES 1-3 (A/D) | 2026-04-30 | 5/7/2026 12:00:00 AM | 7 | 21 | 21.4 | 102 | MURO | B-19322 VIALE 26_MURO_21.0_7 | 22.733 |  | 3 | 101.905
B-19322 VIALE 26 | 203.2 | concreto 3000 psi | Muros P12 T1 (EJES 08-10 ENTRE J-G) M=02,13,09,22,23,24,25 | 2026-05-02 | 5/9/2026 12:00:00 AM | 7 | 21 | 16.3 | 78 | MURO | B-19322 VIALE 26_MURO_21.0_7 | 16.867 |  | 3 | 77.619
B-19322 VIALE 26 | 203.2 | concreto 3000 psi | Muros P12 T1 (EJES 08-10 ENTRE J-G) M=02,13,09,22,23,24,25 | 2026-05-02 | 5/9/2026 12:00:00 AM | 7 | 21 | 16.5 | 78 | MURO | B-19322 VIALE 26_MURO_21.0_7 | 16.867 |  | 3 | 78.571
B-19322 VIALE 26 | 203.2 | concreto 3000 psi | Muros P12 T1 (EJES 08-10 ENTRE J-G) M=02,13,09,22,23,24,25 | 2026-05-02 | 5/9/2026 12:00:00 AM | 7 | 21 | 17.8 | 85 | MURO | B-19322 VIALE 26_MURO_21.0_7 | 16.867 |  | 3 | 84.762
B-19322 VIALE 26 | 146.05 | concreto 3000 psi | Placa P12 T1 (ejes 12-15 entre A-J) | 2026-05-04 | 5/11/2026 12:00:00 AM | 7 | 21 | 20.2 | 96 | PLACA | B-19322 VIALE 26_PLACA_21.0_7 | 20.967 |  | 3 | 96.19
B-19322 VIALE 26 | 146.05 | concreto 3000 psi | Placa P12 T1 (ejes 12-15 entre A-J) | 2026-05-04 | 5/11/2026 12:00:00 AM | 7 | 21 | 22.5 | 107 | PLACA | B-19322 VIALE 26_PLACA_21.0_7 | 20.967 |  | 3 | 107.143
B-19322 VIALE 26 | 146.05 | concreto 3000 psi | Placa P12 T1 (ejes 12-15 entre A-J) | 2026-05-04 | 5/11/2026 12:00:00 AM | 7 | 21 | 20.2 | 96 | PLACA | B-19322 VIALE 26_PLACA_21.0_7 | 20.967 |  | 3 | 96.19
B-19322 VIALE 26 | 18.15 | concreto 3000 psi | Muros P11 T1 (EJES 6-07 ENTRE A-J) M=02,03,13,22,23,24 | 2026-05-04 | 5/11/2026 12:00:00 AM | 7 | 21 | 23.5 | 112 | MURO | B-19322 VIALE 26_MURO_21.0_7 | 23.267 |  | 3 | 111.905
B-19322 VIALE 26 | 18.15 | concreto 3000 psi | Muros P11 T1 (EJES 6-07 ENTRE A-J) M=02,03,13,22,23,24 | 2026-05-04 | 5/11/2026 12:00:00 AM | 7 | 21 | 26 | 124 | MURO | B-19322 VIALE 26_MURO_21.0_7 | 23.267 |  | 3 | 123.81
B-19322 VIALE 26 | 18.15 | concreto 3000 psi | Muros P11 T1 (EJES 6-07 ENTRE A-J) M=02,03,13,22,23,24 | 2026-05-04 | 5/11/2026 12:00:00 AM | 7 | 21 | 20.3 | 96 | MURO | B-19322 VIALE 26_MURO_21.0_7 | 23.267 |  | 3 | 96.667
B-19322 VIALE 26 | 177.8 | concreto 3000 psi | Escalera P-13 a P4 T2 | 2026-05-05 | 5/12/2026 12:00:00 AM | 7 | 21 | 23.4 | 112 |  |  | 22.567 |  | 3 | 111.429
B-19322 VIALE 26 | 177.8 | concreto 3000 psi | Escalera P-13 a P4 T2 | 2026-05-05 | 5/12/2026 12:00:00 AM | 7 | 21 | 21.2 | 101 |  |  | 22.567 |  | 3 | 100.952
B-19322 VIALE 26 | 177.8 | concreto 3000 psi | Escalera P-13 a P4 T2 | 2026-05-05 | 5/12/2026 12:00:00 AM | 7 | 21 | 23.1 | 110 |  |  | 22.567 |  | 3 | 110
B-19322 VIALE 26 | 1 | concreto 3000 psi | Placa P12 T1 (ejes 10-12 entre A-J) | 2026-05-05 | 5/12/2026 12:00:00 AM | 7 | 21 | 26.9 | 128 | PLACA | B-19322 VIALE 26_PLACA_21.0_7 | 27.367 |  | 3 | 128.095
B-19322 VIALE 26 | 1 | concreto 3000 psi | Placa P12 T1 (ejes 10-12 entre A-J) | 2026-05-05 | 5/12/2026 12:00:00 AM | 7 | 21 | 27.6 | 131 | PLACA | B-19322 VIALE 26_PLACA_21.0_7 | 27.367 |  | 3 | 131.429
B-19322 VIALE 26 | 1 | concreto 3000 psi | Placa P12 T1 (ejes 10-12 entre A-J) | 2026-05-05 | 5/12/2026 12:00:00 AM | 7 | 21 | 27.6 | 132 | PLACA | B-19322 VIALE 26_PLACA_21.0_7 | 27.367 |  | 3 | 131.429
B-19322 VIALE 26 | 1 | concreto 3000 psi | Muros P11 T1 (EJES 04-05 ENTRE A-J) M=02,03,09,22,24,25 | 2026-05-05 | 5/12/2026 12:00:00 AM | 7 | 21 | 31.2 | 148 | MURO | B-19322 VIALE 26_MURO_21.0_7 | 31.2 |  | 3 | 148.571
B-19322 VIALE 26 | 1 | concreto 3000 psi | Muros P11 T1 (EJES 04-05 ENTRE A-J) M=02,03,09,22,24,25 | 2026-05-05 | 5/12/2026 12:00:00 AM | 7 | 21 | 32.6 | 155 | MURO | B-19322 VIALE 26_MURO_21.0_7 | 31.2 |  | 3 | 155.238
B-19322 VIALE 26 | 1 | concreto 3000 psi | Muros P11 T1 (EJES 04-05 ENTRE A-J) M=02,03,09,22,24,25 | 2026-05-05 | 5/12/2026 12:00:00 AM | 7 | 21 | 29.8 | 142 | MURO | B-19322 VIALE 26_MURO_21.0_7 | 31.2 |  | 3 | 141.905
B-19322 VIALE 26 | 228.6 | concreto 3000 psi | Placa P12 T1 (ejes 08-10 entre A-J) | 2026-05-06 | 5/13/2026 12:00:00 AM | 7 | 21 | 34 | 162 | PLACA | B-19322 VIALE 26_PLACA_21.0_7 | 34.5 |  | 3 | 161.905
B-19322 VIALE 26 | 228.6 | concreto 3000 psi | Placa P12 T1 (ejes 08-10 entre A-J) | 2026-05-06 | 5/13/2026 12:00:00 AM | 7 | 21 | 34.8 | 166 | PLACA | B-19322 VIALE 26_PLACA_21.0_7 | 34.5 |  | 3 | 165.714
B-19322 VIALE 26 | 228.6 | concreto 3000 psi | Placa P12 T1 (ejes 08-10 entre A-J) | 2026-05-06 | 5/13/2026 12:00:00 AM | 7 | 21 | 34.7 | 165 | PLACA | B-19322 VIALE 26_PLACA_21.0_7 | 34.5 |  | 3 | 165.238
B-19322 VIALE 26 | 228.6 | concreto 3000 psi | Muros P11 T1 (EJES 02-03 ENTRE A-J) M=02,09,13,23,24 | 2026-05-06 | 5/13/2026 12:00:00 AM | 7 | 21 | 26.9 | 128 | MURO | B-19322 VIALE 26_MURO_21.0_7 | 27.9 |  | 3 | 128.095
B-19322 VIALE 26 | 228.6 | concreto 3000 psi | Muros P11 T1 (EJES 02-03 ENTRE A-J) M=02,09,13,23,24 | 2026-05-06 | 5/13/2026 12:00:00 AM | 7 | 21 | 28.9 | 138 | MURO | B-19322 VIALE 26_MURO_21.0_7 | 27.9 |  | 3 | 137.619
B-19322 VIALE 26 | 228.6 | concreto 3000 psi | Muros P11 T1 (EJES 02-03 ENTRE A-J) M=02,09,13,23,24 | 2026-05-06 | 5/13/2026 12:00:00 AM | 7 | 21 | 27.9 | 133 | MURO | B-19322 VIALE 26_MURO_21.0_7 | 27.9 |  | 3 | 132.857
B-19322 VIALE 26 | 228.6 | concreto 3000 psi | Placa Cubierta T2 (ejes 08-11 entre A-J) | 2026-05-06 | 5/13/2026 12:00:00 AM | 7 | 21 | 21.7 | 103 | PLACA | B-19322 VIALE 26_PLACA_21.0_7 | 21.033 |  | 3 | 103.333
B-19322 VIALE 26 | 228.6 | concreto 3000 psi | Placa Cubierta T2 (ejes 08-11 entre A-J) | 2026-05-06 | 5/13/2026 12:00:00 AM | 7 | 21 | 21.7 | 103 | PLACA | B-19322 VIALE 26_PLACA_21.0_7 | 21.033 |  | 3 | 103.333
B-19322 VIALE 26 | 228.6 | concreto 3000 psi | Placa Cubierta T2 (ejes 08-11 entre A-J) | 2026-05-06 | 5/13/2026 12:00:00 AM | 7 | 21 | 19.7 | 94 | PLACA | B-19322 VIALE 26_PLACA_21.0_7 | 21.033 |  | 3 | 93.81
B-19322 VIALE 26 | 203.2 | concreto 3000 psi | Muros Cubierta T2 (ejes 14-15 / E-J escalera) | 2026-05-07 | 5/14/2026 12:00:00 AM | 7 | 21 | 8 | 38 | MURO | B-19322 VIALE 26_MURO_21.0_7 | 8.1 |  | 3 | 38.095
B-19322 VIALE 26 | 203.2 | concreto 3000 psi | Muros Cubierta T2 (ejes 14-15 / E-J escalera) | 2026-05-07 | 5/14/2026 12:00:00 AM | 7 | 21 | 7.7 | 37 | MURO | B-19322 VIALE 26_MURO_21.0_7 | 8.1 |  | 3 | 36.667
B-19322 VIALE 26 | 203.2 | concreto 3000 psi | Muros Cubierta T2 (ejes 14-15 / E-J escalera) | 2026-05-07 | 5/14/2026 12:00:00 AM | 7 | 21 | 8.6 | 41 | MURO | B-19322 VIALE 26_MURO_21.0_7 | 8.1 |  | 3 | 40.952
B-19322 VIALE 26 | 203.2 | concreto 3000 psi | Muros P12 T1 (EJES 12-15 ENTRE J-G) M=07,31,32,03,04,30,29 | 2026-05-08 | 5/15/2026 12:00:00 AM | 7 | 21 | 17.9 | 85 | MURO | B-19322 VIALE 26_MURO_21.0_7 | 18.067 |  | 3 | 85.238
B-19322 VIALE 26 | 203.2 | concreto 3000 psi | Muros P12 T1 (EJES 12-15 ENTRE J-G) M=07,31,32,03,04,30,29 | 2026-05-08 | 5/15/2026 12:00:00 AM | 7 | 21 | 17.1 | 81 | MURO | B-19322 VIALE 26_MURO_21.0_7 | 18.067 |  | 3 | 81.429
B-19322 VIALE 26 | 203.2 | concreto 3000 psi | Muros P12 T1 (EJES 12-15 ENTRE J-G) M=07,31,32,03,04,30,29 | 2026-05-08 | 5/15/2026 12:00:00 AM | 7 | 21 | 19.2 | 91 | MURO | B-19322 VIALE 26_MURO_21.0_7 | 18.067 |  | 3 | 91.429
B-19322 VIALE 26 | 165.1 | concreto 3000 psi | Placa P12 T1 (ejes 04-06 entre A-J) | 2026-05-08 | 5/15/2026 12:00:00 AM | 7 | 21 | 16.5 | 78 | PLACA | B-19322 VIALE 26_PLACA_21.0_7 | 16.667 |  | 3 | 78.571
B-19322 VIALE 26 | 165.1 | concreto 3000 psi | Placa P12 T1 (ejes 04-06 entre A-J) | 2026-05-08 | 5/15/2026 12:00:00 AM | 7 | 21 | 17.2 | 82 | PLACA | B-19322 VIALE 26_PLACA_21.0_7 | 16.667 |  | 3 | 81.905
B-19322 VIALE 26 | 165.1 | concreto 3000 psi | Placa P12 T1 (ejes 04-06 entre A-J) | 2026-05-08 | 5/15/2026 12:00:00 AM | 7 | 21 | 16.3 | 78 | PLACA | B-19322 VIALE 26_PLACA_21.0_7 | 16.667 |  | 3 | 77.619
B-19322 VIALE 26 | 1 | concreto 3000 psi | Muros P11 T1 (EJES 01-02 ENTRE A-J) M=14,15,12,16,11 | 2026-05-07 | 5/14/2026 12:00:00 AM | 7 | 21 | 29.1 | 138 | MURO | B-19322 VIALE 26_MURO_21.0_7 | 28.333 |  | 3 | 138.571
B-19322 VIALE 26 | 1 | concreto 3000 psi | Muros P11 T1 (EJES 01-02 ENTRE A-J) M=14,15,12,16,11 | 2026-05-07 | 5/14/2026 12:00:00 AM | 7 | 21 | 27.2 | 129 | MURO | B-19322 VIALE 26_MURO_21.0_7 | 28.333 |  | 3 | 129.524
B-19322 VIALE 26 | 1 | concreto 3000 psi | Muros P11 T1 (EJES 01-02 ENTRE A-J) M=14,15,12,16,11 | 2026-05-07 | 5/14/2026 12:00:00 AM | 7 | 21 | 28.7 | 137 | MURO | B-19322 VIALE 26_MURO_21.0_7 | 28.333 |  | 3 | 136.667
B-19322 VIALE 26 | 1 | concreto 3000 psi | Placa P12 T1 (ejes 06-08 entre A-J) | 2026-05-07 | 5/14/2026 12:00:00 AM | 7 | 21 | 26.1 | 124 | PLACA | B-19322 VIALE 26_PLACA_21.0_7 | 27.333 |  | 3 | 124.286
B-19322 VIALE 26 | 1 | concreto 3000 psi | Placa P12 T1 (ejes 06-08 entre A-J) | 2026-05-07 | 5/14/2026 12:00:00 AM | 7 | 21 | 28.5 | 136 | PLACA | B-19322 VIALE 26_PLACA_21.0_7 | 27.333 |  | 3 | 135.714
B-19322 VIALE 26 | 1 | concreto 3000 psi | Placa P12 T1 (ejes 06-08 entre A-J) | 2026-05-07 | 5/14/2026 12:00:00 AM | 7 | 21 | 27.4 | 130 | PLACA | B-19322 VIALE 26_PLACA_21.0_7 | 27.333 |  | 3 | 130.476
B-19322 VIALE 26 | 165.1 | concreto 3000 psi | Placa Cubierta T2 (ejes 05-08 / A-J) | 2026-05-11 | 5/18/2026 12:00:00 AM | 7 | 21 | 14.3 | 68 | PLACA | B-19322 VIALE 26_PLACA_21.0_7 | 13.833 |  | 3 | 68.095
B-19322 VIALE 26 | 165.1 | concreto 3000 psi | Placa Cubierta T2 (ejes 05-08 / A-J) | 2026-05-11 | 5/18/2026 12:00:00 AM | 7 | 21 | 14.6 | 70 | PLACA | B-19322 VIALE 26_PLACA_21.0_7 | 13.833 |  | 3 | 69.524
B-19322 VIALE 26 | 165.1 | concreto 3000 psi | Placa Cubierta T2 (ejes 05-08 / A-J) | 2026-05-11 | 5/18/2026 12:00:00 AM | 7 | 21 | 12.6 | 60 | PLACA | B-19322 VIALE 26_PLACA_21.0_7 | 13.833 |  | 3 | 60
B-19322 VIALE 26 | 165.1 | concreto 3000 psi | Placa P12 T1 (ejes 01-04 entre A-J) | 2026-05-11 | 5/18/2026 12:00:00 AM | 7 | 21 | 25.8 | 123 | PLACA | B-19322 VIALE 26_PLACA_21.0_7 | 27.267 |  | 3 | 122.857
B-19322 VIALE 26 | 165.1 | concreto 3000 psi | Placa P12 T1 (ejes 01-04 entre A-J) | 2026-05-11 | 5/18/2026 12:00:00 AM | 7 | 21 | 27.8 | 132 | PLACA | B-19322 VIALE 26_PLACA_21.0_7 | 27.267 |  | 3 | 132.381
B-19322 VIALE 26 | 165.1 | concreto 3000 psi | Placa P12 T1 (ejes 01-04 entre A-J) | 2026-05-11 | 5/18/2026 12:00:00 AM | 7 | 21 | 28.2 | 134 | PLACA | B-19322 VIALE 26_PLACA_21.0_7 | 27.267 |  | 3 | 134.286
B-19322 VIALE 26 | 228.6 | concreto 3000 psi | Muros P12 T1 (ejes 12-14 entre A-F) M=01,02,09,13,22,23,25 | 2026-05-11 | 5/18/2026 12:00:00 AM | 7 | 21 | 33.3 | 158 | MURO | B-19322 VIALE 26_MURO_21.0_7 | 33.033 |  | 3 | 158.571
B-19322 VIALE 26 | 228.6 | concreto 3000 psi | Muros P12 T1 (ejes 12-14 entre A-F) M=01,02,09,13,22,23,25 | 2026-05-11 | 5/18/2026 12:00:00 AM | 7 | 21 | 33.6 | 160 | MURO | B-19322 VIALE 26_MURO_21.0_7 | 33.033 |  | 3 | 160
B-19322 VIALE 26 | 228.6 | concreto 3000 psi | Muros P12 T1 (ejes 12-14 entre A-F) M=01,02,09,13,22,23,25 | 2026-05-11 | 5/18/2026 12:00:00 AM | 7 | 21 | 32.2 | 153 | MURO | B-19322 VIALE 26_MURO_21.0_7 | 33.033 |  | 3 | 153.333
B-19322 VIALE 26 | 215.9 | concreto 3000 psi | Muros P12 T1 (ejes 09-10 entre J-G) M=02,09,13,22,23,25 | 2026-05-12 | 5/19/2026 12:00:00 AM | 7 | 21 | 33.4 | 159 | MURO | B-19322 VIALE 26_MURO_21.0_7 | 33.767 |  | 3 | 159.048
B-19322 VIALE 26 | 215.9 | concreto 3000 psi | Muros P12 T1 (ejes 09-10 entre J-G) M=02,09,13,22,23,25 | 2026-05-12 | 5/19/2026 12:00:00 AM | 7 | 21 | 33.1 | 157 | MURO | B-19322 VIALE 26_MURO_21.0_7 | 33.767 |  | 3 | 157.619
B-19322 VIALE 26 | 215.9 | concreto 3000 psi | Muros P12 T1 (ejes 09-10 entre J-G) M=02,09,13,22,23,25 | 2026-05-12 | 5/19/2026 12:00:00 AM | 7 | 21 | 34.8 | 166 | MURO | B-19322 VIALE 26_MURO_21.0_7 | 33.767 |  | 3 | 165.714
B-19322 VIALE 26 | 190.5 | concreto 3000 psi | Placa P13 T1 (ejes 12-15 entre A-J) | 2026-05-13 | 5/20/2026 12:00:00 AM | 7 | 21 | 30.9 | 147 | PLACA | B-19322 VIALE 26_PLACA_21.0_7 | 31.3 |  | 3 | 147.143
B-19322 VIALE 26 | 190.5 | concreto 3000 psi | Placa P13 T1 (ejes 12-15 entre A-J) | 2026-05-13 | 5/20/2026 12:00:00 AM | 7 | 21 | 31.3 | 149 | PLACA | B-19322 VIALE 26_PLACA_21.0_7 | 31.3 |  | 3 | 149.048
B-19322 VIALE 26 | 190.5 | concreto 3000 psi | Placa P13 T1 (ejes 12-15 entre A-J) | 2026-05-13 | 5/20/2026 12:00:00 AM | 7 | 21 | 31.7 | 151 | PLACA | B-19322 VIALE 26_PLACA_21.0_7 | 31.3 |  | 3 | 150.952
B-19322 VIALE 26 | 228.6 | concreto 3000 psi | Muros P12 T1 (ejes 08-10 entre A-F, eje 8 entre J-G) M=02,13,25,23,24,09,21 | 2026-05-13 | 5/20/2026 12:00:00 AM | 7 | 21 | 28.9 | 137 | MURO | B-19322 VIALE 26_MURO_21.0_7 | 27.233 |  | 3 | 137.619
B-19322 VIALE 26 | 228.6 | concreto 3000 psi | Muros P12 T1 (ejes 08-10 entre A-F, eje 8 entre J-G) M=02,13,25,23,24,09,21 | 2026-05-13 | 5/20/2026 12:00:00 AM | 7 | 21 | 26.7 | 127 | MURO | B-19322 VIALE 26_MURO_21.0_7 | 27.233 |  | 3 | 127.143
B-19322 VIALE 26 | 228.6 | concreto 3000 psi | Muros P12 T1 (ejes 08-10 entre A-F, eje 8 entre J-G) M=02,13,25,23,24,09,21 | 2026-05-13 | 5/20/2026 12:00:00 AM | 7 | 21 | 26.1 | 124 | MURO | B-19322 VIALE 26_MURO_21.0_7 | 27.233 |  | 3 | 124.286
B-19322 VIALE 26 | 228.6 | concreto 3000 psi | Muros P12 T1 (ejes 06-07 entre A-J) | 2026-05-14 | 5/21/2026 12:00:00 AM | 7 | 21 | 31.5 | 150 | MURO | B-19322 VIALE 26_MURO_21.0_7 | 31.767 |  | 3 | 150
B-19322 VIALE 26 | 228.6 | concreto 3000 psi | Muros P12 T1 (ejes 06-07 entre A-J) | 2026-05-14 | 5/21/2026 12:00:00 AM | 7 | 21 | 31.2 | 149 | MURO | B-19322 VIALE 26_MURO_21.0_7 | 31.767 |  | 3 | 148.571
B-19322 VIALE 26 | 228.6 | concreto 3000 psi | Muros P12 T1 (ejes 06-07 entre A-J) | 2026-05-14 | 5/21/2026 12:00:00 AM | 7 | 21 | 32.6 | 155 | MURO | B-19322 VIALE 26_MURO_21.0_7 | 31.767 |  | 3 | 155.238
B-19322 VIALE 26 | 190.5 | concreto 3000 psi | Placa P13 T1 (ejes 10-12 entre A-J) | 2026-05-14 | 5/21/2026 12:00:00 AM | 7 | 21 | 36.8 | 175 | PLACA | B-19322 VIALE 26_PLACA_21.0_7 | 38.1 |  | 3 | 175.238
B-19322 VIALE 26 | 190.5 | concreto 3000 psi | Placa P13 T1 (ejes 10-12 entre A-J) | 2026-05-14 | 5/21/2026 12:00:00 AM | 7 | 21 | 39.2 | 187 | PLACA | B-19322 VIALE 26_PLACA_21.0_7 | 38.1 |  | 3 | 186.667
B-19322 VIALE 26 | 190.5 | concreto 3000 psi | Placa P13 T1 (ejes 10-12 entre A-J) | 2026-05-14 | 5/21/2026 12:00:00 AM | 7 | 21 | 38.3 | 182 | PLACA | B-19322 VIALE 26_PLACA_21.0_7 | 38.1 |  | 3 | 182.381
B-19322 VIALE 26 | 228.6 | concreto 3000 psi | Muros P12 T1 (ejes 04-05 entre A-J) | 2026-05-15 | 5/22/2026 12:00:00 AM | 7 | 21 | 26.3 | 125 | MURO | B-19322 VIALE 26_MURO_21.0_7 | 26.4 |  | 3 | 125.238
B-19322 VIALE 26 | 228.6 | concreto 3000 psi | Muros P12 T1 (ejes 04-05 entre A-J) | 2026-05-15 | 5/22/2026 12:00:00 AM | 7 | 21 | 26 | 124 | MURO | B-19322 VIALE 26_MURO_21.0_7 | 26.4 |  | 3 | 123.81
B-19322 VIALE 26 | 228.6 | concreto 3000 psi | Muros P12 T1 (ejes 04-05 entre A-J) | 2026-05-15 | 5/22/2026 12:00:00 AM | 7 | 21 | 26.9 | 128 | MURO | B-19322 VIALE 26_MURO_21.0_7 | 26.4 |  | 3 | 128.095
B-19322 VIALE 26 | 165.1 | concreto 3000 psi | Placa P13 T1 (ejes 08-10 entre A-J) y escalera P9 a P10 T1 | 2026-05-15 | 5/22/2026 12:00:00 AM | 7 | 21 | 36 | 172 | PLACA | B-19322 VIALE 26_PLACA_21.0_7 | 36.133 |  | 3 | 171.429
B-19322 VIALE 26 | 165.1 | concreto 3000 psi | Placa P13 T1 (ejes 08-10 entre A-J) y escalera P9 a P10 T1 | 2026-05-15 | 5/22/2026 12:00:00 AM | 7 | 21 | 35.5 | 169 | PLACA | B-19322 VIALE 26_PLACA_21.0_7 | 36.133 |  | 3 | 169.048
B-19322 VIALE 26 | 165.1 | concreto 3000 psi | Placa P13 T1 (ejes 08-10 entre A-J) y escalera P9 a P10 T1 | 2026-05-15 | 5/22/2026 12:00:00 AM | 7 | 21 | 36.9 | 176 | PLACA | B-19322 VIALE 26_PLACA_21.0_7 | 36.133 |  | 3 | 175.714
B-19322 VIALE 26 | 165.1 | concreto 3000 psi | Placa cubierta T2 (ejes 01-05-10 entre A-J) | 2026-05-16 | 5/23/2026 12:00:00 AM | 7 | 21 | 21 | 100 | PLACA | B-19322 VIALE 26_PLACA_21.0_7 | 21.167 |  | 3 | 100
B-19322 VIALE 26 | 165.1 | concreto 3000 psi | Placa cubierta T2 (ejes 01-05-10 entre A-J) | 2026-05-16 | 5/23/2026 12:00:00 AM | 7 | 21 | 21.3 | 102 | PLACA | B-19322 VIALE 26_PLACA_21.0_7 | 21.167 |  | 3 | 101.429
B-19322 VIALE 26 | 165.1 | concreto 3000 psi | Placa cubierta T2 (ejes 01-05-10 entre A-J) | 2026-05-16 | 5/23/2026 12:00:00 AM | 7 | 21 | 21.2 | 101 | PLACA | B-19322 VIALE 26_PLACA_21.0_7 | 21.167 |  | 3 | 100.952
B-19322 VIALE 26 | 228.6 | concreto 3000 psi | Muros P12 T1 (eje 03 entre A-J)M=08,21,23 | 2026-05-16 | 5/23/2026 12:00:00 AM | 7 | 21 | 34.2 | 163 | MURO | B-19322 VIALE 26_MURO_21.0_7 | 33.9 |  | 3 | 162.857
B-19322 VIALE 26 | 228.6 | concreto 3000 psi | Muros P12 T1 (eje 03 entre A-J)M=08,21,23 | 2026-05-16 | 5/23/2026 12:00:00 AM | 7 | 21 | 33.8 | 161 | MURO | B-19322 VIALE 26_MURO_21.0_7 | 33.9 |  | 3 | 160.952
B-19322 VIALE 26 | 228.6 | concreto 3000 psi | Muros P12 T1 (eje 03 entre A-J)M=08,21,23 | 2026-05-16 | 5/23/2026 12:00:00 AM | 7 | 21 | 33.7 | 160 | MURO | B-19322 VIALE 26_MURO_21.0_7 | 33.9 |  | 3 | 160.476
B-19322 VIALE 26 | 228.6 | concreto 3000 psi | Muros P12 T1 (ejes 01-02 entre B-I)M=08,21,2305,11,12,15,14 | 2026-05-19 | 5/26/2026 12:00:00 AM | 7 | 21 | 41 | 195 | MURO | B-19322 VIALE 26_MURO_21.0_7 | 40.5 |  | 3 | 195.238
B-19322 VIALE 26 | 228.6 | concreto 3000 psi | Muros P12 T1 (ejes 01-02 entre B-I)M=08,21,2305,11,12,15,14 | 2026-05-19 | 5/26/2026 12:00:00 AM | 7 | 21 | 40.3 | 192 | MURO | B-19322 VIALE 26_MURO_21.0_7 | 40.5 |  | 3 | 191.905
B-19322 VIALE 26 | 228.6 | concreto 3000 psi | Muros P12 T1 (ejes 01-02 entre B-I)M=08,21,2305,11,12,15,14 | 2026-05-19 | 5/26/2026 12:00:00 AM | 7 | 21 | 40.2 | 192 | MURO | B-19322 VIALE 26_MURO_21.0_7 | 40.5 |  | 3 | 191.429
B-19322 VIALE 26 | 184.15 | concreto 3000 psi | Placa P13 T1 (ejes 06-08 entre A-J) | 2026-05-19 | 5/26/2026 12:00:00 AM | 7 | 21 | 35.5 | 169 | PLACA | B-19322 VIALE 26_PLACA_21.0_7 | 36.133 |  | 3 | 169.048
B-19322 VIALE 26 | 184.15 | concreto 3000 psi | Placa P13 T1 (ejes 06-08 entre A-J) | 2026-05-19 | 5/26/2026 12:00:00 AM | 7 | 21 | 35.3 | 168 | PLACA | B-19322 VIALE 26_PLACA_21.0_7 | 36.133 |  | 3 | 168.095
B-19322 VIALE 26 | 184.15 | concreto 3000 psi | Placa P13 T1 (ejes 06-08 entre A-J) | 2026-05-19 | 5/26/2026 12:00:00 AM | 7 | 21 | 37.6 | 179 | PLACA | B-19322 VIALE 26_PLACA_21.0_7 | 36.133 |  | 3 | 179.048
B-19322 VIALE 26 | 165.1 | concreto 3000 psi | Placa P13 T1 (ejes 04-06 entre A-J) | 2026-05-20 | 5/27/2026 12:00:00 AM | 7 | 21 | 20.2 | 96 | PLACA | B-19322 VIALE 26_PLACA_21.0_7 | 19.933 |  | 3 | 96.19
B-19322 VIALE 26 | 165.1 | concreto 3000 psi | Placa P13 T1 (ejes 04-06 entre A-J) | 2026-05-20 | 5/27/2026 12:00:00 AM | 7 | 21 | 20.3 | 96 | PLACA | B-19322 VIALE 26_PLACA_21.0_7 | 19.933 |  | 3 | 96.667
B-19322 VIALE 26 | 165.1 | concreto 3000 psi | Placa P13 T1 (ejes 04-06 entre A-J) | 2026-05-20 | 5/27/2026 12:00:00 AM | 7 | 21 | 19.3 | 92 | PLACA | B-19322 VIALE 26_PLACA_21.0_7 | 19.933 |  | 3 | 91.905
B-19322 VIALE 26 | 228.6 | concreto 3000 psi | Muros P13 T1 (ejes 12-15 entre J-G) M=07,03,04,31,32,30,29 | 2026-05-20 | 5/27/2026 12:00:00 AM | 7 | 21 | 32.2 | 153 | MURO | B-19322 VIALE 26_MURO_21.0_7 | 31.067 |  | 3 | 153.333
B-19322 VIALE 26 | 228.6 | concreto 3000 psi | Muros P13 T1 (ejes 12-15 entre J-G) M=07,03,04,31,32,30,29 | 2026-05-20 | 5/27/2026 12:00:00 AM | 7 | 21 | 30 | 143 | MURO | B-19322 VIALE 26_MURO_21.0_7 | 31.067 |  | 3 | 142.857
B-19322 VIALE 26 | 228.6 | concreto 3000 psi | Muros P13 T1 (ejes 12-15 entre J-G) M=07,03,04,31,32,30,29 | 2026-05-20 | 5/27/2026 12:00:00 AM | 7 | 21 | 31 | 148 | MURO | B-19322 VIALE 26_MURO_21.0_7 | 31.067 |  | 3 | 147.619
B-19322 VIALE 26 | 152.4 | concreto 3000 psi | Escalera T2 (Piso 14 a Cubierta) | 2026-05-21 | 5/28/2026 12:00:00 AM | 7 | 21 | 16.5 | 78 |  |  | 16.367 |  | 3 | 78.571
B-19322 VIALE 26 | 152.4 | concreto 3000 psi | Escalera T2 (Piso 14 a Cubierta) | 2026-05-21 | 5/28/2026 12:00:00 AM | 7 | 21 | 16.3 | 77 |  |  | 16.367 |  | 3 | 77.619
B-19322 VIALE 26 | 152.4 | concreto 3000 psi | Escalera T2 (Piso 14 a Cubierta) | 2026-05-21 | 5/28/2026 12:00:00 AM | 7 | 21 | 16.3 | 78 |  |  | 16.367 |  | 3 | 77.619
B-19322 VIALE 26 | 215.9 | concreto 3000 psi | Muros P13 T1 (ejes 12-14 entre A-F) M=01,25,22,09,23,02,13 | 2026-05-21 | 5/28/2026 12:00:00 AM | 7 | 21 | 36.8 | 175 | MURO | B-19322 VIALE 26_MURO_21.0_7 | 34.933 |  | 3 | 175.238
B-19322 VIALE 26 | 215.9 | concreto 3000 psi | Muros P13 T1 (ejes 12-14 entre A-F) M=01,25,22,09,23,02,13 | 2026-05-21 | 5/28/2026 12:00:00 AM | 7 | 21 | 33 | 157 | MURO | B-19322 VIALE 26_MURO_21.0_7 | 34.933 |  | 3 | 157.143
B-19322 VIALE 26 | 215.9 | concreto 3000 psi | Muros P13 T1 (ejes 12-14 entre A-F) M=01,25,22,09,23,02,13 | 2026-05-21 | 5/28/2026 12:00:00 AM | 7 | 21 | 35 | 166 | MURO | B-19322 VIALE 26_MURO_21.0_7 | 34.933 |  | 3 | 166.667
B-19322 VIALE 26 | 165.1 | concreto 3000 psi | Placa P13 T1 (ejes 01-04 entre A-J) | 2026-05-21 | 5/28/2026 12:00:00 AM | 7 | 21 | 47.2 | 225 | PLACA | B-19322 VIALE 26_PLACA_21.0_7 | 45.1 |  | 3 | 224.762
B-19322 VIALE 26 | 165.1 | concreto 3000 psi | Placa P13 T1 (ejes 01-04 entre A-J) | 2026-05-21 | 5/28/2026 12:00:00 AM | 7 | 21 | 43.9 | 209 | PLACA | B-19322 VIALE 26_PLACA_21.0_7 | 45.1 |  | 3 | 209.048
B-19322 VIALE 26 | 165.1 | concreto 3000 psi | Placa P13 T1 (ejes 01-04 entre A-J) | 2026-05-21 | 5/28/2026 12:00:00 AM | 7 | 21 | 44.2 | 211 | PLACA | B-19322 VIALE 26_PLACA_21.0_7 | 45.1 |  | 3 | 210.476
B-19322 VIALE 26 | 196.85 | concreto 3000 psi | Muros P13 T1 (ejes 10-11 entre A-J) M=02,09,22,13,25,23 | 2026-05-21 | 5/28/2026 12:00:00 AM | 7 | 21 | 30.3 | 144 | MURO | B-19322 VIALE 26_MURO_21.0_7 | 29.367 |  | 3 | 144.286
B-19322 VIALE 26 | 196.85 | concreto 3000 psi | Muros P13 T1 (ejes 10-11 entre A-J) M=02,09,22,13,25,23 | 2026-05-21 | 5/28/2026 12:00:00 AM | 7 | 21 | 29.2 | 139 | MURO | B-19322 VIALE 26_MURO_21.0_7 | 29.367 |  | 3 | 139.048
B-19322 VIALE 26 | 196.85 | concreto 3000 psi | Muros P13 T1 (ejes 10-11 entre A-J) M=02,09,22,13,25,23 | 2026-05-21 | 5/28/2026 12:00:00 AM | 7 | 21 | 28.6 | 136 | MURO | B-19322 VIALE 26_MURO_21.0_7 | 29.367 |  | 3 | 136.19
B-19322 VIALE 26 | 152.4 | concreto 3000 psi | Muros Cubierta T2 (ejes 1-3 ascensores y ductos) | 2026-05-23 | 5/30/2026 12:00:00 AM | 7 | 21 | 11.9 | 56 | MURO | B-19322 VIALE 26_MURO_21.0_7 | 13.267 |  | 3 | 56.667
B-19322 VIALE 26 | 152.4 | concreto 3000 psi | Muros Cubierta T2 (ejes 1-3 ascensores y ductos) | 2026-05-23 | 5/30/2026 12:00:00 AM | 7 | 21 | 13.8 | 65 | MURO | B-19322 VIALE 26_MURO_21.0_7 | 13.267 |  | 3 | 65.714
B-19322 VIALE 26 | 152.4 | concreto 3000 psi | Muros Cubierta T2 (ejes 1-3 ascensores y ductos) | 2026-05-23 | 5/30/2026 12:00:00 AM | 7 | 21 | 14.1 | 67 | MURO | B-19322 VIALE 26_MURO_21.0_7 | 13.267 |  | 3 | 67.143
B-19322 VIALE 26 | 184.15 | concreto 3000 psi | Muros P13 T1 (ejes 08-09 entre J-G) M=02,13,09,22,23,24 | 2026-05-23 | 5/30/2026 12:00:00 AM | 7 | 21 | 32.8 | 156 | MURO | B-19322 VIALE 26_MURO_21.0_7 | 33.967 |  | 3 | 156.19
B-19322 VIALE 26 | 184.15 | concreto 3000 psi | Muros P13 T1 (ejes 08-09 entre J-G) M=02,13,09,22,23,24 | 2026-05-23 | 5/30/2026 12:00:00 AM | 7 | 21 | 35.7 | 170 | MURO | B-19322 VIALE 26_MURO_21.0_7 | 33.967 |  | 3 | 170
B-19322 VIALE 26 | 184.15 | concreto 3000 psi | Muros P13 T1 (ejes 08-09 entre J-G) M=02,13,09,22,23,24 | 2026-05-23 | 5/30/2026 12:00:00 AM | 7 | 21 | 33.4 | 159 | MURO | B-19322 VIALE 26_MURO_21.0_7 | 33.967 |  | 3 | 159.048
B-19322 VIALE 26 | 203.2 | concreto 3000 psi | Muros P13 T1 (ejes 07-08 entre A-F) M=02,13,09,22,23,24 | 2026-05-25 | 6/1/2026 12:00:00 AM | 7 | 21 | 25.7 | 122 | MURO | B-19322 VIALE 26_MURO_21.0_7 | 28.133 |  | 3 | 122.381
B-19322 VIALE 26 | 203.2 | concreto 3000 psi | Muros P13 T1 (ejes 07-08 entre A-F) M=02,13,09,22,23,24 | 2026-05-25 | 6/1/2026 12:00:00 AM | 7 | 21 | 31.2 | 149 | MURO | B-19322 VIALE 26_MURO_21.0_7 | 28.133 |  | 3 | 148.571
B-19322 VIALE 26 | 203.2 | concreto 3000 psi | Muros P13 T1 (ejes 07-08 entre A-F) M=02,13,09,22,23,24 | 2026-05-25 | 6/1/2026 12:00:00 AM | 7 | 21 | 27.5 | 131 | MURO | B-19322 VIALE 26_MURO_21.0_7 | 28.133 |  | 3 | 130.952
B-19322 VIALE 26 | 190.5 | concreto 3000 psi | Placa T1 P14 (ejes 12-15 entre A-J) | 2026-05-25 | 6/1/2026 12:00:00 AM | 7 | 21 | 45.7 | 218 | PLACA | B-19322 VIALE 26_PLACA_21.0_7 | 42.9 |  | 3 | 217.619
B-19322 VIALE 26 | 190.5 | concreto 3000 psi | Placa T1 P14 (ejes 12-15 entre A-J) | 2026-05-25 | 6/1/2026 12:00:00 AM | 7 | 21 | 45.1 | 214 | PLACA | B-19322 VIALE 26_PLACA_21.0_7 | 42.9 |  | 3 | 214.762
B-19322 VIALE 26 | 190.5 | concreto 3000 psi | Placa T1 P14 (ejes 12-15 entre A-J) | 2026-05-25 | 6/1/2026 12:00:00 AM | 7 | 21 | 37.9 | 180 | PLACA | B-19322 VIALE 26_PLACA_21.0_7 | 42.9 |  | 3 | 180.476
B-19322 VIALE 26 | 190.5 | concreto 3000 psi | Muros P13 T1 (ejes 05-06 entre A-J) M=02,13,09,22,23,24 | 2026-05-26 | 6/2/2026 12:00:00 AM | 7 | 21 | 34.6 | 165 | MURO | B-19322 VIALE 26_MURO_21.0_7 | 36.833 |  | 3 | 164.762
B-19322 VIALE 26 | 190.5 | concreto 3000 psi | Muros P13 T1 (ejes 05-06 entre A-J) M=02,13,09,22,23,24 | 2026-05-26 | 6/2/2026 12:00:00 AM | 7 | 21 | 35.7 | 170 | MURO | B-19322 VIALE 26_MURO_21.0_7 | 36.833 |  | 3 | 170
B-19322 VIALE 26 | 190.5 | concreto 3000 psi | Muros P13 T1 (ejes 05-06 entre A-J) M=02,13,09,22,23,24 | 2026-05-26 | 6/2/2026 12:00:00 AM | 7 | 21 | 40.2 | 192 | MURO | B-19322 VIALE 26_MURO_21.0_7 | 36.833 |  | 3 | 191.429
B-19322 VIALE 26 | 215.9 | concreto 3000 psi | Muros P13 T1 (ejes 03-04 entre A-J) M=02,08,21,13,23,24 | 2026-05-27 | 6/3/2026 12:00:00 AM | 7 | 21 | 27.6 | 131 | MURO | B-19322 VIALE 26_MURO_21.0_7 | 28.833 |  | 3 | 131.429
B-19322 VIALE 26 | 215.9 | concreto 3000 psi | Muros P13 T1 (ejes 03-04 entre A-J) M=02,08,21,13,23,24 | 2026-05-27 | 6/3/2026 12:00:00 AM | 7 | 21 | 28 | 134 | MURO | B-19322 VIALE 26_MURO_21.0_7 | 28.833 |  | 3 | 133.333
B-19322 VIALE 26 | 215.9 | concreto 3000 psi | Muros P13 T1 (ejes 03-04 entre A-J) M=02,08,21,13,23,24 | 2026-05-27 | 6/3/2026 12:00:00 AM | 7 | 21 | 30.9 | 147 | MURO | B-19322 VIALE 26_MURO_21.0_7 | 28.833 |  | 3 | 147.143
B-19322 VIALE 26 | 184.15 | concreto 3000 psi | Placa P14 T1 (ejes 10-12 entre A-J) | 2026-05-27 | 6/3/2026 12:00:00 AM | 7 | 21 | 38 | 181 | PLACA | B-19322 VIALE 26_PLACA_21.0_7 | 35.933 |  | 3 | 180.952
B-19322 VIALE 26 | 184.15 | concreto 3000 psi | Placa P14 T1 (ejes 10-12 entre A-J) | 2026-05-27 | 6/3/2026 12:00:00 AM | 7 | 21 | 36.4 | 174 | PLACA | B-19322 VIALE 26_PLACA_21.0_7 | 35.933 |  | 3 | 173.333
B-19322 VIALE 26 | 184.15 | concreto 3000 psi | Placa P14 T1 (ejes 10-12 entre A-J) | 2026-05-27 | 6/3/2026 12:00:00 AM | 7 | 21 | 33.4 | 159 | PLACA | B-19322 VIALE 26_PLACA_21.0_7 | 35.933 |  | 3 | 159.048
B-19322 VIALE 26 | 234.95 | concreto 3000 psi | Muros P13 T1 (ejes 01-02 entre A-J) M=01,18,20,17,05,16,11,14 | 2026-05-28 | 6/4/2026 12:00:00 AM | 7 | 21 | 38.3 | 182 | MURO | B-19322 VIALE 26_MURO_21.0_7 | 39.2 |  | 3 | 182.381
B-19322 VIALE 26 | 234.95 | concreto 3000 psi | Muros P13 T1 (ejes 01-02 entre A-J) M=01,18,20,17,05,16,11,14 | 2026-05-28 | 6/4/2026 12:00:00 AM | 7 | 21 | 38.1 | 181 | MURO | B-19322 VIALE 26_MURO_21.0_7 | 39.2 |  | 3 | 181.429
B-19322 VIALE 26 | 234.95 | concreto 3000 psi | Muros P13 T1 (ejes 01-02 entre A-J) M=01,18,20,17,05,16,11,14 | 2026-05-28 | 6/4/2026 12:00:00 AM | 7 | 21 | 41.2 | 196 | MURO | B-19322 VIALE 26_MURO_21.0_7 | 39.2 |  | 3 | 196.19
B-19322 VIALE 26 | 177.8 | concreto 3000 psi | Placa P14 T1 (ejes 08-10 entre A-J) | 2026-05-28 | 6/4/2026 12:00:00 AM | 7 | 21 | 43.3 | 206 | PLACA | B-19322 VIALE 26_PLACA_21.0_7 | 42.167 |  | 3 | 206.19
B-19322 VIALE 26 | 177.8 | concreto 3000 psi | Placa P14 T1 (ejes 08-10 entre A-J) | 2026-05-28 | 6/4/2026 12:00:00 AM | 7 | 21 | 41.2 | 196 | PLACA | B-19322 VIALE 26_PLACA_21.0_7 | 42.167 |  | 3 | 196.19
B-19322 VIALE 26 | 177.8 | concreto 3000 psi | Placa P14 T1 (ejes 08-10 entre A-J) | 2026-05-28 | 6/4/2026 12:00:00 AM | 7 | 21 | 42 | 200 | PLACA | B-19322 VIALE 26_PLACA_21.0_7 | 42.167 |  | 3 | 200
B-19322 VIALE 26 | 203.2 | concreto 3000 psi | Placa P14 T1 (ejes 06-08 entre A-J) | 2026-05-29 | 6/5/2026 12:00:00 AM | 7 | 21 | 38.4 | 183 | PLACA | B-19322 VIALE 26_PLACA_21.0_7 | 39.6 |  | 3 | 182.857
B-19322 VIALE 26 | 203.2 | concreto 3000 psi | Placa P14 T1 (ejes 06-08 entre A-J) | 2026-05-29 | 6/5/2026 12:00:00 AM | 7 | 21 | 40.2 | 191 | PLACA | B-19322 VIALE 26_PLACA_21.0_7 | 39.6 |  | 3 | 191.429
B-19322 VIALE 26 | 203.2 | concreto 3000 psi | Placa P14 T1 (ejes 06-08 entre A-J) | 2026-05-29 | 6/5/2026 12:00:00 AM | 7 | 21 | 40.2 | 192 | PLACA | B-19322 VIALE 26_PLACA_21.0_7 | 39.6 |  | 3 | 191.429
B-19322 VIALE 26 | 1 | concreto 3000 psi | Muros Cubierta T2 (ejes 1-3 ascensores y ductos tramo superior / pórtico costado norte hasta viga intermedia) | 2026-06-02 | 6/9/2026 12:00:00 AM | 7 | 21 | 24.3 | 116 | MURO | B-19322 VIALE 26_MURO_21.0_7 | 23.3 |  | 3 | 115.714
B-19322 VIALE 26 | 1 | concreto 3000 psi | Muros Cubierta T2 (ejes 1-3 ascensores y ductos tramo superior / pórtico costado norte hasta viga intermedia) | 2026-06-02 | 6/9/2026 12:00:00 AM | 7 | 21 | 23.2 | 110 | MURO | B-19322 VIALE 26_MURO_21.0_7 | 23.3 |  | 3 | 110.476
B-19322 VIALE 26 | 1 | concreto 3000 psi | Muros Cubierta T2 (ejes 1-3 ascensores y ductos tramo superior / pórtico costado norte hasta viga intermedia) | 2026-06-02 | 6/9/2026 12:00:00 AM | 7 | 21 | 22.4 | 106 | MURO | B-19322 VIALE 26_MURO_21.0_7 | 23.3 |  | 3 | 106.667
B-19322 VIALE 26 | 203.2 | 3000 PSI | MUROS T2 913 EJE 2 AL 1 ENTRE A YD M=19,20,21,22,23,24 | 2026-04-10 | 4/16/2026 12:00:00 AM | 6 | 21 | 19.1 | 91 | MURO | B-19322 VIALE 26_MURO_21.0_6 | 21.1 |  | 3 | 90.952
B-19322 VIALE 26 | 203.2 | 3000 PSI | MUROS T2 913 EJE 2 AL 1 ENTRE A YD M=19,20,21,22,23,24 | 2026-04-10 | 4/16/2026 12:00:00 AM | 6 | 21 | 22 | 105 | MURO | B-19322 VIALE 26_MURO_21.0_6 | 21.1 |  | 3 | 104.762
B-19322 VIALE 26 | 203.2 | 3000 PSI | MUROS T2 913 EJE 2 AL 1 ENTRE A YD M=19,20,21,22,23,24 | 2026-04-10 | 4/16/2026 12:00:00 AM | 6 | 21 | 22.2 | 106 | MURO | B-19322 VIALE 26_MURO_21.0_6 | 21.1 |  | 3 | 105.714
B-19322 VIALE 26 | 228.6 | 3000 PSI | MUROS T1 P9 EJES 5-6 ENTTE A Y J M=2,9,13,22,23,24 | 2026-04-10 | 4/16/2026 12:00:00 AM | 6 | 21 | 20.7 | 98 | MURO | B-19322 VIALE 26_MURO_21.0_6 | 20.8 |  | 3 | 98.571
B-19322 VIALE 26 | 228.6 | 3000 PSI | MUROS T1 P9 EJES 5-6 ENTTE A Y J M=2,9,13,22,23,24 | 2026-04-10 | 4/16/2026 12:00:00 AM | 6 | 21 | 20.8 | 99 | MURO | B-19322 VIALE 26_MURO_21.0_6 | 20.8 |  | 3 | 99.048
B-19322 VIALE 26 | 228.6 | 3000 PSI | MUROS T1 P9 EJES 5-6 ENTTE A Y J M=2,9,13,22,23,24 | 2026-04-10 | 4/16/2026 12:00:00 AM | 6 | 21 | 20.9 | 100 | MURO | B-19322 VIALE 26_MURO_21.0_6 | 20.8 |  | 3 | 99.524
B-19322 VIALE 26 | 152.4 | 3000 PSI | PLACA T1 PISO 10 EJES 8 Y 10 ENTRE A Y J | 2026-04-14 | 4/20/2026 12:00:00 AM | 6 | 21 | 18.1 | 86 | PLACA | B-19322 VIALE 26_PLACA_21.0_6 | 18.1 |  | 3 | 86.19
B-19322 VIALE 26 | 152.4 | 3000 PSI | PLACA T1 PISO 10 EJES 8 Y 10 ENTRE A Y J | 2026-04-14 | 4/20/2026 12:00:00 AM | 6 | 21 | 18.1 | 86 | PLACA | B-19322 VIALE 26_PLACA_21.0_6 | 18.1 |  | 3 | 86.19
B-19322 VIALE 26 | 152.4 | 3000 PSI | PLACA T1 PISO 10 EJES 8 Y 10 ENTRE A Y J | 2026-04-14 | 4/20/2026 12:00:00 AM | 6 | 21 | 18.1 | 86 | PLACA | B-19322 VIALE 26_PLACA_21.0_6 | 18.1 |  | 3 | 86.19
B-19322 VIALE 26 | 228.6 | 3000 PSI | MUROS T2 P9 EJE 1 Y 2 ENTRE A Y J M=1,18,11,12,17 | 2026-04-14 | 4/20/2026 12:00:00 AM | 6 | 21 | 19.9 | 94 | MURO | B-19322 VIALE 26_MURO_21.0_6 | 19.3 |  | 3 | 94.762
B-19322 VIALE 26 | 228.6 | 3000 PSI | MUROS T2 P9 EJE 1 Y 2 ENTRE A Y J M=1,18,11,12,17 | 2026-04-14 | 4/20/2026 12:00:00 AM | 6 | 21 | 18.7 | 89 | MURO | B-19322 VIALE 26_MURO_21.0_6 | 19.3 |  | 3 | 89.048
B-19322 VIALE 26 | 228.6 | 3000 PSI | MUROS T2 P9 EJE 1 Y 2 ENTRE A Y J M=1,18,11,12,17 | 2026-04-14 | 4/20/2026 12:00:00 AM | 6 | 21 | 19.3 | 92 | MURO | B-19322 VIALE 26_MURO_21.0_6 | 19.3 |  | 3 | 91.905
B-19322 VIALE 26 | 203.2 | 3000 PSI | MUROS T2 P14 EJES 11 AL 15 ENTRE J Y F M=9,29,52 | 2026-04-16 | 4/22/2026 12:00:00 AM | 6 | 21 | 19.8 | 94 | MURO | B-19322 VIALE 26_MURO_21.0_6 | 18.2 |  | 3 | 94.286
B-19322 VIALE 26 | 203.2 | 3000 PSI | MUROS T2 P14 EJES 11 AL 15 ENTRE J Y F M=9,29,52 | 2026-04-16 | 4/22/2026 12:00:00 AM | 6 | 21 | 18.3 | 87 | MURO | B-19322 VIALE 26_MURO_21.0_6 | 18.2 |  | 3 | 87.143
B-19322 VIALE 26 | 203.2 | 3000 PSI | MUROS T2 P14 EJES 11 AL 15 ENTRE J Y F M=9,29,52 | 2026-04-16 | 4/22/2026 12:00:00 AM | 6 | 21 | 16.5 | 78 | MURO | B-19322 VIALE 26_MURO_21.0_6 | 18.2 |  | 3 | 78.571
B-19322 VIALE 26 | 177.8 | 3000 PSI | PLACA T1 PISO 10 EJES 4-6 ENTRE A Y J | 2026-04-16 | 4/22/2026 12:00:00 AM | 6 | 21 | 18.7 | 89 | PLACA | B-19322 VIALE 26_PLACA_21.0_6 | 19.767 |  | 3 | 89.048
B-19322 VIALE 26 | 177.8 | 3000 PSI | PLACA T1 PISO 10 EJES 4-6 ENTRE A Y J | 2026-04-16 | 4/22/2026 12:00:00 AM | 6 | 21 | 20 | 95 | PLACA | B-19322 VIALE 26_PLACA_21.0_6 | 19.767 |  | 3 | 95.238
B-19322 VIALE 26 | 177.8 | 3000 PSI | PLACA T1 PISO 10 EJES 4-6 ENTRE A Y J | 2026-04-16 | 4/22/2026 12:00:00 AM | 6 | 21 | 20.6 | 98 | PLACA | B-19322 VIALE 26_PLACA_21.0_6 | 19.767 |  | 3 | 98.095
B-19322 VIALE 26 | 215.6 | 3000 PSI | MUROS T1 P10 EJE 11-14 ENTRE A YF M=9,22,1,25,2,23 | 2026-04-16 | 4/22/2026 12:00:00 AM | 6 | 21 | 17 | 81 | MURO | B-19322 VIALE 26_MURO_21.0_6 | 17.167 |  | 3 | 80.952
B-19322 VIALE 26 | 215.6 | 3000 PSI | MUROS T1 P10 EJE 11-14 ENTRE A YF M=9,22,1,25,2,23 | 2026-04-16 | 4/22/2026 12:00:00 AM | 6 | 21 | 16.8 | 80 | MURO | B-19322 VIALE 26_MURO_21.0_6 | 17.167 |  | 3 | 80
B-19322 VIALE 26 | 215.6 | 3000 PSI | MUROS T1 P10 EJE 11-14 ENTRE A YF M=9,22,1,25,2,23 | 2026-04-16 | 4/22/2026 12:00:00 AM | 6 | 21 | 17.7 | 84 | MURO | B-19322 VIALE 26_MURO_21.0_6 | 17.167 |  | 3 | 84.286
B-19322 VIALE 26 | 228.6 | concreto 3000 psi | Muros P12 T1 (ejes 06-07 entre A-J) | 2026-05-14 | 5/20/2026 12:00:00 AM | 6 | 21 | 32 | 152 | MURO | B-19322 VIALE 26_MURO_21.0_6 | 31.4 |  | 3 | 152.381
B-19322 VIALE 26 | 228.6 | concreto 3000 psi | Muros P12 T1 (ejes 06-07 entre A-J) | 2026-05-14 | 5/20/2026 12:00:00 AM | 6 | 21 | 30.8 | 146 | MURO | B-19322 VIALE 26_MURO_21.0_6 | 31.4 |  | 3 | 146.667
B-19322 VIALE 26 | 228.6 | concreto 3000 psi | Muros P12 T1 (ejes 06-07 entre A-J) | 2026-05-14 | 5/20/2026 12:00:00 AM | 6 | 21 | 31.4 | 150 | MURO | B-19322 VIALE 26_MURO_21.0_6 | 31.4 |  | 3 | 149.524
B-19322 VIALE 26 | 190.5 | concreto 3000 psi | Placa P13 T1 (ejes 10-12 entre A-J) | 2026-05-14 | 5/20/2026 12:00:00 AM | 6 | 21 | 37.7 | 179 | PLACA | B-19322 VIALE 26_PLACA_21.0_6 | 38.667 |  | 3 | 179.524
B-19322 VIALE 26 | 190.5 | concreto 3000 psi | Placa P13 T1 (ejes 10-12 entre A-J) | 2026-05-14 | 5/20/2026 12:00:00 AM | 6 | 21 | 40.4 | 192 | PLACA | B-19322 VIALE 26_PLACA_21.0_6 | 38.667 |  | 3 | 192.381
B-19322 VIALE 26 | 190.5 | concreto 3000 psi | Placa P13 T1 (ejes 10-12 entre A-J) | 2026-05-14 | 5/20/2026 12:00:00 AM | 6 | 21 | 37.9 | 180 | PLACA | B-19322 VIALE 26_PLACA_21.0_6 | 38.667 |  | 3 | 180.476
B-19322 VIALE 26 | 228.6 | 3000 PSI | MUROS T2 P13 EJE 10 ENTRE A Y J EJE 8 Y 9 ENTRE J Y D M=2,31,14 | 2026-04-06 | 4/11/2026 12:00:00 AM | 5 | 21 | 22.1 | 105 | MURO | B-19322 VIALE 26_MURO_21.0_5 | 22.767 |  | 3 | 105.238
B-19322 VIALE 26 | 228.6 | 3000 PSI | MUROS T2 P13 EJE 10 ENTRE A Y J EJE 8 Y 9 ENTRE J Y D M=2,31,14 | 2026-04-06 | 4/11/2026 12:00:00 AM | 5 | 21 | 24.6 | 117 | MURO | B-19322 VIALE 26_MURO_21.0_5 | 22.767 |  | 3 | 117.143
B-19322 VIALE 26 | 228.6 | 3000 PSI | MUROS T2 P13 EJE 10 ENTRE A Y J EJE 8 Y 9 ENTRE J Y D M=2,31,14 | 2026-04-06 | 4/11/2026 12:00:00 AM | 5 | 21 | 21.6 | 103 | MURO | B-19322 VIALE 26_MURO_21.0_5 | 22.767 |  | 3 | 102.857
B-19322 VIALE 26 | 203.2 | 3000 PSI | MUROS T1 P9 EJES 15-11 ENTRE J Y G M=31,32,3,4,28,2,25 | 2026-04-06 | 4/11/2026 12:00:00 AM | 5 | 21 | 20.8 | 99 | MURO | B-19322 VIALE 26_MURO_21.0_5 | 19.967 |  | 3 | 99.048
B-19322 VIALE 26 | 203.2 | 3000 PSI | MUROS T1 P9 EJES 15-11 ENTRE J Y G M=31,32,3,4,28,2,25 | 2026-04-06 | 4/11/2026 12:00:00 AM | 5 | 21 | 19.8 | 94 | MURO | B-19322 VIALE 26_MURO_21.0_5 | 19.967 |  | 3 | 94.286
B-19322 VIALE 26 | 203.2 | 3000 PSI | MUROS T1 P9 EJES 15-11 ENTRE J Y G M=31,32,3,4,28,2,25 | 2026-04-06 | 4/11/2026 12:00:00 AM | 5 | 21 | 19.3 | 92 | MURO | B-19322 VIALE 26_MURO_21.0_5 | 19.967 |  | 3 | 91.905
B-19322 VIALE 26 | 228.6 | 3000 PSI | MUROS T1 P10 EJES 15-11 ENTRE J Y G M=3,7,31,32,4,13 | 2026-04-15 | 4/20/2026 12:00:00 AM | 5 | 21 | 17.7 | 84 | MURO | B-19322 VIALE 26_MURO_21.0_5 | 18.267 |  | 3 | 84.286
B-19322 VIALE 26 | 228.6 | 3000 PSI | MUROS T1 P10 EJES 15-11 ENTRE J Y G M=3,7,31,32,4,13 | 2026-04-15 | 4/20/2026 12:00:00 AM | 5 | 21 | 19.2 | 92 | MURO | B-19322 VIALE 26_MURO_21.0_5 | 18.267 |  | 3 | 91.429
B-19322 VIALE 26 | 228.6 | 3000 PSI | MUROS T1 P10 EJES 15-11 ENTRE J Y G M=3,7,31,32,4,13 | 2026-04-15 | 4/20/2026 12:00:00 AM | 5 | 21 | 17.9 | 85 | MURO | B-19322 VIALE 26_MURO_21.0_5 | 18.267 |  | 3 | 85.238
B-19322 VIALE 26 | 177.8 | 3000 PSI | PLACA T1 P10 EJES 6 AL 8 ENTRE A Y J | 2026-04-15 | 4/20/2026 12:00:00 AM | 5 | 21 | 20.4 | 97 | PLACA | B-19322 VIALE 26_PLACA_21.0_5 | 19.8 |  | 3 | 97.143
B-19322 VIALE 26 | 177.8 | 3000 PSI | PLACA T1 P10 EJES 6 AL 8 ENTRE A Y J | 2026-04-15 | 4/20/2026 12:00:00 AM | 5 | 21 | 19.7 | 94 | PLACA | B-19322 VIALE 26_PLACA_21.0_5 | 19.8 |  | 3 | 93.81
B-19322 VIALE 26 | 177.8 | 3000 PSI | PLACA T1 P10 EJES 6 AL 8 ENTRE A Y J | 2026-04-15 | 4/20/2026 12:00:00 AM | 5 | 21 | 19.3 | 92 | PLACA | B-19322 VIALE 26_PLACA_21.0_5 | 19.8 |  | 3 | 91.905
B-19322 VIALE 26 | 203.2 | 3000 PSI | MUROS T1 P10 EJE 9-10 ENTRE A-J M=2,9,23,9,25 | 2026-04-17 | 4/22/2026 12:00:00 AM | 5 | 21 | 16.7 | 80 | MURO | B-19322 VIALE 26_MURO_21.0_5 | 17.8 |  | 3 | 79.524
B-19322 VIALE 26 | 203.2 | 3000 PSI | MUROS T1 P10 EJE 9-10 ENTRE A-J M=2,9,23,9,25 | 2026-04-17 | 4/22/2026 12:00:00 AM | 5 | 21 | 18.8 | 90 | MURO | B-19322 VIALE 26_MURO_21.0_5 | 17.8 |  | 3 | 89.524
B-19322 VIALE 26 | 203.2 | 3000 PSI | MUROS T1 P10 EJE 9-10 ENTRE A-J M=2,9,23,9,25 | 2026-04-17 | 4/22/2026 12:00:00 AM | 5 | 21 | 17.9 | 85 | MURO | B-19322 VIALE 26_MURO_21.0_5 | 17.8 |  | 3 | 85.238
B-19322 VIALE 26 | 152.4 | 3000 PSI | PLACA T1 PISO 10 EJES 1-4 ENTRE A-J | 2026-04-17 | 4/22/2026 12:00:00 AM | 5 | 21 | 13.9 | 66 | PLACA | B-19322 VIALE 26_PLACA_21.0_5 | 13.533 |  | 3 | 66.19
B-19322 VIALE 26 | 152.4 | 3000 PSI | PLACA T1 PISO 10 EJES 1-4 ENTRE A-J | 2026-04-17 | 4/22/2026 12:00:00 AM | 5 | 21 | 12.3 | 58 | PLACA | B-19322 VIALE 26_PLACA_21.0_5 | 13.533 |  | 3 | 58.571
B-19322 VIALE 26 | 152.4 | 3000 PSI | PLACA T1 PISO 10 EJES 1-4 ENTRE A-J | 2026-04-17 | 4/22/2026 12:00:00 AM | 5 | 21 | 14.4 | 69 | PLACA | B-19322 VIALE 26_PLACA_21.0_5 | 13.533 |  | 3 | 68.571
B-19322 VIALE 26 | 177.8 | 3000 PSI | PLACA T2 PISO 14 EJE 1 AL 15 ENTRE A Y J | 2026-04-17 | 4/22/2026 12:00:00 AM | 5 | 21 | 17.6 | 84 | PLACA | B-19322 VIALE 26_PLACA_21.0_5 | 18.1 |  | 3 | 83.81
B-19322 VIALE 26 | 177.8 | 3000 PSI | PLACA T2 PISO 14 EJE 1 AL 15 ENTRE A Y J | 2026-04-17 | 4/22/2026 12:00:00 AM | 5 | 21 | 18.3 | 87 | PLACA | B-19322 VIALE 26_PLACA_21.0_5 | 18.1 |  | 3 | 87.143
B-19322 VIALE 26 | 177.8 | 3000 PSI | PLACA T2 PISO 14 EJE 1 AL 15 ENTRE A Y J | 2026-04-17 | 4/22/2026 12:00:00 AM | 5 | 21 | 18.4 | 88 | PLACA | B-19322 VIALE 26_PLACA_21.0_5 | 18.1 |  | 3 | 87.619
B-19322 VIALE 26 | 203.2 | concreto 3000 psi | Muros P14 T2 (EJES 7 Y 8 (E/J), EJES 8 Y 9 (A/D) M=2,31,14 | 2026-04-23 | 4/28/2026 12:00:00 AM | 5 | 21 | 21.5 | 102 | MURO | B-19322 VIALE 26_MURO_21.0_5 | 20.267 |  | 3 | 102.381
B-19322 VIALE 26 | 203.2 | concreto 3000 psi | Muros P14 T2 (EJES 7 Y 8 (E/J), EJES 8 Y 9 (A/D) M=2,31,14 | 2026-04-23 | 4/28/2026 12:00:00 AM | 5 | 21 | 20.1 | 96 | MURO | B-19322 VIALE 26_MURO_21.0_5 | 20.267 |  | 3 | 95.714
B-19322 VIALE 26 | 203.2 | concreto 3000 psi | Muros P14 T2 (EJES 7 Y 8 (E/J), EJES 8 Y 9 (A/D) M=2,31,14 | 2026-04-23 | 4/28/2026 12:00:00 AM | 5 | 21 | 19.2 | 91 | MURO | B-19322 VIALE 26_MURO_21.0_5 | 20.267 |  | 3 | 91.429
B-19322 VIALE 26 | 177.8 | concreto 3000 psi | Placa P11 T1 (ejes 10-12 entre A-J) | 2026-04-23 | 4/28/2026 12:00:00 AM | 5 | 21 | 17.7 | 84 | PLACA | B-19322 VIALE 26_PLACA_21.0_5 | 18.733 |  | 3 | 84.286
B-19322 VIALE 26 | 177.8 | concreto 3000 psi | Placa P11 T1 (ejes 10-12 entre A-J) | 2026-04-23 | 4/28/2026 12:00:00 AM | 5 | 21 | 19.8 | 94 | PLACA | B-19322 VIALE 26_PLACA_21.0_5 | 18.733 |  | 3 | 94.286
B-19322 VIALE 26 | 177.8 | concreto 3000 psi | Placa P11 T1 (ejes 10-12 entre A-J) | 2026-04-23 | 4/28/2026 12:00:00 AM | 5 | 21 | 18.7 | 89 | PLACA | B-19322 VIALE 26_PLACA_21.0_5 | 18.733 |  | 3 | 89.048
B-19322 VIALE 26 | 228.6 | concreto 3000 psi | Muros P10 T1 (EJES 3-4 ENTRE A-J) M=2,13,8,21,23 | 2026-04-23 | 4/28/2026 12:00:00 AM | 5 | 21 | 18.9 | 90 | MURO | B-19322 VIALE 26_MURO_21.0_5 | 18.567 |  | 3 | 90
B-19322 VIALE 26 | 228.6 | concreto 3000 psi | Muros P10 T1 (EJES 3-4 ENTRE A-J) M=2,13,8,21,23 | 2026-04-23 | 4/28/2026 12:00:00 AM | 5 | 21 | 17.8 | 85 | MURO | B-19322 VIALE 26_MURO_21.0_5 | 18.567 |  | 3 | 84.762
B-19322 VIALE 26 | 228.6 | concreto 3000 psi | Muros P10 T1 (EJES 3-4 ENTRE A-J) M=2,13,8,21,23 | 2026-04-23 | 4/28/2026 12:00:00 AM | 5 | 21 | 19 | 91 | MURO | B-19322 VIALE 26_MURO_21.0_5 | 18.567 |  | 3 | 90.476
B-19322 VIALE 26 | 152.4 | concreto 3000 psi | Placa P11 T1 (ejes 06-08 entre A-J) | 2026-04-25 | 4/30/2026 12:00:00 AM | 5 | 21 | 20.9 | 99 | PLACA | B-19322 VIALE 26_PLACA_21.0_5 | 21.533 |  | 3 | 99.524
B-19322 VIALE 26 | 152.4 | concreto 3000 psi | Placa P11 T1 (ejes 06-08 entre A-J) | 2026-04-25 | 4/30/2026 12:00:00 AM | 5 | 21 | 21.5 | 102 | PLACA | B-19322 VIALE 26_PLACA_21.0_5 | 21.533 |  | 3 | 102.381
B-19322 VIALE 26 | 152.4 | concreto 3000 psi | Placa P11 T1 (ejes 06-08 entre A-J) | 2026-04-25 | 4/30/2026 12:00:00 AM | 5 | 21 | 22.2 | 106 | PLACA | B-19322 VIALE 26_PLACA_21.0_5 | 21.533 |  | 3 | 105.714
B-19322 VIALE 26 | 203.2 | concreto 3000 psi | Muros P14 T2 EJES 5 Y 6 (E/J), EJES 6 Y 7 (A/D) | 2026-04-25 | 4/30/2026 12:00:00 AM | 5 | 21 | 19.1 | 91 | MURO | B-19322 VIALE 26_MURO_21.0_5 | 20 |  | 3 | 90.952
B-19322 VIALE 26 | 203.2 | concreto 3000 psi | Muros P14 T2 EJES 5 Y 6 (E/J), EJES 6 Y 7 (A/D) | 2026-04-25 | 4/30/2026 12:00:00 AM | 5 | 21 | 20.2 | 96 | MURO | B-19322 VIALE 26_MURO_21.0_5 | 20 |  | 3 | 96.19
B-19322 VIALE 26 | 203.2 | concreto 3000 psi | Muros P14 T2 EJES 5 Y 6 (E/J), EJES 6 Y 7 (A/D) | 2026-04-25 | 4/30/2026 12:00:00 AM | 5 | 21 | 20.7 | 99 | MURO | B-19322 VIALE 26_MURO_21.0_5 | 20 |  | 3 | 98.571
B-19322 VIALE 26 | 203.2 | concreto 3000 psi | Muros P11 T1 (EJES 08-11 ENTRE A-F) M=09,22,13,23,25 | 2026-04-30 | 5/5/2026 12:00:00 AM | 5 | 21 | 17.4 | 83 | MURO | B-19322 VIALE 26_MURO_21.0_5 | 18 |  | 3 | 82.857
B-19322 VIALE 26 | 203.2 | concreto 3000 psi | Muros P11 T1 (EJES 08-11 ENTRE A-F) M=09,22,13,23,25 | 2026-04-30 | 5/5/2026 12:00:00 AM | 5 | 21 | 18.4 | 87 | MURO | B-19322 VIALE 26_MURO_21.0_5 | 18 |  | 3 | 87.619
B-19322 VIALE 26 | 203.2 | concreto 3000 psi | Muros P11 T1 (EJES 08-11 ENTRE A-F) M=09,22,13,23,25 | 2026-04-30 | 5/5/2026 12:00:00 AM | 5 | 21 | 18.2 | 86 | MURO | B-19322 VIALE 26_MURO_21.0_5 | 18 |  | 3 | 86.667
B-19322 VIALE 26 | 203.2 | concreto 3000 psi | Muros P14 T2 (EJES 1 Y 2 (E/J), EJES 1-3 (A/D) | 2026-04-30 | 5/5/2026 12:00:00 AM | 5 | 21 | 22.3 | 106 | MURO | B-19322 VIALE 26_MURO_21.0_5 | 21.067 |  | 3 | 106.19
B-19322 VIALE 26 | 203.2 | concreto 3000 psi | Muros P14 T2 (EJES 1 Y 2 (E/J), EJES 1-3 (A/D) | 2026-04-30 | 5/5/2026 12:00:00 AM | 5 | 21 | 19.2 | 91 | MURO | B-19322 VIALE 26_MURO_21.0_5 | 21.067 |  | 3 | 91.429
B-19322 VIALE 26 | 203.2 | concreto 3000 psi | Muros P14 T2 (EJES 1 Y 2 (E/J), EJES 1-3 (A/D) | 2026-04-30 | 5/5/2026 12:00:00 AM | 5 | 21 | 21.7 | 103 | MURO | B-19322 VIALE 26_MURO_21.0_5 | 21.067 |  | 3 | 103.333
B-19322 VIALE 26 | 203.2 | concreto 3000 psi | Muros Cubierta T2 (ejes 14-15 / E-J escalera) | 2026-05-07 | 5/12/2026 12:00:00 AM | 5 | 21 | 7.6 | 36 | MURO | B-19322 VIALE 26_MURO_21.0_5 | 7.867 |  | 3 | 36.19
B-19322 VIALE 26 | 203.2 | concreto 3000 psi | Muros Cubierta T2 (ejes 14-15 / E-J escalera) | 2026-05-07 | 5/12/2026 12:00:00 AM | 5 | 21 | 8 | 38 | MURO | B-19322 VIALE 26_MURO_21.0_5 | 7.867 |  | 3 | 38.095
B-19322 VIALE 26 | 203.2 | concreto 3000 psi | Muros Cubierta T2 (ejes 14-15 / E-J escalera) | 2026-05-07 | 5/12/2026 12:00:00 AM | 5 | 21 | 8 | 38 | MURO | B-19322 VIALE 26_MURO_21.0_5 | 7.867 |  | 3 | 38.095
B-19322 VIALE 26 | 203.2 | concreto 3000 psi | Muros P12 T1 (EJES 12-15 ENTRE J-G) M=07,31,32,03,04,30,29 | 2026-05-08 | 5/13/2026 12:00:00 AM | 5 | 21 | 16.1 | 77 | MURO | B-19322 VIALE 26_MURO_21.0_5 | 15.533 |  | 3 | 76.667
B-19322 VIALE 26 | 203.2 | concreto 3000 psi | Muros P12 T1 (EJES 12-15 ENTRE J-G) M=07,31,32,03,04,30,29 | 2026-05-08 | 5/13/2026 12:00:00 AM | 5 | 21 | 16.3 | 78 | MURO | B-19322 VIALE 26_MURO_21.0_5 | 15.533 |  | 3 | 77.619
B-19322 VIALE 26 | 203.2 | concreto 3000 psi | Muros P12 T1 (EJES 12-15 ENTRE J-G) M=07,31,32,03,04,30,29 | 2026-05-08 | 5/13/2026 12:00:00 AM | 5 | 21 | 14.2 | 68 | MURO | B-19322 VIALE 26_MURO_21.0_5 | 15.533 |  | 3 | 67.619
B-19322 VIALE 26 | 228.6 | concreto 3000 psi | Muros P12 T1 (ejes 04-05 entre A-J) | 2026-05-15 | 5/20/2026 12:00:00 AM | 5 | 21 | 25 | 119 | MURO | B-19322 VIALE 26_MURO_21.0_5 | 24.967 |  | 3 | 119.048
B-19322 VIALE 26 | 228.6 | concreto 3000 psi | Muros P12 T1 (ejes 04-05 entre A-J) | 2026-05-15 | 5/20/2026 12:00:00 AM | 5 | 21 | 25.2 | 120 | MURO | B-19322 VIALE 26_MURO_21.0_5 | 24.967 |  | 3 | 120
B-19322 VIALE 26 | 228.6 | concreto 3000 psi | Muros P12 T1 (ejes 04-05 entre A-J) | 2026-05-15 | 5/20/2026 12:00:00 AM | 5 | 21 | 24.7 | 118 | MURO | B-19322 VIALE 26_MURO_21.0_5 | 24.967 |  | 3 | 117.619
B-19322 VIALE 26 | 165.1 | concreto 3000 psi | Placa P13 T1 (ejes 08-10 entre A-J) y escalera P9 a P10 T1 | 2026-05-15 | 5/20/2026 12:00:00 AM | 5 | 21 | 36.1 | 172 | PLACA | B-19322 VIALE 26_PLACA_21.0_5 | 34.933 |  | 3 | 171.905
B-19322 VIALE 26 | 165.1 | concreto 3000 psi | Placa P13 T1 (ejes 08-10 entre A-J) y escalera P9 a P10 T1 | 2026-05-15 | 5/20/2026 12:00:00 AM | 5 | 21 | 34.5 | 164 | PLACA | B-19322 VIALE 26_PLACA_21.0_5 | 34.933 |  | 3 | 164.286
B-19322 VIALE 26 | 165.1 | concreto 3000 psi | Placa P13 T1 (ejes 08-10 entre A-J) y escalera P9 a P10 T1 | 2026-05-15 | 5/20/2026 12:00:00 AM | 5 | 21 | 34.2 | 163 | PLACA | B-19322 VIALE 26_PLACA_21.0_5 | 34.933 |  | 3 | 162.857
B-19322 VIALE 26 | 228.6 | concreto 3000 psi | Muros P12 T1 (eje 03 entre A-J)M=08,21,23 | 2026-05-16 | 5/21/2026 12:00:00 AM | 5 | 21 | 22.7 | 108 | MURO | B-19322 VIALE 26_MURO_21.0_5 | 27.967 |  | 3 | 108.095
B-19322 VIALE 26 | 228.6 | concreto 3000 psi | Muros P12 T1 (eje 03 entre A-J)M=08,21,23 | 2026-05-16 | 5/21/2026 12:00:00 AM | 5 | 21 | 30.1 | 143 | MURO | B-19322 VIALE 26_MURO_21.0_5 | 27.967 |  | 3 | 143.333
B-19322 VIALE 26 | 228.6 | concreto 3000 psi | Muros P12 T1 (eje 03 entre A-J)M=08,21,23 | 2026-05-16 | 5/21/2026 12:00:00 AM | 5 | 21 | 31.1 | 148 | MURO | B-19322 VIALE 26_MURO_21.0_5 | 27.967 |  | 3 | 148.095
B-19322 VIALE 26 | 165.1 | concreto 3000 psi | Placa cubierta T2 (ejes 01-05-10 entre A-J) | 2026-05-16 | 5/21/2026 12:00:00 AM | 5 | 21 | 16 | 76 | PLACA | B-19322 VIALE 26_PLACA_21.0_5 | 17.4 |  | 3 | 76.19
B-19322 VIALE 26 | 165.1 | concreto 3000 psi | Placa cubierta T2 (ejes 01-05-10 entre A-J) | 2026-05-16 | 5/21/2026 12:00:00 AM | 5 | 21 | 18.8 | 89 | PLACA | B-19322 VIALE 26_PLACA_21.0_5 | 17.4 |  | 3 | 89.524
B-19322 VIALE 26 | 165.1 | concreto 3000 psi | Placa cubierta T2 (ejes 01-05-10 entre A-J) | 2026-05-16 | 5/21/2026 12:00:00 AM | 5 | 21 | 17.4 | 83 | PLACA | B-19322 VIALE 26_PLACA_21.0_5 | 17.4 |  | 3 | 82.857
B-19322 VIALE 26 | 152.4 | concreto 3000 psi | Escalera T2 (Piso 14 a Cubierta) | 2026-05-21 | 5/26/2026 12:00:00 AM | 5 | 21 | 14.4 | 68 |  |  | 14.567 |  | 3 | 68.571
B-19322 VIALE 26 | 152.4 | concreto 3000 psi | Escalera T2 (Piso 14 a Cubierta) | 2026-05-21 | 5/26/2026 12:00:00 AM | 5 | 21 | 14.6 | 70 |  |  | 14.567 |  | 3 | 69.524
B-19322 VIALE 26 | 152.4 | concreto 3000 psi | Escalera T2 (Piso 14 a Cubierta) | 2026-05-21 | 5/26/2026 12:00:00 AM | 5 | 21 | 14.7 | 70 |  |  | 14.567 |  | 3 | 70
B-19322 VIALE 26 | 215.9 | concreto 3000 psi | Muros P13 T1 (ejes 12-14 entre A-F) M=01,25,22,09,23,02,13 | 2026-05-21 | 5/26/2026 12:00:00 AM | 5 | 21 | 32.4 | 154 | MURO | B-19322 VIALE 26_MURO_21.0_5 | 30.967 |  | 3 | 154.286
B-19322 VIALE 26 | 215.9 | concreto 3000 psi | Muros P13 T1 (ejes 12-14 entre A-F) M=01,25,22,09,23,02,13 | 2026-05-21 | 5/26/2026 12:00:00 AM | 5 | 21 | 27.7 | 132 | MURO | B-19322 VIALE 26_MURO_21.0_5 | 30.967 |  | 3 | 131.905
B-19322 VIALE 26 | 215.9 | concreto 3000 psi | Muros P13 T1 (ejes 12-14 entre A-F) M=01,25,22,09,23,02,13 | 2026-05-21 | 5/26/2026 12:00:00 AM | 5 | 21 | 32.8 | 156 | MURO | B-19322 VIALE 26_MURO_21.0_5 | 30.967 |  | 3 | 156.19
B-19322 VIALE 26 | 165.1 | concreto 3000 psi | Placa P13 T1 (ejes 01-04 entre A-J) | 2026-05-21 | 5/26/2026 12:00:00 AM | 5 | 21 | 40.3 | 192 | PLACA | B-19322 VIALE 26_PLACA_21.0_5 | 39.7 |  | 3 | 191.905
B-19322 VIALE 26 | 165.1 | concreto 3000 psi | Placa P13 T1 (ejes 01-04 entre A-J) | 2026-05-21 | 5/26/2026 12:00:00 AM | 5 | 21 | 41.8 | 199 | PLACA | B-19322 VIALE 26_PLACA_21.0_5 | 39.7 |  | 3 | 199.048
B-19322 VIALE 26 | 165.1 | concreto 3000 psi | Placa P13 T1 (ejes 01-04 entre A-J) | 2026-05-21 | 5/26/2026 12:00:00 AM | 5 | 21 | 37 | 176 | PLACA | B-19322 VIALE 26_PLACA_21.0_5 | 39.7 |  | 3 | 176.19
B-19322 VIALE 26 | 196.85 | concreto 3000 psi | Muros P13 T1 (ejes 10-11 entre A-J) M=02,09,22,13,25,23 | 2026-05-21 | 5/26/2026 12:00:00 AM | 5 | 21 | 25.6 | 122 | MURO | B-19322 VIALE 26_MURO_21.0_5 | 25.267 |  | 3 | 121.905
B-19322 VIALE 26 | 196.85 | concreto 3000 psi | Muros P13 T1 (ejes 10-11 entre A-J) M=02,09,22,13,25,23 | 2026-05-21 | 5/26/2026 12:00:00 AM | 5 | 21 | 23.9 | 114 | MURO | B-19322 VIALE 26_MURO_21.0_5 | 25.267 |  | 3 | 113.81
B-19322 VIALE 26 | 196.85 | concreto 3000 psi | Muros P13 T1 (ejes 10-11 entre A-J) M=02,09,22,13,25,23 | 2026-05-21 | 5/26/2026 12:00:00 AM | 5 | 21 | 26.3 | 125 | MURO | B-19322 VIALE 26_MURO_21.0_5 | 25.267 |  | 3 | 125.238
B-19322 VIALE 26 | 234.95 | concreto 3000 psi | Muros P13 T1 (ejes 01-02 entre A-J) M=01,18,20,17,05,16,11,14 | 2026-05-28 | 6/2/2026 12:00:00 AM | 5 | 21 | 40.6 | 193 | MURO | B-19322 VIALE 26_MURO_21.0_5 | 38.2 |  | 3 | 193.333
B-19322 VIALE 26 | 234.95 | concreto 3000 psi | Muros P13 T1 (ejes 01-02 entre A-J) M=01,18,20,17,05,16,11,14 | 2026-05-28 | 6/2/2026 12:00:00 AM | 5 | 21 | 36.8 | 175 | MURO | B-19322 VIALE 26_MURO_21.0_5 | 38.2 |  | 3 | 175.238
B-19322 VIALE 26 | 234.95 | concreto 3000 psi | Muros P13 T1 (ejes 01-02 entre A-J) M=01,18,20,17,05,16,11,14 | 2026-05-28 | 6/2/2026 12:00:00 AM | 5 | 21 | 37.2 | 177 | MURO | B-19322 VIALE 26_MURO_21.0_5 | 38.2 |  | 3 | 177.143
B-19322 VIALE 26 | 177.8 | concreto 3000 psi | Placa P14 T1 (ejes 08-10 entre A-J) | 2026-05-28 | 6/2/2026 12:00:00 AM | 5 | 21 | 39 | 186 | PLACA | B-19322 VIALE 26_PLACA_21.0_5 | 37.8 |  | 3 | 185.714
B-19322 VIALE 26 | 177.8 | concreto 3000 psi | Placa P14 T1 (ejes 08-10 entre A-J) | 2026-05-28 | 6/2/2026 12:00:00 AM | 5 | 21 | 37.5 | 179 | PLACA | B-19322 VIALE 26_PLACA_21.0_5 | 37.8 |  | 3 | 178.571
B-19322 VIALE 26 | 177.8 | concreto 3000 psi | Placa P14 T1 (ejes 08-10 entre A-J) | 2026-05-28 | 6/2/2026 12:00:00 AM | 5 | 21 | 36.9 | 176 | PLACA | B-19322 VIALE 26_PLACA_21.0_5 | 37.8 |  | 3 | 175.714
B-19322 VIALE 26 | 234.95 | 4000 PSI | MUROS T2PISO 1 32, 09, 29 EJE 11 | 2025-11-13 | 11/17/2025 12:00:00 AM | 4 | 28 | 30.6 | 109 | MURO | B-19322 VIALE 26_MURO_28.0_4 | 30.033 |  | 3 | 109.286
B-19322 VIALE 26 | 234.95 | 4000 PSI | MUROS T2PISO 1 32, 09, 29 EJE 11 | 2025-11-13 | 11/17/2025 12:00:00 AM | 4 | 28 | 30 | 107 | MURO | B-19322 VIALE 26_MURO_28.0_4 | 30.033 |  | 3 | 107.143
B-19322 VIALE 26 | 234.95 | 4000 PSI | MUROS T2PISO 1 32, 09, 29 EJE 11 | 2025-11-13 | 11/17/2025 12:00:00 AM | 4 | 28 | 29.5 | 106 | MURO | B-19322 VIALE 26_MURO_28.0_4 | 30.033 |  | 3 | 105.357
B-19322 VIALE 26 | 222.25 | 4000 PSI | MUROS T2 PISO 1 02, 31, 14 EJE 12 | 2025-11-13 | 11/17/2025 12:00:00 AM | 4 | 28 | 28 | 100 | MURO | B-19322 VIALE 26_MURO_28.0_4 | 26.7 |  | 3 | 100
B-19322 VIALE 26 | 222.25 | 4000 PSI | MUROS T2 PISO 1 02, 31, 14 EJE 12 | 2025-11-13 | 11/17/2025 12:00:00 AM | 4 | 28 | 26.2 | 94 | MURO | B-19322 VIALE 26_MURO_28.0_4 | 26.7 |  | 3 | 93.571
B-19322 VIALE 26 | 222.25 | 4000 PSI | MUROS T2 PISO 1 02, 31, 14 EJE 12 | 2025-11-13 | 11/17/2025 12:00:00 AM | 4 | 28 | 25.9 | 92 | MURO | B-19322 VIALE 26_MURO_28.0_4 | 26.7 |  | 3 | 92.5
B-19322 VIALE 26 | 209.6 | 4000 PSI | MURO PISO 2 EJE 12 ENTRE A y D M-14-31-02 | 2025-11-27 | 12/1/2025 12:00:00 AM | 4 | 28 | 18.4 | 66 | MURO | B-19322 VIALE 26_MURO_28.0_4 | 19.3 |  | 3 | 65.714
B-19322 VIALE 26 | 209.6 | 4000 PSI | MURO PISO 2 EJE 12 ENTRE A y D M-14-31-02 | 2025-11-27 | 12/1/2025 12:00:00 AM | 4 | 28 | 20.5 | 73 | MURO | B-19322 VIALE 26_MURO_28.0_4 | 19.3 |  | 3 | 73.214
B-19322 VIALE 26 | 209.6 | 4000 PSI | MURO PISO 2 EJE 12 ENTRE A y D M-14-31-02 | 2025-11-27 | 12/1/2025 12:00:00 AM | 4 | 28 | 19 | 68 | MURO | B-19322 VIALE 26_MURO_28.0_4 | 19.3 |  | 3 | 67.857
B-19322 VIALE 26 | 215.9 | 4000 PSI | MUROS PISO 2 EJE 01 AL 03 ENTRE A y J M= 21-01-20-05-22 | 2025-12-05 | 12/9/2025 12:00:00 AM | 4 | 28 | 20.2 | 72 | MURO | B-19322 VIALE 26_MURO_28.0_4 | 21.667 |  | 3 | 72.143
B-19322 VIALE 26 | 215.9 | 4000 PSI | MUROS PISO 2 EJE 01 AL 03 ENTRE A y J M= 21-01-20-05-22 | 2025-12-05 | 12/9/2025 12:00:00 AM | 4 | 28 | 20.7 | 74 | MURO | B-19322 VIALE 26_MURO_28.0_4 | 21.667 |  | 3 | 73.929
B-19322 VIALE 26 | 215.9 | 4000 PSI | MUROS PISO 2 EJE 01 AL 03 ENTRE A y J M= 21-01-20-05-22 | 2025-12-05 | 12/9/2025 12:00:00 AM | 4 | 28 | 24.1 | 86 | MURO | B-19322 VIALE 26_MURO_28.0_4 | 21.667 |  | 3 | 86.071
B-19322 VIALE 26 | 203.2 | 4000 PSI | MUROS PISO 3 EJE 10 Y 11 ENTERE A y J M=14,31,02 | 2025-12-11 | 12/15/2025 12:00:00 AM | 4 | 28 | 22.8 | 81 | MURO | B-19322 VIALE 26_MURO_28.0_4 | 23.7 |  | 3 | 81.429
B-19322 VIALE 26 | 203.2 | 4000 PSI | MUROS PISO 3 EJE 10 Y 11 ENTERE A y J M=14,31,02 | 2025-12-11 | 12/15/2025 12:00:00 AM | 4 | 28 | 25.4 | 91 | MURO | B-19322 VIALE 26_MURO_28.0_4 | 23.7 |  | 3 | 90.714
B-19322 VIALE 26 | 203.2 | 4000 PSI | MUROS PISO 3 EJE 10 Y 11 ENTERE A y J M=14,31,02 | 2025-12-11 | 12/15/2025 12:00:00 AM | 4 | 28 | 22.9 | 82 | MURO | B-19322 VIALE 26_MURO_28.0_4 | 23.7 |  | 3 | 81.786
B-19322 VIALE 26 | 203.2 | 4000 PSI | MUROS PISO 1 EJE 10 y 11 ENTRTE A y J M=22-23-09 | 2025-12-12 | 12/16/2025 12:00:00 AM | 4 | 28 | 19.1 | 68 | MURO | B-19322 VIALE 26_MURO_28.0_4 | 18.833 |  | 3 | 68.214
B-19322 VIALE 26 | 203.2 | 4000 PSI | MUROS PISO 1 EJE 10 y 11 ENTRTE A y J M=22-23-09 | 2025-12-12 | 12/16/2025 12:00:00 AM | 4 | 28 | 18.3 | 65 | MURO | B-19322 VIALE 26_MURO_28.0_4 | 18.833 |  | 3 | 65.357
B-19322 VIALE 26 | 203.2 | 4000 PSI | MUROS PISO 1 EJE 10 y 11 ENTRTE A y J M=22-23-09 | 2025-12-12 | 12/16/2025 12:00:00 AM | 4 | 28 | 19.1 | 68 | MURO | B-19322 VIALE 26_MURO_28.0_4 | 18.833 |  | 3 | 68.214
B-19322 VIALE 26 | 266.7 | 4000 PSI | PRUEBA | 2025-12-12 | 12/16/2025 12:00:00 AM | 4 | 28 | 22 | 79 |  |  | 19.733 |  | 3 | 78.571
B-19322 VIALE 26 | 266.7 | 4000 PSI | PRUEBA | 2025-12-12 | 12/16/2025 12:00:00 AM | 4 | 28 | 16.8 | 60 |  |  | 19.733 |  | 3 | 60
B-19322 VIALE 26 | 266.7 | 4000 PSI | PRUEBA | 2025-12-12 | 12/16/2025 12:00:00 AM | 4 | 28 | 20.4 | 73 |  |  | 19.733 |  | 3 | 72.857
B-19322 VIALE 26 | 209.55 | 4000 PSI | MUROS PISO 3 EJE 08 y 09 ENTRE A y J M= 32-29-09 | 2025-12-12 | 12/16/2025 12:00:00 AM | 4 | 28 | 20 | 72 | MURO | B-19322 VIALE 26_MURO_28.0_4 | 18.767 |  | 3 | 71.429
B-19322 VIALE 26 | 209.55 | 4000 PSI | MUROS PISO 3 EJE 08 y 09 ENTRE A y J M= 32-29-09 | 2025-12-12 | 12/16/2025 12:00:00 AM | 4 | 28 | 20.6 | 74 | MURO | B-19322 VIALE 26_MURO_28.0_4 | 18.767 |  | 3 | 73.571
B-19322 VIALE 26 | 209.55 | 4000 PSI | MUROS PISO 3 EJE 08 y 09 ENTRE A y J M= 32-29-09 | 2025-12-12 | 12/16/2025 12:00:00 AM | 4 | 28 | 15.7 | 56 | MURO | B-19322 VIALE 26_MURO_28.0_4 | 18.767 |  | 3 | 56.071
B-19322 VIALE 26 | 228.6 | 4000 PSI | MUROS TORRE 2 PISO 3 EJE 05 ENTRE A y J M=32-29-09 | 2025-12-18 | 12/22/2025 12:00:00 AM | 4 | 28 | 21.5 | 77 | MURO | B-19322 VIALE 26_MURO_28.0_4 | 20.767 |  | 3 | 76.786
B-19322 VIALE 26 | 228.6 | 4000 PSI | MUROS TORRE 2 PISO 3 EJE 05 ENTRE A y J M=32-29-09 | 2025-12-18 | 12/22/2025 12:00:00 AM | 4 | 28 | 20.3 | 72 | MURO | B-19322 VIALE 26_MURO_28.0_4 | 20.767 |  | 3 | 72.5
B-19322 VIALE 26 | 228.6 | 4000 PSI | MUROS TORRE 2 PISO 3 EJE 05 ENTRE A y J M=32-29-09 | 2025-12-18 | 12/22/2025 12:00:00 AM | 4 | 28 | 20.5 | 73 | MURO | B-19322 VIALE 26_MURO_28.0_4 | 20.767 |  | 3 | 73.214
B-19322 VIALE 26 | 215 | 4000 PSI | MUROS PISO 4 EJE 13 AL 15 ENTRE AYJ M=03,04,35,36,37,40 | 2026-01-08 | 1/12/2026 12:00:00 AM | 4 | 28 | 24.6 | 88 | MURO | B-19322 VIALE 26_MURO_28.0_4 | 24.5 |  | 3 | 87.857
B-19322 VIALE 26 | 215 | 4000 PSI | MUROS PISO 4 EJE 13 AL 15 ENTRE AYJ M=03,04,35,36,37,40 | 2026-01-08 | 1/12/2026 12:00:00 AM | 4 | 28 | 25 | 89 | MURO | B-19322 VIALE 26_MURO_28.0_4 | 24.5 |  | 3 | 89.286
B-19322 VIALE 26 | 215 | 4000 PSI | MUROS PISO 4 EJE 13 AL 15 ENTRE AYJ M=03,04,35,36,37,40 | 2026-01-08 | 1/12/2026 12:00:00 AM | 4 | 28 | 23.9 | 85 | MURO | B-19322 VIALE 26_MURO_28.0_4 | 24.5 |  | 3 | 85.357
B-19322 VIALE 26 | 215.9 | 4000 PSI | MUROSP4 EJ 13 AL 15 ENTRE A4 Y M03.04.35.36.37.40 | 2026-01-08 | 1/12/2026 12:00:00 AM | 4 | 28 | 25.9 | 92 | MURO | B-19322 VIALE 26_MURO_28.0_4 | 25.767 |  | 3 | 92.5
B-19322 VIALE 26 | 215.9 | 4000 PSI | MUROSP4 EJ 13 AL 15 ENTRE A4 Y M03.04.35.36.37.40 | 2026-01-08 | 1/12/2026 12:00:00 AM | 4 | 28 | 25.1 | 90 | MURO | B-19322 VIALE 26_MURO_28.0_4 | 25.767 |  | 3 | 89.643
B-19322 VIALE 26 | 215.9 | 4000 PSI | MUROSP4 EJ 13 AL 15 ENTRE A4 Y M03.04.35.36.37.40 | 2026-01-08 | 1/12/2026 12:00:00 AM | 4 | 28 | 26.3 | 94 | MURO | B-19322 VIALE 26_MURO_28.0_4 | 25.767 |  | 3 | 93.929
B-19322 VIALE 26 | 203.2 | 4000 PSI | MUROS T2 PISO 4 EJE 04Y05 ENTRE AYJ M=14,31,02 | 2026-01-15 | 1/19/2026 12:00:00 AM | 4 | 28 | 21 | 75 | MURO | B-19322 VIALE 26_MURO_28.0_4 | 20.133 |  | 3 | 75
B-19322 VIALE 26 | 203.2 | 4000 PSI | MUROS T2 PISO 4 EJE 04Y05 ENTRE AYJ M=14,31,02 | 2026-01-15 | 1/19/2026 12:00:00 AM | 4 | 28 | 18.8 | 67 | MURO | B-19322 VIALE 26_MURO_28.0_4 | 20.133 |  | 3 | 67.143
B-19322 VIALE 26 | 203.2 | 4000 PSI | MUROS T2 PISO 4 EJE 04Y05 ENTRE AYJ M=14,31,02 | 2026-01-15 | 1/19/2026 12:00:00 AM | 4 | 28 | 20.6 | 74 | MURO | B-19322 VIALE 26_MURO_28.0_4 | 20.133 |  | 3 | 73.571
B-19322 VIALE 26 | 234.95 | 4000 PSI | MUROS T1 PISO 2 EJE 11 AL 12 ENTRE AYJ M=29,09,23 | 2026-01-22 | 1/26/2026 12:00:00 AM | 4 | 28 | 22.9 | 82 | MURO | B-19322 VIALE 26_MURO_28.0_4 | 22.167 |  | 3 | 81.786
B-19322 VIALE 26 | 234.95 | 4000 PSI | MUROS T1 PISO 2 EJE 11 AL 12 ENTRE AYJ M=29,09,23 | 2026-01-22 | 1/26/2026 12:00:00 AM | 4 | 28 | 22 | 78 | MURO | B-19322 VIALE 26_MURO_28.0_4 | 22.167 |  | 3 | 78.571
B-19322 VIALE 26 | 234.95 | 4000 PSI | MUROS T1 PISO 2 EJE 11 AL 12 ENTRE AYJ M=29,09,23 | 2026-01-22 | 1/26/2026 12:00:00 AM | 4 | 28 | 21.6 | 77 | MURO | B-19322 VIALE 26_MURO_28.0_4 | 22.167 |  | 3 | 77.143
B-19322 VIALE 26 | 228.6 | 4000 PSI | MUROS T2 PISO 5 EJE 06 AL 07 ENTRE AYJ M=09,29,32 | 2026-01-22 | 1/26/2026 12:00:00 AM | 4 | 28 | 21.4 | 76 | MURO | B-19322 VIALE 26_MURO_28.0_4 | 22.2 |  | 3 | 76.429
B-19322 VIALE 26 | 228.6 | 4000 PSI | MUROS T2 PISO 5 EJE 06 AL 07 ENTRE AYJ M=09,29,32 | 2026-01-22 | 1/26/2026 12:00:00 AM | 4 | 28 | 22.8 | 81 | MURO | B-19322 VIALE 26_MURO_28.0_4 | 22.2 |  | 3 | 81.429
B-19322 VIALE 26 | 228.6 | 4000 PSI | MUROS T2 PISO 5 EJE 06 AL 07 ENTRE AYJ M=09,29,32 | 2026-01-22 | 1/26/2026 12:00:00 AM | 4 | 28 | 22.4 | 80 | MURO | B-19322 VIALE 26_MURO_28.0_4 | 22.2 |  | 3 | 80
B-19322 VIALE 26 | 228.6 | 4000 PSI | MUROS T1 EJE 04 AL 06 ENTRE AYD | 2026-01-29 | 2/2/2026 12:00:00 AM | 4 | 28 | 21.4 | 76 | MURO | B-19322 VIALE 26_MURO_28.0_4 | 21.9 |  | 3 | 76.429
B-19322 VIALE 26 | 228.6 | 4000 PSI | MUROS T1 EJE 04 AL 06 ENTRE AYD | 2026-01-29 | 2/2/2026 12:00:00 AM | 4 | 28 | 21.8 | 78 | MURO | B-19322 VIALE 26_MURO_28.0_4 | 21.9 |  | 3 | 77.857
B-19322 VIALE 26 | 228.6 | 4000 PSI | MUROS T1 EJE 04 AL 06 ENTRE AYD | 2026-01-29 | 2/2/2026 12:00:00 AM | 4 | 28 | 22.5 | 80 | MURO | B-19322 VIALE 26_MURO_28.0_4 | 21.9 |  | 3 | 80.357
B-19322 VIALE 26 | 177.8 | 3000 PSI | PLACA CIMENTACION EJE 11 AL 13 ENTRE A Y D | 2025-11-07 | 11/11/2025 12:00:00 AM | 4 | 21 | 13.6 | 65 | PLACA | B-19322 VIALE 26_PLACA_21.0_4 | 12.733 |  | 3 | 64.762
B-19322 VIALE 26 | 177.8 | 3000 PSI | PLACA CIMENTACION EJE 11 AL 13 ENTRE A Y D | 2025-11-07 | 11/11/2025 12:00:00 AM | 4 | 21 | 14.7 | 70 | PLACA | B-19322 VIALE 26_PLACA_21.0_4 | 12.733 |  | 3 | 70
B-19322 VIALE 26 | 177.8 | 3000 PSI | PLACA CIMENTACION EJE 11 AL 13 ENTRE A Y D | 2025-11-07 | 11/11/2025 12:00:00 AM | 4 | 21 | 9.9 | 47 | PLACA | B-19322 VIALE 26_PLACA_21.0_4 | 12.733 |  | 3 | 47.143
B-19322 VIALE 26 | 165.1 | 3000 PSI | PLACA T2 PISO 3 EJE 15 AL 10 ENTRE A y J | 2025-12-05 | 12/9/2025 12:00:00 AM | 4 | 21 | 14.9 | 71 | PLACA | B-19322 VIALE 26_PLACA_21.0_4 | 14.3 |  | 3 | 70.952
B-19322 VIALE 26 | 165.1 | 3000 PSI | PLACA T2 PISO 3 EJE 15 AL 10 ENTRE A y J | 2025-12-05 | 12/9/2025 12:00:00 AM | 4 | 21 | 15 | 71 | PLACA | B-19322 VIALE 26_PLACA_21.0_4 | 14.3 |  | 3 | 71.429
B-19322 VIALE 26 | 165.1 | 3000 PSI | PLACA T2 PISO 3 EJE 15 AL 10 ENTRE A y J | 2025-12-05 | 12/9/2025 12:00:00 AM | 4 | 21 | 13 | 62 | PLACA | B-19322 VIALE 26_PLACA_21.0_4 | 14.3 |  | 3 | 61.905
B-19322 VIALE 26 | 184.15 | 3000 PSI | PLACA PISO 3 EJE 10 al 08 ENTRE A y J | 2025-12-11 | 12/15/2025 12:00:00 AM | 4 | 21 | 24.6 | 117 | PLACA | B-19322 VIALE 26_PLACA_21.0_4 | 24.2 |  | 3 | 117.143
B-19322 VIALE 26 | 184.15 | 3000 PSI | PLACA PISO 3 EJE 10 al 08 ENTRE A y J | 2025-12-11 | 12/15/2025 12:00:00 AM | 4 | 21 | 24.9 | 118 | PLACA | B-19322 VIALE 26_PLACA_21.0_4 | 24.2 |  | 3 | 118.571
B-19322 VIALE 26 | 184.15 | 3000 PSI | PLACA PISO 3 EJE 10 al 08 ENTRE A y J | 2025-12-11 | 12/15/2025 12:00:00 AM | 4 | 21 | 23.1 | 110 | PLACA | B-19322 VIALE 26_PLACA_21.0_4 | 24.2 |  | 3 | 110
B-19322 VIALE 26 | 177.8 | 3000 PSI | PLACA T2 PISO 4 EJE O8 y 09 ENTRE A y J | 2025-12-18 | 12/22/2025 12:00:00 AM | 4 | 21 | 17.7 | 84 | PLACA | B-19322 VIALE 26_PLACA_21.0_4 | 16.767 |  | 3 | 84.286
B-19322 VIALE 26 | 177.8 | 3000 PSI | PLACA T2 PISO 4 EJE O8 y 09 ENTRE A y J | 2025-12-18 | 12/22/2025 12:00:00 AM | 4 | 21 | 14.9 | 71 | PLACA | B-19322 VIALE 26_PLACA_21.0_4 | 16.767 |  | 3 | 70.952
B-19322 VIALE 26 | 177.8 | 3000 PSI | PLACA T2 PISO 4 EJE O8 y 09 ENTRE A y J | 2025-12-18 | 12/22/2025 12:00:00 AM | 4 | 21 | 17.7 | 84 | PLACA | B-19322 VIALE 26_PLACA_21.0_4 | 16.767 |  | 3 | 84.286
B-19322 VIALE 26 | 177.8 | 3000 PSI | PLACA T1 PISO 2 EJE 15 AL 13 ENTRE AYJ | 2026-01-09 | 1/13/2026 12:00:00 AM | 4 | 21 | 17.8 | 85 | PLACA | B-19322 VIALE 26_PLACA_21.0_4 | 17.3 |  | 3 | 84.762
B-19322 VIALE 26 | 177.8 | 3000 PSI | PLACA T1 PISO 2 EJE 15 AL 13 ENTRE AYJ | 2026-01-09 | 1/13/2026 12:00:00 AM | 4 | 21 | 17.1 | 82 | PLACA | B-19322 VIALE 26_PLACA_21.0_4 | 17.3 |  | 3 | 81.429
B-19322 VIALE 26 | 177.8 | 3000 PSI | PLACA T1 PISO 2 EJE 15 AL 13 ENTRE AYJ | 2026-01-09 | 1/13/2026 12:00:00 AM | 4 | 21 | 17 | 81 | PLACA | B-19322 VIALE 26_PLACA_21.0_4 | 17.3 |  | 3 | 80.952
B-19322 VIALE 26 | 203.2 | 3000 PSI | PLACA T2 PISO 04 EJE 01 AL 04 ENTRE A YJ | 2026-01-09 | 1/13/2026 12:00:00 AM | 4 | 21 | 14.5 | 69 | PLACA | B-19322 VIALE 26_PLACA_21.0_4 | 14 |  | 3 | 69.048
B-19322 VIALE 26 | 203.2 | 3000 PSI | PLACA T2 PISO 04 EJE 01 AL 04 ENTRE A YJ | 2026-01-09 | 1/13/2026 12:00:00 AM | 4 | 21 | 12.6 | 60 | PLACA | B-19322 VIALE 26_PLACA_21.0_4 | 14 |  | 3 | 60
B-19322 VIALE 26 | 203.2 | 3000 PSI | PLACA T2 PISO 04 EJE 01 AL 04 ENTRE A YJ | 2026-01-09 | 1/13/2026 12:00:00 AM | 4 | 21 | 14.9 | 71 | PLACA | B-19322 VIALE 26_PLACA_21.0_4 | 14 |  | 3 | 70.952
B-19322 VIALE 26 | 177.8 | 3000 PSI | PLACA T1 PISO 2 EJE 08 Y 10 AYJ | 2026-01-15 | 1/19/2026 12:00:00 AM | 4 | 21 | 16.7 | 80 | PLACA | B-19322 VIALE 26_PLACA_21.0_4 | 18.1 |  | 3 | 79.524
B-19322 VIALE 26 | 177.8 | 3000 PSI | PLACA T1 PISO 2 EJE 08 Y 10 AYJ | 2026-01-15 | 1/19/2026 12:00:00 AM | 4 | 21 | 18.9 | 90 | PLACA | B-19322 VIALE 26_PLACA_21.0_4 | 18.1 |  | 3 | 90
B-19322 VIALE 26 | 177.8 | 3000 PSI | PLACA T1 PISO 2 EJE 08 Y 10 AYJ | 2026-01-15 | 1/19/2026 12:00:00 AM | 4 | 21 | 18.7 | 89 | PLACA | B-19322 VIALE 26_PLACA_21.0_4 | 18.1 |  | 3 | 89.048
B-19322 VIALE 26 | 177.8 | 3.000 PSI | PLACA T2 PISOS EJE 10 Y 12 ENTRE AYJ | 2026-01-15 | 1/19/2026 12:00:00 AM | 4 | 21 | 19.7 | 94 | PLACA | B-19322 VIALE 26_PLACA_21.0_4 | 18.867 |  | 3 | 93.81
B-19322 VIALE 26 | 177.8 | 3.000 PSI | PLACA T2 PISOS EJE 10 Y 12 ENTRE AYJ | 2026-01-15 | 1/19/2026 12:00:00 AM | 4 | 21 | 20.1 | 96 | PLACA | B-19322 VIALE 26_PLACA_21.0_4 | 18.867 |  | 3 | 95.714
B-19322 VIALE 26 | 177.8 | 3.000 PSI | PLACA T2 PISOS EJE 10 Y 12 ENTRE AYJ | 2026-01-15 | 1/19/2026 12:00:00 AM | 4 | 21 | 16.8 | 80 | PLACA | B-19322 VIALE 26_PLACA_21.0_4 | 18.867 |  | 3 | 80
B-19322 VIALE 26 | 152.4 | 3000 PSI | PLCA T1 PISO 2 EJE 07 AL 09 ENTRE AYJ | 2026-01-29 | 2/2/2026 12:00:00 AM | 4 | 21 | 17.5 | 83 |  |  | 18.333 |  | 3 | 83.333
B-19322 VIALE 26 | 152.4 | 3000 PSI | PLCA T1 PISO 2 EJE 07 AL 09 ENTRE AYJ | 2026-01-29 | 2/2/2026 12:00:00 AM | 4 | 21 | 19.6 | 93 |  |  | 18.333 |  | 3 | 93.333
B-19322 VIALE 26 | 152.4 | 3000 PSI | PLCA T1 PISO 2 EJE 07 AL 09 ENTRE AYJ | 2026-01-29 | 2/2/2026 12:00:00 AM | 4 | 21 | 17.9 | 85 |  |  | 18.333 |  | 3 | 85.238
B-19322 VIALE 26 | 165.1 | 3000 PSI | PLACA T2 PISO 6 EJE 01 AL 04 ENTRE AYJ | 2026-01-29 | 2/2/2026 12:00:00 AM | 4 | 21 | 18.6 | 88 | PLACA | B-19322 VIALE 26_PLACA_21.0_4 | 17.767 |  | 3 | 88.571
B-19322 VIALE 26 | 165.1 | 3000 PSI | PLACA T2 PISO 6 EJE 01 AL 04 ENTRE AYJ | 2026-01-29 | 2/2/2026 12:00:00 AM | 4 | 21 | 17 | 81 | PLACA | B-19322 VIALE 26_PLACA_21.0_4 | 17.767 |  | 3 | 80.952
B-19322 VIALE 26 | 165.1 | 3000 PSI | PLACA T2 PISO 6 EJE 01 AL 04 ENTRE AYJ | 2026-01-29 | 2/2/2026 12:00:00 AM | 4 | 21 | 17.7 | 84 | PLACA | B-19322 VIALE 26_PLACA_21.0_4 | 17.767 |  | 3 | 84.286
B-19322 VIALE 26 | 139.7 | 3000 PSI | PLACA T1 P4 EJES 08 AL 10 ENTRE AYJ | 2026-02-12 | 2/16/2026 12:00:00 AM | 4 | 21 | 16.2 | 77 | PLACA | B-19322 VIALE 26_PLACA_21.0_4 | 17.067 |  | 3 | 77.143
B-19322 VIALE 26 | 139.7 | 3000 PSI | PLACA T1 P4 EJES 08 AL 10 ENTRE AYJ | 2026-02-12 | 2/16/2026 12:00:00 AM | 4 | 21 | 17.8 | 85 | PLACA | B-19322 VIALE 26_PLACA_21.0_4 | 17.067 |  | 3 | 84.762
B-19322 VIALE 26 | 139.7 | 3000 PSI | PLACA T1 P4 EJES 08 AL 10 ENTRE AYJ | 2026-02-12 | 2/16/2026 12:00:00 AM | 4 | 21 | 17.2 | 82 | PLACA | B-19322 VIALE 26_PLACA_21.0_4 | 17.067 |  | 3 | 81.905
B-19322 VIALE 26 | 152.4 | 3000 PSI | PLACA TORRE 2 PISO 8 EJES 07 AL 10 ENTRE AYJ | 2026-02-12 | 2/16/2026 12:00:00 AM | 4 | 21 | 17.9 | 85 | PLACA | B-19322 VIALE 26_PLACA_21.0_4 | 17.233 |  | 3 | 85.238
B-19322 VIALE 26 | 152.4 | 3000 PSI | PLACA TORRE 2 PISO 8 EJES 07 AL 10 ENTRE AYJ | 2026-02-12 | 2/16/2026 12:00:00 AM | 4 | 21 | 16.8 | 80 | PLACA | B-19322 VIALE 26_PLACA_21.0_4 | 17.233 |  | 3 | 80
B-19322 VIALE 26 | 152.4 | 3000 PSI | PLACA TORRE 2 PISO 8 EJES 07 AL 10 ENTRE AYJ | 2026-02-12 | 2/16/2026 12:00:00 AM | 4 | 21 | 17 | 81 | PLACA | B-19322 VIALE 26_PLACA_21.0_4 | 17.233 |  | 3 | 80.952
B-19322 VIALE 26 | 215.9 | 3000 PSI | MUROS T2 P7 EJES 03 AL 04 ENTRE AYJ M=16,27,01 | 2026-02-12 | 2/16/2026 12:00:00 AM | 4 | 21 | 17.7 | 84 | MURO | B-19322 VIALE 26_MURO_21.0_4 | 18.7 |  | 3 | 84.286
B-19322 VIALE 26 | 215.9 | 3000 PSI | MUROS T2 P7 EJES 03 AL 04 ENTRE AYJ M=16,27,01 | 2026-02-12 | 2/16/2026 12:00:00 AM | 4 | 21 | 20.2 | 96 | MURO | B-19322 VIALE 26_MURO_21.0_4 | 18.7 |  | 3 | 96.19
B-19322 VIALE 26 | 215.9 | 3000 PSI | MUROS T2 P7 EJES 03 AL 04 ENTRE AYJ M=16,27,01 | 2026-02-12 | 2/16/2026 12:00:00 AM | 4 | 21 | 18.2 | 86 | MURO | B-19322 VIALE 26_MURO_21.0_4 | 18.7 |  | 3 | 86.667
B-19322 VIALE 26 | 139.7 | 3000 PSI | ESCALERA T1 TRAMO DEL 3 A 4 | 2026-03-05 | 3/9/2026 12:00:00 AM | 4 | 21 | 18.5 | 88 |  |  | 17.467 |  | 3 | 88.095
B-19322 VIALE 26 | 139.7 | 3000 PSI | ESCALERA T1 TRAMO DEL 3 A 4 | 2026-03-05 | 3/9/2026 12:00:00 AM | 4 | 21 | 17.3 | 82 |  |  | 17.467 |  | 3 | 82.381
B-19322 VIALE 26 | 139.7 | 3000 PSI | ESCALERA T1 TRAMO DEL 3 A 4 | 2026-03-05 | 3/9/2026 12:00:00 AM | 4 | 21 | 16.6 | 79 |  |  | 17.467 |  | 3 | 79.048
B-19322 VIALE 26 | 177.8 | 3000 PSI | PLACA PISO 9 T2 EJES 10 AL 12 ENTRE AYJ | 2026-03-26 | 3/30/2026 12:00:00 AM | 4 | 21 | 18.8 | 89 | PLACA | B-19322 VIALE 26_PLACA_21.0_4 | 18.967 |  | 3 | 89.524
B-19322 VIALE 26 | 177.8 | 3000 PSI | PLACA PISO 9 T2 EJES 10 AL 12 ENTRE AYJ | 2026-03-26 | 3/30/2026 12:00:00 AM | 4 | 21 | 20.2 | 96 | PLACA | B-19322 VIALE 26_PLACA_21.0_4 | 18.967 |  | 3 | 96.19
B-19322 VIALE 26 | 177.8 | 3000 PSI | PLACA PISO 9 T2 EJES 10 AL 12 ENTRE AYJ | 2026-03-26 | 3/30/2026 12:00:00 AM | 4 | 21 | 17.9 | 85 | PLACA | B-19322 VIALE 26_PLACA_21.0_4 | 18.967 |  | 3 | 85.238
B-19322 VIALE 26 | 203.2 | 3000 PSI | MUROS T1 P9 EJES 14 Y 113 ENTRE A Y F M=1,23,25,9,2,22,13 | 2026-04-07 | 4/11/2026 12:00:00 AM | 4 | 21 | 21.8 | 104 | MURO | B-19322 VIALE 26_MURO_21.0_4 | 18.467 |  | 3 | 103.81
B-19322 VIALE 26 | 203.2 | 3000 PSI | MUROS T1 P9 EJES 14 Y 113 ENTRE A Y F M=1,23,25,9,2,22,13 | 2026-04-07 | 4/11/2026 12:00:00 AM | 4 | 21 | 19.1 | 91 | MURO | B-19322 VIALE 26_MURO_21.0_4 | 18.467 |  | 3 | 90.952
B-19322 VIALE 26 | 203.2 | 3000 PSI | MUROS T1 P9 EJES 14 Y 113 ENTRE A Y F M=1,23,25,9,2,22,13 | 2026-04-07 | 4/11/2026 12:00:00 AM | 4 | 21 | 14.5 | 69 | MURO | B-19322 VIALE 26_MURO_21.0_4 | 18.467 |  | 3 | 69.048
B-19322 VIALE 26 | 228.6 | 3000 PSI | MUROS T2 P13 EJE 6 ENTRE A Y J M=2,31,14 EJE 7,8 Y 9 - A Y D # 29,9,32 | 2026-04-07 | 4/11/2026 12:00:00 AM | 4 | 21 | 11.5 | 55 | MURO | B-19322 VIALE 26_MURO_21.0_4 | 17.367 |  | 3 | 54.762
B-19322 VIALE 26 | 228.6 | 3000 PSI | MUROS T2 P13 EJE 6 ENTRE A Y J M=2,31,14 EJE 7,8 Y 9 - A Y D # 29,9,32 | 2026-04-07 | 4/11/2026 12:00:00 AM | 4 | 21 | 20.4 | 97 | MURO | B-19322 VIALE 26_MURO_21.0_4 | 17.367 |  | 3 | 97.143
B-19322 VIALE 26 | 228.6 | 3000 PSI | MUROS T2 P13 EJE 6 ENTRE A Y J M=2,31,14 EJE 7,8 Y 9 - A Y D # 29,9,32 | 2026-04-07 | 4/11/2026 12:00:00 AM | 4 | 21 | 20.2 | 96 | MURO | B-19322 VIALE 26_MURO_21.0_4 | 17.367 |  | 3 | 96.19
B-19322 VIALE 26 | 165.1 | 3000 PSI | PLACA T1 PISO 9 EJES 6-8 ENTRE A Y J | 2026-04-07 | 4/11/2026 12:00:00 AM | 4 | 21 | 19.4 | 92 | PLACA | B-19322 VIALE 26_PLACA_21.0_4 | 16.533 |  | 3 | 92.381
B-19322 VIALE 26 | 165.1 | 3000 PSI | PLACA T1 PISO 9 EJES 6-8 ENTRE A Y J | 2026-04-07 | 4/11/2026 12:00:00 AM | 4 | 21 | 16.6 | 79 | PLACA | B-19322 VIALE 26_PLACA_21.0_4 | 16.533 |  | 3 | 79.048
B-19322 VIALE 26 | 165.1 | 3000 PSI | PLACA T1 PISO 9 EJES 6-8 ENTRE A Y J | 2026-04-07 | 4/11/2026 12:00:00 AM | 4 | 21 | 13.6 | 65 | PLACA | B-19322 VIALE 26_PLACA_21.0_4 | 16.533 |  | 3 | 64.762
B-19322 VIALE 26 | 146.05 | concreto 3000 psi | Placa P11 T1 (ejes 08-10 entre A-J) | 2026-04-24 | 4/28/2026 12:00:00 AM | 4 | 21 | 20 | 95 | PLACA | B-19322 VIALE 26_PLACA_21.0_4 | 20.133 |  | 3 | 95.238
B-19322 VIALE 26 | 146.05 | concreto 3000 psi | Placa P11 T1 (ejes 08-10 entre A-J) | 2026-04-24 | 4/28/2026 12:00:00 AM | 4 | 21 | 19.2 | 92 | PLACA | B-19322 VIALE 26_PLACA_21.0_4 | 20.133 |  | 3 | 91.429
B-19322 VIALE 26 | 146.05 | concreto 3000 psi | Placa P11 T1 (ejes 08-10 entre A-J) | 2026-04-24 | 4/28/2026 12:00:00 AM | 4 | 21 | 21.2 | 101 | PLACA | B-19322 VIALE 26_PLACA_21.0_4 | 20.133 |  | 3 | 100.952
B-19322 VIALE 26 | 203.2 | concreto 3000 psi | Muros P10 T1 (EJES 1-2 ENTRE A-J) M=1,12,11,15,17,14,20 | 2026-04-24 | 4/28/2026 12:00:00 AM | 4 | 21 | 21.6 | 103 | MURO | B-19322 VIALE 26_MURO_21.0_4 | 21.3 |  | 3 | 102.857
B-19322 VIALE 26 | 203.2 | concreto 3000 psi | Muros P10 T1 (EJES 1-2 ENTRE A-J) M=1,12,11,15,17,14,20 | 2026-04-24 | 4/28/2026 12:00:00 AM | 4 | 21 | 21.6 | 103 | MURO | B-19322 VIALE 26_MURO_21.0_4 | 21.3 |  | 3 | 102.857
B-19322 VIALE 26 | 203.2 | concreto 3000 psi | Muros P10 T1 (EJES 1-2 ENTRE A-J) M=1,12,11,15,17,14,20 | 2026-04-24 | 4/28/2026 12:00:00 AM | 4 | 21 | 20.7 | 98 | MURO | B-19322 VIALE 26_MURO_21.0_4 | 21.3 |  | 3 | 98.571
B-19322 VIALE 26 | 196.85 | concreto 3000 psi | Muros P14 T2 (EJES 3 Y 4 (E/J), EJES 4 Y 5 (A/D) | 2026-04-28 | 5/2/2026 12:00:00 AM | 4 | 21 | 23.8 | 113 | MURO | B-19322 VIALE 26_MURO_21.0_4 | 23.267 |  | 3 | 113.333
B-19322 VIALE 26 | 196.85 | concreto 3000 psi | Muros P14 T2 (EJES 3 Y 4 (E/J), EJES 4 Y 5 (A/D) | 2026-04-28 | 5/2/2026 12:00:00 AM | 4 | 21 | 23.3 | 111 | MURO | B-19322 VIALE 26_MURO_21.0_4 | 23.267 |  | 3 | 110.952
B-19322 VIALE 26 | 196.85 | concreto 3000 psi | Muros P14 T2 (EJES 3 Y 4 (E/J), EJES 4 Y 5 (A/D) | 2026-04-28 | 5/2/2026 12:00:00 AM | 4 | 21 | 22.7 | 108 | MURO | B-19322 VIALE 26_MURO_21.0_4 | 23.267 |  | 3 | 108.095
B-19322 VIALE 26 | 165.1 | concreto 3000 psi | Placa P11 T1 (ejes 04-06 entre A-J) y escalera T1 P7 a P8 | 2026-04-28 | 5/2/2026 12:00:00 AM | 4 | 21 | 17.2 | 82 | PLACA | B-19322 VIALE 26_PLACA_21.0_4 | 17.867 |  | 3 | 81.905
B-19322 VIALE 26 | 165.1 | concreto 3000 psi | Placa P11 T1 (ejes 04-06 entre A-J) y escalera T1 P7 a P8 | 2026-04-28 | 5/2/2026 12:00:00 AM | 4 | 21 | 18.9 | 90 | PLACA | B-19322 VIALE 26_PLACA_21.0_4 | 17.867 |  | 3 | 90
B-19322 VIALE 26 | 165.1 | concreto 3000 psi | Placa P11 T1 (ejes 04-06 entre A-J) y escalera T1 P7 a P8 | 2026-04-28 | 5/2/2026 12:00:00 AM | 4 | 21 | 17.5 | 83 | PLACA | B-19322 VIALE 26_PLACA_21.0_4 | 17.867 |  | 3 | 83.333
B-19322 VIALE 26 | 228.6 | concreto 3000 psi | Muros P11 T1 (EJES 11-15 ENTRE J-G) M=31,32,07,04,28,29 | 2026-04-28 | 5/2/2026 12:00:00 AM | 4 | 21 | 20 | 95 | MURO | B-19322 VIALE 26_MURO_21.0_4 | 18.967 |  | 3 | 95.238
B-19322 VIALE 26 | 228.6 | concreto 3000 psi | Muros P11 T1 (EJES 11-15 ENTRE J-G) M=31,32,07,04,28,29 | 2026-04-28 | 5/2/2026 12:00:00 AM | 4 | 21 | 17.4 | 83 | MURO | B-19322 VIALE 26_MURO_21.0_4 | 18.967 |  | 3 | 82.857
B-19322 VIALE 26 | 228.6 | concreto 3000 psi | Muros P11 T1 (EJES 11-15 ENTRE J-G) M=31,32,07,04,28,29 | 2026-04-28 | 5/2/2026 12:00:00 AM | 4 | 21 | 19.5 | 93 | MURO | B-19322 VIALE 26_MURO_21.0_4 | 18.967 |  | 3 | 92.857
B-19322 VIALE 26 | 165.1 | concreto 3000 psi | Placa P12 T1 (ejes 04-06 entre A-J) | 2026-05-08 | 5/12/2026 12:00:00 AM | 4 | 21 | 11.2 | 53 | PLACA | B-19322 VIALE 26_PLACA_21.0_4 | 12.133 |  | 3 | 53.333
B-19322 VIALE 26 | 165.1 | concreto 3000 psi | Placa P12 T1 (ejes 04-06 entre A-J) | 2026-05-08 | 5/12/2026 12:00:00 AM | 4 | 21 | 12.5 | 59 | PLACA | B-19322 VIALE 26_PLACA_21.0_4 | 12.133 |  | 3 | 59.524
B-19322 VIALE 26 | 165.1 | concreto 3000 psi | Placa P12 T1 (ejes 04-06 entre A-J) | 2026-05-08 | 5/12/2026 12:00:00 AM | 4 | 21 | 12.7 | 60 | PLACA | B-19322 VIALE 26_PLACA_21.0_4 | 12.133 |  | 3 | 60.476
B-19322 VIALE 26 | 184.15 | concreto 3000 psi | Placa P13 T1 (ejes 06-08 entre A-J) | 2026-05-19 | 5/23/2026 12:00:00 AM | 4 | 21 | 33.1 | 158 | PLACA | B-19322 VIALE 26_PLACA_21.0_4 | 33.767 |  | 3 | 157.619
B-19322 VIALE 26 | 184.15 | concreto 3000 psi | Placa P13 T1 (ejes 06-08 entre A-J) | 2026-05-19 | 5/23/2026 12:00:00 AM | 4 | 21 | 33.7 | 160 | PLACA | B-19322 VIALE 26_PLACA_21.0_4 | 33.767 |  | 3 | 160.476
B-19322 VIALE 26 | 184.15 | concreto 3000 psi | Placa P13 T1 (ejes 06-08 entre A-J) | 2026-05-19 | 5/23/2026 12:00:00 AM | 4 | 21 | 34.5 | 164 | PLACA | B-19322 VIALE 26_PLACA_21.0_4 | 33.767 |  | 3 | 164.286
B-19322 VIALE 26 | 228.6 | concreto 3000 psi | Muros P12 T1 (ejes 01-02 entre B-I)M=08,21,2305,11,12,15,14 | 2026-05-19 | 5/23/2026 12:00:00 AM | 4 | 21 | 38.5 | 184 | MURO | B-19322 VIALE 26_MURO_21.0_4 | 38.233 |  | 3 | 183.333
B-19322 VIALE 26 | 228.6 | concreto 3000 psi | Muros P12 T1 (ejes 01-02 entre B-I)M=08,21,2305,11,12,15,14 | 2026-05-19 | 5/23/2026 12:00:00 AM | 4 | 21 | 39.8 | 189 | MURO | B-19322 VIALE 26_MURO_21.0_4 | 38.233 |  | 3 | 189.524
B-19322 VIALE 26 | 228.6 | concreto 3000 psi | Muros P12 T1 (ejes 01-02 entre B-I)M=08,21,2305,11,12,15,14 | 2026-05-19 | 5/23/2026 12:00:00 AM | 4 | 21 | 36.4 | 173 | MURO | B-19322 VIALE 26_MURO_21.0_4 | 38.233 |  | 3 | 173.333
B-19322 VIALE 26 | 184.15 | concreto 3000 psi | Muros P13 T1 (ejes 08-09 entre J-G) M=02,13,09,22,23,24 | 2026-05-23 | 5/27/2026 12:00:00 AM | 4 | 21 | 32.2 | 153 | MURO | B-19322 VIALE 26_MURO_21.0_4 | 30.533 |  | 3 | 153.333
B-19322 VIALE 26 | 184.15 | concreto 3000 psi | Muros P13 T1 (ejes 08-09 entre J-G) M=02,13,09,22,23,24 | 2026-05-23 | 5/27/2026 12:00:00 AM | 4 | 21 | 29.1 | 138 | MURO | B-19322 VIALE 26_MURO_21.0_4 | 30.533 |  | 3 | 138.571
B-19322 VIALE 26 | 184.15 | concreto 3000 psi | Muros P13 T1 (ejes 08-09 entre J-G) M=02,13,09,22,23,24 | 2026-05-23 | 5/27/2026 12:00:00 AM | 4 | 21 | 30.3 | 144 | MURO | B-19322 VIALE 26_MURO_21.0_4 | 30.533 |  | 3 | 144.286
B-19322 VIALE 26 | 152.4 | concreto 3000 psi | Muros Cubierta T2 (ejes 1-3 ascensores y ductos) | 2026-05-23 | 5/27/2026 12:00:00 AM | 4 | 21 | 11.3 | 54 | MURO | B-19322 VIALE 26_MURO_21.0_4 | 11.833 |  | 3 | 53.81
B-19322 VIALE 26 | 152.4 | concreto 3000 psi | Muros Cubierta T2 (ejes 1-3 ascensores y ductos) | 2026-05-23 | 5/27/2026 12:00:00 AM | 4 | 21 | 11.5 | 55 | MURO | B-19322 VIALE 26_MURO_21.0_4 | 11.833 |  | 3 | 54.762
B-19322 VIALE 26 | 152.4 | concreto 3000 psi | Muros Cubierta T2 (ejes 1-3 ascensores y ductos) | 2026-05-23 | 5/27/2026 12:00:00 AM | 4 | 21 | 12.7 | 60 | MURO | B-19322 VIALE 26_MURO_21.0_4 | 11.833 |  | 3 | 60.476
B-19322 VIALE 26 | 203.2 | concreto 3000 psi | Placa P14 T1 (ejes 06-08 entre A-J) | 2026-05-29 | 6/2/2026 12:00:00 AM | 4 | 21 | 33.4 | 159 | PLACA | B-19322 VIALE 26_PLACA_21.0_4 | 32.867 |  | 3 | 159.048
B-19322 VIALE 26 | 203.2 | concreto 3000 psi | Placa P14 T1 (ejes 06-08 entre A-J) | 2026-05-29 | 6/2/2026 12:00:00 AM | 4 | 21 | 33.7 | 160 | PLACA | B-19322 VIALE 26_PLACA_21.0_4 | 32.867 |  | 3 | 160.476
B-19322 VIALE 26 | 203.2 | concreto 3000 psi | Placa P14 T1 (ejes 06-08 entre A-J) | 2026-05-29 | 6/2/2026 12:00:00 AM | 4 | 21 | 31.5 | 150 | PLACA | B-19322 VIALE 26_PLACA_21.0_4 | 32.867 |  | 3 | 150
B-19322 VIALE 26 | 1 | concreto 3000 psi | Muros Cubierta T2 (ejes 1-3 ascensores y ductos tramo superior / pórtico costado norte hasta viga intermedia) | 2026-06-02 | 6/6/2026 12:00:00 AM | 4 | 21 | 21 | 100 | MURO | B-19322 VIALE 26_MURO_21.0_4 | 20.967 |  | 3 | 100
B-19322 VIALE 26 | 1 | concreto 3000 psi | Muros Cubierta T2 (ejes 1-3 ascensores y ductos tramo superior / pórtico costado norte hasta viga intermedia) | 2026-06-02 | 6/6/2026 12:00:00 AM | 4 | 21 | 20.5 | 98 | MURO | B-19322 VIALE 26_MURO_21.0_4 | 20.967 |  | 3 | 97.619
B-19322 VIALE 26 | 1 | concreto 3000 psi | Muros Cubierta T2 (ejes 1-3 ascensores y ductos tramo superior / pórtico costado norte hasta viga intermedia) | 2026-06-02 | 6/6/2026 12:00:00 AM | 4 | 21 | 21.4 | 102 | MURO | B-19322 VIALE 26_MURO_21.0_4 | 20.967 |  | 3 | 101.905
B-19322 VIALE 26 | 234.95 | 4000 PSI | MUROS 14,31,02 EJE 04 ENTRE J Y F | 2025-11-10 | 11/13/2025 12:00:00 AM | 3 | 28 | 25.3 | 90 | MURO | B-19322 VIALE 26_MURO_28.0_3 | 20.9 |  | 3 | 90.357
B-19322 VIALE 26 | 234.95 | 4000 PSI | MUROS 14,31,02 EJE 04 ENTRE J Y F | 2025-11-10 | 11/13/2025 12:00:00 AM | 3 | 28 | 18.3 | 66 | MURO | B-19322 VIALE 26_MURO_28.0_3 | 20.9 |  | 3 | 65.357
B-19322 VIALE 26 | 234.95 | 4000 PSI | MUROS 14,31,02 EJE 04 ENTRE J Y F | 2025-11-10 | 11/13/2025 12:00:00 AM | 3 | 28 | 19.1 | 68 | MURO | B-19322 VIALE 26_MURO_28.0_3 | 20.9 |  | 3 | 68.214
B-19322 VIALE 26 | 241.3 | 4000 PSI | TORRE 2 MUROS 32,29,10 DEL EJE 13 | 2025-11-11 | 11/14/2025 12:00:00 AM | 3 | 28 | 22.8 | 82 | MURO | B-19322 VIALE 26_MURO_28.0_3 | 23.2 |  | 3 | 81.429
B-19322 VIALE 26 | 241.3 | 4000 PSI | TORRE 2 MUROS 32,29,10 DEL EJE 13 | 2025-11-11 | 11/14/2025 12:00:00 AM | 3 | 28 | 22.8 | 81 | MURO | B-19322 VIALE 26_MURO_28.0_3 | 23.2 |  | 3 | 81.429
B-19322 VIALE 26 | 241.3 | 4000 PSI | TORRE 2 MUROS 32,29,10 DEL EJE 13 | 2025-11-11 | 11/14/2025 12:00:00 AM | 3 | 28 | 24 | 86 | MURO | B-19322 VIALE 26_MURO_28.0_3 | 23.2 |  | 3 | 85.714
B-19322 VIALE 26 | 241.3 | 4000 PSI | PISO 1 MUROS 14, 31, 02 EJE 06 | 2025-11-18 | 11/21/2025 12:00:00 AM | 3 | 28 | 23.9 | 85 | MURO | B-19322 VIALE 26_MURO_28.0_3 | 23.8 |  | 3 | 85.357
B-19322 VIALE 26 | 241.3 | 4000 PSI | PISO 1 MUROS 14, 31, 02 EJE 06 | 2025-11-18 | 11/21/2025 12:00:00 AM | 3 | 28 | 24.3 | 87 | MURO | B-19322 VIALE 26_MURO_28.0_3 | 23.8 |  | 3 | 86.786
B-19322 VIALE 26 | 241.3 | 4000 PSI | PISO 1 MUROS 14, 31, 02 EJE 06 | 2025-11-18 | 11/21/2025 12:00:00 AM | 3 | 28 | 23.2 | 83 | MURO | B-19322 VIALE 26_MURO_28.0_3 | 23.8 |  | 3 | 82.857
B-19322 VIALE 26 | 228.6 | 4000 PSI | PISO 1 MUROS 32,09, 29 EJE 09 | 2025-11-18 | 11/21/2025 12:00:00 AM | 3 | 28 | 23.6 | 84 | MURO | B-19322 VIALE 26_MURO_28.0_3 | 25.6 |  | 3 | 84.286
B-19322 VIALE 26 | 228.6 | 4000 PSI | PISO 1 MUROS 32,09, 29 EJE 09 | 2025-11-18 | 11/21/2025 12:00:00 AM | 3 | 28 | 26.8 | 96 | MURO | B-19322 VIALE 26_MURO_28.0_3 | 25.6 |  | 3 | 95.714
B-19322 VIALE 26 | 228.6 | 4000 PSI | PISO 1 MUROS 32,09, 29 EJE 09 | 2025-11-18 | 11/21/2025 12:00:00 AM | 3 | 28 | 26.4 | 94 | MURO | B-19322 VIALE 26_MURO_28.0_3 | 25.6 |  | 3 | 94.286
B-19322 VIALE 26 | 241.3 | 4000 PSI | MUROS PISO 1 32,09,29 EJE 07 ENTRE A Y J | 2025-11-19 | 11/22/2025 12:00:00 AM | 3 | 28 | 26.7 | 95 | MURO | B-19322 VIALE 26_MURO_28.0_3 | 25.833 |  | 3 | 95.357
B-19322 VIALE 26 | 241.3 | 4000 PSI | MUROS PISO 1 32,09,29 EJE 07 ENTRE A Y J | 2025-11-19 | 11/22/2025 12:00:00 AM | 3 | 28 | 24.8 | 89 | MURO | B-19322 VIALE 26_MURO_28.0_3 | 25.833 |  | 3 | 88.571
B-19322 VIALE 26 | 241.3 | 4000 PSI | MUROS PISO 1 32,09,29 EJE 07 ENTRE A Y J | 2025-11-19 | 11/22/2025 12:00:00 AM | 3 | 28 | 26 | 93 | MURO | B-19322 VIALE 26_MURO_28.0_3 | 25.833 |  | 3 | 92.857
B-19322 VIALE 26 | 228.6 | 4000 PSI | MUROS PISO 1 T2 EJE 06 M 31, 02, 14 ENTRE A y D | 2025-11-21 | 11/24/2025 12:00:00 AM | 3 | 28 | 17.3 | 62 | MURO | B-19322 VIALE 26_MURO_28.0_3 | 17.2 |  | 3 | 61.786
B-19322 VIALE 26 | 228.6 | 4000 PSI | MUROS PISO 1 T2 EJE 06 M 31, 02, 14 ENTRE A y D | 2025-11-21 | 11/24/2025 12:00:00 AM | 3 | 28 | 17.4 | 62 | MURO | B-19322 VIALE 26_MURO_28.0_3 | 17.2 |  | 3 | 62.143
B-19322 VIALE 26 | 228.6 | 4000 PSI | MUROS PISO 1 T2 EJE 06 M 31, 02, 14 ENTRE A y D | 2025-11-21 | 11/24/2025 12:00:00 AM | 3 | 28 | 16.9 | 60 | MURO | B-19322 VIALE 26_MURO_28.0_3 | 17.2 |  | 3 | 60.357
B-19322 VIALE 26 | 228.6 | 4000 PSI | MURO PISO 2 EJE 15 ENTRE J y D M-16-27-01 | 2025-11-27 | 11/30/2025 12:00:00 AM | 3 | 28 | 25.4 | 91 | MURO | B-19322 VIALE 26_MURO_28.0_3 | 26.033 |  | 3 | 90.714
B-19322 VIALE 26 | 228.6 | 4000 PSI | MURO PISO 2 EJE 15 ENTRE J y D M-16-27-01 | 2025-11-27 | 11/30/2025 12:00:00 AM | 3 | 28 | 26.6 | 95 | MURO | B-19322 VIALE 26_MURO_28.0_3 | 26.033 |  | 3 | 95
B-19322 VIALE 26 | 228.6 | 4000 PSI | MURO PISO 2 EJE 15 ENTRE J y D M-16-27-01 | 2025-11-27 | 11/30/2025 12:00:00 AM | 3 | 28 | 26.1 | 93 | MURO | B-19322 VIALE 26_MURO_28.0_3 | 26.033 |  | 3 | 93.214
B-19322 VIALE 26 | 209.55 | 4000 PSI | MUROS PISO 2 EJE 06 y 07 ENTRE A y J M=31-32-14-09-29 | 2025-12-01 | 12/4/2025 12:00:00 AM | 3 | 28 | 15.8 | 56 | MURO | B-19322 VIALE 26_MURO_28.0_3 | 16.933 |  | 3 | 56.429
B-19322 VIALE 26 | 209.55 | 4000 PSI | MUROS PISO 2 EJE 06 y 07 ENTRE A y J M=31-32-14-09-29 | 2025-12-01 | 12/4/2025 12:00:00 AM | 3 | 28 | 15.5 | 55 | MURO | B-19322 VIALE 26_MURO_28.0_3 | 16.933 |  | 3 | 55.357
B-19322 VIALE 26 | 209.55 | 4000 PSI | MUROS PISO 2 EJE 06 y 07 ENTRE A y J M=31-32-14-09-29 | 2025-12-01 | 12/4/2025 12:00:00 AM | 3 | 28 | 19.5 | 70 | MURO | B-19322 VIALE 26_MURO_28.0_3 | 16.933 |  | 3 | 69.643
B-19322 VIALE 26 | 203.2 | 4000 PSI | MUROS PISO 2 EJE 06 y 07 ENTRE A y J M-31-14-02 | 2025-12-02 | 12/5/2025 12:00:00 AM | 3 | 28 | 18.9 | 68 | MURO | B-19322 VIALE 26_MURO_28.0_3 | 18.967 |  | 3 | 67.5
B-19322 VIALE 26 | 203.2 | 4000 PSI | MUROS PISO 2 EJE 06 y 07 ENTRE A y J M-31-14-02 | 2025-12-02 | 12/5/2025 12:00:00 AM | 3 | 28 | 18.4 | 66 | MURO | B-19322 VIALE 26_MURO_28.0_3 | 18.967 |  | 3 | 65.714
B-19322 VIALE 26 | 203.2 | 4000 PSI | MUROS PISO 2 EJE 06 y 07 ENTRE A y J M-31-14-02 | 2025-12-02 | 12/5/2025 12:00:00 AM | 3 | 28 | 19.6 | 70 | MURO | B-19322 VIALE 26_MURO_28.0_3 | 18.967 |  | 3 | 70
B-19322 VIALE 26 | 241.3 | 4000 PSI | MUROS PISO 2 EJE 04 y 05 ENTRE A y J M= 32-29-09 | 2025-12-03 | 12/6/2025 12:00:00 AM | 3 | 28 | 10.4 | 37 | MURO | B-19322 VIALE 26_MURO_28.0_3 | 15.667 |  | 3 | 37.143
B-19322 VIALE 26 | 241.3 | 4000 PSI | MUROS PISO 2 EJE 04 y 05 ENTRE A y J M= 32-29-09 | 2025-12-03 | 12/6/2025 12:00:00 AM | 3 | 28 | 15.1 | 54 | MURO | B-19322 VIALE 26_MURO_28.0_3 | 15.667 |  | 3 | 53.929
B-19322 VIALE 26 | 241.3 | 4000 PSI | MUROS PISO 2 EJE 04 y 05 ENTRE A y J M= 32-29-09 | 2025-12-03 | 12/6/2025 12:00:00 AM | 3 | 28 | 21.5 | 77 | MURO | B-19322 VIALE 26_MURO_28.0_3 | 15.667 |  | 3 | 76.786
B-19322 VIALE 26 | 190.5 | 4000 PSI | MUROS PISO 1 EJE 15 Y 14 ENTERE J y H M=32,31-27-28-29-30 | 2025-12-09 | 12/12/2025 12:00:00 AM | 3 | 28 | 16.6 | 59 | MURO | B-19322 VIALE 26_MURO_28.0_3 | 18 |  | 3 | 59.286
B-19322 VIALE 26 | 190.5 | 4000 PSI | MUROS PISO 1 EJE 15 Y 14 ENTERE J y H M=32,31-27-28-29-30 | 2025-12-09 | 12/12/2025 12:00:00 AM | 3 | 28 | 17.2 | 61 | MURO | B-19322 VIALE 26_MURO_28.0_3 | 18 |  | 3 | 61.429
B-19322 VIALE 26 | 190.5 | 4000 PSI | MUROS PISO 1 EJE 15 Y 14 ENTERE J y H M=32,31-27-28-29-30 | 2025-12-09 | 12/12/2025 12:00:00 AM | 3 | 28 | 20.2 | 72 | MURO | B-19322 VIALE 26_MURO_28.0_3 | 18 |  | 3 | 72.143
B-19322 VIALE 26 | 152.4 | 4000 PSI | MUROS PISO 1 EJE 12 ENTERE A y D M=13,25,02 | 2025-12-09 | 12/12/2025 12:00:00 AM | 3 | 28 | 17.1 | 61 | MURO | B-19322 VIALE 26_MURO_28.0_3 | 16.833 |  | 3 | 61.071
B-19322 VIALE 26 | 152.4 | 4000 PSI | MUROS PISO 1 EJE 12 ENTERE A y D M=13,25,02 | 2025-12-09 | 12/12/2025 12:00:00 AM | 3 | 28 | 16.7 | 60 | MURO | B-19322 VIALE 26_MURO_28.0_3 | 16.833 |  | 3 | 59.643
B-19322 VIALE 26 | 152.4 | 4000 PSI | MUROS PISO 1 EJE 12 ENTERE A y D M=13,25,02 | 2025-12-09 | 12/12/2025 12:00:00 AM | 3 | 28 | 16.7 | 60 | MURO | B-19322 VIALE 26_MURO_28.0_3 | 16.833 |  | 3 | 59.643
B-19322 VIALE 26 | 177.8 | 3000 PSI | PLACA TORRE 2 PISO 3 EJE 08 AL 10 DEL A AL J | 2025-12-09 | 12/12/2025 12:00:00 AM | 3 | 28 | 18.1 | 86 | PLACA | B-19322 VIALE 26_PLACA_28.0_3 | 18.167 |  | 3 | 64.643
B-19322 VIALE 26 | 177.8 | 3000 PSI | PLACA TORRE 2 PISO 3 EJE 08 AL 10 DEL A AL J | 2025-12-09 | 12/12/2025 12:00:00 AM | 3 | 28 | 18.7 | 89 | PLACA | B-19322 VIALE 26_PLACA_28.0_3 | 18.167 |  | 3 | 66.786
B-19322 VIALE 26 | 177.8 | 3000 PSI | PLACA TORRE 2 PISO 3 EJE 08 AL 10 DEL A AL J | 2025-12-09 | 12/12/2025 12:00:00 AM | 3 | 28 | 17.7 | 84 | PLACA | B-19322 VIALE 26_PLACA_28.0_3 | 18.167 |  | 3 | 63.214
B-19322 VIALE 26 | 203.2 | 4000 PSI | MUROS T2 PISO 3 EJE 12 ENTRE J y E M= | 2025-12-10 | 12/13/2025 12:00:00 AM | 3 | 28 | 20.6 | 74 | MURO | B-19322 VIALE 26_MURO_28.0_3 | 20.967 |  | 3 | 73.571
B-19322 VIALE 26 | 203.2 | 4000 PSI | MUROS T2 PISO 3 EJE 12 ENTRE J y E M= | 2025-12-10 | 12/13/2025 12:00:00 AM | 3 | 28 | 20.5 | 73 | MURO | B-19322 VIALE 26_MURO_28.0_3 | 20.967 |  | 3 | 73.214
B-19322 VIALE 26 | 203.2 | 4000 PSI | MUROS T2 PISO 3 EJE 12 ENTRE J y E M= | 2025-12-10 | 12/13/2025 12:00:00 AM | 3 | 28 | 21.8 | 78 | MURO | B-19322 VIALE 26_MURO_28.0_3 | 20.967 |  | 3 | 77.857
B-19322 VIALE 26 | 215.9 | 4000 PSI | MUROS T2 PISO 3 EJE 11 ENYTE ENTRE E y J M= | 2025-12-10 | 12/13/2025 12:00:00 AM | 3 | 28 | 22 | 78 | MURO | B-19322 VIALE 26_MURO_28.0_3 | 22.5 |  | 3 | 78.571
B-19322 VIALE 26 | 215.9 | 4000 PSI | MUROS T2 PISO 3 EJE 11 ENYTE ENTRE E y J M= | 2025-12-10 | 12/13/2025 12:00:00 AM | 3 | 28 | 20.8 | 74 | MURO | B-19322 VIALE 26_MURO_28.0_3 | 22.5 |  | 3 | 74.286
B-19322 VIALE 26 | 215.9 | 4000 PSI | MUROS T2 PISO 3 EJE 11 ENYTE ENTRE E y J M= | 2025-12-10 | 12/13/2025 12:00:00 AM | 3 | 28 | 24.7 | 88 | MURO | B-19322 VIALE 26_MURO_28.0_3 | 22.5 |  | 3 | 88.214
B-19322 VIALE 26 | 203.2 | 4000 PSI | MUROS TORRE 1 PISO 1 EJE 08 y 09 ENTRE A y J M= 23-22-09 | 2025-12-15 | 12/18/2025 12:00:00 AM | 3 | 28 | 20.4 | 73 | MURO | B-19322 VIALE 26_MURO_28.0_3 | 20.267 |  | 3 | 72.857
B-19322 VIALE 26 | 203.2 | 4000 PSI | MUROS TORRE 1 PISO 1 EJE 08 y 09 ENTRE A y J M= 23-22-09 | 2025-12-15 | 12/18/2025 12:00:00 AM | 3 | 28 | 21.4 | 76 | MURO | B-19322 VIALE 26_MURO_28.0_3 | 20.267 |  | 3 | 76.429
B-19322 VIALE 26 | 203.2 | 4000 PSI | MUROS TORRE 1 PISO 1 EJE 08 y 09 ENTRE A y J M= 23-22-09 | 2025-12-15 | 12/18/2025 12:00:00 AM | 3 | 28 | 19 | 68 | MURO | B-19322 VIALE 26_MURO_28.0_3 | 20.267 |  | 3 | 67.857
B-19322 VIALE 26 | 215.9 | 4000 PSI | MUROS PISO 3 EJE 06 y 07 ENTRE A y J M=32-29-09 | 2025-12-15 | 12/18/2025 12:00:00 AM | 3 | 28 | 20.4 | 73 | MURO | B-19322 VIALE 26_MURO_28.0_3 | 18.167 |  | 3 | 72.857
B-19322 VIALE 26 | 215.9 | 4000 PSI | MUROS PISO 3 EJE 06 y 07 ENTRE A y J M=32-29-09 | 2025-12-15 | 12/18/2025 12:00:00 AM | 3 | 28 | 16.7 | 60 | MURO | B-19322 VIALE 26_MURO_28.0_3 | 18.167 |  | 3 | 59.643
B-19322 VIALE 26 | 215.9 | 4000 PSI | MUROS PISO 3 EJE 06 y 07 ENTRE A y J M=32-29-09 | 2025-12-15 | 12/18/2025 12:00:00 AM | 3 | 28 | 17.4 | 62 | MURO | B-19322 VIALE 26_MURO_28.0_3 | 18.167 |  | 3 | 62.143
B-19322 VIALE 26 | 215.9 | 4000 PSI | MUROS TORRE 1 PISO 1 EJE 07 y 06 ENTRTE A y J M= 23,22,09 | 2025-12-17 | 12/20/2025 12:00:00 AM | 3 | 28 | 23.6 | 84 | MURO | B-19322 VIALE 26_MURO_28.0_3 | 24.267 |  | 3 | 84.286
B-19322 VIALE 26 | 215.9 | 4000 PSI | MUROS TORRE 1 PISO 1 EJE 07 y 06 ENTRTE A y J M= 23,22,09 | 2025-12-17 | 12/20/2025 12:00:00 AM | 3 | 28 | 25.2 | 90 | MURO | B-19322 VIALE 26_MURO_28.0_3 | 24.267 |  | 3 | 90
B-19322 VIALE 26 | 215.9 | 4000 PSI | MUROS TORRE 1 PISO 1 EJE 07 y 06 ENTRTE A y J M= 23,22,09 | 2025-12-17 | 12/20/2025 12:00:00 AM | 3 | 28 | 24 | 86 | MURO | B-19322 VIALE 26_MURO_28.0_3 | 24.267 |  | 3 | 85.714
B-19322 VIALE 26 | 177.8 | 4000 PSI | MUROS PISO 1 EJE 02 y 04 ENTRE G y J M=23-08-21 | 2025-12-19 | 12/22/2025 12:00:00 AM | 3 | 28 | 16.7 | 60 | MURO | B-19322 VIALE 26_MURO_28.0_3 | 16.7 |  | 3 | 59.643
B-19322 VIALE 26 | 177.8 | 4000 PSI | MUROS PISO 1 EJE 02 y 04 ENTRE G y J M=23-08-21 | 2025-12-19 | 12/22/2025 12:00:00 AM | 3 | 28 | 17.6 | 63 | MURO | B-19322 VIALE 26_MURO_28.0_3 | 16.7 |  | 3 | 62.857
B-19322 VIALE 26 | 177.8 | 4000 PSI | MUROS PISO 1 EJE 02 y 04 ENTRE G y J M=23-08-21 | 2025-12-19 | 12/22/2025 12:00:00 AM | 3 | 28 | 15.8 | 56 | MURO | B-19322 VIALE 26_MURO_28.0_3 | 16.7 |  | 3 | 56.429
B-19322 VIALE 26 | 203.2 | 4000 PSI | MUROS PISO 3 EJE 03 y 04 ENTRE A y J M=32,29A,09A | 2025-12-19 | 12/22/2025 12:00:00 AM | 3 | 28 | 13.8 | 49 | MURO | B-19322 VIALE 26_MURO_28.0_3 | 14.7 |  | 3 | 49.286
B-19322 VIALE 26 | 203.2 | 4000 PSI | MUROS PISO 3 EJE 03 y 04 ENTRE A y J M=32,29A,09A | 2025-12-19 | 12/22/2025 12:00:00 AM | 3 | 28 | 15.9 | 57 | MURO | B-19322 VIALE 26_MURO_28.0_3 | 14.7 |  | 3 | 56.786
B-19322 VIALE 26 | 203.2 | 4000 PSI | MUROS PISO 3 EJE 03 y 04 ENTRE A y J M=32,29A,09A | 2025-12-19 | 12/22/2025 12:00:00 AM | 3 | 28 | 14.4 | 51 | MURO | B-19322 VIALE 26_MURO_28.0_3 | 14.7 |  | 3 | 51.429
B-19322 VIALE 26 | 203.2 | 4000 PSI | MUROS T1 PISO 1 EJES 02 y 03 ENTRE J y H M=01,12,18,20 | 2025-12-23 | 12/26/2025 12:00:00 AM | 3 | 28 | 17.5 | 62 | MURO | B-19322 VIALE 26_MURO_28.0_3 | 16.2 |  | 3 | 62.5
B-19322 VIALE 26 | 203.2 | 4000 PSI | MUROS T1 PISO 1 EJES 02 y 03 ENTRE J y H M=01,12,18,20 | 2025-12-23 | 12/26/2025 12:00:00 AM | 3 | 28 | 14.3 | 51 | MURO | B-19322 VIALE 26_MURO_28.0_3 | 16.2 |  | 3 | 51.071
B-19322 VIALE 26 | 203.2 | 4000 PSI | MUROS T1 PISO 1 EJES 02 y 03 ENTRE J y H M=01,12,18,20 | 2025-12-23 | 12/26/2025 12:00:00 AM | 3 | 28 | 16.8 | 60 | MURO | B-19322 VIALE 26_MURO_28.0_3 | 16.2 |  | 3 | 60
B-19322 VIALE 26 | 228.6 | 4000 PSI | MUROS TORRE 2 PISO 3 EJE 01 y 02 ENTRE A y J M=19,24,22,25,07,26 | 2025-12-26 | 12/29/2025 12:00:00 AM | 3 | 28 | 16.6 | 59 | MURO | B-19322 VIALE 26_MURO_28.0_3 | 17.9 |  | 3 | 59.286
B-19322 VIALE 26 | 228.6 | 4000 PSI | MUROS TORRE 2 PISO 3 EJE 01 y 02 ENTRE A y J M=19,24,22,25,07,26 | 2025-12-26 | 12/29/2025 12:00:00 AM | 3 | 28 | 18.9 | 67 | MURO | B-19322 VIALE 26_MURO_28.0_3 | 17.9 |  | 3 | 67.5
B-19322 VIALE 26 | 228.6 | 4000 PSI | MUROS TORRE 2 PISO 3 EJE 01 y 02 ENTRE A y J M=19,24,22,25,07,26 | 2025-12-26 | 12/29/2025 12:00:00 AM | 3 | 28 | 18.2 | 65 | MURO | B-19322 VIALE 26_MURO_28.0_3 | 17.9 |  | 3 | 65
B-19322 VIALE 26 | 228.6 | 4000 PSI | MUROSP T2 PISO 4 EJE 11 AL 12 ENTRE AYJ M= 32.29.09 | 2026-01-10 | 1/13/2026 12:00:00 AM | 3 | 28 | 16.3 | 58 | MURO | B-19322 VIALE 26_MURO_28.0_3 | 15.133 |  | 3 | 58.214
B-19322 VIALE 26 | 228.6 | 4000 PSI | MUROSP T2 PISO 4 EJE 11 AL 12 ENTRE AYJ M= 32.29.09 | 2026-01-10 | 1/13/2026 12:00:00 AM | 3 | 28 | 14.7 | 52 | MURO | B-19322 VIALE 26_MURO_28.0_3 | 15.133 |  | 3 | 52.5
B-19322 VIALE 26 | 228.6 | 4000 PSI | MUROSP T2 PISO 4 EJE 11 AL 12 ENTRE AYJ M= 32.29.09 | 2026-01-10 | 1/13/2026 12:00:00 AM | 3 | 28 | 14.4 | 51 | MURO | B-19322 VIALE 26_MURO_28.0_3 | 15.133 |  | 3 | 51.429
B-19322 VIALE 26 | 228.6 | 4000 PSI | MUROS T2 PISO 4 EJE 10 AL 8 ENTRE AYJ M=14,31,02 | 2026-01-13 | 1/16/2026 12:00:00 AM | 3 | 28 | 11.8 | 42 | MURO | B-19322 VIALE 26_MURO_28.0_3 | 14.467 |  | 3 | 42.143
B-19322 VIALE 26 | 228.6 | 4000 PSI | MUROS T2 PISO 4 EJE 10 AL 8 ENTRE AYJ M=14,31,02 | 2026-01-13 | 1/16/2026 12:00:00 AM | 3 | 28 | 15.1 | 54 | MURO | B-19322 VIALE 26_MURO_28.0_3 | 14.467 |  | 3 | 53.929
B-19322 VIALE 26 | 228.6 | 4000 PSI | MUROS T2 PISO 4 EJE 10 AL 8 ENTRE AYJ M=14,31,02 | 2026-01-13 | 1/16/2026 12:00:00 AM | 3 | 28 | 16.5 | 59 | MURO | B-19322 VIALE 26_MURO_28.0_3 | 14.467 |  | 3 | 58.929
B-19322 VIALE 26 | 241.3 | 4000 PSI | MUROS T2 PISO 4 EJE 6 Y 7 ENTRE AYJ M=29,09,32 | 2026-01-14 | 1/17/2026 12:00:00 AM | 3 | 28 | 16.2 | 58 | MURO | B-19322 VIALE 26_MURO_28.0_3 | 16.067 |  | 3 | 57.857
B-19322 VIALE 26 | 241.3 | 4000 PSI | MUROS T2 PISO 4 EJE 6 Y 7 ENTRE AYJ M=29,09,32 | 2026-01-14 | 1/17/2026 12:00:00 AM | 3 | 28 | 15.3 | 55 | MURO | B-19322 VIALE 26_MURO_28.0_3 | 16.067 |  | 3 | 54.643
B-19322 VIALE 26 | 241.3 | 4000 PSI | MUROS T2 PISO 4 EJE 6 Y 7 ENTRE AYJ M=29,09,32 | 2026-01-14 | 1/17/2026 12:00:00 AM | 3 | 28 | 16.7 | 60 | MURO | B-19322 VIALE 26_MURO_28.0_3 | 16.067 |  | 3 | 59.643
B-19322 VIALE 26 | 215.9 | 4000 PSI | MUROS T2 P4 EJE 01 AL 02 ENTRE AYD M=01,21,05,20,26,25,19 | 2026-01-17 | 1/20/2026 12:00:00 AM | 3 | 28 | 17.7 | 63 | MURO | B-19322 VIALE 26_MURO_28.0_3 | 16.767 |  | 3 | 63.214
B-19322 VIALE 26 | 215.9 | 4000 PSI | MUROS T2 P4 EJE 01 AL 02 ENTRE AYD M=01,21,05,20,26,25,19 | 2026-01-17 | 1/20/2026 12:00:00 AM | 3 | 28 | 17.5 | 62 | MURO | B-19322 VIALE 26_MURO_28.0_3 | 16.767 |  | 3 | 62.5
B-19322 VIALE 26 | 215.9 | 4000 PSI | MUROS T2 P4 EJE 01 AL 02 ENTRE AYD M=01,21,05,20,26,25,19 | 2026-01-17 | 1/20/2026 12:00:00 AM | 3 | 28 | 15.1 | 54 | MURO | B-19322 VIALE 26_MURO_28.0_3 | 16.767 |  | 3 | 53.929
B-19322 VIALE 26 | 215.9 | 4000 PSI | MUROS T2 PISO 4 EJE 02 Y 03 ENTRE AyJ -01,27,16,15 | 2026-01-16 | 1/19/2026 12:00:00 AM | 3 | 28 | 13.2 | 47 | MURO | B-19322 VIALE 26_MURO_28.0_3 | 16.533 |  | 6 | 47.143
B-19322 VIALE 26 | 215.9 | 4000 PSI | MUROS T2 PISO 4 EJE 02 Y 03 ENTRE AyJ -01,27,16,15 | 2026-01-16 | 1/19/2026 12:00:00 AM | 3 | 28 | 13.2 | 47 | MURO | B-19322 VIALE 26_MURO_28.0_3 | 16.533 |  | 6 | 47.143
B-19322 VIALE 26 | 215.9 | 4000 PSI | MUROS T2 PISO 4 EJE 02 Y 03 ENTRE AyJ -01,27,16,15 | 2026-01-16 | 1/19/2026 12:00:00 AM | 3 | 28 | 19.2 | 69 | MURO | B-19322 VIALE 26_MURO_28.0_3 | 16.533 |  | 6 | 68.571
B-19322 VIALE 26 | 215.9 | 4000 PSI | MUROS T2 PISO 4 EJE 02 Y 03 ENTRE AyJ -01,27,16,15 | 2026-01-16 | 1/19/2026 12:00:00 AM | 3 | 28 | 19.2 | 69 | MURO | B-19322 VIALE 26_MURO_28.0_3 | 16.533 |  | 6 | 68.571
B-19322 VIALE 26 | 215.9 | 4000 PSI | MUROS T2 PISO 4 EJE 02 Y 03 ENTRE AyJ -01,27,16,15 | 2026-01-16 | 1/19/2026 12:00:00 AM | 3 | 28 | 17.2 | 61 | MURO | B-19322 VIALE 26_MURO_28.0_3 | 16.533 |  | 6 | 61.429
B-19322 VIALE 26 | 215.9 | 4000 PSI | MUROS T2 PISO 4 EJE 02 Y 03 ENTRE AyJ -01,27,16,15 | 2026-01-16 | 1/19/2026 12:00:00 AM | 3 | 28 | 17.2 | 61 | MURO | B-19322 VIALE 26_MURO_28.0_3 | 16.533 |  | 6 | 61.429
B-19322 VIALE 26 | 209.55 | 4000 PSI | MUROS P2 EJE 14 AL 15 ENTRE HYJ M=32,31,07,27 | 2026-01-20 | 1/23/2026 12:00:00 AM | 3 | 28 | 17.5 | 62 | MURO | B-19322 VIALE 26_MURO_28.0_3 | 17.233 |  | 3 | 62.5
B-19322 VIALE 26 | 209.55 | 4000 PSI | MUROS P2 EJE 14 AL 15 ENTRE HYJ M=32,31,07,27 | 2026-01-20 | 1/23/2026 12:00:00 AM | 3 | 28 | 17.5 | 62 | MURO | B-19322 VIALE 26_MURO_28.0_3 | 17.233 |  | 3 | 62.5
B-19322 VIALE 26 | 209.55 | 4000 PSI | MUROS P2 EJE 14 AL 15 ENTRE HYJ M=32,31,07,27 | 2026-01-20 | 1/23/2026 12:00:00 AM | 3 | 28 | 16.7 | 60 | MURO | B-19322 VIALE 26_MURO_28.0_3 | 17.233 |  | 3 | 59.643
B-19322 VIALE 26 | 241.3 | 4000 PSI | MUROS T2 PISO 5 EJE 12 AL 15 ENTRE AYJ M=3,4,35,36,37,38,39 | 2026-01-20 | 1/23/2026 12:00:00 AM | 3 | 28 | 17.5 | 62 | MURO | B-19322 VIALE 26_MURO_28.0_3 | 16.7 |  | 3 | 62.5
B-19322 VIALE 26 | 241.3 | 4000 PSI | MUROS T2 PISO 5 EJE 12 AL 15 ENTRE AYJ M=3,4,35,36,37,38,39 | 2026-01-20 | 1/23/2026 12:00:00 AM | 3 | 28 | 16 | 57 | MURO | B-19322 VIALE 26_MURO_28.0_3 | 16.7 |  | 3 | 57.143
B-19322 VIALE 26 | 241.3 | 4000 PSI | MUROS T2 PISO 5 EJE 12 AL 15 ENTRE AYJ M=3,4,35,36,37,38,39 | 2026-01-20 | 1/23/2026 12:00:00 AM | 3 | 28 | 16.6 | 59 | MURO | B-19322 VIALE 26_MURO_28.0_3 | 16.7 |  | 3 | 59.286
B-19322 VIALE 26 | 203.2 | 4000 PSI | MUROS T2 PISO 5 EJE 12 AL 15 ENTRE AYJ M=2,31,14 | 2026-01-20 | 1/23/2026 12:00:00 AM | 3 | 28 | 20 | 71 | MURO | B-19322 VIALE 26_MURO_28.0_3 | 20.433 |  | 3 | 71.429
B-19322 VIALE 26 | 203.2 | 4000 PSI | MUROS T2 PISO 5 EJE 12 AL 15 ENTRE AYJ M=2,31,14 | 2026-01-20 | 1/23/2026 12:00:00 AM | 3 | 28 | 21.8 | 78 | MURO | B-19322 VIALE 26_MURO_28.0_3 | 20.433 |  | 3 | 77.857
B-19322 VIALE 26 | 203.2 | 4000 PSI | MUROS T2 PISO 5 EJE 12 AL 15 ENTRE AYJ M=2,31,14 | 2026-01-20 | 1/23/2026 12:00:00 AM | 3 | 28 | 19.5 | 70 | MURO | B-19322 VIALE 26_MURO_28.0_3 | 20.433 |  | 3 | 69.643
B-19322 VIALE 26 | 228.6 | 4 000 PSI | MUROS T2 PISO 5 EJE 10Y11 ENTRE AyJ M=32,09,29 | 2026-01-21 | 1/24/2026 12:00:00 AM | 3 | 28 | 19.2 | 68 | MURO | B-19322 VIALE 26_MURO_28.0_3 | 19.167 |  | 3 | 68.571
B-19322 VIALE 26 | 228.6 | 4 000 PSI | MUROS T2 PISO 5 EJE 10Y11 ENTRE AyJ M=32,09,29 | 2026-01-21 | 1/24/2026 12:00:00 AM | 3 | 28 | 18.3 | 65 | MURO | B-19322 VIALE 26_MURO_28.0_3 | 19.167 |  | 3 | 65.357
B-19322 VIALE 26 | 228.6 | 4 000 PSI | MUROS T2 PISO 5 EJE 10Y11 ENTRE AyJ M=32,09,29 | 2026-01-21 | 1/24/2026 12:00:00 AM | 3 | 28 | 20 | 72 | MURO | B-19322 VIALE 26_MURO_28.0_3 | 19.167 |  | 3 | 71.429
B-19322 VIALE 26 | 177.8 | 4000 PSI | MUROS T1 P2 EJE 13Y14 ENTRE AyF M= 12a,25,01 | 2026-01-21 | 1/24/2026 12:00:00 AM | 3 | 28 | 17.9 | 64 | MURO | B-19322 VIALE 26_MURO_28.0_3 | 16.9 |  | 3 | 63.929
B-19322 VIALE 26 | 177.8 | 4000 PSI | MUROS T1 P2 EJE 13Y14 ENTRE AyF M= 12a,25,01 | 2026-01-21 | 1/24/2026 12:00:00 AM | 3 | 28 | 14.9 | 53 | MURO | B-19322 VIALE 26_MURO_28.0_3 | 16.9 |  | 3 | 53.214
B-19322 VIALE 26 | 177.8 | 4000 PSI | MUROS T1 P2 EJE 13Y14 ENTRE AyF M= 12a,25,01 | 2026-01-21 | 1/24/2026 12:00:00 AM | 3 | 28 | 17.9 | 64 | MURO | B-19322 VIALE 26_MURO_28.0_3 | 16.9 |  | 3 | 63.929
B-19322 VIALE 26 | 203.2 | 4.000 PSI | MURO T1 PISO 2 RJR 10Y11 ENTRE AyJ M=32,09,29 | 2026-01-23 | 1/26/2026 12:00:00 AM | 3 | 28 | 20.7 | 74 | MURO | B-19322 VIALE 26_MURO_28.0_3 | 20.633 |  | 3 | 73.929
B-19322 VIALE 26 | 203.2 | 4.000 PSI | MURO T1 PISO 2 RJR 10Y11 ENTRE AyJ M=32,09,29 | 2026-01-23 | 1/26/2026 12:00:00 AM | 3 | 28 | 21.6 | 77 | MURO | B-19322 VIALE 26_MURO_28.0_3 | 20.633 |  | 3 | 77.143
B-19322 VIALE 26 | 203.2 | 4.000 PSI | MURO T1 PISO 2 RJR 10Y11 ENTRE AyJ M=32,09,29 | 2026-01-23 | 1/26/2026 12:00:00 AM | 3 | 28 | 19.6 | 70 | MURO | B-19322 VIALE 26_MURO_28.0_3 | 20.633 |  | 3 | 70
B-19322 VIALE 26 | 203.2 | 4.000 | MUROS T2 PISO 5 EJE 04Y07 ENTRE AyJ M=32,09,29 | 2026-01-23 | 1/26/2026 12:00:00 AM | 3 | 28 | 21 | 75 | MURO | B-19322 VIALE 26_MURO_28.0_3 | 20.633 |  | 3 | 75
B-19322 VIALE 26 | 203.2 | 4.000 | MUROS T2 PISO 5 EJE 04Y07 ENTRE AyJ M=32,09,29 | 2026-01-23 | 1/26/2026 12:00:00 AM | 3 | 28 | 20.6 | 74 | MURO | B-19322 VIALE 26_MURO_28.0_3 | 20.633 |  | 3 | 73.571
B-19322 VIALE 26 | 203.2 | 4.000 | MUROS T2 PISO 5 EJE 04Y07 ENTRE AyJ M=32,09,29 | 2026-01-23 | 1/26/2026 12:00:00 AM | 3 | 28 | 20.3 | 72 | MURO | B-19322 VIALE 26_MURO_28.0_3 | 20.633 |  | 3 | 72.5
B-19322 VIALE 26 | 215.9 | 4000 PSI | MUROS T2 P5 EJE 1 AL 12 ENTRE AyD M=1,5,20,24,25,26,19 | 2026-01-26 | 1/29/2026 12:00:00 AM | 3 | 28 | 15 | 53 | MURO | B-19322 VIALE 26_MURO_28.0_3 | 15.7 |  | 3 | 53.571
B-19322 VIALE 26 | 215.9 | 4000 PSI | MUROS T2 P5 EJE 1 AL 12 ENTRE AyD M=1,5,20,24,25,26,19 | 2026-01-26 | 1/29/2026 12:00:00 AM | 3 | 28 | 15.8 | 56 | MURO | B-19322 VIALE 26_MURO_28.0_3 | 15.7 |  | 3 | 56.429
B-19322 VIALE 26 | 215.9 | 4000 PSI | MUROS T2 P5 EJE 1 AL 12 ENTRE AyD M=1,5,20,24,25,26,19 | 2026-01-26 | 1/29/2026 12:00:00 AM | 3 | 28 | 16.3 | 58 | MURO | B-19322 VIALE 26_MURO_28.0_3 | 15.7 |  | 3 | 58.214
B-19322 VIALE 26 | 215.9 | 4000 PSI | MUROS T1 PISO 2 EJES 06,07,08 ENTRE JYG M=24,23,02,13,22 | 2026-01-26 | 1/29/2026 12:00:00 AM | 3 | 28 | 20.2 | 72 | MURO | B-19322 VIALE 26_MURO_28.0_3 | 19.5 |  | 3 | 72.143
B-19322 VIALE 26 | 215.9 | 4000 PSI | MUROS T1 PISO 2 EJES 06,07,08 ENTRE JYG M=24,23,02,13,22 | 2026-01-26 | 1/29/2026 12:00:00 AM | 3 | 28 | 19.4 | 69 | MURO | B-19322 VIALE 26_MURO_28.0_3 | 19.5 |  | 3 | 69.286
B-19322 VIALE 26 | 215.9 | 4000 PSI | MUROS T1 PISO 2 EJES 06,07,08 ENTRE JYG M=24,23,02,13,22 | 2026-01-26 | 1/29/2026 12:00:00 AM | 3 | 28 | 18.9 | 68 | MURO | B-19322 VIALE 26_MURO_28.0_3 | 19.5 |  | 3 | 67.5
B-19322 VIALE 26 | 215.9 | 4000 PSI | MUROS T1 PISO 2 EJE 04 Y 05 ENTRE GYJ M=24,02,13 | 2026-01-27 | 1/30/2026 12:00:00 AM | 3 | 28 | 20.6 | 74 | MURO | B-19322 VIALE 26_MURO_28.0_3 | 19.9 |  | 3 | 73.571
B-19322 VIALE 26 | 215.9 | 4000 PSI | MUROS T1 PISO 2 EJE 04 Y 05 ENTRE GYJ M=24,02,13 | 2026-01-27 | 1/30/2026 12:00:00 AM | 3 | 28 | 19.7 | 70 | MURO | B-19322 VIALE 26_MURO_28.0_3 | 19.9 |  | 3 | 70.357
B-19322 VIALE 26 | 215.9 | 4000 PSI | MUROS T1 PISO 2 EJE 04 Y 05 ENTRE GYJ M=24,02,13 | 2026-01-27 | 1/30/2026 12:00:00 AM | 3 | 28 | 19.4 | 69 | MURO | B-19322 VIALE 26_MURO_28.0_3 | 19.9 |  | 3 | 69.286
B-19322 VIALE 26 | 209.55 | 4000 PSI | MUROS T1 PISO 2 EJE 1 AL 3 ENTRE JYG M=01,18,20,12,05,11,16 | 2026-01-28 | 1/31/2026 12:00:00 AM | 3 | 28 | 17.7 | 63 | MURO | B-19322 VIALE 26_MURO_28.0_3 | 16.733 |  | 3 | 63.214
B-19322 VIALE 26 | 209.55 | 4000 PSI | MUROS T1 PISO 2 EJE 1 AL 3 ENTRE JYG M=01,18,20,12,05,11,16 | 2026-01-28 | 1/31/2026 12:00:00 AM | 3 | 28 | 17 | 61 | MURO | B-19322 VIALE 26_MURO_28.0_3 | 16.733 |  | 3 | 60.714
B-19322 VIALE 26 | 209.55 | 4000 PSI | MUROS T1 PISO 2 EJE 1 AL 3 ENTRE JYG M=01,18,20,12,05,11,16 | 2026-01-28 | 1/31/2026 12:00:00 AM | 3 | 28 | 15.5 | 55 | MURO | B-19322 VIALE 26_MURO_28.0_3 | 16.733 |  | 3 | 55.357
B-19322 VIALE 26 | 228.6 | 4000 PSI | MUROS T1 PISO EJE 05 ENTRE AYD M=23,09,22 MUROS T1 PISO 2 EJE 01 Y 02 ENTRE JYG M=20,18,01,12 | 2026-01-30 | 2/2/2026 12:00:00 AM | 3 | 28 | 19.4 | 69 | MURO | B-19322 VIALE 26_MURO_28.0_3 | 18.8 |  | 3 | 69.286
B-19322 VIALE 26 | 228.6 | 4000 PSI | MUROS T1 PISO EJE 05 ENTRE AYD M=23,09,22 MUROS T1 PISO 2 EJE 01 Y 02 ENTRE JYG M=20,18,01,12 | 2026-01-30 | 2/2/2026 12:00:00 AM | 3 | 28 | 17.8 | 64 | MURO | B-19322 VIALE 26_MURO_28.0_3 | 18.8 |  | 3 | 63.571
B-19322 VIALE 26 | 228.6 | 4000 PSI | MUROS T1 PISO EJE 05 ENTRE AYD M=23,09,22 MUROS T1 PISO 2 EJE 01 Y 02 ENTRE JYG M=20,18,01,12 | 2026-01-30 | 2/2/2026 12:00:00 AM | 3 | 28 | 19.2 | 68 | MURO | B-19322 VIALE 26_MURO_28.0_3 | 18.8 |  | 3 | 68.571
B-19322 VIALE 26 | 215.9 | 4000 PSI | MUROS T1 PISO 3 EJE 12 AL 15 ENTRE JYG M=32,28,29,30,23,10 | 2026-02-02 | 2/5/2026 12:00:00 AM | 3 | 28 | 16.7 | 60 | MURO | B-19322 VIALE 26_MURO_28.0_3 | 16.467 |  | 3 | 59.643
B-19322 VIALE 26 | 215.9 | 4000 PSI | MUROS T1 PISO 3 EJE 12 AL 15 ENTRE JYG M=32,28,29,30,23,10 | 2026-02-02 | 2/5/2026 12:00:00 AM | 3 | 28 | 16.3 | 58 | MURO | B-19322 VIALE 26_MURO_28.0_3 | 16.467 |  | 3 | 58.214
B-19322 VIALE 26 | 215.9 | 4000 PSI | MUROS T1 PISO 3 EJE 12 AL 15 ENTRE JYG M=32,28,29,30,23,10 | 2026-02-02 | 2/5/2026 12:00:00 AM | 3 | 28 | 16.4 | 59 | MURO | B-19322 VIALE 26_MURO_28.0_3 | 16.467 |  | 3 | 58.571
B-19322 VIALE 26 | 228.6 | 4000 PSI | MUROS T2 PISO 2 EJES 05 AL 03 ENTRE AyJ M=23,25,13,12a,01,02 | 2026-02-04 | 2/7/2026 12:00:00 AM | 3 | 28 | 20.7 | 74 | MURO | B-19322 VIALE 26_MURO_28.0_3 | 20.7 |  | 3 | 73.929
B-19322 VIALE 26 | 228.6 | 4000 PSI | MUROS T2 PISO 2 EJES 05 AL 03 ENTRE AyJ M=23,25,13,12a,01,02 | 2026-02-04 | 2/7/2026 12:00:00 AM | 3 | 28 | 20.2 | 72 | MURO | B-19322 VIALE 26_MURO_28.0_3 | 20.7 |  | 3 | 72.143
B-19322 VIALE 26 | 228.6 | 4000 PSI | MUROS T2 PISO 2 EJES 05 AL 03 ENTRE AyJ M=23,25,13,12a,01,02 | 2026-02-04 | 2/7/2026 12:00:00 AM | 3 | 28 | 21.2 | 76 | MURO | B-19322 VIALE 26_MURO_28.0_3 | 20.7 |  | 3 | 75.714
B-19322 VIALE 26 | 228.6 | 4.000 PSI | MUUROS P3 EJES DEL 09 AL 11 ENTRE GyJ M= 2,25,09,13 MURO EJE 10 ENTRE AyF M= 25,02 | 2026-02-06 | 2/9/2026 12:00:00 AM | 3 | 28 | 20.5 | 73 | MURO | B-19322 VIALE 26_MURO_28.0_3 | 20.8 |  | 3 | 73.214
B-19322 VIALE 26 | 228.6 | 4.000 PSI | MUUROS P3 EJES DEL 09 AL 11 ENTRE GyJ M= 2,25,09,13 MURO EJE 10 ENTRE AyF M= 25,02 | 2026-02-06 | 2/9/2026 12:00:00 AM | 3 | 28 | 21.6 | 77 | MURO | B-19322 VIALE 26_MURO_28.0_3 | 20.8 |  | 3 | 77.143
B-19322 VIALE 26 | 228.6 | 4.000 PSI | MUUROS P3 EJES DEL 09 AL 11 ENTRE GyJ M= 2,25,09,13 MURO EJE 10 ENTRE AyF M= 25,02 | 2026-02-06 | 2/9/2026 12:00:00 AM | 3 | 28 | 20.3 | 72 | MURO | B-19322 VIALE 26_MURO_28.0_3 | 20.8 |  | 3 | 72.5
B-19322 VIALE 26 | 184.15 | 4000 PSI | MURO T1 P3 EJE 04 Y 03 ENTRE JYG M=23,24,21,08 | 2026-02-10 | 2/13/2026 12:00:00 AM | 3 | 28 | 18.8 | 67 | MURO | B-19322 VIALE 26_MURO_28.0_3 | 18.667 |  | 3 | 67.143
B-19322 VIALE 26 | 184.15 | 4000 PSI | MURO T1 P3 EJE 04 Y 03 ENTRE JYG M=23,24,21,08 | 2026-02-10 | 2/13/2026 12:00:00 AM | 3 | 28 | 18.6 | 66 | MURO | B-19322 VIALE 26_MURO_28.0_3 | 18.667 |  | 3 | 66.429
B-19322 VIALE 26 | 184.15 | 4000 PSI | MURO T1 P3 EJE 04 Y 03 ENTRE JYG M=23,24,21,08 | 2026-02-10 | 2/13/2026 12:00:00 AM | 3 | 28 | 18.6 | 66 | MURO | B-19322 VIALE 26_MURO_28.0_3 | 18.667 |  | 3 | 66.429
B-19322 VIALE 26 | 177.8 | 4000 PSI | MUROS T1 PISO 3 EJES 00 Y 01 ENTRA AYJ M=20,18,05,11,16,14,17,15 | 2026-02-11 | 2/14/2026 12:00:00 AM | 3 | 28 | 21.8 | 78 | MURO | B-19322 VIALE 26_MURO_28.0_3 | 21.667 |  | 3 | 77.857
B-19322 VIALE 26 | 177.8 | 4000 PSI | MUROS T1 PISO 3 EJES 00 Y 01 ENTRA AYJ M=20,18,05,11,16,14,17,15 | 2026-02-11 | 2/14/2026 12:00:00 AM | 3 | 28 | 21.2 | 76 | MURO | B-19322 VIALE 26_MURO_28.0_3 | 21.667 |  | 3 | 75.714
B-19322 VIALE 26 | 177.8 | 4000 PSI | MUROS T1 PISO 3 EJES 00 Y 01 ENTRA AYJ M=20,18,05,11,16,14,17,15 | 2026-02-11 | 2/14/2026 12:00:00 AM | 3 | 28 | 22 | 79 | MURO | B-19322 VIALE 26_MURO_28.0_3 | 21.667 |  | 3 | 78.571
B-19322 VIALE 26 | 209.55 | 4000 PSI | MUROS T1 P4 EJES 08 Y09 ENTRE AyJ M=23,24,2,9,22 | 2026-02-16 | 2/19/2026 12:00:00 AM | 3 | 28 | 18.2 | 65 | MURO | B-19322 VIALE 26_MURO_28.0_3 | 17.233 |  | 3 | 65
B-19322 VIALE 26 | 209.55 | 4000 PSI | MUROS T1 P4 EJES 08 Y09 ENTRE AyJ M=23,24,2,9,22 | 2026-02-16 | 2/19/2026 12:00:00 AM | 3 | 28 | 17.3 | 62 | MURO | B-19322 VIALE 26_MURO_28.0_3 | 17.233 |  | 3 | 61.786
B-19322 VIALE 26 | 209.55 | 4000 PSI | MUROS T1 P4 EJES 08 Y09 ENTRE AyJ M=23,24,2,9,22 | 2026-02-16 | 2/19/2026 12:00:00 AM | 3 | 28 | 16.2 | 58 | MURO | B-19322 VIALE 26_MURO_28.0_3 | 17.233 |  | 3 | 57.857
B-19322 VIALE 26 | 177.8 | 3000 PSI | PLACA PISO | 2025-11-19 | 11/22/2025 12:00:00 AM | 3 | 21 | 17.5 | 84 | PLACA | B-19322 VIALE 26_PLACA_21.0_3 | 17.267 |  | 3 | 83.333
B-19322 VIALE 26 | 177.8 | 3000 PSI | PLACA PISO | 2025-11-19 | 11/22/2025 12:00:00 AM | 3 | 21 | 17.7 | 84 | PLACA | B-19322 VIALE 26_PLACA_21.0_3 | 17.267 |  | 3 | 84.286
B-19322 VIALE 26 | 177.8 | 3000 PSI | PLACA PISO | 2025-11-19 | 11/22/2025 12:00:00 AM | 3 | 21 | 16.6 | 79 | PLACA | B-19322 VIALE 26_PLACA_21.0_3 | 17.267 |  | 3 | 79.048
B-19322 VIALE 26 | 152.4 | 3000 PSI | PLACA PISO 2 EJE 12 y 15 ENTRE A y J | 2025-11-21 | 11/24/2025 12:00:00 AM | 3 | 21 | 9.2 | 44 | PLACA | B-19322 VIALE 26_PLACA_21.0_3 | 10.4 |  | 3 | 43.81
B-19322 VIALE 26 | 152.4 | 3000 PSI | PLACA PISO 2 EJE 12 y 15 ENTRE A y J | 2025-11-21 | 11/24/2025 12:00:00 AM | 3 | 21 | 11.4 | 54 | PLACA | B-19322 VIALE 26_PLACA_21.0_3 | 10.4 |  | 3 | 54.286
B-19322 VIALE 26 | 152.4 | 3000 PSI | PLACA PISO 2 EJE 12 y 15 ENTRE A y J | 2025-11-21 | 11/24/2025 12:00:00 AM | 3 | 21 | 10.6 | 50 | PLACA | B-19322 VIALE 26_PLACA_21.0_3 | 10.4 |  | 3 | 50.476
B-19322 VIALE 26 | 133.35 | 3000 PSI | PLA PISO 2 EJE 8 AL 10 ENTRE A y J | 2025-11-26 | 11/28/2025 12:00:00 AM | 3 | 21 | 9.7 | 46 |  |  | 10.7 |  | 3 | 46.19
B-19322 VIALE 26 | 133.35 | 3000 PSI | PLA PISO 2 EJE 8 AL 10 ENTRE A y J | 2025-11-26 | 11/28/2025 12:00:00 AM | 3 | 21 | 11.3 | 54 |  |  | 10.7 |  | 3 | 53.81
B-19322 VIALE 26 | 133.35 | 3000 PSI | PLA PISO 2 EJE 8 AL 10 ENTRE A y J | 2025-11-26 | 11/28/2025 12:00:00 AM | 3 | 21 | 11.1 | 53 |  |  | 10.7 |  | 3 | 52.857
B-19322 VIALE 26 | 152.4 | 3000 PSI | PLA PISO 2 EJE 12 AL 10 ENTRE A y J | 2025-11-25 | 11/28/2025 12:00:00 AM | 3 | 21 | 12.7 | 60 |  |  | 13.433 |  | 3 | 60.476
B-19322 VIALE 26 | 152.4 | 3000 PSI | PLA PISO 2 EJE 12 AL 10 ENTRE A y J | 2025-11-25 | 11/28/2025 12:00:00 AM | 3 | 21 | 13.4 | 64 |  |  | 13.433 |  | 3 | 63.81
B-19322 VIALE 26 | 152.4 | 3000 PSI | PLA PISO 2 EJE 12 AL 10 ENTRE A y J | 2025-11-25 | 11/28/2025 12:00:00 AM | 3 | 21 | 14.2 | 67 |  |  | 13.433 |  | 3 | 67.619
B-19322 VIALE 26 | 165.1 | 3000 PSI | PLACA PISO 2 EJE 08 AL 06 ENTRE AYJ | 2025-11-28 | 12/1/2025 12:00:00 AM | 3 | 21 | 14 | 66 | PLACA | B-19322 VIALE 26_PLACA_21.0_3 | 15.233 |  | 3 | 66.667
B-19322 VIALE 26 | 165.1 | 3000 PSI | PLACA PISO 2 EJE 08 AL 06 ENTRE AYJ | 2025-11-28 | 12/1/2025 12:00:00 AM | 3 | 21 | 15.7 | 75 | PLACA | B-19322 VIALE 26_PLACA_21.0_3 | 15.233 |  | 3 | 74.762
B-19322 VIALE 26 | 165.1 | 3000 PSI | PLACA PISO 2 EJE 08 AL 06 ENTRE AYJ | 2025-11-28 | 12/1/2025 12:00:00 AM | 3 | 21 | 16 | 76 | PLACA | B-19322 VIALE 26_PLACA_21.0_3 | 15.233 |  | 3 | 76.19
B-19322 VIALE 26 | 165 | 3000 PSI | PLACA PISO 2 EJE 04 AL 06 AYJ | 2025-11-29 | 12/2/2025 12:00:00 AM | 3 | 21 | 15 | 72 | PLACA | B-19322 VIALE 26_PLACA_21.0_3 | 14.533 |  | 3 | 71.429
B-19322 VIALE 26 | 165 | 3000 PSI | PLACA PISO 2 EJE 04 AL 06 AYJ | 2025-11-29 | 12/2/2025 12:00:00 AM | 3 | 21 | 13.1 | 62 | PLACA | B-19322 VIALE 26_PLACA_21.0_3 | 14.533 |  | 3 | 62.381
B-19322 VIALE 26 | 165 | 3000 PSI | PLACA PISO 2 EJE 04 AL 06 AYJ | 2025-11-29 | 12/2/2025 12:00:00 AM | 3 | 21 | 15.5 | 74 | PLACA | B-19322 VIALE 26_PLACA_21.0_3 | 14.533 |  | 3 | 73.81
B-19322 VIALE 26 | 152.4 | 3000 PSI | PLACA PISO 3 EJE 8 AL 6 ENTRE A y J | 2025-12-10 | 12/13/2025 12:00:00 AM | 3 | 21 | 19.3 | 92 | PLACA | B-19322 VIALE 26_PLACA_21.0_3 | 21.167 |  | 3 | 91.905
B-19322 VIALE 26 | 152.4 | 3000 PSI | PLACA PISO 3 EJE 8 AL 6 ENTRE A y J | 2025-12-10 | 12/13/2025 12:00:00 AM | 3 | 21 | 18 | 86 | PLACA | B-19322 VIALE 26_PLACA_21.0_3 | 21.167 |  | 3 | 85.714
B-19322 VIALE 26 | 152.4 | 3000 PSI | PLACA PISO 3 EJE 8 AL 6 ENTRE A y J | 2025-12-10 | 12/13/2025 12:00:00 AM | 3 | 21 | 26.2 | 124 | PLACA | B-19322 VIALE 26_PLACA_21.0_3 | 21.167 |  | 3 | 124.762
B-19322 VIALE 26 | 152.4 | 3000 PSI | PLACA PISO 3 EJE 01 y 04 ENTRE A y J | 2025-12-13 | 12/16/2025 12:00:00 AM | 3 | 21 | 7.2 | 34 | PLACA | B-19322 VIALE 26_PLACA_21.0_3 | 8.733 |  | 3 | 34.286
B-19322 VIALE 26 | 152.4 | 3000 PSI | PLACA PISO 3 EJE 01 y 04 ENTRE A y J | 2025-12-13 | 12/16/2025 12:00:00 AM | 3 | 21 | 8.5 | 40 | PLACA | B-19322 VIALE 26_PLACA_21.0_3 | 8.733 |  | 3 | 40.476
B-19322 VIALE 26 | 152.4 | 3000 PSI | PLACA PISO 3 EJE 01 y 04 ENTRE A y J | 2025-12-13 | 12/16/2025 12:00:00 AM | 3 | 21 | 10.5 | 50 | PLACA | B-19322 VIALE 26_PLACA_21.0_3 | 8.733 |  | 3 | 50
B-19322 VIALE 26 | 152.4 | 3000 PSI | PLACA PISO 4 EJE 12 AL 15 ENTRE A y J | 2025-12-16 | 12/19/2025 12:00:00 AM | 3 | 21 | 19.6 | 93 | PLACA | B-19322 VIALE 26_PLACA_21.0_3 | 19.533 |  | 3 | 93.333
B-19322 VIALE 26 | 152.4 | 3000 PSI | PLACA PISO 4 EJE 12 AL 15 ENTRE A y J | 2025-12-16 | 12/19/2025 12:00:00 AM | 3 | 21 | 20.2 | 96 | PLACA | B-19322 VIALE 26_PLACA_21.0_3 | 19.533 |  | 3 | 96.19
B-19322 VIALE 26 | 152.4 | 3000 PSI | PLACA PISO 4 EJE 12 AL 15 ENTRE A y J | 2025-12-16 | 12/19/2025 12:00:00 AM | 3 | 21 | 18.8 | 90 | PLACA | B-19322 VIALE 26_PLACA_21.0_3 | 19.533 |  | 3 | 89.524
B-19322 VIALE 26 | 177.8 | 3000 PSI | PLACA TORRE 2 PISO 4 EJE 10 y 11 ENTRE A y J | 2025-12-17 | 12/20/2025 12:00:00 AM | 3 | 21 | 19.7 | 94 | PLACA | B-19322 VIALE 26_PLACA_21.0_3 | 21.033 |  | 3 | 93.81
B-19322 VIALE 26 | 177.8 | 3000 PSI | PLACA TORRE 2 PISO 4 EJE 10 y 11 ENTRE A y J | 2025-12-17 | 12/20/2025 12:00:00 AM | 3 | 21 | 22.8 | 109 | PLACA | B-19322 VIALE 26_PLACA_21.0_3 | 21.033 |  | 3 | 108.571
B-19322 VIALE 26 | 177.8 | 3000 PSI | PLACA TORRE 2 PISO 4 EJE 10 y 11 ENTRE A y J | 2025-12-17 | 12/20/2025 12:00:00 AM | 3 | 21 | 20.6 | 98 | PLACA | B-19322 VIALE 26_PLACA_21.0_3 | 21.033 |  | 3 | 98.095
B-19322 VIALE 26 | 177.8 | 3000 PSI | PLACA PISO 4 EJE 07 y 09 ENTRTE A y J | 2025-12-19 | 12/22/2025 12:00:00 AM | 3 | 21 | 13.5 | 64 | PLACA | B-19322 VIALE 26_PLACA_21.0_3 | 13.8 |  | 3 | 64.286
B-19322 VIALE 26 | 177.8 | 3000 PSI | PLACA PISO 4 EJE 07 y 09 ENTRTE A y J | 2025-12-19 | 12/22/2025 12:00:00 AM | 3 | 21 | 13.8 | 66 | PLACA | B-19322 VIALE 26_PLACA_21.0_3 | 13.8 |  | 3 | 65.714
B-19322 VIALE 26 | 177.8 | 3000 PSI | PLACA PISO 4 EJE 07 y 09 ENTRTE A y J | 2025-12-19 | 12/22/2025 12:00:00 AM | 3 | 21 | 14.1 | 67 | PLACA | B-19322 VIALE 26_PLACA_21.0_3 | 13.8 |  | 3 | 67.143
B-19322 VIALE 26 | 190.5 | 3000 PSI | PLACA T2 PISO 4 EJE 064 04 ENTRE AYJ | 2026-01-07 | 1/10/2026 12:00:00 AM | 3 | 21 | 16 | 76 | PLACA | B-19322 VIALE 26_PLACA_21.0_3 | 15.167 |  | 3 | 76.19
B-19322 VIALE 26 | 190.5 | 3000 PSI | PLACA T2 PISO 4 EJE 064 04 ENTRE AYJ | 2026-01-07 | 1/10/2026 12:00:00 AM | 3 | 21 | 15.6 | 74 | PLACA | B-19322 VIALE 26_PLACA_21.0_3 | 15.167 |  | 3 | 74.286
B-19322 VIALE 26 | 190.5 | 3000 PSI | PLACA T2 PISO 4 EJE 064 04 ENTRE AYJ | 2026-01-07 | 1/10/2026 12:00:00 AM | 3 | 21 | 13.9 | 66 | PLACA | B-19322 VIALE 26_PLACA_21.0_3 | 15.167 |  | 3 | 66.19
B-19322 VIALE 26 | 177.8 | 3000 PSI | PLACA T1 PISO 2 EJE 12 AL 10 ENTRE AYJ | 2026-01-13 | 1/16/2026 12:00:00 AM | 3 | 21 | 13.4 | 64 | PLACA | B-19322 VIALE 26_PLACA_21.0_3 | 12.1 |  | 3 | 63.81
B-19322 VIALE 26 | 177.8 | 3000 PSI | PLACA T1 PISO 2 EJE 12 AL 10 ENTRE AYJ | 2026-01-13 | 1/16/2026 12:00:00 AM | 3 | 21 | 10.1 | 48 | PLACA | B-19322 VIALE 26_PLACA_21.0_3 | 12.1 |  | 3 | 48.095
B-19322 VIALE 26 | 177.8 | 3000 PSI | PLACA T1 PISO 2 EJE 12 AL 10 ENTRE AYJ | 2026-01-13 | 1/16/2026 12:00:00 AM | 3 | 21 | 12.8 | 61 | PLACA | B-19322 VIALE 26_PLACA_21.0_3 | 12.1 |  | 3 | 60.952
B-19322 VIALE 26 | 190.5 | 3000 PSI | PLACA T2 PISO 5 EJE 15 AL 12 ENTRE AYJ | 2026-01-14 | 1/17/2026 12:00:00 AM | 3 | 21 | 13.1 | 62 | PLACA | B-19322 VIALE 26_PLACA_21.0_3 | 13.467 |  | 3 | 62.381
B-19322 VIALE 26 | 190.5 | 3000 PSI | PLACA T2 PISO 5 EJE 15 AL 12 ENTRE AYJ | 2026-01-14 | 1/17/2026 12:00:00 AM | 3 | 21 | 13.6 | 65 | PLACA | B-19322 VIALE 26_PLACA_21.0_3 | 13.467 |  | 3 | 64.762
B-19322 VIALE 26 | 190.5 | 3000 PSI | PLACA T2 PISO 5 EJE 15 AL 12 ENTRE AYJ | 2026-01-14 | 1/17/2026 12:00:00 AM | 3 | 21 | 13.7 | 65 | PLACA | B-19322 VIALE 26_PLACA_21.0_3 | 13.467 |  | 3 | 65.238
B-19322 VIALE 26 | 177.8 | 3000 PSI | PLACA T1 PISO 2 EJE 08 AL 04 ENTRE JYG | 2026-01-17 | 1/20/2026 12:00:00 AM | 3 | 21 | 13 | 62 | PLACA | B-19322 VIALE 26_PLACA_21.0_3 | 13.2 |  | 3 | 61.905
B-19322 VIALE 26 | 177.8 | 3000 PSI | PLACA T1 PISO 2 EJE 08 AL 04 ENTRE JYG | 2026-01-17 | 1/20/2026 12:00:00 AM | 3 | 21 | 12.5 | 59 | PLACA | B-19322 VIALE 26_PLACA_21.0_3 | 13.2 |  | 3 | 59.524
B-19322 VIALE 26 | 177.8 | 3000 PSI | PLACA T1 PISO 2 EJE 08 AL 04 ENTRE JYG | 2026-01-17 | 1/20/2026 12:00:00 AM | 3 | 21 | 14.1 | 67 | PLACA | B-19322 VIALE 26_PLACA_21.0_3 | 13.2 |  | 3 | 67.143
B-19322 VIALE 26 | 177.8 | 3000 PSI | PLACA T2 PISO 5 EJE 06 AL 08 ENTRE AYJ | 2026-01-17 | 1/20/2026 12:00:00 AM | 3 | 21 | 12.4 | 59 | PLACA | B-19322 VIALE 26_PLACA_21.0_3 | 12.967 |  | 3 | 59.048
B-19322 VIALE 26 | 177.8 | 3000 PSI | PLACA T2 PISO 5 EJE 06 AL 08 ENTRE AYJ | 2026-01-17 | 1/20/2026 12:00:00 AM | 3 | 21 | 13.5 | 64 | PLACA | B-19322 VIALE 26_PLACA_21.0_3 | 12.967 |  | 3 | 64.286
B-19322 VIALE 26 | 177.8 | 3000 PSI | PLACA T2 PISO 5 EJE 06 AL 08 ENTRE AYJ | 2026-01-17 | 1/20/2026 12:00:00 AM | 3 | 21 | 13 | 62 | PLACA | B-19322 VIALE 26_PLACA_21.0_3 | 12.967 |  | 3 | 61.905
B-19322 VIALE 26 | 177.8 | 3.000 PSI | PLACA T2 EJE 08 AL 10 DEL AalJ PISO 5 | 2026-01-16 | 1/19/2026 12:00:00 AM | 3 | 21 | 12.8 | 61 | PLACA | B-19322 VIALE 26_PLACA_21.0_3 | 13.567 |  | 6 | 60.952
B-19322 VIALE 26 | 177.8 | 3.000 PSI | PLACA T2 EJE 08 AL 10 DEL AalJ PISO 5 | 2026-01-16 | 1/19/2026 12:00:00 AM | 3 | 21 | 12.8 | 61 | PLACA | B-19322 VIALE 26_PLACA_21.0_3 | 13.567 |  | 6 | 60.952
B-19322 VIALE 26 | 177.8 | 3.000 PSI | PLACA T2 EJE 08 AL 10 DEL AalJ PISO 5 | 2026-01-16 | 1/19/2026 12:00:00 AM | 3 | 21 | 12.9 | 61 | PLACA | B-19322 VIALE 26_PLACA_21.0_3 | 13.567 |  | 6 | 61.429
B-19322 VIALE 26 | 177.8 | 3.000 PSI | PLACA T2 EJE 08 AL 10 DEL AalJ PISO 5 | 2026-01-16 | 1/19/2026 12:00:00 AM | 3 | 21 | 12.9 | 61 | PLACA | B-19322 VIALE 26_PLACA_21.0_3 | 13.567 |  | 6 | 61.429
B-19322 VIALE 26 | 177.8 | 3.000 PSI | PLACA T2 EJE 08 AL 10 DEL AalJ PISO 5 | 2026-01-16 | 1/19/2026 12:00:00 AM | 3 | 21 | 15 | 71 | PLACA | B-19322 VIALE 26_PLACA_21.0_3 | 13.567 |  | 6 | 71.429
B-19322 VIALE 26 | 177.8 | 3.000 PSI | PLACA T2 EJE 08 AL 10 DEL AalJ PISO 5 | 2026-01-16 | 1/19/2026 12:00:00 AM | 3 | 21 | 15 | 71 | PLACA | B-19322 VIALE 26_PLACA_21.0_3 | 13.567 |  | 6 | 71.429
B-19322 VIALE 26 | 184.15 | 3000 PSI | PLACA T2 PISO 5 EJE 04 AL 06 ENTRE AyJ | 2026-01-19 | 1/22/2026 12:00:00 AM | 3 | 21 | 12.8 | 61 | PLACA | B-19322 VIALE 26_PLACA_21.0_3 | 12.933 |  | 3 | 60.952
B-19322 VIALE 26 | 184.15 | 3000 PSI | PLACA T2 PISO 5 EJE 04 AL 06 ENTRE AyJ | 2026-01-19 | 1/22/2026 12:00:00 AM | 3 | 21 | 13.7 | 65 | PLACA | B-19322 VIALE 26_PLACA_21.0_3 | 12.933 |  | 3 | 65.238
B-19322 VIALE 26 | 184.15 | 3000 PSI | PLACA T2 PISO 5 EJE 04 AL 06 ENTRE AyJ | 2026-01-19 | 1/22/2026 12:00:00 AM | 3 | 21 | 12.3 | 58 | PLACA | B-19322 VIALE 26_PLACA_21.0_3 | 12.933 |  | 3 | 58.571
B-19322 VIALE 26 | 177.8 | 3000 PSI | PLACA T1 PISO 2 EJE 01 AL 04 ENTRE AYJ | 2026-01-20 | 1/23/2026 12:00:00 AM | 3 | 21 | 11.7 | 56 | PLACA | B-19322 VIALE 26_PLACA_21.0_3 | 11.933 |  | 3 | 55.714
B-19322 VIALE 26 | 177.8 | 3000 PSI | PLACA T1 PISO 2 EJE 01 AL 04 ENTRE AYJ | 2026-01-20 | 1/23/2026 12:00:00 AM | 3 | 21 | 11.3 | 54 | PLACA | B-19322 VIALE 26_PLACA_21.0_3 | 11.933 |  | 3 | 53.81
B-19322 VIALE 26 | 177.8 | 3000 PSI | PLACA T1 PISO 2 EJE 01 AL 04 ENTRE AYJ | 2026-01-20 | 1/23/2026 12:00:00 AM | 3 | 21 | 12.8 | 61 | PLACA | B-19322 VIALE 26_PLACA_21.0_3 | 11.933 |  | 3 | 60.952
B-19322 VIALE 26 | 177.8 | 3000 PSI | PLACA T2 PISO 05 EJE 01 AL 04 ENTRE AyJ | 2026-01-20 | 1/24/2026 12:00:00 AM | 3 | 21 | 19.3 | 92 | PLACA | B-19322 VIALE 26_PLACA_21.0_3 | 19.767 |  | 3 | 91.905
B-19322 VIALE 26 | 177.8 | 3000 PSI | PLACA T2 PISO 05 EJE 01 AL 04 ENTRE AyJ | 2026-01-20 | 1/24/2026 12:00:00 AM | 3 | 21 | 19.1 | 91 | PLACA | B-19322 VIALE 26_PLACA_21.0_3 | 19.767 |  | 3 | 90.952
B-19322 VIALE 26 | 177.8 | 3000 PSI | PLACA T2 PISO 05 EJE 01 AL 04 ENTRE AyJ | 2026-01-20 | 1/24/2026 12:00:00 AM | 3 | 21 | 20.9 | 100 | PLACA | B-19322 VIALE 26_PLACA_21.0_3 | 19.767 |  | 3 | 99.524
B-19322 VIALE 26 | 190.5 | 3.000 PSI | PLACA T2 PISO 6 EJE 15 al 12 ENTRE AyJ | 2026-01-23 | 1/26/2026 12:00:00 AM | 3 | 21 | 18.2 | 87 | PLACA | B-19322 VIALE 26_PLACA_21.0_3 | 18.2 |  | 3 | 86.667
B-19322 VIALE 26 | 190.5 | 3.000 PSI | PLACA T2 PISO 6 EJE 15 al 12 ENTRE AyJ | 2026-01-23 | 1/26/2026 12:00:00 AM | 3 | 21 | 18.7 | 89 | PLACA | B-19322 VIALE 26_PLACA_21.0_3 | 18.2 |  | 3 | 89.048
B-19322 VIALE 26 | 190.5 | 3.000 PSI | PLACA T2 PISO 6 EJE 15 al 12 ENTRE AyJ | 2026-01-23 | 1/26/2026 12:00:00 AM | 3 | 21 | 17.7 | 84 | PLACA | B-19322 VIALE 26_PLACA_21.0_3 | 18.2 |  | 3 | 84.286
B-19322 VIALE 26 | 154.2 | 3000 PSI | PLACA T2 PISO 6 EJE 08 AL 10 ENTRE AYJ | 2026-01-26 | 1/29/2026 12:00:00 AM | 3 | 21 | 16.7 | 80 | PLACA | B-19322 VIALE 26_PLACA_21.0_3 | 16.433 |  | 3 | 79.524
B-19322 VIALE 26 | 154.2 | 3000 PSI | PLACA T2 PISO 6 EJE 08 AL 10 ENTRE AYJ | 2026-01-26 | 1/29/2026 12:00:00 AM | 3 | 21 | 15.9 | 76 | PLACA | B-19322 VIALE 26_PLACA_21.0_3 | 16.433 |  | 3 | 75.714
B-19322 VIALE 26 | 154.2 | 3000 PSI | PLACA T2 PISO 6 EJE 08 AL 10 ENTRE AYJ | 2026-01-26 | 1/29/2026 12:00:00 AM | 3 | 21 | 16.7 | 80 | PLACA | B-19322 VIALE 26_PLACA_21.0_3 | 16.433 |  | 3 | 79.524
B-19322 VIALE 26 | 152.4 | 3000 PSI | ESCALERA T2 TRAMO DEL 2 AL 3 | 2026-01-26 | 1/29/2026 12:00:00 AM | 3 | 21 | 16.3 | 78 |  |  | 16.267 |  | 3 | 77.619
B-19322 VIALE 26 | 152.4 | 3000 PSI | ESCALERA T2 TRAMO DEL 2 AL 3 | 2026-01-26 | 1/29/2026 12:00:00 AM | 3 | 21 | 16.5 | 78 |  |  | 16.267 |  | 3 | 78.571
B-19322 VIALE 26 | 152.4 | 3000 PSI | ESCALERA T2 TRAMO DEL 2 AL 3 | 2026-01-26 | 1/29/2026 12:00:00 AM | 3 | 21 | 16 | 76 |  |  | 16.267 |  | 3 | 76.19
B-19322 VIALE 26 | 228.6 | 3000 PSI | MUROS T2 PISO 6 EJE 12 AL 15 ENTRE JYF M=17,28,18,32,29 | 2026-01-27 | 1/30/2026 12:00:00 AM | 3 | 21 | 10.6 | 51 | MURO | B-19322 VIALE 26_MURO_21.0_3 | 11.233 |  | 3 | 50.476
B-19322 VIALE 26 | 228.6 | 3000 PSI | MUROS T2 PISO 6 EJE 12 AL 15 ENTRE JYF M=17,28,18,32,29 | 2026-01-27 | 1/30/2026 12:00:00 AM | 3 | 21 | 11.6 | 55 | MURO | B-19322 VIALE 26_MURO_21.0_3 | 11.233 |  | 3 | 55.238
B-19322 VIALE 26 | 228.6 | 3000 PSI | MUROS T2 PISO 6 EJE 12 AL 15 ENTRE JYF M=17,28,18,32,29 | 2026-01-27 | 1/30/2026 12:00:00 AM | 3 | 21 | 11.5 | 54 | MURO | B-19322 VIALE 26_MURO_21.0_3 | 11.233 |  | 3 | 54.762
B-19322 VIALE 26 | 165.1 | 3000 PSI | PLACA T1 PISO 2 EJE 15 AL 12 ENTRE AYJ | 2026-01-27 | 1/30/2026 12:00:00 AM | 3 | 21 | 16.6 | 79 | PLACA | B-19322 VIALE 26_PLACA_21.0_3 | 16.133 |  | 3 | 79.048
B-19322 VIALE 26 | 165.1 | 3000 PSI | PLACA T1 PISO 2 EJE 15 AL 12 ENTRE AYJ | 2026-01-27 | 1/30/2026 12:00:00 AM | 3 | 21 | 15.9 | 75 | PLACA | B-19322 VIALE 26_PLACA_21.0_3 | 16.133 |  | 3 | 75.714
B-19322 VIALE 26 | 165.1 | 3000 PSI | PLACA T1 PISO 2 EJE 15 AL 12 ENTRE AYJ | 2026-01-27 | 1/30/2026 12:00:00 AM | 3 | 21 | 15.9 | 76 | PLACA | B-19322 VIALE 26_PLACA_21.0_3 | 16.133 |  | 3 | 75.714
B-19322 VIALE 26 | 165.1 | 3000 PSI | PLACA T2 PISO 6 EJE 04 AL 08 ENTRE AYJ | 2026-01-28 | 1/31/2026 12:00:00 AM | 3 | 21 | 17.4 | 83 | PLACA | B-19322 VIALE 26_PLACA_21.0_3 | 16.467 |  | 3 | 82.857
B-19322 VIALE 26 | 165.1 | 3000 PSI | PLACA T2 PISO 6 EJE 04 AL 08 ENTRE AYJ | 2026-01-28 | 1/31/2026 12:00:00 AM | 3 | 21 | 15.6 | 74 | PLACA | B-19322 VIALE 26_PLACA_21.0_3 | 16.467 |  | 3 | 74.286
B-19322 VIALE 26 | 165.1 | 3000 PSI | PLACA T2 PISO 6 EJE 04 AL 08 ENTRE AYJ | 2026-01-28 | 1/31/2026 12:00:00 AM | 3 | 21 | 16.4 | 78 | PLACA | B-19322 VIALE 26_PLACA_21.0_3 | 16.467 |  | 3 | 78.095
B-19322 VIALE 26 | 152.4 | 3000 PSI | PLACA T1 PISO 2 EJE 09 AL 10 ENTRE AYJ | 2026-01-28 | 1/31/2026 12:00:00 AM | 3 | 21 | 15.9 | 76 | PLACA | B-19322 VIALE 26_PLACA_21.0_3 | 16.1 |  | 3 | 75.714
B-19322 VIALE 26 | 152.4 | 3000 PSI | PLACA T1 PISO 2 EJE 09 AL 10 ENTRE AYJ | 2026-01-28 | 1/31/2026 12:00:00 AM | 3 | 21 | 15.4 | 73 | PLACA | B-19322 VIALE 26_PLACA_21.0_3 | 16.1 |  | 3 | 73.333
B-19322 VIALE 26 | 152.4 | 3000 PSI | PLACA T1 PISO 2 EJE 09 AL 10 ENTRE AYJ | 2026-01-28 | 1/31/2026 12:00:00 AM | 3 | 21 | 17 | 81 | PLACA | B-19322 VIALE 26_PLACA_21.0_3 | 16.1 |  | 3 | 80.952
B-19322 VIALE 26 | 203.2 | 3000 PSI | MUROS T2 PISO 6 EJE 11 AL 15 ENTRE AYD M=29,10,32 | 2026-01-28 | 1/31/2026 12:00:00 AM | 3 | 21 | 13.2 | 63 | MURO | B-19322 VIALE 26_MURO_21.0_3 | 13.7 |  | 3 | 62.857
B-19322 VIALE 26 | 203.2 | 3000 PSI | MUROS T2 PISO 6 EJE 11 AL 15 ENTRE AYD M=29,10,32 | 2026-01-28 | 1/31/2026 12:00:00 AM | 3 | 21 | 13.7 | 65 | MURO | B-19322 VIALE 26_MURO_21.0_3 | 13.7 |  | 3 | 65.238
B-19322 VIALE 26 | 203.2 | 3000 PSI | MUROS T2 PISO 6 EJE 11 AL 15 ENTRE AYD M=29,10,32 | 2026-01-28 | 1/31/2026 12:00:00 AM | 3 | 21 | 14.2 | 67 | MURO | B-19322 VIALE 26_MURO_21.0_3 | 13.7 |  | 3 | 67.619
B-19322 VIALE 26 | 203.2 | 3000 PSI | MUROS T2 PISO 6 EJES 12 AL 08 ENTRE AYJ M=32,29,09 | 2026-01-30 | 2/2/2026 12:00:00 AM | 3 | 21 | 16.1 | 76 | MURO | B-19322 VIALE 26_MURO_21.0_3 | 15.367 |  | 3 | 76.667
B-19322 VIALE 26 | 203.2 | 3000 PSI | MUROS T2 PISO 6 EJES 12 AL 08 ENTRE AYJ M=32,29,09 | 2026-01-30 | 2/2/2026 12:00:00 AM | 3 | 21 | 14.5 | 69 | MURO | B-19322 VIALE 26_MURO_21.0_3 | 15.367 |  | 3 | 69.048
B-19322 VIALE 26 | 203.2 | 3000 PSI | MUROS T2 PISO 6 EJES 12 AL 08 ENTRE AYJ M=32,29,09 | 2026-01-30 | 2/2/2026 12:00:00 AM | 3 | 21 | 15.5 | 74 | MURO | B-19322 VIALE 26_MURO_21.0_3 | 15.367 |  | 3 | 73.81
B-19322 VIALE 26 | 158.75 | 3000 PSI | PLACA TORRE 2 EJES DEL 10 AL 12 ENTRE AYD PISO 7 | 2026-02-02 | 2/5/2026 12:00:00 AM | 3 | 21 | 16.2 | 77 | PLACA | B-19322 VIALE 26_PLACA_21.0_3 | 15.667 |  | 3 | 77.143
B-19322 VIALE 26 | 158.75 | 3000 PSI | PLACA TORRE 2 EJES DEL 10 AL 12 ENTRE AYD PISO 7 | 2026-02-02 | 2/5/2026 12:00:00 AM | 3 | 21 | 16.4 | 78 | PLACA | B-19322 VIALE 26_PLACA_21.0_3 | 15.667 |  | 3 | 78.095
B-19322 VIALE 26 | 158.75 | 3000 PSI | PLACA TORRE 2 EJES DEL 10 AL 12 ENTRE AYD PISO 7 | 2026-02-02 | 2/5/2026 12:00:00 AM | 3 | 21 | 14.4 | 69 | PLACA | B-19322 VIALE 26_PLACA_21.0_3 | 15.667 |  | 3 | 68.571
B-19322 VIALE 26 | 165.1 | 3000 PSI | PLACA T1 ´PISO 2 EJES 03 AL 06 ENTRE AYG | 2026-02-02 | 2/5/2026 12:00:00 AM | 3 | 21 | 16.3 | 78 | PLACA | B-19322 VIALE 26_PLACA_21.0_3 | 15.867 |  | 3 | 77.619
B-19322 VIALE 26 | 165.1 | 3000 PSI | PLACA T1 ´PISO 2 EJES 03 AL 06 ENTRE AYG | 2026-02-02 | 2/5/2026 12:00:00 AM | 3 | 21 | 16.4 | 78 | PLACA | B-19322 VIALE 26_PLACA_21.0_3 | 15.867 |  | 3 | 78.095
B-19322 VIALE 26 | 165.1 | 3000 PSI | PLACA T1 ´PISO 2 EJES 03 AL 06 ENTRE AYG | 2026-02-02 | 2/5/2026 12:00:00 AM | 3 | 21 | 14.9 | 71 | PLACA | B-19322 VIALE 26_PLACA_21.0_3 | 15.867 |  | 3 | 70.952
B-19322 VIALE 26 | 228.6 | 3000 PSI | MUROS T2 PISO 6 EJE 07 Y 08 ENTRE AYJ M=32,29,09 | 2026-02-02 | 2/5/2026 12:00:00 AM | 3 | 21 | 11.1 | 53 | MURO | B-19322 VIALE 26_MURO_21.0_3 | 11.367 |  | 3 | 52.857
B-19322 VIALE 26 | 228.6 | 3000 PSI | MUROS T2 PISO 6 EJE 07 Y 08 ENTRE AYJ M=32,29,09 | 2026-02-02 | 2/5/2026 12:00:00 AM | 3 | 21 | 11.8 | 56 | MURO | B-19322 VIALE 26_MURO_21.0_3 | 11.367 |  | 3 | 56.19
B-19322 VIALE 26 | 228.6 | 3000 PSI | MUROS T2 PISO 6 EJE 07 Y 08 ENTRE AYJ M=32,29,09 | 2026-02-02 | 2/5/2026 12:00:00 AM | 3 | 21 | 11.2 | 53 | MURO | B-19322 VIALE 26_MURO_21.0_3 | 11.367 |  | 3 | 53.333
B-19322 VIALE 26 | 228.6 | 3000 PSI | MUROS T2 PISO 6 ENTRE AYJ M=31,02,04 | 2026-02-03 | 2/6/2026 12:00:00 AM | 3 | 21 | 12.8 | 61 | MURO | B-19322 VIALE 26_MURO_21.0_3 | 14.367 |  | 3 | 60.952
B-19322 VIALE 26 | 228.6 | 3000 PSI | MUROS T2 PISO 6 ENTRE AYJ M=31,02,04 | 2026-02-03 | 2/6/2026 12:00:00 AM | 3 | 21 | 16.3 | 77 | MURO | B-19322 VIALE 26_MURO_21.0_3 | 14.367 |  | 3 | 77.619
B-19322 VIALE 26 | 228.6 | 3000 PSI | MUROS T2 PISO 6 ENTRE AYJ M=31,02,04 | 2026-02-03 | 2/6/2026 12:00:00 AM | 3 | 21 | 14 | 67 | MURO | B-19322 VIALE 26_MURO_21.0_3 | 14.367 |  | 3 | 66.667
B-19322 VIALE 26 | 152.4 | 3000 PSI | PLACA T1 PISO 3 EJE 09 al 06 ENTRE GyJ | 2026-02-04 | 2/7/2026 12:00:00 AM | 3 | 21 | 18.1 | 86 | PLACA | B-19322 VIALE 26_PLACA_21.0_3 | 18 |  | 3 | 86.19
B-19322 VIALE 26 | 152.4 | 3000 PSI | PLACA T1 PISO 3 EJE 09 al 06 ENTRE GyJ | 2026-02-04 | 2/7/2026 12:00:00 AM | 3 | 21 | 17.6 | 84 | PLACA | B-19322 VIALE 26_PLACA_21.0_3 | 18 |  | 3 | 83.81
B-19322 VIALE 26 | 152.4 | 3000 PSI | PLACA T1 PISO 3 EJE 09 al 06 ENTRE GyJ | 2026-02-04 | 2/7/2026 12:00:00 AM | 3 | 21 | 18.3 | 87 | PLACA | B-19322 VIALE 26_PLACA_21.0_3 | 18 |  | 3 | 87.143
B-19322 VIALE 26 | 158.75 | 3.000 PSI | PLACA T2 PISO 7 EJES 06 AL 08 ENTRE AyJ | 2026-02-04 | 2/7/2026 12:00:00 AM | 3 | 21 | 18.3 | 87 | PLACA | B-19322 VIALE 26_PLACA_21.0_3 | 17.667 |  | 3 | 87.143
B-19322 VIALE 26 | 158.75 | 3.000 PSI | PLACA T2 PISO 7 EJES 06 AL 08 ENTRE AyJ | 2026-02-04 | 2/7/2026 12:00:00 AM | 3 | 21 | 17.6 | 84 | PLACA | B-19322 VIALE 26_PLACA_21.0_3 | 17.667 |  | 3 | 83.81
B-19322 VIALE 26 | 158.75 | 3.000 PSI | PLACA T2 PISO 7 EJES 06 AL 08 ENTRE AyJ | 2026-02-04 | 2/7/2026 12:00:00 AM | 3 | 21 | 17.1 | 81 | PLACA | B-19322 VIALE 26_PLACA_21.0_3 | 17.667 |  | 3 | 81.429
B-19322 VIALE 26 | 228.6 | 3000 PSI | MUROS T2 PISO 6 EJES 01 AL 02 ENTRE AyJ M=24,25,26,20,21,22,23 | 2026-02-04 | 2/7/2026 12:00:00 AM | 3 | 21 | 16.3 | 78 | MURO | B-19322 VIALE 26_MURO_21.0_3 | 15.967 |  | 3 | 77.619
B-19322 VIALE 26 | 228.6 | 3000 PSI | MUROS T2 PISO 6 EJES 01 AL 02 ENTRE AyJ M=24,25,26,20,21,22,23 | 2026-02-04 | 2/7/2026 12:00:00 AM | 3 | 21 | 15.9 | 76 | MURO | B-19322 VIALE 26_MURO_21.0_3 | 15.967 |  | 3 | 75.714
B-19322 VIALE 26 | 228.6 | 3000 PSI | MUROS T2 PISO 6 EJES 01 AL 02 ENTRE AyJ M=24,25,26,20,21,22,23 | 2026-02-04 | 2/7/2026 12:00:00 AM | 3 | 21 | 15.7 | 75 | MURO | B-19322 VIALE 26_MURO_21.0_3 | 15.967 |  | 3 | 74.762
B-19322 VIALE 26 | 152.4 | 3.000 PSI | PLACA T1 PISO 2 EJES DEL 03 AL 06 ENTRE AyG | 2026-02-06 | 2/9/2026 12:00:00 AM | 3 | 21 | 19 | 90 | PLACA | B-19322 VIALE 26_PLACA_21.0_3 | 18.167 |  | 3 | 90.476
B-19322 VIALE 26 | 152.4 | 3.000 PSI | PLACA T1 PISO 2 EJES DEL 03 AL 06 ENTRE AyG | 2026-02-06 | 2/9/2026 12:00:00 AM | 3 | 21 | 18.3 | 87 | PLACA | B-19322 VIALE 26_PLACA_21.0_3 | 18.167 |  | 3 | 87.143
B-19322 VIALE 26 | 152.4 | 3.000 PSI | PLACA T1 PISO 2 EJES DEL 03 AL 06 ENTRE AyG | 2026-02-06 | 2/9/2026 12:00:00 AM | 3 | 21 | 17.2 | 82 | PLACA | B-19322 VIALE 26_PLACA_21.0_3 | 18.167 |  | 3 | 81.905
B-19322 VIALE 26 | 177.8 | 3.000 PSI | MUROS T2 PISO 7 EJE 01 AL 03 ENTRE AyJ | 2026-02-06 | 2/9/2026 12:00:00 AM | 3 | 21 | 16.2 | 77 | MURO | B-19322 VIALE 26_MURO_21.0_3 | 16.167 |  | 3 | 77.143
B-19322 VIALE 26 | 177.8 | 3.000 PSI | MUROS T2 PISO 7 EJE 01 AL 03 ENTRE AyJ | 2026-02-06 | 2/9/2026 12:00:00 AM | 3 | 21 | 16.5 | 79 | MURO | B-19322 VIALE 26_MURO_21.0_3 | 16.167 |  | 3 | 78.571
B-19322 VIALE 26 | 177.8 | 3.000 PSI | MUROS T2 PISO 7 EJE 01 AL 03 ENTRE AyJ | 2026-02-06 | 2/9/2026 12:00:00 AM | 3 | 21 | 15.8 | 75 | MURO | B-19322 VIALE 26_MURO_21.0_3 | 16.167 |  | 3 | 75.238
B-19322 VIALE 26 | 203.2 | 3.000 PSI | MUROS T2 PISO 7 EJES 14,15,12 RNTRE JyG M= 01,27,16,2,31,14 | 2026-02-06 | 2/9/2026 12:00:00 AM | 3 | 21 | 16.8 | 80 | MURO | B-19322 VIALE 26_MURO_21.0_3 | 17.033 |  | 3 | 80
B-19322 VIALE 26 | 203.2 | 3.000 PSI | MUROS T2 PISO 7 EJES 14,15,12 RNTRE JyG M= 01,27,16,2,31,14 | 2026-02-06 | 2/9/2026 12:00:00 AM | 3 | 21 | 17.3 | 82 | MURO | B-19322 VIALE 26_MURO_21.0_3 | 17.033 |  | 3 | 82.381
B-19322 VIALE 26 | 203.2 | 3.000 PSI | MUROS T2 PISO 7 EJES 14,15,12 RNTRE JyG M= 01,27,16,2,31,14 | 2026-02-06 | 2/9/2026 12:00:00 AM | 3 | 21 | 17 | 81 | MURO | B-19322 VIALE 26_MURO_21.0_3 | 17.033 |  | 3 | 80.952
B-19322 VIALE 26 | 152.4 | 3000 PSI | PLACA T2 P8 EJE 10 AL 12 ENTREA AYJ | 2026-02-10 | 2/13/2026 12:00:00 AM | 3 | 21 | 16.4 | 78 | PLACA | B-19322 VIALE 26_PLACA_21.0_3 | 16.5 |  | 3 | 78.095
B-19322 VIALE 26 | 152.4 | 3000 PSI | PLACA T2 P8 EJE 10 AL 12 ENTREA AYJ | 2026-02-10 | 2/13/2026 12:00:00 AM | 3 | 21 | 16.8 | 80 | PLACA | B-19322 VIALE 26_PLACA_21.0_3 | 16.5 |  | 3 | 80
B-19322 VIALE 26 | 152.4 | 3000 PSI | PLACA T2 P8 EJE 10 AL 12 ENTREA AYJ | 2026-02-10 | 2/13/2026 12:00:00 AM | 3 | 21 | 16.3 | 78 | PLACA | B-19322 VIALE 26_PLACA_21.0_3 | 16.5 |  | 3 | 77.619
B-19322 VIALE 26 | 177.8 | 3000 PSI | PLACA T1 PISO 4 EJE 15 AL 12 ENTREA AYJ | 2026-02-10 | 2/13/2026 12:00:00 AM | 3 | 21 | 14.3 | 68 | PLACA | B-19322 VIALE 26_PLACA_21.0_3 | 13.867 |  | 3 | 68.095
B-19322 VIALE 26 | 177.8 | 3000 PSI | PLACA T1 PISO 4 EJE 15 AL 12 ENTREA AYJ | 2026-02-10 | 2/13/2026 12:00:00 AM | 3 | 21 | 14.2 | 68 | PLACA | B-19322 VIALE 26_PLACA_21.0_3 | 13.867 |  | 3 | 67.619
B-19322 VIALE 26 | 177.8 | 3000 PSI | PLACA T1 PISO 4 EJE 15 AL 12 ENTREA AYJ | 2026-02-10 | 2/13/2026 12:00:00 AM | 3 | 21 | 13.1 | 62 | PLACA | B-19322 VIALE 26_PLACA_21.0_3 | 13.867 |  | 3 | 62.381
B-19322 VIALE 26 | 203.2 | 3000 PSI | MUROS T2 P7 EJE 06 Y 07 ENTRE AYJ M=32,29,09 | 2026-02-10 | 2/13/2026 12:00:00 AM | 3 | 21 | 17 | 81 | MURO | B-19322 VIALE 26_MURO_21.0_3 | 16.233 |  | 3 | 80.952
B-19322 VIALE 26 | 203.2 | 3000 PSI | MUROS T2 P7 EJE 06 Y 07 ENTRE AYJ M=32,29,09 | 2026-02-10 | 2/13/2026 12:00:00 AM | 3 | 21 | 16.1 | 77 | MURO | B-19322 VIALE 26_MURO_21.0_3 | 16.233 |  | 3 | 76.667
B-19322 VIALE 26 | 203.2 | 3000 PSI | MUROS T2 P7 EJE 06 Y 07 ENTRE AYJ M=32,29,09 | 2026-02-10 | 2/13/2026 12:00:00 AM | 3 | 21 | 15.6 | 74 | MURO | B-19322 VIALE 26_MURO_21.0_3 | 16.233 |  | 3 | 74.286
B-19322 VIALE 26 | 158.75 | 3000 PSI | PLACA T1 PISO 4 EJES 10 AL 12 ENTRE AYJ | 2026-02-11 | 2/14/2026 12:00:00 AM | 3 | 21 | 15.5 | 74 | PLACA | B-19322 VIALE 26_PLACA_21.0_3 | 15.5 |  | 3 | 73.81
B-19322 VIALE 26 | 158.75 | 3000 PSI | PLACA T1 PISO 4 EJES 10 AL 12 ENTRE AYJ | 2026-02-11 | 2/14/2026 12:00:00 AM | 3 | 21 | 15.4 | 73 | PLACA | B-19322 VIALE 26_PLACA_21.0_3 | 15.5 |  | 3 | 73.333
B-19322 VIALE 26 | 158.75 | 3000 PSI | PLACA T1 PISO 4 EJES 10 AL 12 ENTRE AYJ | 2026-02-11 | 2/14/2026 12:00:00 AM | 3 | 21 | 15.6 | 74 | PLACA | B-19322 VIALE 26_PLACA_21.0_3 | 15.5 |  | 3 | 74.286
B-19322 VIALE 26 | 165.1 | 3000 PSI | PLACA T2 PISO 8 EJES 07 AL 09 ENTRE AYJ | 2026-02-11 | 2/14/2026 12:00:00 AM | 3 | 21 | 13 | 62 | PLACA | B-19322 VIALE 26_PLACA_21.0_3 | 13.133 |  | 3 | 61.905
B-19322 VIALE 26 | 165.1 | 3000 PSI | PLACA T2 PISO 8 EJES 07 AL 09 ENTRE AYJ | 2026-02-11 | 2/14/2026 12:00:00 AM | 3 | 21 | 13.3 | 63 | PLACA | B-19322 VIALE 26_PLACA_21.0_3 | 13.133 |  | 3 | 63.333
B-19322 VIALE 26 | 165.1 | 3000 PSI | PLACA T2 PISO 8 EJES 07 AL 09 ENTRE AYJ | 2026-02-11 | 2/14/2026 12:00:00 AM | 3 | 21 | 13.1 | 62 | PLACA | B-19322 VIALE 26_PLACA_21.0_3 | 13.133 |  | 3 | 62.381
B-19322 VIALE 26 | 215.9 | 3000 PSI | MUROS T2 P7 EJE 04 AL 06 ENTRE AYJ M=32,29,09 | 2026-02-11 | 2/14/2026 12:00:00 AM | 3 | 21 | 13.5 | 64 | MURO | B-19322 VIALE 26_MURO_21.0_3 | 13.3 |  | 3 | 64.286
B-19322 VIALE 26 | 215.9 | 3000 PSI | MUROS T2 P7 EJE 04 AL 06 ENTRE AYJ M=32,29,09 | 2026-02-11 | 2/14/2026 12:00:00 AM | 3 | 21 | 13.3 | 63 | MURO | B-19322 VIALE 26_MURO_21.0_3 | 13.3 |  | 3 | 63.333
B-19322 VIALE 26 | 215.9 | 3000 PSI | MUROS T2 P7 EJE 04 AL 06 ENTRE AYJ M=32,29,09 | 2026-02-11 | 2/14/2026 12:00:00 AM | 3 | 21 | 13.1 | 62 | MURO | B-19322 VIALE 26_MURO_21.0_3 | 13.3 |  | 3 | 62.381
B-19322 VIALE 26 | 152.4 | 3000 PSI | PLACA T2 PISO 8 EJES 05 AL 07 ENTRE AyJ | 2026-02-13 | 2/16/2026 12:00:00 AM | 3 | 21 | 13 | 62 | PLACA | B-19322 VIALE 26_PLACA_21.0_3 | 12.233 |  | 3 | 61.905
B-19322 VIALE 26 | 152.4 | 3000 PSI | PLACA T2 PISO 8 EJES 05 AL 07 ENTRE AyJ | 2026-02-13 | 2/16/2026 12:00:00 AM | 3 | 21 | 12.1 | 58 | PLACA | B-19322 VIALE 26_PLACA_21.0_3 | 12.233 |  | 3 | 57.619
B-19322 VIALE 26 | 152.4 | 3000 PSI | PLACA T2 PISO 8 EJES 05 AL 07 ENTRE AyJ | 2026-02-13 | 2/16/2026 12:00:00 AM | 3 | 21 | 11.6 | 55 | PLACA | B-19322 VIALE 26_PLACA_21.0_3 | 12.233 |  | 3 | 55.238
B-19322 VIALE 26 | 203.2 | 3000 PSI | MUROS T2 P7 EJES 01 AL 02 ENTRE AyD M=24,25,22,23,26 | 2026-02-13 | 2/16/2026 12:00:00 AM | 3 | 21 | 15 | 72 | MURO | B-19322 VIALE 26_MURO_21.0_3 | 14.633 |  | 3 | 71.429
B-19322 VIALE 26 | 203.2 | 3000 PSI | MUROS T2 P7 EJES 01 AL 02 ENTRE AyD M=24,25,22,23,26 | 2026-02-13 | 2/16/2026 12:00:00 AM | 3 | 21 | 14.3 | 68 | MURO | B-19322 VIALE 26_MURO_21.0_3 | 14.633 |  | 3 | 68.095
B-19322 VIALE 26 | 203.2 | 3000 PSI | MUROS T2 P7 EJES 01 AL 02 ENTRE AyD M=24,25,22,23,26 | 2026-02-13 | 2/16/2026 12:00:00 AM | 3 | 21 | 14.6 | 70 | MURO | B-19322 VIALE 26_MURO_21.0_3 | 14.633 |  | 3 | 69.524
B-19322 VIALE 26 | 203.2 | 4000 PSI | MUROS T1 P4 EJES 15 Y 12 ENTRE aYJ M=32,03,04,30,25,13 | 2026-02-13 | 2/16/2026 12:00:00 AM | 3 | 21 | 15.6 | 74 | MURO | B-19322 VIALE 26_MURO_21.0_3 | 15.2 |  | 3 | 74.286
B-19322 VIALE 26 | 203.2 | 4000 PSI | MUROS T1 P4 EJES 15 Y 12 ENTRE aYJ M=32,03,04,30,25,13 | 2026-02-13 | 2/16/2026 12:00:00 AM | 3 | 21 | 14.9 | 71 | MURO | B-19322 VIALE 26_MURO_21.0_3 | 15.2 |  | 3 | 70.952
B-19322 VIALE 26 | 203.2 | 4000 PSI | MUROS T1 P4 EJES 15 Y 12 ENTRE aYJ M=32,03,04,30,25,13 | 2026-02-13 | 2/16/2026 12:00:00 AM | 3 | 21 | 15.1 | 72 | MURO | B-19322 VIALE 26_MURO_21.0_3 | 15.2 |  | 3 | 71.905
B-19322 VIALE 26 | 152.4 | 3000 PSI | PLACA T1 PISO 4 EJES 06 AL 08 ENTRE AyJ | 2026-02-13 | 2/16/2026 12:00:00 AM | 3 | 21 | 11.5 | 55 | PLACA | B-19322 VIALE 26_PLACA_21.0_3 | 12.167 |  | 3 | 54.762
B-19322 VIALE 26 | 152.4 | 3000 PSI | PLACA T1 PISO 4 EJES 06 AL 08 ENTRE AyJ | 2026-02-13 | 2/16/2026 12:00:00 AM | 3 | 21 | 12.8 | 61 | PLACA | B-19322 VIALE 26_PLACA_21.0_3 | 12.167 |  | 3 | 60.952
B-19322 VIALE 26 | 152.4 | 3000 PSI | PLACA T1 PISO 4 EJES 06 AL 08 ENTRE AyJ | 2026-02-13 | 2/16/2026 12:00:00 AM | 3 | 21 | 12.2 | 58 | PLACA | B-19322 VIALE 26_PLACA_21.0_3 | 12.167 |  | 3 | 58.095
B-19322 VIALE 26 | 152.4 | 3000 PSI | PLACA T1 P4 EJES 01Y04 ENTRE AyJ | 2026-02-16 | 2/19/2026 12:00:00 AM | 3 | 21 | 13.8 | 66 | PLACA | B-19322 VIALE 26_PLACA_21.0_3 | 14.067 |  | 3 | 65.714
B-19322 VIALE 26 | 152.4 | 3000 PSI | PLACA T1 P4 EJES 01Y04 ENTRE AyJ | 2026-02-16 | 2/19/2026 12:00:00 AM | 3 | 21 | 14.4 | 68 | PLACA | B-19322 VIALE 26_PLACA_21.0_3 | 14.067 |  | 3 | 68.571
B-19322 VIALE 26 | 152.4 | 3000 PSI | PLACA T1 P4 EJES 01Y04 ENTRE AyJ | 2026-02-16 | 2/19/2026 12:00:00 AM | 3 | 21 | 14 | 66 | PLACA | B-19322 VIALE 26_PLACA_21.0_3 | 14.067 |  | 3 | 66.667
B-19322 VIALE 26 | 203.2 | 3000 PSI | MUROS T2 P8 EJE 11 AL 15 ENTRE JyF M=14,31,02,17,18,28 | 2026-02-16 | 2/19/2026 12:00:00 AM | 3 | 21 | 13.5 | 64 | MURO | B-19322 VIALE 26_MURO_21.0_3 | 13.133 |  | 3 | 64.286
B-19322 VIALE 26 | 203.2 | 3000 PSI | MUROS T2 P8 EJE 11 AL 15 ENTRE JyF M=14,31,02,17,18,28 | 2026-02-16 | 2/19/2026 12:00:00 AM | 3 | 21 | 13.1 | 62 | MURO | B-19322 VIALE 26_MURO_21.0_3 | 13.133 |  | 3 | 62.381
B-19322 VIALE 26 | 203.2 | 3000 PSI | MUROS T2 P8 EJE 11 AL 15 ENTRE JyF M=14,31,02,17,18,28 | 2026-02-16 | 2/19/2026 12:00:00 AM | 3 | 21 | 12.8 | 61 | MURO | B-19322 VIALE 26_MURO_21.0_3 | 13.133 |  | 3 | 60.952
B-19322 VIALE 26 | 152.4 | 3000 PSI | PLACA T1 P5 EJES 4-6 ENTRE AyJ | 2026-02-21 | 2/23/2026 12:00:00 AM | 3 | 21 | 13.4 | 64 | PLACA | B-19322 VIALE 26_PLACA_21.0_3 | 12.3 |  | 3 | 63.81
B-19322 VIALE 26 | 152.4 | 3000 PSI | PLACA T1 P5 EJES 4-6 ENTRE AyJ | 2026-02-21 | 2/23/2026 12:00:00 AM | 3 | 21 | 12.4 | 59 | PLACA | B-19322 VIALE 26_PLACA_21.0_3 | 12.3 |  | 3 | 59.048
B-19322 VIALE 26 | 152.4 | 3000 PSI | PLACA T1 P5 EJES 4-6 ENTRE AyJ | 2026-02-21 | 2/23/2026 12:00:00 AM | 3 | 21 | 11.1 | 53 | PLACA | B-19322 VIALE 26_PLACA_21.0_3 | 12.3 |  | 3 | 52.857
B-19322 VIALE 26 | 152.4 | 3000 PSI | ESCALERAS T1 P2 AL P3 ESCALERA T2 P6 AL P7 | 2026-02-23 | 2/26/2026 12:00:00 AM | 3 | 21 | 13.9 | 66 |  |  | 14.067 |  | 3 | 66.19
B-19322 VIALE 26 | 152.4 | 3000 PSI | ESCALERAS T1 P2 AL P3 ESCALERA T2 P6 AL P7 | 2026-02-23 | 2/26/2026 12:00:00 AM | 3 | 21 | 14 | 67 |  |  | 14.067 |  | 3 | 66.667
B-19322 VIALE 26 | 152.4 | 3000 PSI | ESCALERAS T1 P2 AL P3 ESCALERA T2 P6 AL P7 | 2026-02-23 | 2/26/2026 12:00:00 AM | 3 | 21 | 14.3 | 68 |  |  | 14.067 |  | 3 | 68.095
B-19322 VIALE 26 | 152.4 | 3000 PSI | PLACA T1 P6EJES 08 AL 10 ENTRE A-J | 2026-02-28 | 2/27/2026 12:00:00 AM | 3 | 21 | 1.4 | 6 | PLACA | B-19322 VIALE 26_PLACA_21.0_3 | 1.45 |  | 4 | 6.667
B-19322 VIALE 26 | 152.4 | 3000 PSI | PLACA T1 P6EJES 08 AL 10 ENTRE A-J | 2026-02-28 | 2/27/2026 12:00:00 AM | 3 | 21 | 1.4 | 6 | PLACA | B-19322 VIALE 26_PLACA_21.0_3 | 1.45 |  | 4 | 6.667
B-19322 VIALE 26 | 152.4 | 3000 PSI | PLACA T1 P6EJES 08 AL 10 ENTRE A-J | 2026-02-28 | 2/27/2026 12:00:00 AM | 3 | 21 | 1.5 | 7 | PLACA | B-19322 VIALE 26_PLACA_21.0_3 | 1.45 |  | 4 | 7.143
B-19322 VIALE 26 | 152.4 | 3000 PSI | PLACA T1 P6EJES 08 AL 10 ENTRE A-J | 2026-02-28 | 2/27/2026 12:00:00 AM | 3 | 21 | 1.5 | 7 | PLACA | B-19322 VIALE 26_PLACA_21.0_3 | 1.45 |  | 4 | 7.143
B-19322 VIALE 26 | 228.6 | 3000 PSI | MUROS T2 P9 EJES 06 AL 08 ENTRE Ayj M= 14,31,02 | 2026-02-27 | 2/28/2026 12:00:00 AM | 3 | 21 | 2 | 9 | MURO | B-19322 VIALE 26_MURO_21.0_3 | 2 |  | 2 | 9.524
B-19322 VIALE 26 | 228.6 | 3000 PSI | MUROS T2 P9 EJES 06 AL 08 ENTRE Ayj M= 14,31,02 | 2026-02-27 | 2/28/2026 12:00:00 AM | 3 | 21 | 2 | 9 | MURO | B-19322 VIALE 26_MURO_21.0_3 | 2 |  | 2 | 9.524
B-19322 VIALE 26 | 152.4 | 3000 PSI | ESCALERA T2 TRAMO DEL 07 AL 08 | 2026-02-27 | 3/2/2026 12:00:00 AM | 3 | 21 | 13.4 | 64 |  |  | 13.733 |  | 3 | 63.81
B-19322 VIALE 26 | 152.4 | 3000 PSI | ESCALERA T2 TRAMO DEL 07 AL 08 | 2026-02-27 | 3/2/2026 12:00:00 AM | 3 | 21 | 14.5 | 69 |  |  | 13.733 |  | 3 | 69.048
B-19322 VIALE 26 | 152.4 | 3000 PSI | ESCALERA T2 TRAMO DEL 07 AL 08 | 2026-02-27 | 3/2/2026 12:00:00 AM | 3 | 21 | 13.3 | 63 |  |  | 13.733 |  | 3 | 63.333
B-19322 VIALE 26 | 203.2 | 3000 PSI | MUROS T2 P12 EJES 10 Y 11 ENTRE AYJ | 2026-03-21 | 3/24/2026 12:00:00 AM | 3 | 21 | 15.7 | 75 | MURO | B-19322 VIALE 26_MURO_21.0_3 | 14.867 |  | 3 | 74.762
B-19322 VIALE 26 | 203.2 | 3000 PSI | MUROS T2 P12 EJES 10 Y 11 ENTRE AYJ | 2026-03-21 | 3/24/2026 12:00:00 AM | 3 | 21 | 14.1 | 67 | MURO | B-19322 VIALE 26_MURO_21.0_3 | 14.867 |  | 3 | 67.143
B-19322 VIALE 26 | 203.2 | 3000 PSI | MUROS T2 P12 EJES 10 Y 11 ENTRE AYJ | 2026-03-21 | 3/24/2026 12:00:00 AM | 3 | 21 | 14.8 | 70 | MURO | B-19322 VIALE 26_MURO_21.0_3 | 14.867 |  | 3 | 70.476
B-19322 VIALE 26 | 177.8 | 3000 PSI | PLACA T2 PISO 13 EJE 7 AL 10 ENTRE AYJ | 2026-03-28 | 4/30/2026 12:00:00 AM | 3 | 21 | 9.4 | 45 | PLACA | B-19322 VIALE 26_PLACA_21.0_3 | 8.9 |  | 2 | 44.762
B-19322 VIALE 26 | 177.8 | 3000 PSI | PLACA T2 PISO 13 EJE 7 AL 10 ENTRE AYJ | 2026-03-28 | 4/30/2026 12:00:00 AM | 3 | 21 | 8.4 | 40 | PLACA | B-19322 VIALE 26_PLACA_21.0_3 | 8.9 |  | 2 | 40
B-19322 VIALE 26 | 228.9 | 3000 PSI | MUROS T2 P14 EJE 15 A AL 11 ENTRE A Y D M=29,10,32 | 2026-04-20 | 4/23/2026 12:00:00 AM | 3 | 21 | 12 | 57 | MURO | B-19322 VIALE 26_MURO_21.0_3 | 11.967 |  | 3 | 57.143
B-19322 VIALE 26 | 228.9 | 3000 PSI | MUROS T2 P14 EJE 15 A AL 11 ENTRE A Y D M=29,10,32 | 2026-04-20 | 4/23/2026 12:00:00 AM | 3 | 21 | 12 | 57 | MURO | B-19322 VIALE 26_MURO_21.0_3 | 11.967 |  | 3 | 57.143
B-19322 VIALE 26 | 228.9 | 3000 PSI | MUROS T2 P14 EJE 15 A AL 11 ENTRE A Y D M=29,10,32 | 2026-04-20 | 4/23/2026 12:00:00 AM | 3 | 21 | 11.9 | 56 | MURO | B-19322 VIALE 26_MURO_21.0_3 | 11.967 |  | 3 | 56.667
B-19322 VIALE 26 | 203.2 | 3000 PSI | MUROS T1 P14 EJE 10 DEL A-J EJE 9 ENTRE J Y F M=2,31,14 | 2026-04-21 | 4/24/2026 12:00:00 AM | 3 | 21 | 13.5 | 64 | MURO | B-19322 VIALE 26_MURO_21.0_3 | 13.667 |  | 3 | 64.286
B-19322 VIALE 26 | 203.2 | 3000 PSI | MUROS T1 P14 EJE 10 DEL A-J EJE 9 ENTRE J Y F M=2,31,14 | 2026-04-21 | 4/24/2026 12:00:00 AM | 3 | 21 | 14.7 | 70 | MURO | B-19322 VIALE 26_MURO_21.0_3 | 13.667 |  | 3 | 70
B-19322 VIALE 26 | 203.2 | 3000 PSI | MUROS T1 P14 EJE 10 DEL A-J EJE 9 ENTRE J Y F M=2,31,14 | 2026-04-21 | 4/24/2026 12:00:00 AM | 3 | 21 | 12.8 | 61 | MURO | B-19322 VIALE 26_MURO_21.0_3 | 13.667 |  | 3 | 60.952
B-19322 VIALE 26 | 228.6 | 3000 PSI | MUROS T1 P10 EJES 7-8 ENTRE A Y J M=2,13,9,22,23,24 | 2026-04-21 | 4/24/2026 12:00:00 AM | 3 | 21 | 15.7 | 75 | MURO | B-19322 VIALE 26_MURO_21.0_3 | 17.6 |  | 3 | 74.762
B-19322 VIALE 26 | 228.6 | 3000 PSI | MUROS T1 P10 EJES 7-8 ENTRE A Y J M=2,13,9,22,23,24 | 2026-04-21 | 4/24/2026 12:00:00 AM | 3 | 21 | 15.1 | 72 | MURO | B-19322 VIALE 26_MURO_21.0_3 | 17.6 |  | 3 | 71.905
B-19322 VIALE 26 | 228.6 | 3000 PSI | MUROS T1 P10 EJES 7-8 ENTRE A Y J M=2,13,9,22,23,24 | 2026-04-21 | 4/24/2026 12:00:00 AM | 3 | 21 | 22 | 105 | MURO | B-19322 VIALE 26_MURO_21.0_3 | 17.6 |  | 3 | 104.762
B-19322 VIALE 26 | 177.8 | 3000 PSI | PLACA T1 PISO 11 EJES 12 Y 15 ENTRE A Y J | 2026-04-22 | 4/25/2026 12:00:00 AM | 3 | 21 | 19.2 | 92 | PLACA | B-19322 VIALE 26_PLACA_21.0_3 | 18.167 |  | 3 | 91.429
B-19322 VIALE 26 | 177.8 | 3000 PSI | PLACA T1 PISO 11 EJES 12 Y 15 ENTRE A Y J | 2026-04-22 | 4/25/2026 12:00:00 AM | 3 | 21 | 18.2 | 86 | PLACA | B-19322 VIALE 26_PLACA_21.0_3 | 18.167 |  | 3 | 86.667
B-19322 VIALE 26 | 177.8 | 3000 PSI | PLACA T1 PISO 11 EJES 12 Y 15 ENTRE A Y J | 2026-04-22 | 4/25/2026 12:00:00 AM | 3 | 21 | 17.1 | 82 | PLACA | B-19322 VIALE 26_PLACA_21.0_3 | 18.167 |  | 3 | 81.429
B-19322 VIALE 26 | 203.2 | 3000 PSI | MUROS T1 P10 EJES 5-6 ENTRE A Y J M=2,13,23,24,9 | 2026-04-22 | 4/25/2026 12:00:00 AM | 3 | 21 | 18.7 | 89 | MURO | B-19322 VIALE 26_MURO_21.0_3 | 18.633 |  | 3 | 89.048
B-19322 VIALE 26 | 203.2 | 3000 PSI | MUROS T1 P10 EJES 5-6 ENTRE A Y J M=2,13,23,24,9 | 2026-04-22 | 4/25/2026 12:00:00 AM | 3 | 21 | 17.5 | 83 | MURO | B-19322 VIALE 26_MURO_21.0_3 | 18.633 |  | 3 | 83.333
B-19322 VIALE 26 | 203.2 | 3000 PSI | MUROS T1 P10 EJES 5-6 ENTRE A Y J M=2,13,23,24,9 | 2026-04-22 | 4/25/2026 12:00:00 AM | 3 | 21 | 19.7 | 94 | MURO | B-19322 VIALE 26_MURO_21.0_3 | 18.633 |  | 3 | 93.81
B-19322 VIALE 26 | 152.4 | concreto 3000 psi | Placa Cubierta T2 (ejes 11-15 entre A-J) | 2026-04-28 | 5/1/2026 12:00:00 AM | 3 | 21 | 17.8 | 85 | PLACA | B-19322 VIALE 26_PLACA_21.0_3 | 17.433 |  | 3 | 84.762
B-19322 VIALE 26 | 152.4 | concreto 3000 psi | Placa Cubierta T2 (ejes 11-15 entre A-J) | 2026-04-28 | 5/1/2026 12:00:00 AM | 3 | 21 | 17.2 | 82 | PLACA | B-19322 VIALE 26_PLACA_21.0_3 | 17.433 |  | 3 | 81.905
B-19322 VIALE 26 | 152.4 | concreto 3000 psi | Placa Cubierta T2 (ejes 11-15 entre A-J) | 2026-04-28 | 5/1/2026 12:00:00 AM | 3 | 21 | 17.3 | 82 | PLACA | B-19322 VIALE 26_PLACA_21.0_3 | 17.433 |  | 3 | 82.381
B-19322 VIALE 26 | 228.6 | concreto 3000 psi | Muros P11 T1 (EJES 12-14 ENTRE A-F) M=01,02,23,25,09 | 2026-04-29 | 5/2/2026 12:00:00 AM | 3 | 21 | 20.8 | 99 | MURO | B-19322 VIALE 26_MURO_21.0_3 | 21.067 |  | 3 | 99.048
B-19322 VIALE 26 | 228.6 | concreto 3000 psi | Muros P11 T1 (EJES 12-14 ENTRE A-F) M=01,02,23,25,09 | 2026-04-29 | 5/2/2026 12:00:00 AM | 3 | 21 | 21.5 | 102 | MURO | B-19322 VIALE 26_MURO_21.0_3 | 21.067 |  | 3 | 102.381
B-19322 VIALE 26 | 228.6 | concreto 3000 psi | Muros P11 T1 (EJES 12-14 ENTRE A-F) M=01,02,23,25,09 | 2026-04-29 | 5/2/2026 12:00:00 AM | 3 | 21 | 20.9 | 100 | MURO | B-19322 VIALE 26_MURO_21.0_3 | 21.067 |  | 3 | 99.524
B-19322 VIALE 26 | 190.5 | concreto 3000 psi | Placa P11 T1 (ejes 01-04 entre A-J) | 2026-04-29 | 5/2/2026 12:00:00 AM | 3 | 21 | 13.6 | 65 | PLACA | B-19322 VIALE 26_PLACA_21.0_3 | 13.4 |  | 3 | 64.762
B-19322 VIALE 26 | 190.5 | concreto 3000 psi | Placa P11 T1 (ejes 01-04 entre A-J) | 2026-04-29 | 5/2/2026 12:00:00 AM | 3 | 21 | 13.8 | 66 | PLACA | B-19322 VIALE 26_PLACA_21.0_3 | 13.4 |  | 3 | 65.714
B-19322 VIALE 26 | 190.5 | concreto 3000 psi | Placa P11 T1 (ejes 01-04 entre A-J) | 2026-04-29 | 5/2/2026 12:00:00 AM | 3 | 21 | 12.8 | 61 | PLACA | B-19322 VIALE 26_PLACA_21.0_3 | 13.4 |  | 3 | 60.952
B-19322 VIALE 26 | 203.2 | concreto 3000 psi | Muros P12 T1 (EJES 08-10 ENTRE J-G) M=02,13,09,22,23,24,25 | 2026-05-02 | 5/5/2026 12:00:00 AM | 3 | 21 | 10.9 | 52 | MURO | B-19322 VIALE 26_MURO_21.0_3 | 11.033 |  | 3 | 51.905
B-19322 VIALE 26 | 203.2 | concreto 3000 psi | Muros P12 T1 (EJES 08-10 ENTRE J-G) M=02,13,09,22,23,24,25 | 2026-05-02 | 5/5/2026 12:00:00 AM | 3 | 21 | 11.3 | 54 | MURO | B-19322 VIALE 26_MURO_21.0_3 | 11.033 |  | 3 | 53.81
B-19322 VIALE 26 | 203.2 | concreto 3000 psi | Muros P12 T1 (EJES 08-10 ENTRE J-G) M=02,13,09,22,23,24,25 | 2026-05-02 | 5/5/2026 12:00:00 AM | 3 | 21 | 10.9 | 52 | MURO | B-19322 VIALE 26_MURO_21.0_3 | 11.033 |  | 3 | 51.905
B-19322 VIALE 26 | 146.05 | concreto 3000 psi | Placa P12 T1 (ejes 12-15 entre A-J) | 2026-05-04 | 5/7/2026 12:00:00 AM | 3 | 21 | 16.8 | 80 | PLACA | B-19322 VIALE 26_PLACA_21.0_3 | 17.267 |  | 3 | 80
B-19322 VIALE 26 | 146.05 | concreto 3000 psi | Placa P12 T1 (ejes 12-15 entre A-J) | 2026-05-04 | 5/7/2026 12:00:00 AM | 3 | 21 | 18.3 | 87 | PLACA | B-19322 VIALE 26_PLACA_21.0_3 | 17.267 |  | 3 | 87.143
B-19322 VIALE 26 | 146.05 | concreto 3000 psi | Placa P12 T1 (ejes 12-15 entre A-J) | 2026-05-04 | 5/7/2026 12:00:00 AM | 3 | 21 | 16.7 | 79 | PLACA | B-19322 VIALE 26_PLACA_21.0_3 | 17.267 |  | 3 | 79.524
B-19322 VIALE 26 | 18.15 | concreto 3000 psi | Muros P11 T1 (EJES 6-07 ENTRE A-J) M=02,03,13,22,23,24 | 2026-05-04 | 5/7/2026 12:00:00 AM | 3 | 21 | 17.9 | 85 | MURO | B-19322 VIALE 26_MURO_21.0_3 | 18.767 |  | 3 | 85.238
B-19322 VIALE 26 | 18.15 | concreto 3000 psi | Muros P11 T1 (EJES 6-07 ENTRE A-J) M=02,03,13,22,23,24 | 2026-05-04 | 5/7/2026 12:00:00 AM | 3 | 21 | 19.3 | 92 | MURO | B-19322 VIALE 26_MURO_21.0_3 | 18.767 |  | 3 | 91.905
B-19322 VIALE 26 | 18.15 | concreto 3000 psi | Muros P11 T1 (EJES 6-07 ENTRE A-J) M=02,03,13,22,23,24 | 2026-05-04 | 5/7/2026 12:00:00 AM | 3 | 21 | 19.1 | 91 | MURO | B-19322 VIALE 26_MURO_21.0_3 | 18.767 |  | 3 | 90.952
B-19322 VIALE 26 | 177.8 | concreto 3000 psi | Escalera P-13 a P4 T2 | 2026-05-05 | 5/8/2026 12:00:00 AM | 3 | 21 | 14 | 67 |  |  | 17 |  | 3 | 66.667
B-19322 VIALE 26 | 177.8 | concreto 3000 psi | Escalera P-13 a P4 T2 | 2026-05-05 | 5/8/2026 12:00:00 AM | 3 | 21 | 18.7 | 89 |  |  | 17 |  | 3 | 89.048
B-19322 VIALE 26 | 177.8 | concreto 3000 psi | Escalera P-13 a P4 T2 | 2026-05-05 | 5/8/2026 12:00:00 AM | 3 | 21 | 18.3 | 87 |  |  | 17 |  | 3 | 87.143
B-19322 VIALE 26 | 228.6 | concreto 3000 psi | Placa P12 T1 (ejes 08-10 entre A-J) | 2026-05-06 | 5/9/2026 12:00:00 AM | 3 | 21 | 20.4 | 97 | PLACA | B-19322 VIALE 26_PLACA_21.0_3 | 23.6 |  | 3 | 97.143
B-19322 VIALE 26 | 228.6 | concreto 3000 psi | Placa P12 T1 (ejes 08-10 entre A-J) | 2026-05-06 | 5/9/2026 12:00:00 AM | 3 | 21 | 25.3 | 120 | PLACA | B-19322 VIALE 26_PLACA_21.0_3 | 23.6 |  | 3 | 120.476
B-19322 VIALE 26 | 228.6 | concreto 3000 psi | Placa P12 T1 (ejes 08-10 entre A-J) | 2026-05-06 | 5/9/2026 12:00:00 AM | 3 | 21 | 25.1 | 120 | PLACA | B-19322 VIALE 26_PLACA_21.0_3 | 23.6 |  | 3 | 119.524
B-19322 VIALE 26 | 228.6 | concreto 3000 psi | Placa Cubierta T2 (ejes 08-11 entre A-J) | 2026-05-06 | 5/9/2026 12:00:00 AM | 3 | 21 | 13.5 | 64 | PLACA | B-19322 VIALE 26_PLACA_21.0_3 | 13.833 |  | 3 | 64.286
B-19322 VIALE 26 | 228.6 | concreto 3000 psi | Placa Cubierta T2 (ejes 08-11 entre A-J) | 2026-05-06 | 5/9/2026 12:00:00 AM | 3 | 21 | 14.5 | 69 | PLACA | B-19322 VIALE 26_PLACA_21.0_3 | 13.833 |  | 3 | 69.048
B-19322 VIALE 26 | 228.6 | concreto 3000 psi | Placa Cubierta T2 (ejes 08-11 entre A-J) | 2026-05-06 | 5/9/2026 12:00:00 AM | 3 | 21 | 13.5 | 64 | PLACA | B-19322 VIALE 26_PLACA_21.0_3 | 13.833 |  | 3 | 64.286
B-19322 VIALE 26 | 228.6 | concreto 3000 psi | Muros P11 T1 (EJES 02-03 ENTRE A-J) M=02,09,13,23,24 | 2026-05-06 | 5/9/2026 12:00:00 AM | 3 | 21 | 17.6 | 84 | MURO | B-19322 VIALE 26_MURO_21.0_3 | 18.567 |  | 3 | 83.81
B-19322 VIALE 26 | 228.6 | concreto 3000 psi | Muros P11 T1 (EJES 02-03 ENTRE A-J) M=02,09,13,23,24 | 2026-05-06 | 5/9/2026 12:00:00 AM | 3 | 21 | 19 | 90 | MURO | B-19322 VIALE 26_MURO_21.0_3 | 18.567 |  | 3 | 90.476
B-19322 VIALE 26 | 228.6 | concreto 3000 psi | Muros P11 T1 (EJES 02-03 ENTRE A-J) M=02,09,13,23,24 | 2026-05-06 | 5/9/2026 12:00:00 AM | 3 | 21 | 19.1 | 91 | MURO | B-19322 VIALE 26_MURO_21.0_3 | 18.567 |  | 3 | 90.952
B-19322 VIALE 26 | 165.1 | concreto 3000 psi | Placa Cubierta T2 (ejes 05-08 / A-J) | 2026-05-11 | 5/14/2026 12:00:00 AM | 3 | 21 | 9.9 | 47 | PLACA | B-19322 VIALE 26_PLACA_21.0_3 | 9.233 |  | 3 | 47.143
B-19322 VIALE 26 | 165.1 | concreto 3000 psi | Placa Cubierta T2 (ejes 05-08 / A-J) | 2026-05-11 | 5/14/2026 12:00:00 AM | 3 | 21 | 9.5 | 45 | PLACA | B-19322 VIALE 26_PLACA_21.0_3 | 9.233 |  | 3 | 45.238
B-19322 VIALE 26 | 165.1 | concreto 3000 psi | Placa Cubierta T2 (ejes 05-08 / A-J) | 2026-05-11 | 5/14/2026 12:00:00 AM | 3 | 21 | 8.3 | 39 | PLACA | B-19322 VIALE 26_PLACA_21.0_3 | 9.233 |  | 3 | 39.524
B-19322 VIALE 26 | 165.1 | concreto 3000 psi | Placa P12 T1 (ejes 01-04 entre A-J) | 2026-05-11 | 5/14/2026 12:00:00 AM | 3 | 21 | 19.8 | 94 | PLACA | B-19322 VIALE 26_PLACA_21.0_3 | 20.633 |  | 3 | 94.286
B-19322 VIALE 26 | 165.1 | concreto 3000 psi | Placa P12 T1 (ejes 01-04 entre A-J) | 2026-05-11 | 5/14/2026 12:00:00 AM | 3 | 21 | 22.1 | 105 | PLACA | B-19322 VIALE 26_PLACA_21.0_3 | 20.633 |  | 3 | 105.238
B-19322 VIALE 26 | 165.1 | concreto 3000 psi | Placa P12 T1 (ejes 01-04 entre A-J) | 2026-05-11 | 5/14/2026 12:00:00 AM | 3 | 21 | 20 | 95 | PLACA | B-19322 VIALE 26_PLACA_21.0_3 | 20.633 |  | 3 | 95.238
B-19322 VIALE 26 | 228.6 | concreto 3000 psi | Muros P12 T1 (ejes 12-14 entre A-F) M=01,02,09,13,22,23,25 | 2026-05-11 | 5/14/2026 12:00:00 AM | 3 | 21 | 21.4 | 102 | MURO | B-19322 VIALE 26_MURO_21.0_3 | 22.067 |  | 3 | 101.905
B-19322 VIALE 26 | 228.6 | concreto 3000 psi | Muros P12 T1 (ejes 12-14 entre A-F) M=01,02,09,13,22,23,25 | 2026-05-11 | 5/14/2026 12:00:00 AM | 3 | 21 | 24.7 | 118 | MURO | B-19322 VIALE 26_MURO_21.0_3 | 22.067 |  | 3 | 117.619
B-19322 VIALE 26 | 228.6 | concreto 3000 psi | Muros P12 T1 (ejes 12-14 entre A-F) M=01,02,09,13,22,23,25 | 2026-05-11 | 5/14/2026 12:00:00 AM | 3 | 21 | 20.1 | 96 | MURO | B-19322 VIALE 26_MURO_21.0_3 | 22.067 |  | 3 | 95.714
B-19322 VIALE 26 | 215.9 | concreto 3000 psi | Muros P12 T1 (ejes 09-10 entre J-G) M=02,09,13,22,23,25 | 2026-05-12 | 5/15/2026 12:00:00 AM | 3 | 21 | 25.8 | 123 | MURO | B-19322 VIALE 26_MURO_21.0_3 | 26.033 |  | 3 | 122.857
B-19322 VIALE 26 | 215.9 | concreto 3000 psi | Muros P12 T1 (ejes 09-10 entre J-G) M=02,09,13,22,23,25 | 2026-05-12 | 5/15/2026 12:00:00 AM | 3 | 21 | 26.1 | 124 | MURO | B-19322 VIALE 26_MURO_21.0_3 | 26.033 |  | 3 | 124.286
B-19322 VIALE 26 | 215.9 | concreto 3000 psi | Muros P12 T1 (ejes 09-10 entre J-G) M=02,09,13,22,23,25 | 2026-05-12 | 5/15/2026 12:00:00 AM | 3 | 21 | 26.2 | 125 | MURO | B-19322 VIALE 26_MURO_21.0_3 | 26.033 |  | 3 | 124.762
B-19322 VIALE 26 | 228.6 | concreto 3000 psi | Muros P13 T1 (ejes 12-15 entre J-G) M=07,03,04,31,32,30,29 | 2026-05-20 | 5/23/2026 12:00:00 AM | 3 | 21 | 27.7 | 132 | MURO | B-19322 VIALE 26_MURO_21.0_3 | 28.1 |  | 3 | 131.905
B-19322 VIALE 26 | 228.6 | concreto 3000 psi | Muros P13 T1 (ejes 12-15 entre J-G) M=07,03,04,31,32,30,29 | 2026-05-20 | 5/23/2026 12:00:00 AM | 3 | 21 | 28.2 | 134 | MURO | B-19322 VIALE 26_MURO_21.0_3 | 28.1 |  | 3 | 134.286
B-19322 VIALE 26 | 228.6 | concreto 3000 psi | Muros P13 T1 (ejes 12-15 entre J-G) M=07,03,04,31,32,30,29 | 2026-05-20 | 5/23/2026 12:00:00 AM | 3 | 21 | 28.4 | 135 | MURO | B-19322 VIALE 26_MURO_21.0_3 | 28.1 |  | 3 | 135.238
B-19322 VIALE 26 | 165.1 | concreto 3000 psi | Placa P13 T1 (ejes 04-06 entre A-J) | 2026-05-20 | 5/23/2026 12:00:00 AM | 3 | 21 | 18.7 | 89 | PLACA | B-19322 VIALE 26_PLACA_21.0_3 | 18.467 |  | 3 | 89.048
B-19322 VIALE 26 | 165.1 | concreto 3000 psi | Placa P13 T1 (ejes 04-06 entre A-J) | 2026-05-20 | 5/23/2026 12:00:00 AM | 3 | 21 | 17.9 | 85 | PLACA | B-19322 VIALE 26_PLACA_21.0_3 | 18.467 |  | 3 | 85.238
B-19322 VIALE 26 | 165.1 | concreto 3000 psi | Placa P13 T1 (ejes 04-06 entre A-J) | 2026-05-20 | 5/23/2026 12:00:00 AM | 3 | 21 | 18.8 | 90 | PLACA | B-19322 VIALE 26_PLACA_21.0_3 | 18.467 |  | 3 | 89.524
B-19322 VIALE 26 | 203.2 | concreto 3000 psi | Muros P13 T1 (ejes 07-08 entre A-F) M=02,13,09,22,23,24 | 2026-05-25 | 5/28/2026 12:00:00 AM | 3 | 21 | 23.5 | 112 | MURO | B-19322 VIALE 26_MURO_21.0_3 | 28.233 |  | 3 | 111.905
B-19322 VIALE 26 | 203.2 | concreto 3000 psi | Muros P13 T1 (ejes 07-08 entre A-F) M=02,13,09,22,23,24 | 2026-05-25 | 5/28/2026 12:00:00 AM | 3 | 21 | 35.6 | 169 | MURO | B-19322 VIALE 26_MURO_21.0_3 | 28.233 |  | 3 | 169.524
B-19322 VIALE 26 | 203.2 | concreto 3000 psi | Muros P13 T1 (ejes 07-08 entre A-F) M=02,13,09,22,23,24 | 2026-05-25 | 5/28/2026 12:00:00 AM | 3 | 21 | 25.6 | 122 | MURO | B-19322 VIALE 26_MURO_21.0_3 | 28.233 |  | 3 | 121.905
B-19322 VIALE 26 | 190.5 | concreto 3000 psi | Placa T1 P14 (ejes 12-15 entre A-J) | 2026-05-25 | 5/28/2026 12:00:00 AM | 3 | 21 | 35.4 | 168 | PLACA | B-19322 VIALE 26_PLACA_21.0_3 | 35.1 |  | 3 | 168.571
B-19322 VIALE 26 | 190.5 | concreto 3000 psi | Placa T1 P14 (ejes 12-15 entre A-J) | 2026-05-25 | 5/28/2026 12:00:00 AM | 3 | 21 | 35.8 | 171 | PLACA | B-19322 VIALE 26_PLACA_21.0_3 | 35.1 |  | 3 | 170.476
B-19322 VIALE 26 | 190.5 | concreto 3000 psi | Placa T1 P14 (ejes 12-15 entre A-J) | 2026-05-25 | 5/28/2026 12:00:00 AM | 3 | 21 | 34.1 | 162 | PLACA | B-19322 VIALE 26_PLACA_21.0_3 | 35.1 |  | 3 | 162.381
B-19322 VIALE 26 | 184.15 | concreto 3000 psi | Placa P14 T1 (ejes 10-12 entre A-J) | 2026-05-27 | 5/30/2026 12:00:00 AM | 3 | 21 | 31.3 | 149 | PLACA | B-19322 VIALE 26_PLACA_21.0_3 | 30.633 |  | 3 | 149.048
B-19322 VIALE 26 | 184.15 | concreto 3000 psi | Placa P14 T1 (ejes 10-12 entre A-J) | 2026-05-27 | 5/30/2026 12:00:00 AM | 3 | 21 | 30 | 143 | PLACA | B-19322 VIALE 26_PLACA_21.0_3 | 30.633 |  | 3 | 142.857
B-19322 VIALE 26 | 184.15 | concreto 3000 psi | Placa P14 T1 (ejes 10-12 entre A-J) | 2026-05-27 | 5/30/2026 12:00:00 AM | 3 | 21 | 30.6 | 146 | PLACA | B-19322 VIALE 26_PLACA_21.0_3 | 30.633 |  | 3 | 145.714
B-19322 VIALE 26 | 215.9 | concreto 3000 psi | Muros P13 T1 (ejes 03-04 entre A-J) M=02,08,21,13,23,24 | 2026-05-27 | 5/30/2026 12:00:00 AM | 3 | 21 | 23.4 | 112 | MURO | B-19322 VIALE 26_MURO_21.0_3 | 23.033 |  | 3 | 111.429
B-19322 VIALE 26 | 215.9 | concreto 3000 psi | Muros P13 T1 (ejes 03-04 entre A-J) M=02,08,21,13,23,24 | 2026-05-27 | 5/30/2026 12:00:00 AM | 3 | 21 | 21.8 | 104 | MURO | B-19322 VIALE 26_MURO_21.0_3 | 23.033 |  | 3 | 103.81
B-19322 VIALE 26 | 215.9 | concreto 3000 psi | Muros P13 T1 (ejes 03-04 entre A-J) M=02,08,21,13,23,24 | 2026-05-27 | 5/30/2026 12:00:00 AM | 3 | 21 | 23.9 | 114 | MURO | B-19322 VIALE 26_MURO_21.0_3 | 23.033 |  | 3 | 113.81
B-19322 VIALE 26 | 190.5 | concreto 3000 psi | Muros P13 T1 (ejes 05-06 entre A-J) M=02,13,09,22,23,24 | 2026-05-26 | 5/29/2026 12:00:00 AM | 3 | 21 | 28.4 | 135 | MURO | B-19322 VIALE 26_MURO_21.0_3 | 28.367 |  | 3 | 135.238
B-19322 VIALE 26 | 190.5 | concreto 3000 psi | Muros P13 T1 (ejes 05-06 entre A-J) M=02,13,09,22,23,24 | 2026-05-26 | 5/29/2026 12:00:00 AM | 3 | 21 | 25.9 | 123 | MURO | B-19322 VIALE 26_MURO_21.0_3 | 28.367 |  | 3 | 123.333
B-19322 VIALE 26 | 190.5 | concreto 3000 psi | Muros P13 T1 (ejes 05-06 entre A-J) M=02,13,09,22,23,24 | 2026-05-26 | 5/29/2026 12:00:00 AM | 3 | 21 | 30.8 | 146 | MURO | B-19322 VIALE 26_MURO_21.0_3 | 28.367 |  | 3 | 146.667
B-19322 VIALE 26 | 1 | concreto 3000 psi | Placa P14 T1 (ejes 04-06 entre A-J) y escalera P11 a P12 | 2026-06-03 | 6/6/2026 12:00:00 AM | 3 | 21 | 31.5 | 150 | PLACA | B-19322 VIALE 26_PLACA_21.0_3 | 31.467 |  | 3 | 150
B-19322 VIALE 26 | 1 | concreto 3000 psi | Placa P14 T1 (ejes 04-06 entre A-J) y escalera P11 a P12 | 2026-06-03 | 6/6/2026 12:00:00 AM | 3 | 21 | 28.5 | 136 | PLACA | B-19322 VIALE 26_PLACA_21.0_3 | 31.467 |  | 3 | 135.714
B-19322 VIALE 26 | 1 | concreto 3000 psi | Placa P14 T1 (ejes 04-06 entre A-J) y escalera P11 a P12 | 2026-06-03 | 6/6/2026 12:00:00 AM | 3 | 21 | 34.4 | 164 | PLACA | B-19322 VIALE 26_PLACA_21.0_3 | 31.467 |  | 3 | 163.81
B-19322 VIALE 26 | 158.75 | concreto 3000 psi | Placa P14 T1 (ejes 01-04 entre A-J) | 2026-06-04 | 6/7/2026 12:00:00 AM | 3 | 21 | 27.7 | 132 | PLACA | B-19322 VIALE 26_PLACA_21.0_3 | 28.533 |  | 3 | 131.905
B-19322 VIALE 26 | 158.75 | concreto 3000 psi | Placa P14 T1 (ejes 01-04 entre A-J) | 2026-06-04 | 6/7/2026 12:00:00 AM | 3 | 21 | 28 | 133 | PLACA | B-19322 VIALE 26_PLACA_21.0_3 | 28.533 |  | 3 | 133.333
B-19322 VIALE 26 | 158.75 | concreto 3000 psi | Placa P14 T1 (ejes 01-04 entre A-J) | 2026-06-04 | 6/7/2026 12:00:00 AM | 3 | 21 | 29.9 | 142 | PLACA | B-19322 VIALE 26_PLACA_21.0_3 | 28.533 |  | 3 | 142.381
B-19322 VIALE 26 | 203.2 | concreto 3000 psi | Muros P14 T1 (ejes 12-15 entre J-G) M=07,04,28,29,31,23,02,13 | 2026-06-04 | 6/7/2026 12:00:00 AM | 3 | 21 | 27.2 | 130 | MURO | B-19322 VIALE 26_MURO_21.0_3 | 27.1 |  | 3 | 129.524
B-19322 VIALE 26 | 203.2 | concreto 3000 psi | Muros P14 T1 (ejes 12-15 entre J-G) M=07,04,28,29,31,23,02,13 | 2026-06-04 | 6/7/2026 12:00:00 AM | 3 | 21 | 25.7 | 122 | MURO | B-19322 VIALE 26_MURO_21.0_3 | 27.1 |  | 3 | 122.381
B-19322 VIALE 26 | 203.2 | concreto 3000 psi | Muros P14 T1 (ejes 12-15 entre J-G) M=07,04,28,29,31,23,02,13 | 2026-06-04 | 6/7/2026 12:00:00 AM | 3 | 21 | 28.4 | 135 | MURO | B-19322 VIALE 26_MURO_21.0_3 | 27.1 |  | 3 | 135.238
B-19322 VIALE 26 | 228.6 | 4000 PSI | MUROS T1 PISO 2 EJE 09 ENTRE AYJ M=23,22,09 | 2026-01-24 | 1/26/2026 12:00:00 AM | 2 | 28 | 11.4 | 41 | MURO | B-19322 VIALE 26_MURO_28.0_2 | 11.2 |  | 3 | 40.714
B-19322 VIALE 26 | 228.6 | 4000 PSI | MUROS T1 PISO 2 EJE 09 ENTRE AYJ M=23,22,09 | 2026-01-24 | 1/26/2026 12:00:00 AM | 2 | 28 | 11.1 | 40 | MURO | B-19322 VIALE 26_MURO_28.0_2 | 11.2 |  | 3 | 39.643
B-19322 VIALE 26 | 228.6 | 4000 PSI | MUROS T1 PISO 2 EJE 09 ENTRE AYJ M=23,22,09 | 2026-01-24 | 1/26/2026 12:00:00 AM | 2 | 28 | 11.1 | 40 | MURO | B-19322 VIALE 26_MURO_28.0_2 | 11.2 |  | 3 | 39.643
B-19322 VIALE 26 | 228.6 | 4000 PSI | MUROS T2 P5 EJE 04 ENTRE AYD EJE 02 ENTRE FYJ M=16,27,01 | 2026-01-24 | 1/26/2026 12:00:00 AM | 2 | 28 | 11.7 | 42 | MURO | B-19322 VIALE 26_MURO_28.0_2 | 11.8 |  | 3 | 41.786
B-19322 VIALE 26 | 228.6 | 4000 PSI | MUROS T2 P5 EJE 04 ENTRE AYD EJE 02 ENTRE FYJ M=16,27,01 | 2026-01-24 | 1/26/2026 12:00:00 AM | 2 | 28 | 12 | 43 | MURO | B-19322 VIALE 26_MURO_28.0_2 | 11.8 |  | 3 | 42.857
B-19322 VIALE 26 | 228.6 | 4000 PSI | MUROS T2 P5 EJE 04 ENTRE AYD EJE 02 ENTRE FYJ M=16,27,01 | 2026-01-24 | 1/26/2026 12:00:00 AM | 2 | 28 | 11.7 | 42 | MURO | B-19322 VIALE 26_MURO_28.0_2 | 11.8 |  | 3 | 41.786
B-19322 VIALE 26 | 228.6 | 4.000 PSI | MUROS T1 P3 EJES 07 Y 08 ENTRE JyG M=22,23,09,24,02 | 2026-02-07 | 2/9/2026 12:00:00 AM | 2 | 28 | 11.2 | 40 | MURO | B-19322 VIALE 26_MURO_28.0_2 | 11.167 |  | 3 | 40
B-19322 VIALE 26 | 228.6 | 4.000 PSI | MUROS T1 P3 EJES 07 Y 08 ENTRE JyG M=22,23,09,24,02 | 2026-02-07 | 2/9/2026 12:00:00 AM | 2 | 28 | 11.3 | 40 | MURO | B-19322 VIALE 26_MURO_28.0_2 | 11.167 |  | 3 | 40.357
B-19322 VIALE 26 | 228.6 | 4.000 PSI | MUROS T1 P3 EJES 07 Y 08 ENTRE JyG M=22,23,09,24,02 | 2026-02-07 | 2/9/2026 12:00:00 AM | 2 | 28 | 11 | 39 | MURO | B-19322 VIALE 26_MURO_28.0_2 | 11.167 |  | 3 | 39.286
B-19322 VIALE 26 | 203.2 | 4000 PSI | MUROS T1 P4 EJES 10Y11 ENTRE AyJ M=23,25,13,09,02 | 2026-02-14 | 2/16/2026 12:00:00 AM | 2 | 28 | 14.2 | 51 | MURO | B-19322 VIALE 26_MURO_28.0_2 | 13.633 |  | 3 | 50.714
B-19322 VIALE 26 | 203.2 | 4000 PSI | MUROS T1 P4 EJES 10Y11 ENTRE AyJ M=23,25,13,09,02 | 2026-02-14 | 2/16/2026 12:00:00 AM | 2 | 28 | 13.5 | 48 | MURO | B-19322 VIALE 26_MURO_28.0_2 | 13.633 |  | 3 | 48.214
B-19322 VIALE 26 | 203.2 | 4000 PSI | MUROS T1 P4 EJES 10Y11 ENTRE AyJ M=23,25,13,09,02 | 2026-02-14 | 2/16/2026 12:00:00 AM | 2 | 28 | 13.2 | 47 | MURO | B-19322 VIALE 26_MURO_28.0_2 | 13.633 |  | 3 | 47.143
B-19322 VIALE 26 | 177.8 | 3000 PSI | PLACA PISO | 2025-11-19 | 11/21/2025 12:00:00 AM | 2 | 21 | 14.8 | 71 | PLACA | B-19322 VIALE 26_PLACA_21.0_2 | 11.467 |  | 3 | 70.476
B-19322 VIALE 26 | 177.8 | 3000 PSI | PLACA PISO | 2025-11-19 | 11/21/2025 12:00:00 AM | 2 | 21 | 10.1 | 48 | PLACA | B-19322 VIALE 26_PLACA_21.0_2 | 11.467 |  | 3 | 48.095
B-19322 VIALE 26 | 177.8 | 3000 PSI | PLACA PISO | 2025-11-19 | 11/21/2025 12:00:00 AM | 2 | 21 | 9.5 | 45 | PLACA | B-19322 VIALE 26_PLACA_21.0_2 | 11.467 |  | 3 | 45.238
B-19322 VIALE 26 | 165 | 3000 PSI | PLACA PISO 2 EJE 04 AL 06 AYJ | 2025-11-29 | 12/1/2025 12:00:00 AM | 2 | 21 | 5.8 | 28 | PLACA | B-19322 VIALE 26_PLACA_21.0_2 | 5.967 |  | 3 | 27.619
B-19322 VIALE 26 | 165 | 3000 PSI | PLACA PISO 2 EJE 04 AL 06 AYJ | 2025-11-29 | 12/1/2025 12:00:00 AM | 2 | 21 | 7.1 | 34 | PLACA | B-19322 VIALE 26_PLACA_21.0_2 | 5.967 |  | 3 | 33.81
B-19322 VIALE 26 | 165 | 3000 PSI | PLACA PISO 2 EJE 04 AL 06 AYJ | 2025-11-29 | 12/1/2025 12:00:00 AM | 2 | 21 | 5 | 24 | PLACA | B-19322 VIALE 26_PLACA_21.0_2 | 5.967 |  | 3 | 23.81
B-19322 VIALE 26 | 184.15 | 3000 PSI | PLCA T2 PISO 6 EJE 10 AL 12 ENTRE AYJ | 2026-01-24 | 1/26/2026 12:00:00 AM | 2 | 21 | 7.9 | 38 |  |  | 7.6 |  | 3 | 37.619
B-19322 VIALE 26 | 184.15 | 3000 PSI | PLCA T2 PISO 6 EJE 10 AL 12 ENTRE AYJ | 2026-01-24 | 1/26/2026 12:00:00 AM | 2 | 21 | 7.6 | 36 |  |  | 7.6 |  | 3 | 36.19
B-19322 VIALE 26 | 184.15 | 3000 PSI | PLCA T2 PISO 6 EJE 10 AL 12 ENTRE AYJ | 2026-01-24 | 1/26/2026 12:00:00 AM | 2 | 21 | 7.3 | 35 |  |  | 7.6 |  | 3 | 34.762
B-19322 VIALE 26 | 158.75 | 3.000 PSI | PLACA PISO 7 EJE 12 AL 15 ENTRE AyJ | 2026-01-31 | 2/2/2026 12:00:00 AM | 2 | 21 | 9.5 | 45 | PLACA | B-19322 VIALE 26_PLACA_21.0_2 | 9.5 |  | 3 | 45.238
B-19322 VIALE 26 | 158.75 | 3.000 PSI | PLACA PISO 7 EJE 12 AL 15 ENTRE AyJ | 2026-01-31 | 2/2/2026 12:00:00 AM | 2 | 21 | 9.6 | 46 | PLACA | B-19322 VIALE 26_PLACA_21.0_2 | 9.5 |  | 3 | 45.714
B-19322 VIALE 26 | 158.75 | 3.000 PSI | PLACA PISO 7 EJE 12 AL 15 ENTRE AyJ | 2026-01-31 | 2/2/2026 12:00:00 AM | 2 | 21 | 9.4 | 45 | PLACA | B-19322 VIALE 26_PLACA_21.0_2 | 9.5 |  | 3 | 44.762
B-19322 VIALE 26 | 165.1 | 3.000 PSI | PLACA PISO 2 EJE 05 AL 07 ENTRE A y D | 2026-01-31 | 2/2/2026 12:00:00 AM | 2 | 21 | 9.1 | 43 | PLACA | B-19322 VIALE 26_PLACA_21.0_2 | 9.333 |  | 3 | 43.333
B-19322 VIALE 26 | 165.1 | 3.000 PSI | PLACA PISO 2 EJE 05 AL 07 ENTRE A y D | 2026-01-31 | 2/2/2026 12:00:00 AM | 2 | 21 | 9.4 | 44 | PLACA | B-19322 VIALE 26_PLACA_21.0_2 | 9.333 |  | 3 | 44.762
B-19322 VIALE 26 | 165.1 | 3.000 PSI | PLACA PISO 2 EJE 05 AL 07 ENTRE A y D | 2026-01-31 | 2/2/2026 12:00:00 AM | 2 | 21 | 9.5 | 45 | PLACA | B-19322 VIALE 26_PLACA_21.0_2 | 9.333 |  | 3 | 45.238
B-19322 VIALE 26 | 158.75 | 3000 PSI | PLACA PISO 7 EJE 04 AL 06 ENTRE AYJ | 2026-02-05 | 2/7/2026 12:00:00 AM | 2 | 21 | 13.3 | 63 | PLACA | B-19322 VIALE 26_PLACA_21.0_2 | 13.033 |  | 3 | 63.333
B-19322 VIALE 26 | 158.75 | 3000 PSI | PLACA PISO 7 EJE 04 AL 06 ENTRE AYJ | 2026-02-05 | 2/7/2026 12:00:00 AM | 2 | 21 | 13 | 62 | PLACA | B-19322 VIALE 26_PLACA_21.0_2 | 13.033 |  | 3 | 61.905
B-19322 VIALE 26 | 158.75 | 3000 PSI | PLACA PISO 7 EJE 04 AL 06 ENTRE AYJ | 2026-02-05 | 2/7/2026 12:00:00 AM | 2 | 21 | 12.8 | 61 | PLACA | B-19322 VIALE 26_PLACA_21.0_2 | 13.033 |  | 3 | 60.952
B-19322 VIALE 26 | 215.9 | 3000 PSI | MUROS PISO 7 EJE 13 ENTRE AYG M=32,09,29 | 2026-02-05 | 2/7/2026 12:00:00 AM | 2 | 21 | 13 | 62 | MURO | B-19322 VIALE 26_MURO_21.0_2 | 12.133 |  | 3 | 61.905
B-19322 VIALE 26 | 215.9 | 3000 PSI | MUROS PISO 7 EJE 13 ENTRE AYG M=32,09,29 | 2026-02-05 | 2/7/2026 12:00:00 AM | 2 | 21 | 12.3 | 58 | MURO | B-19322 VIALE 26_MURO_21.0_2 | 12.133 |  | 3 | 58.571
B-19322 VIALE 26 | 215.9 | 3000 PSI | MUROS PISO 7 EJE 13 ENTRE AYG M=32,09,29 | 2026-02-05 | 2/7/2026 12:00:00 AM | 2 | 21 | 11.1 | 53 | MURO | B-19322 VIALE 26_MURO_21.0_2 | 12.133 |  | 3 | 52.857
B-19322 VIALE 26 | 209.55 | 3.000 PSI | MUROS T2 PISO 7 EJE 15 AL 12 ENTRE AyD M=38,39,40,41 | 2026-02-07 | 2/9/2026 12:00:00 AM | 2 | 21 | 12 | 57 | MURO | B-19322 VIALE 26_MURO_21.0_2 | 12.6 |  | 3 | 57.143
B-19322 VIALE 26 | 209.55 | 3.000 PSI | MUROS T2 PISO 7 EJE 15 AL 12 ENTRE AyD M=38,39,40,41 | 2026-02-07 | 2/9/2026 12:00:00 AM | 2 | 21 | 12.9 | 61 | MURO | B-19322 VIALE 26_MURO_21.0_2 | 12.6 |  | 3 | 61.429
B-19322 VIALE 26 | 209.55 | 3.000 PSI | MUROS T2 PISO 7 EJE 15 AL 12 ENTRE AyD M=38,39,40,41 | 2026-02-07 | 2/9/2026 12:00:00 AM | 2 | 21 | 12.9 | 61 | MURO | B-19322 VIALE 26_MURO_21.0_2 | 12.6 |  | 3 | 61.429
B-19322 VIALE 26 | 158.75 | 3.000 PSI | PLACA T1 P2 EJES 01,03 ENTRE AyF EJES 01 Y 04 ENTRE JyF | 2026-02-07 | 2/9/2026 12:00:00 AM | 2 | 21 | 10 | 48 | PLACA | B-19322 VIALE 26_PLACA_21.0_2 | 9.733 |  | 3 | 47.619
B-19322 VIALE 26 | 158.75 | 3.000 PSI | PLACA T1 P2 EJES 01,03 ENTRE AyF EJES 01 Y 04 ENTRE JyF | 2026-02-07 | 2/9/2026 12:00:00 AM | 2 | 21 | 9.7 | 46 | PLACA | B-19322 VIALE 26_PLACA_21.0_2 | 9.733 |  | 3 | 46.19
B-19322 VIALE 26 | 158.75 | 3.000 PSI | PLACA T1 P2 EJES 01,03 ENTRE AyF EJES 01 Y 04 ENTRE JyF | 2026-02-07 | 2/9/2026 12:00:00 AM | 2 | 21 | 9.5 | 45 | PLACA | B-19322 VIALE 26_PLACA_21.0_2 | 9.733 |  | 3 | 45.238
B-19322 VIALE 26 | 165.1 | 3000 PSI | PLACA T1 P4 EJES 04 Y 06 ENTRE AyJ | 2026-02-14 | 2/16/2026 12:00:00 AM | 2 | 21 | 8.1 | 39 | PLACA | B-19322 VIALE 26_PLACA_21.0_2 | 8.1 |  | 3 | 38.571
B-19322 VIALE 26 | 165.1 | 3000 PSI | PLACA T1 P4 EJES 04 Y 06 ENTRE AyJ | 2026-02-14 | 2/16/2026 12:00:00 AM | 2 | 21 | 7.6 | 36 | PLACA | B-19322 VIALE 26_PLACA_21.0_2 | 8.1 |  | 3 | 36.19
B-19322 VIALE 26 | 165.1 | 3000 PSI | PLACA T1 P4 EJES 04 Y 06 ENTRE AyJ | 2026-02-14 | 2/16/2026 12:00:00 AM | 2 | 21 | 8.6 | 41 | PLACA | B-19322 VIALE 26_PLACA_21.0_2 | 8.1 |  | 3 | 40.952
B-19322 VIALE 26 | 152.4 | 3000 PSI | ESCALERA T2 TRAMA DEL 5 AL 6 | 2026-02-14 | 2/16/2026 12:00:00 AM | 2 | 21 | 9.8 | 47 |  |  | 9.867 |  | 3 | 46.667
B-19322 VIALE 26 | 152.4 | 3000 PSI | ESCALERA T2 TRAMA DEL 5 AL 6 | 2026-02-14 | 2/16/2026 12:00:00 AM | 2 | 21 | 10.1 | 48 |  |  | 9.867 |  | 3 | 48.095
B-19322 VIALE 26 | 152.4 | 3000 PSI | ESCALERA T2 TRAMA DEL 5 AL 6 | 2026-02-14 | 2/16/2026 12:00:00 AM | 2 | 21 | 9.7 | 46 |  |  | 9.867 |  | 3 | 46.19
B-19322 VIALE 26 | 165.1 | 3000 PSI | PLACA T2 P8 EJE 03 AL 05 ENTRE AyJ | 2026-02-14 | 2/16/2026 12:00:00 AM | 2 | 21 | 9.3 | 44 | PLACA | B-19322 VIALE 26_PLACA_21.0_2 | 8.667 |  | 3 | 44.286
B-19322 VIALE 26 | 165.1 | 3000 PSI | PLACA T2 P8 EJE 03 AL 05 ENTRE AyJ | 2026-02-14 | 2/16/2026 12:00:00 AM | 2 | 21 | 8.7 | 42 | PLACA | B-19322 VIALE 26_PLACA_21.0_2 | 8.667 |  | 3 | 41.429
B-19322 VIALE 26 | 165.1 | 3000 PSI | PLACA T2 P8 EJE 03 AL 05 ENTRE AyJ | 2026-02-14 | 2/16/2026 12:00:00 AM | 2 | 21 | 8 | 38 | PLACA | B-19322 VIALE 26_PLACA_21.0_2 | 8.667 |  | 3 | 38.095
B-19322 VIALE 26 | 152.4 | 3000 PSI | PLACA T2 P10 EJE 11 AL 15 ENTRE A-J | 2026-02-28 | 3/2/2026 12:00:00 AM | 2 | 21 | 7.6 | 36 | PLACA | B-19322 VIALE 26_PLACA_21.0_2 | 7.767 |  | 3 | 36.19
B-19322 VIALE 26 | 152.4 | 3000 PSI | PLACA T2 P10 EJE 11 AL 15 ENTRE A-J | 2026-02-28 | 3/2/2026 12:00:00 AM | 2 | 21 | 8.3 | 39 | PLACA | B-19322 VIALE 26_PLACA_21.0_2 | 7.767 |  | 3 | 39.524
B-19322 VIALE 26 | 152.4 | 3000 PSI | PLACA T2 P10 EJE 11 AL 15 ENTRE A-J | 2026-02-28 | 3/2/2026 12:00:00 AM | 2 | 21 | 7.4 | 35 | PLACA | B-19322 VIALE 26_PLACA_21.0_2 | 7.767 |  | 3 | 35.238
B-19322 VIALE 26 | 228.6 | 3000 PSI | MUROS T2 P9 EJE 4-5 ENTRE AyJ M= 8,30,27 | 2026-02-28 | 3/2/2026 12:00:00 AM | 2 | 21 | 9.9 | 47 | MURO | B-19322 VIALE 26_MURO_21.0_2 | 9.833 |  | 3 | 47.143
B-19322 VIALE 26 | 228.6 | 3000 PSI | MUROS T2 P9 EJE 4-5 ENTRE AyJ M= 8,30,27 | 2026-02-28 | 3/2/2026 12:00:00 AM | 2 | 21 | 9.4 | 45 | MURO | B-19322 VIALE 26_MURO_21.0_2 | 9.833 |  | 3 | 44.762
B-19322 VIALE 26 | 228.6 | 3000 PSI | MUROS T2 P9 EJE 4-5 ENTRE AyJ M= 8,30,27 | 2026-02-28 | 3/2/2026 12:00:00 AM | 2 | 21 | 10.2 | 48 | MURO | B-19322 VIALE 26_MURO_21.0_2 | 9.833 |  | 3 | 48.571
B-19322 VIALE 26 | 152.4 | 3000 PSI | PLACA T1 P6 EJES 6Y8 ENTRE AyJ | 2026-02-28 | 3/2/2026 12:00:00 AM | 2 | 21 | 6.7 | 32 | PLACA | B-19322 VIALE 26_PLACA_21.0_2 | 6.767 |  | 3 | 31.905
B-19322 VIALE 26 | 152.4 | 3000 PSI | PLACA T1 P6 EJES 6Y8 ENTRE AyJ | 2026-02-28 | 3/2/2026 12:00:00 AM | 2 | 21 | 6.7 | 32 | PLACA | B-19322 VIALE 26_PLACA_21.0_2 | 6.767 |  | 3 | 31.905
B-19322 VIALE 26 | 152.4 | 3000 PSI | PLACA T1 P6 EJES 6Y8 ENTRE AyJ | 2026-02-28 | 3/2/2026 12:00:00 AM | 2 | 21 | 6.9 | 33 | PLACA | B-19322 VIALE 26_PLACA_21.0_2 | 6.767 |  | 3 | 32.857
B-19322 VIALE 26 | 152.4 | 3000 PSI | PLACA T1 PISO 7 EJES 8-10 ENTRE AyJ | 2026-03-07 | 3/9/2026 12:00:00 AM | 2 | 21 | 15.3 | 73 | PLACA | B-19322 VIALE 26_PLACA_21.0_2 | 14.567 |  | 3 | 72.857
B-19322 VIALE 26 | 152.4 | 3000 PSI | PLACA T1 PISO 7 EJES 8-10 ENTRE AyJ | 2026-03-07 | 3/9/2026 12:00:00 AM | 2 | 21 | 14.6 | 70 | PLACA | B-19322 VIALE 26_PLACA_21.0_2 | 14.567 |  | 3 | 69.524
B-19322 VIALE 26 | 152.4 | 3000 PSI | PLACA T1 PISO 7 EJES 8-10 ENTRE AyJ | 2026-03-07 | 3/9/2026 12:00:00 AM | 2 | 21 | 13.8 | 66 | PLACA | B-19322 VIALE 26_PLACA_21.0_2 | 14.567 |  | 3 | 65.714
B-19322 VIALE 26 | 203.2 | 3000 PSI | MUROS T2 P10 EJES 4-5 ENTRE A Y J M=2,31,14 | 2026-03-07 | 3/9/2026 12:00:00 AM | 2 | 21 | 12 | 57 | MURO | B-19322 VIALE 26_MURO_21.0_2 | 13.167 |  | 3 | 57.143
B-19322 VIALE 26 | 203.2 | 3000 PSI | MUROS T2 P10 EJES 4-5 ENTRE A Y J M=2,31,14 | 2026-03-07 | 3/9/2026 12:00:00 AM | 2 | 21 | 14.2 | 68 | MURO | B-19322 VIALE 26_MURO_21.0_2 | 13.167 |  | 3 | 67.619
B-19322 VIALE 26 | 203.2 | 3000 PSI | MUROS T2 P10 EJES 4-5 ENTRE A Y J M=2,31,14 | 2026-03-07 | 3/9/2026 12:00:00 AM | 2 | 21 | 13.3 | 63 | MURO | B-19322 VIALE 26_MURO_21.0_2 | 13.167 |  | 3 | 63.333
B-19322 VIALE 26 | 139.7 | 3000 PSI | PLACA T1 P8 EJES 12 AL 15 ENTRE AyJ | 2026-03-14 | 3/16/2026 12:00:00 AM | 2 | 21 | 11.7 | 56 | PLACA | B-19322 VIALE 26_PLACA_21.0_2 | 11.967 |  | 3 | 55.714
B-19322 VIALE 26 | 139.7 | 3000 PSI | PLACA T1 P8 EJES 12 AL 15 ENTRE AyJ | 2026-03-14 | 3/16/2026 12:00:00 AM | 2 | 21 | 12.2 | 58 | PLACA | B-19322 VIALE 26_PLACA_21.0_2 | 11.967 |  | 3 | 58.095
B-19322 VIALE 26 | 139.7 | 3000 PSI | PLACA T1 P8 EJES 12 AL 15 ENTRE AyJ | 2026-03-14 | 3/16/2026 12:00:00 AM | 2 | 21 | 12 | 57 | PLACA | B-19322 VIALE 26_PLACA_21.0_2 | 11.967 |  | 3 | 57.143
B-19322 VIALE 26 | 203.2 | 3000 PSI | MUROS T2 P11 EJE 9 AL 10 | 2026-03-14 | 3/16/2026 12:00:00 AM | 2 | 21 | 11.3 | 54 | MURO | B-19322 VIALE 26_MURO_21.0_2 | 10.7 |  | 3 | 53.81
B-19322 VIALE 26 | 203.2 | 3000 PSI | MUROS T2 P11 EJE 9 AL 10 | 2026-03-14 | 3/16/2026 12:00:00 AM | 2 | 21 | 10.4 | 50 | MURO | B-19322 VIALE 26_MURO_21.0_2 | 10.7 |  | 3 | 49.524
B-19322 VIALE 26 | 203.2 | 3000 PSI | MUROS T2 P11 EJE 9 AL 10 | 2026-03-14 | 3/16/2026 12:00:00 AM | 2 | 21 | 10.4 | 50 | MURO | B-19322 VIALE 26_MURO_21.0_2 | 10.7 |  | 3 | 49.524
B-19322 VIALE 26 | 228.6 | 3000 PSI | MUROS T1 P7 EJES 6-7 ENTRE JyG M=2,9,22,13,24,5 | 2026-03-14 | 3/16/2026 12:00:00 AM | 2 | 21 | 10 | 48 | MURO | B-19322 VIALE 26_MURO_21.0_2 | 9.8 |  | 3 | 47.619
B-19322 VIALE 26 | 228.6 | 3000 PSI | MUROS T1 P7 EJES 6-7 ENTRE JyG M=2,9,22,13,24,5 | 2026-03-14 | 3/16/2026 12:00:00 AM | 2 | 21 | 9.8 | 47 | MURO | B-19322 VIALE 26_MURO_21.0_2 | 9.8 |  | 3 | 46.667
B-19322 VIALE 26 | 228.6 | 3000 PSI | MUROS T1 P7 EJES 6-7 ENTRE JyG M=2,9,22,13,24,5 | 2026-03-14 | 3/16/2026 12:00:00 AM | 2 | 21 | 9.6 | 46 | MURO | B-19322 VIALE 26_MURO_21.0_2 | 9.8 |  | 3 | 45.714
B-19322 VIALE 26 | 177.8 | 3000 PSI | PLACA T2 PISO 13 EJE 7 AL 10 ENTRE AYJ | 2026-03-28 | 4/30/2026 12:00:00 AM | 2 | 21 | 9.5 | 45 | PLACA | B-19322 VIALE 26_PLACA_21.0_2 | 9.5 |  | 1 | 45.238
B-19322 VIALE 26 | 1 | concreto 3000 psi | Muros P11 T1 (EJES 01-02 ENTRE A-J) M=14,15,12,16,11 | 2026-05-07 | 5/9/2026 12:00:00 AM | 2 | 21 | 15.1 | 72 | MURO | B-19322 VIALE 26_MURO_21.0_2 | 15 |  | 3 | 71.905
B-19322 VIALE 26 | 1 | concreto 3000 psi | Muros P11 T1 (EJES 01-02 ENTRE A-J) M=14,15,12,16,11 | 2026-05-07 | 5/9/2026 12:00:00 AM | 2 | 21 | 15.4 | 73 | MURO | B-19322 VIALE 26_MURO_21.0_2 | 15 |  | 3 | 73.333
B-19322 VIALE 26 | 1 | concreto 3000 psi | Muros P11 T1 (EJES 01-02 ENTRE A-J) M=14,15,12,16,11 | 2026-05-07 | 5/9/2026 12:00:00 AM | 2 | 21 | 14.5 | 69 | MURO | B-19322 VIALE 26_MURO_21.0_2 | 15 |  | 3 | 69.048
B-19322 VIALE 26 | 1 | concreto 3000 psi | Placa P12 T1 (ejes 06-08 entre A-J) | 2026-05-07 | 5/9/2026 12:00:00 AM | 2 | 21 | 15.3 | 73 | PLACA | B-19322 VIALE 26_PLACA_21.0_2 | 15.733 |  | 3 | 72.857
B-19322 VIALE 26 | 1 | concreto 3000 psi | Placa P12 T1 (ejes 06-08 entre A-J) | 2026-05-07 | 5/9/2026 12:00:00 AM | 2 | 21 | 16.2 | 77 | PLACA | B-19322 VIALE 26_PLACA_21.0_2 | 15.733 |  | 3 | 77.143
B-19322 VIALE 26 | 1 | concreto 3000 psi | Placa P12 T1 (ejes 06-08 entre A-J) | 2026-05-07 | 5/9/2026 12:00:00 AM | 2 | 21 | 15.7 | 75 | PLACA | B-19322 VIALE 26_PLACA_21.0_2 | 15.733 |  | 3 | 74.762
B-19322 VIALE 26 | 228.6 | 4000 PSI | MURO 19,22,24,07 DEL EJE 01 CON B | 2025-11-10 | 11/11/2025 12:00:00 AM | 1 | 28 | 9.2 | 33 | MURO | B-19322 VIALE 26_MURO_28.0_1 | 7.4 |  | 3 | 32.857
B-19322 VIALE 26 | 228.6 | 4000 PSI | MURO 19,22,24,07 DEL EJE 01 CON B | 2025-11-10 | 11/11/2025 12:00:00 AM | 1 | 28 | 8.4 | 30 | MURO | B-19322 VIALE 26_MURO_28.0_1 | 7.4 |  | 3 | 30
B-19322 VIALE 26 | 228.6 | 4000 PSI | MURO 19,22,24,07 DEL EJE 01 CON B | 2025-11-10 | 11/11/2025 12:00:00 AM | 1 | 28 | 4.6 | 16 | MURO | B-19322 VIALE 26_MURO_28.0_1 | 7.4 |  | 3 | 16.429
B-19322 VIALE 26 | 234.95 | 4000 PSI | MUROS 14,31,02 EJE 04 ENTRE J Y F | 2025-11-10 | 11/11/2025 12:00:00 AM | 1 | 28 | 8.4 | 30 | MURO | B-19322 VIALE 26_MURO_28.0_1 | 8.333 |  | 3 | 30
B-19322 VIALE 26 | 234.95 | 4000 PSI | MUROS 14,31,02 EJE 04 ENTRE J Y F | 2025-11-10 | 11/11/2025 12:00:00 AM | 1 | 28 | 8 | 28 | MURO | B-19322 VIALE 26_MURO_28.0_1 | 8.333 |  | 3 | 28.571
B-19322 VIALE 26 | 234.95 | 4000 PSI | MUROS 14,31,02 EJE 04 ENTRE J Y F | 2025-11-10 | 11/11/2025 12:00:00 AM | 1 | 28 | 8.6 | 31 | MURO | B-19322 VIALE 26_MURO_28.0_1 | 8.333 |  | 3 | 30.714
B-19322 VIALE 26 | 241.3 | 4000 PSI | TORRE 2 MUROS 32,29,10 DEL EJE 13 | 2025-11-11 | 11/12/2025 12:00:00 AM | 1 | 28 | 0.9 | 3 | MURO | B-19322 VIALE 26_MURO_28.0_1 | 2.133 |  | 3 | 3.214
B-19322 VIALE 26 | 241.3 | 4000 PSI | TORRE 2 MUROS 32,29,10 DEL EJE 13 | 2025-11-11 | 11/12/2025 12:00:00 AM | 1 | 28 | 4.6 | 17 | MURO | B-19322 VIALE 26_MURO_28.0_1 | 2.133 |  | 3 | 16.429
B-19322 VIALE 26 | 241.3 | 4000 PSI | TORRE 2 MUROS 32,29,10 DEL EJE 13 | 2025-11-11 | 11/12/2025 12:00:00 AM | 1 | 28 | 0.9 | 3 | MURO | B-19322 VIALE 26_MURO_28.0_1 | 2.133 |  | 3 | 3.214
B-19322 VIALE 26 | 234.95 | 4000 PSI | MUROS T2PISO 1 32, 09, 29 EJE 11 | 2025-11-13 | 11/14/2025 12:00:00 AM | 1 | 28 | 3.5 | 12 | MURO | B-19322 VIALE 26_MURO_28.0_1 | 3.633 |  | 3 | 12.5
B-19322 VIALE 26 | 234.95 | 4000 PSI | MUROS T2PISO 1 32, 09, 29 EJE 11 | 2025-11-13 | 11/14/2025 12:00:00 AM | 1 | 28 | 3.8 | 14 | MURO | B-19322 VIALE 26_MURO_28.0_1 | 3.633 |  | 3 | 13.571
B-19322 VIALE 26 | 234.95 | 4000 PSI | MUROS T2PISO 1 32, 09, 29 EJE 11 | 2025-11-13 | 11/14/2025 12:00:00 AM | 1 | 28 | 3.6 | 13 | MURO | B-19322 VIALE 26_MURO_28.0_1 | 3.633 |  | 3 | 12.857
B-19322 VIALE 26 | 222.25 | 4000 PSI | MUROS T2 PISO 1 02, 31, 14 EJE 12 | 2025-11-13 | 11/14/2025 12:00:00 AM | 1 | 28 | 2.2 | 8 | MURO | B-19322 VIALE 26_MURO_28.0_1 | 2.167 |  | 3 | 7.857
B-19322 VIALE 26 | 222.25 | 4000 PSI | MUROS T2 PISO 1 02, 31, 14 EJE 12 | 2025-11-13 | 11/14/2025 12:00:00 AM | 1 | 28 | 2.1 | 8 | MURO | B-19322 VIALE 26_MURO_28.0_1 | 2.167 |  | 3 | 7.5
B-19322 VIALE 26 | 222.25 | 4000 PSI | MUROS T2 PISO 1 02, 31, 14 EJE 12 | 2025-11-13 | 11/14/2025 12:00:00 AM | 1 | 28 | 2.2 | 8 | MURO | B-19322 VIALE 26_MURO_28.0_1 | 2.167 |  | 3 | 7.857
B-19322 VIALE 26 | 228.6 | 4000 PSI | PISO 1 MUROS 32,09, 29 EJE 09 | 2025-11-18 | 11/19/2025 12:00:00 AM | 1 | 28 | 18.2 | 65 | MURO | B-19322 VIALE 26_MURO_28.0_1 | 16.733 |  | 3 | 65
B-19322 VIALE 26 | 228.6 | 4000 PSI | PISO 1 MUROS 32,09, 29 EJE 09 | 2025-11-18 | 11/19/2025 12:00:00 AM | 1 | 28 | 13.8 | 49 | MURO | B-19322 VIALE 26_MURO_28.0_1 | 16.733 |  | 3 | 49.286
B-19322 VIALE 26 | 228.6 | 4000 PSI | PISO 1 MUROS 32,09, 29 EJE 09 | 2025-11-18 | 11/19/2025 12:00:00 AM | 1 | 28 | 18.2 | 65 | MURO | B-19322 VIALE 26_MURO_28.0_1 | 16.733 |  | 3 | 65
B-19322 VIALE 26 | 241.3 | 4000 PSI | MUROS PISO 1 32,09,29 EJE 07 ENTRE A Y J | 2025-11-19 | 11/20/2025 12:00:00 AM | 1 | 28 | 5.4 | 19 | MURO | B-19322 VIALE 26_MURO_28.0_1 | 5.5 |  | 3 | 19.286
B-19322 VIALE 26 | 241.3 | 4000 PSI | MUROS PISO 1 32,09,29 EJE 07 ENTRE A Y J | 2025-11-19 | 11/20/2025 12:00:00 AM | 1 | 28 | 5.4 | 19 | MURO | B-19322 VIALE 26_MURO_28.0_1 | 5.5 |  | 3 | 19.286
B-19322 VIALE 26 | 241.3 | 4000 PSI | MUROS PISO 1 32,09,29 EJE 07 ENTRE A Y J | 2025-11-19 | 11/20/2025 12:00:00 AM | 1 | 28 | 5.7 | 20 | MURO | B-19322 VIALE 26_MURO_28.0_1 | 5.5 |  | 3 | 20.357
B-19322 VIALE 26 | 241.3 | 4000 PSI | PISO 1 MUROS 14, 31, 02 EJE 06 | 2025-11-18 | 11/19/2025 12:00:00 AM | 1 | 28 | 15.2 | 54 | MURO | B-19322 VIALE 26_MURO_28.0_1 | 15.267 |  | 3 | 54.286
B-19322 VIALE 26 | 241.3 | 4000 PSI | PISO 1 MUROS 14, 31, 02 EJE 06 | 2025-11-18 | 11/19/2025 12:00:00 AM | 1 | 28 | 14.9 | 53 | MURO | B-19322 VIALE 26_MURO_28.0_1 | 15.267 |  | 3 | 53.214
B-19322 VIALE 26 | 241.3 | 4000 PSI | PISO 1 MUROS 14, 31, 02 EJE 06 | 2025-11-18 | 11/19/2025 12:00:00 AM | 1 | 28 | 15.7 | 56 | MURO | B-19322 VIALE 26_MURO_28.0_1 | 15.267 |  | 3 | 56.071
B-19322 VIALE 26 | 228.6 | 4000 PSI | MUROS PISO 1 T2 EJE 06 M 31, 02, 14 ENTRE A y D | 2025-11-21 | 11/22/2025 12:00:00 AM | 1 | 28 | 11.3 | 40 | MURO | B-19322 VIALE 26_MURO_28.0_1 | 11.367 |  | 3 | 40.357
B-19322 VIALE 26 | 228.6 | 4000 PSI | MUROS PISO 1 T2 EJE 06 M 31, 02, 14 ENTRE A y D | 2025-11-21 | 11/22/2025 12:00:00 AM | 1 | 28 | 11.5 | 41 | MURO | B-19322 VIALE 26_MURO_28.0_1 | 11.367 |  | 3 | 41.071
B-19322 VIALE 26 | 228.6 | 4000 PSI | MUROS PISO 1 T2 EJE 06 M 31, 02, 14 ENTRE A y D | 2025-11-21 | 11/22/2025 12:00:00 AM | 1 | 28 | 11.3 | 40 | MURO | B-19322 VIALE 26_MURO_28.0_1 | 11.367 |  | 3 | 40.357
B-19322 VIALE 26 | 228.6 | 4000 PSI | MURO PISO 2 EJE 15 ENTRE J y D M-16-27-01 | 2025-11-27 | 11/28/2025 12:00:00 AM | 1 | 28 | 5.9 | 21 | MURO | B-19322 VIALE 26_MURO_28.0_1 | 5 |  | 3 | 21.071
B-19322 VIALE 26 | 228.6 | 4000 PSI | MURO PISO 2 EJE 15 ENTRE J y D M-16-27-01 | 2025-11-27 | 11/28/2025 12:00:00 AM | 1 | 28 | 4.3 | 15 | MURO | B-19322 VIALE 26_MURO_28.0_1 | 5 |  | 3 | 15.357
B-19322 VIALE 26 | 228.6 | 4000 PSI | MURO PISO 2 EJE 15 ENTRE J y D M-16-27-01 | 2025-11-27 | 11/28/2025 12:00:00 AM | 1 | 28 | 4.8 | 17 | MURO | B-19322 VIALE 26_MURO_28.0_1 | 5 |  | 3 | 17.143
B-19322 VIALE 26 | 209.6 | 4000 PSI | MURO PISO 2 EJE 12 ENTRE A y D M-14-31-02 | 2025-11-27 | 11/28/2025 12:00:00 AM | 1 | 28 | 1.8 | 6 | MURO | B-19322 VIALE 26_MURO_28.0_1 | 2.3 |  | 3 | 6.429
B-19322 VIALE 26 | 209.6 | 4000 PSI | MURO PISO 2 EJE 12 ENTRE A y D M-14-31-02 | 2025-11-27 | 11/28/2025 12:00:00 AM | 1 | 28 | 2.5 | 9 | MURO | B-19322 VIALE 26_MURO_28.0_1 | 2.3 |  | 3 | 8.929
B-19322 VIALE 26 | 209.6 | 4000 PSI | MURO PISO 2 EJE 12 ENTRE A y D M-14-31-02 | 2025-11-27 | 11/28/2025 12:00:00 AM | 1 | 28 | 2.6 | 9 | MURO | B-19322 VIALE 26_MURO_28.0_1 | 2.3 |  | 3 | 9.286
B-19322 VIALE 26 | 228.6 | 4000 PSI | MUROS PISO 2 EJE 11 ENTRE AYJ M=32.09.29 | 2025-11-28 | 11/29/2025 12:00:00 AM | 1 | 28 | 1.5 | 5 | MURO | B-19322 VIALE 26_MURO_28.0_1 | 1.333 |  | 3 | 5.357
B-19322 VIALE 26 | 228.6 | 4000 PSI | MUROS PISO 2 EJE 11 ENTRE AYJ M=32.09.29 | 2025-11-28 | 11/29/2025 12:00:00 AM | 1 | 28 | 1.2 | 4 | MURO | B-19322 VIALE 26_MURO_28.0_1 | 1.333 |  | 3 | 4.286
B-19322 VIALE 26 | 228.6 | 4000 PSI | MUROS PISO 2 EJE 11 ENTRE AYJ M=32.09.29 | 2025-11-28 | 11/29/2025 12:00:00 AM | 1 | 28 | 1.3 | 5 | MURO | B-19322 VIALE 26_MURO_28.0_1 | 1.333 |  | 3 | 4.643
B-19322 VIALE 26 | 209.55 | 4000 PSI | MUROS PISO 2 EJE 06 y 07 ENTRE A y J M=31-32-14-09-29 | 2025-12-01 | 12/2/2025 12:00:00 AM | 1 | 28 | 2.7 | 10 | MURO | B-19322 VIALE 26_MURO_28.0_1 | 2.667 |  | 3 | 9.643
B-19322 VIALE 26 | 209.55 | 4000 PSI | MUROS PISO 2 EJE 06 y 07 ENTRE A y J M=31-32-14-09-29 | 2025-12-01 | 12/2/2025 12:00:00 AM | 1 | 28 | 2.7 | 10 | MURO | B-19322 VIALE 26_MURO_28.0_1 | 2.667 |  | 3 | 9.643
B-19322 VIALE 26 | 209.55 | 4000 PSI | MUROS PISO 2 EJE 06 y 07 ENTRE A y J M=31-32-14-09-29 | 2025-12-01 | 12/2/2025 12:00:00 AM | 1 | 28 | 2.6 | 9 | MURO | B-19322 VIALE 26_MURO_28.0_1 | 2.667 |  | 3 | 9.286
B-19322 VIALE 26 | 203.2 | 4000 PSI | MUROS PISO 2 EJE 06 y 07 ENTRE A y J M-31-14-02 | 2025-12-02 | 12/3/2025 12:00:00 AM | 1 | 28 | 1.3 | 5 | MURO | B-19322 VIALE 26_MURO_28.0_1 | 1.7 |  | 3 | 4.643
B-19322 VIALE 26 | 203.2 | 4000 PSI | MUROS PISO 2 EJE 06 y 07 ENTRE A y J M-31-14-02 | 2025-12-02 | 12/3/2025 12:00:00 AM | 1 | 28 | 1.6 | 6 | MURO | B-19322 VIALE 26_MURO_28.0_1 | 1.7 |  | 3 | 5.714
B-19322 VIALE 26 | 203.2 | 4000 PSI | MUROS PISO 2 EJE 06 y 07 ENTRE A y J M-31-14-02 | 2025-12-02 | 12/3/2025 12:00:00 AM | 1 | 28 | 2.2 | 8 | MURO | B-19322 VIALE 26_MURO_28.0_1 | 1.7 |  | 3 | 7.857
B-19322 VIALE 26 | 241.3 | 4000 PSI | MUROS PISO 2 EJE 04 y 05 ENTRE A y J M= 32-29-09 | 2025-12-03 | 12/4/2025 12:00:00 AM | 1 | 28 | 7.6 | 27 | MURO | B-19322 VIALE 26_MURO_28.0_1 | 7.633 |  | 3 | 27.143
B-19322 VIALE 26 | 241.3 | 4000 PSI | MUROS PISO 2 EJE 04 y 05 ENTRE A y J M= 32-29-09 | 2025-12-03 | 12/4/2025 12:00:00 AM | 1 | 28 | 7.3 | 26 | MURO | B-19322 VIALE 26_MURO_28.0_1 | 7.633 |  | 3 | 26.071
B-19322 VIALE 26 | 241.3 | 4000 PSI | MUROS PISO 2 EJE 04 y 05 ENTRE A y J M= 32-29-09 | 2025-12-03 | 12/4/2025 12:00:00 AM | 1 | 28 | 8 | 28 | MURO | B-19322 VIALE 26_MURO_28.0_1 | 7.633 |  | 3 | 28.571
B-19322 VIALE 26 | 215.9 | 4000 PSI | MUROS PISO 2 EJE 01 AL 03 ENTRE A y J M= 21-01-20-05-22 | 2025-12-05 | 12/6/2025 12:00:00 AM | 1 | 28 | 1.5 | 5 | MURO | B-19322 VIALE 26_MURO_28.0_1 | 1.767 |  | 3 | 5.357
B-19322 VIALE 26 | 215.9 | 4000 PSI | MUROS PISO 2 EJE 01 AL 03 ENTRE A y J M= 21-01-20-05-22 | 2025-12-05 | 12/6/2025 12:00:00 AM | 1 | 28 | 2.5 | 9 | MURO | B-19322 VIALE 26_MURO_28.0_1 | 1.767 |  | 3 | 8.929
B-19322 VIALE 26 | 215.9 | 4000 PSI | MUROS PISO 2 EJE 01 AL 03 ENTRE A y J M= 21-01-20-05-22 | 2025-12-05 | 12/6/2025 12:00:00 AM | 1 | 28 | 1.3 | 5 | MURO | B-19322 VIALE 26_MURO_28.0_1 | 1.767 |  | 3 | 4.643
B-19322 VIALE 26 | 190.5 | 4000 PSI | MUROS PISO 1 EJE 15 Y 14 ENTERE J y H M=32,31-27-28-29-30 | 2025-12-09 | 12/10/2025 12:00:00 AM | 1 | 28 | 4 | 14 | MURO | B-19322 VIALE 26_MURO_28.0_1 | 3.333 |  | 3 | 14.286
B-19322 VIALE 26 | 190.5 | 4000 PSI | MUROS PISO 1 EJE 15 Y 14 ENTERE J y H M=32,31-27-28-29-30 | 2025-12-09 | 12/10/2025 12:00:00 AM | 1 | 28 | 3.4 | 12 | MURO | B-19322 VIALE 26_MURO_28.0_1 | 3.333 |  | 3 | 12.143
B-19322 VIALE 26 | 190.5 | 4000 PSI | MUROS PISO 1 EJE 15 Y 14 ENTERE J y H M=32,31-27-28-29-30 | 2025-12-09 | 12/10/2025 12:00:00 AM | 1 | 28 | 2.6 | 9 | MURO | B-19322 VIALE 26_MURO_28.0_1 | 3.333 |  | 3 | 9.286
B-19322 VIALE 26 | 152.4 | 4000 PSI | MUROS PISO 1 EJE 12 ENTERE A y D M=13,25,02 | 2025-12-09 | 12/10/2025 12:00:00 AM | 1 | 28 | 2.5 | 9 | MURO | B-19322 VIALE 26_MURO_28.0_1 | 2.8 |  | 3 | 8.929
B-19322 VIALE 26 | 152.4 | 4000 PSI | MUROS PISO 1 EJE 12 ENTERE A y D M=13,25,02 | 2025-12-09 | 12/10/2025 12:00:00 AM | 1 | 28 | 3 | 11 | MURO | B-19322 VIALE 26_MURO_28.0_1 | 2.8 |  | 3 | 10.714
B-19322 VIALE 26 | 152.4 | 4000 PSI | MUROS PISO 1 EJE 12 ENTERE A y D M=13,25,02 | 2025-12-09 | 12/10/2025 12:00:00 AM | 1 | 28 | 2.9 | 10 | MURO | B-19322 VIALE 26_MURO_28.0_1 | 2.8 |  | 3 | 10.357
B-19322 VIALE 26 | 177.8 | 3000 PSI | PLACA TORRE 2 PISO 3 EJE 08 AL 10 DEL A AL J | 2025-12-09 | 12/10/2025 12:00:00 AM | 1 | 28 | 3.1 | 15 | PLACA | B-19322 VIALE 26_PLACA_28.0_1 | 3.3 |  | 3 | 11.071
B-19322 VIALE 26 | 177.8 | 3000 PSI | PLACA TORRE 2 PISO 3 EJE 08 AL 10 DEL A AL J | 2025-12-09 | 12/10/2025 12:00:00 AM | 1 | 28 | 3.5 | 17 | PLACA | B-19322 VIALE 26_PLACA_28.0_1 | 3.3 |  | 3 | 12.5
B-19322 VIALE 26 | 177.8 | 3000 PSI | PLACA TORRE 2 PISO 3 EJE 08 AL 10 DEL A AL J | 2025-12-09 | 12/10/2025 12:00:00 AM | 1 | 28 | 3.3 | 16 | PLACA | B-19322 VIALE 26_PLACA_28.0_1 | 3.3 |  | 3 | 11.786
B-19322 VIALE 26 | 203.2 | 4000 PSI | MUROS T2 PISO 3 EJE 12 ENTRE J y E M= | 2025-12-10 | 12/11/2025 12:00:00 AM | 1 | 28 | 3.4 | 12 | MURO | B-19322 VIALE 26_MURO_28.0_1 | 3.167 |  | 3 | 12.143
B-19322 VIALE 26 | 203.2 | 4000 PSI | MUROS T2 PISO 3 EJE 12 ENTRE J y E M= | 2025-12-10 | 12/11/2025 12:00:00 AM | 1 | 28 | 3 | 11 | MURO | B-19322 VIALE 26_MURO_28.0_1 | 3.167 |  | 3 | 10.714
B-19322 VIALE 26 | 203.2 | 4000 PSI | MUROS T2 PISO 3 EJE 12 ENTRE J y E M= | 2025-12-10 | 12/11/2025 12:00:00 AM | 1 | 28 | 3.1 | 11 | MURO | B-19322 VIALE 26_MURO_28.0_1 | 3.167 |  | 3 | 11.071
B-19322 VIALE 26 | 215.9 | 4000 PSI | MUROS T2 PISO 3 EJE 11 ENYTE ENTRE E y J M= | 2025-12-10 | 12/11/2025 12:00:00 AM | 1 | 28 | 3.5 | 12 | MURO | B-19322 VIALE 26_MURO_28.0_1 | 3.5 |  | 3 | 12.5
B-19322 VIALE 26 | 215.9 | 4000 PSI | MUROS T2 PISO 3 EJE 11 ENYTE ENTRE E y J M= | 2025-12-10 | 12/11/2025 12:00:00 AM | 1 | 28 | 3.5 | 12 | MURO | B-19322 VIALE 26_MURO_28.0_1 | 3.5 |  | 3 | 12.5
B-19322 VIALE 26 | 215.9 | 4000 PSI | MUROS T2 PISO 3 EJE 11 ENYTE ENTRE E y J M= | 2025-12-10 | 12/11/2025 12:00:00 AM | 1 | 28 | 3.5 | 12 | MURO | B-19322 VIALE 26_MURO_28.0_1 | 3.5 |  | 3 | 12.5
B-19322 VIALE 26 | 203.2 | 4000 PSI | MUROS PISO 3 EJE 10 Y 11 ENTERE A y J M=14,31,02 | 2025-12-11 | 12/12/2025 12:00:00 AM | 1 | 28 | 2.3 | 8 | MURO | B-19322 VIALE 26_MURO_28.0_1 | 2.767 |  | 3 | 8.214
B-19322 VIALE 26 | 203.2 | 4000 PSI | MUROS PISO 3 EJE 10 Y 11 ENTERE A y J M=14,31,02 | 2025-12-11 | 12/12/2025 12:00:00 AM | 1 | 28 | 3 | 11 | MURO | B-19322 VIALE 26_MURO_28.0_1 | 2.767 |  | 3 | 10.714
B-19322 VIALE 26 | 203.2 | 4000 PSI | MUROS PISO 3 EJE 10 Y 11 ENTERE A y J M=14,31,02 | 2025-12-11 | 12/12/2025 12:00:00 AM | 1 | 28 | 3 | 11 | MURO | B-19322 VIALE 26_MURO_28.0_1 | 2.767 |  | 3 | 10.714
B-19322 VIALE 26 | 266.7 | 4000 PSI | PRUEBA | 2025-12-12 | 12/13/2025 12:00:00 AM | 1 | 28 | 2.7 | 9 |  |  | 2.6 |  | 3 | 9.643
B-19322 VIALE 26 | 266.7 | 4000 PSI | PRUEBA | 2025-12-12 | 12/13/2025 12:00:00 AM | 1 | 28 | 2 | 7 |  |  | 2.6 |  | 3 | 7.143
B-19322 VIALE 26 | 266.7 | 4000 PSI | PRUEBA | 2025-12-12 | 12/13/2025 12:00:00 AM | 1 | 28 | 3.1 | 11 |  |  | 2.6 |  | 3 | 11.071
B-19322 VIALE 26 | 203.2 | 4000 PSI | MUROS PISO 1 EJE 10 y 11 ENTRTE A y J M=22-23-09 | 2025-12-12 | 12/13/2025 12:00:00 AM | 1 | 28 | 2.4 | 9 | MURO | B-19322 VIALE 26_MURO_28.0_1 | 1.933 |  | 3 | 8.571
B-19322 VIALE 26 | 203.2 | 4000 PSI | MUROS PISO 1 EJE 10 y 11 ENTRTE A y J M=22-23-09 | 2025-12-12 | 12/13/2025 12:00:00 AM | 1 | 28 | 0.8 | 3 | MURO | B-19322 VIALE 26_MURO_28.0_1 | 1.933 |  | 3 | 2.857
B-19322 VIALE 26 | 203.2 | 4000 PSI | MUROS PISO 1 EJE 10 y 11 ENTRTE A y J M=22-23-09 | 2025-12-12 | 12/13/2025 12:00:00 AM | 1 | 28 | 2.6 | 9 | MURO | B-19322 VIALE 26_MURO_28.0_1 | 1.933 |  | 3 | 9.286
B-19322 VIALE 26 | 209.55 | 4000 PSI | MUROS PISO 3 EJE 08 y 09 ENTRE A y J M= 32-29-09 | 2025-12-12 | 12/13/2025 12:00:00 AM | 1 | 28 | 2.4 | 9 | MURO | B-19322 VIALE 26_MURO_28.0_1 | 1.7 |  | 3 | 8.571
B-19322 VIALE 26 | 209.55 | 4000 PSI | MUROS PISO 3 EJE 08 y 09 ENTRE A y J M= 32-29-09 | 2025-12-12 | 12/13/2025 12:00:00 AM | 1 | 28 | 1.7 | 6 | MURO | B-19322 VIALE 26_MURO_28.0_1 | 1.7 |  | 3 | 6.071
B-19322 VIALE 26 | 209.55 | 4000 PSI | MUROS PISO 3 EJE 08 y 09 ENTRE A y J M= 32-29-09 | 2025-12-12 | 12/13/2025 12:00:00 AM | 1 | 28 | 1 | 4 | MURO | B-19322 VIALE 26_MURO_28.0_1 | 1.7 |  | 3 | 3.571
B-19322 VIALE 26 | 215.9 | 4000 PSI | MUROS PISO 3 EJE 06 y 07 ENTRE A y J M=32-29-09 | 2025-12-15 | 12/16/2025 12:00:00 AM | 1 | 28 | 6.2 | 22 | MURO | B-19322 VIALE 26_MURO_28.0_1 | 5.767 |  | 3 | 22.143
B-19322 VIALE 26 | 215.9 | 4000 PSI | MUROS PISO 3 EJE 06 y 07 ENTRE A y J M=32-29-09 | 2025-12-15 | 12/16/2025 12:00:00 AM | 1 | 28 | 5.5 | 19 | MURO | B-19322 VIALE 26_MURO_28.0_1 | 5.767 |  | 3 | 19.643
B-19322 VIALE 26 | 215.9 | 4000 PSI | MUROS PISO 3 EJE 06 y 07 ENTRE A y J M=32-29-09 | 2025-12-15 | 12/16/2025 12:00:00 AM | 1 | 28 | 5.6 | 20 | MURO | B-19322 VIALE 26_MURO_28.0_1 | 5.767 |  | 3 | 20
B-19322 VIALE 26 | 203.2 | 4000 PSI | MUROS TORRE 1 PISO 1 EJE 08 y 09 ENTRE A y J M= 23-22-09 | 2025-12-15 | 12/16/2025 12:00:00 AM | 1 | 28 | 4.8 | 17 | MURO | B-19322 VIALE 26_MURO_28.0_1 | 4.167 |  | 3 | 17.143
B-19322 VIALE 26 | 203.2 | 4000 PSI | MUROS TORRE 1 PISO 1 EJE 08 y 09 ENTRE A y J M= 23-22-09 | 2025-12-15 | 12/16/2025 12:00:00 AM | 1 | 28 | 3.8 | 14 | MURO | B-19322 VIALE 26_MURO_28.0_1 | 4.167 |  | 3 | 13.571
B-19322 VIALE 26 | 203.2 | 4000 PSI | MUROS TORRE 1 PISO 1 EJE 08 y 09 ENTRE A y J M= 23-22-09 | 2025-12-15 | 12/16/2025 12:00:00 AM | 1 | 28 | 3.9 | 14 | MURO | B-19322 VIALE 26_MURO_28.0_1 | 4.167 |  | 3 | 13.929
B-19322 VIALE 26 | 215.9 | 4000 PSI | MUROS TORRE 1 PISO 1 EJE 07 y 06 ENTRTE A y J M= 23,22,09 | 2025-12-17 | 12/18/2025 12:00:00 AM | 1 | 28 | 5.3 | 19 | MURO | B-19322 VIALE 26_MURO_28.0_1 | 5.367 |  | 3 | 18.929
B-19322 VIALE 26 | 215.9 | 4000 PSI | MUROS TORRE 1 PISO 1 EJE 07 y 06 ENTRTE A y J M= 23,22,09 | 2025-12-17 | 12/18/2025 12:00:00 AM | 1 | 28 | 4.8 | 17 | MURO | B-19322 VIALE 26_MURO_28.0_1 | 5.367 |  | 3 | 17.143
B-19322 VIALE 26 | 215.9 | 4000 PSI | MUROS TORRE 1 PISO 1 EJE 07 y 06 ENTRTE A y J M= 23,22,09 | 2025-12-17 | 12/18/2025 12:00:00 AM | 1 | 28 | 6 | 21 | MURO | B-19322 VIALE 26_MURO_28.0_1 | 5.367 |  | 3 | 21.429
B-19322 VIALE 26 | 228.6 | 4000 PSI | MUROS TORRE 2 PISO 3 EJE 05 ENTRE A y J M=32-29-09 | 2025-12-18 | 12/19/2025 12:00:00 AM | 1 | 28 | 4.4 | 16 | MURO | B-19322 VIALE 26_MURO_28.0_1 | 4.567 |  | 3 | 15.714
B-19322 VIALE 26 | 228.6 | 4000 PSI | MUROS TORRE 2 PISO 3 EJE 05 ENTRE A y J M=32-29-09 | 2025-12-18 | 12/19/2025 12:00:00 AM | 1 | 28 | 4.6 | 17 | MURO | B-19322 VIALE 26_MURO_28.0_1 | 4.567 |  | 3 | 16.429
B-19322 VIALE 26 | 228.6 | 4000 PSI | MUROS TORRE 2 PISO 3 EJE 05 ENTRE A y J M=32-29-09 | 2025-12-18 | 12/19/2025 12:00:00 AM | 1 | 28 | 4.7 | 17 | MURO | B-19322 VIALE 26_MURO_28.0_1 | 4.567 |  | 3 | 16.786
B-19322 VIALE 26 | 203.2 | 4000 PSI | MUROS PISO 3 EJE 03 y 04 ENTRE A y J M=32,29A,09A | 2025-12-19 | 12/20/2025 12:00:00 AM | 1 | 28 | 2.2 | 8 | MURO | B-19322 VIALE 26_MURO_28.0_1 | 1.867 |  | 3 | 7.857
B-19322 VIALE 26 | 203.2 | 4000 PSI | MUROS PISO 3 EJE 03 y 04 ENTRE A y J M=32,29A,09A | 2025-12-19 | 12/20/2025 12:00:00 AM | 1 | 28 | 1.2 | 4 | MURO | B-19322 VIALE 26_MURO_28.0_1 | 1.867 |  | 3 | 4.286
B-19322 VIALE 26 | 203.2 | 4000 PSI | MUROS PISO 3 EJE 03 y 04 ENTRE A y J M=32,29A,09A | 2025-12-19 | 12/20/2025 12:00:00 AM | 1 | 28 | 2.2 | 8 | MURO | B-19322 VIALE 26_MURO_28.0_1 | 1.867 |  | 3 | 7.857
B-19322 VIALE 26 | 228.6 | 4000 PSI | MUROS TORRE 2 PISO 3 EJE 01 y 02 ENTRE A y J M=19,24,22,25,07,26 | 2025-12-26 | 12/27/2025 12:00:00 AM | 1 | 28 | 1.3 | 4 | MURO | B-19322 VIALE 26_MURO_28.0_1 | 1.833 |  | 3 | 4.643
B-19322 VIALE 26 | 228.6 | 4000 PSI | MUROS TORRE 2 PISO 3 EJE 01 y 02 ENTRE A y J M=19,24,22,25,07,26 | 2025-12-26 | 12/27/2025 12:00:00 AM | 1 | 28 | 2.2 | 8 | MURO | B-19322 VIALE 26_MURO_28.0_1 | 1.833 |  | 3 | 7.857
B-19322 VIALE 26 | 228.6 | 4000 PSI | MUROS TORRE 2 PISO 3 EJE 01 y 02 ENTRE A y J M=19,24,22,25,07,26 | 2025-12-26 | 12/27/2025 12:00:00 AM | 1 | 28 | 2 | 7 | MURO | B-19322 VIALE 26_MURO_28.0_1 | 1.833 |  | 3 | 7.143
B-19322 VIALE 26 | 241.3 | 4000 PSI | MUROS T2 PISO 4 EJE 6 Y 7 ENTRE AYJ M=29,09,32 | 2026-01-14 | 1/15/2026 12:00:00 AM | 1 | 28 | 3.2 | 11 | MURO | B-19322 VIALE 26_MURO_28.0_1 | 3.1 |  | 3 | 11.429
B-19322 VIALE 26 | 241.3 | 4000 PSI | MUROS T2 PISO 4 EJE 6 Y 7 ENTRE AYJ M=29,09,32 | 2026-01-14 | 1/15/2026 12:00:00 AM | 1 | 28 | 3.4 | 12 | MURO | B-19322 VIALE 26_MURO_28.0_1 | 3.1 |  | 3 | 12.143
B-19322 VIALE 26 | 241.3 | 4000 PSI | MUROS T2 PISO 4 EJE 6 Y 7 ENTRE AYJ M=29,09,32 | 2026-01-14 | 1/15/2026 12:00:00 AM | 1 | 28 | 2.7 | 10 | MURO | B-19322 VIALE 26_MURO_28.0_1 | 3.1 |  | 3 | 9.643
B-19322 VIALE 26 | 228.6 | 4000 PSI | MUROS T2 PISO 4 EJE 10 AL 8 ENTRE AYJ M=14,31,02 | 2026-01-13 | 1/14/2026 12:00:00 AM | 1 | 28 | 4.1 | 15 | MURO | B-19322 VIALE 26_MURO_28.0_1 | 4.133 |  | 3 | 14.643
B-19322 VIALE 26 | 228.6 | 4000 PSI | MUROS T2 PISO 4 EJE 10 AL 8 ENTRE AYJ M=14,31,02 | 2026-01-13 | 1/14/2026 12:00:00 AM | 1 | 28 | 3.9 | 14 | MURO | B-19322 VIALE 26_MURO_28.0_1 | 4.133 |  | 3 | 13.929
B-19322 VIALE 26 | 228.6 | 4000 PSI | MUROS T2 PISO 4 EJE 10 AL 8 ENTRE AYJ M=14,31,02 | 2026-01-13 | 1/14/2026 12:00:00 AM | 1 | 28 | 4.4 | 16 | MURO | B-19322 VIALE 26_MURO_28.0_1 | 4.133 |  | 3 | 15.714
B-19322 VIALE 26 | 215.9 | 4000 PSI | TERMOCUPLA MURO T2 EJE 6 ENTRE AYD PISO 4 | 2026-01-14 | 1/15/2026 12:00:00 AM | 1 | 28 | 4.6 | 16 | MURO | B-19322 VIALE 26_MURO_28.0_1 | 4.717 |  | 6 | 16.429
B-19322 VIALE 26 | 215.9 | 4000 PSI | TERMOCUPLA MURO T2 EJE 6 ENTRE AYD PISO 4 | 2026-01-14 | 1/15/2026 12:00:00 AM | 1 | 28 | 4.5 | 16 | MURO | B-19322 VIALE 26_MURO_28.0_1 | 4.717 |  | 6 | 16.071
B-19322 VIALE 26 | 215.9 | 4000 PSI | TERMOCUPLA MURO T2 EJE 6 ENTRE AYD PISO 4 | 2026-01-14 | 1/15/2026 12:00:00 AM | 1 | 28 | 6.4 | 23 | MURO | B-19322 VIALE 26_MURO_28.0_1 | 4.717 |  | 6 | 22.857
B-19322 VIALE 26 | 215.9 | 4000 PSI | TERMOCUPLA MURO T2 EJE 6 ENTRE AYD PISO 4 | 2026-01-14 | 1/15/2026 12:00:00 AM | 1 | 28 | 6.6 | 23 | MURO | B-19322 VIALE 26_MURO_28.0_1 | 4.717 |  | 6 | 23.571
B-19322 VIALE 26 | 215.9 | 4000 PSI | TERMOCUPLA MURO T2 EJE 6 ENTRE AYD PISO 4 | 2026-01-14 | 1/15/2026 12:00:00 AM | 1 | 28 | 3.3 | 12 | MURO | B-19322 VIALE 26_MURO_28.0_1 | 4.717 |  | 6 | 11.786
B-19322 VIALE 26 | 215.9 | 4000 PSI | TERMOCUPLA MURO T2 EJE 6 ENTRE AYD PISO 4 | 2026-01-14 | 1/15/2026 12:00:00 AM | 1 | 28 | 2.9 | 10 | MURO | B-19322 VIALE 26_MURO_28.0_1 | 4.717 |  | 6 | 10.357
B-19322 VIALE 26 | 203.2 | 4000 PSI | MUROS T2 PISO 4 EJE 04Y05 ENTRE AYJ M=14,31,02 | 2026-01-15 | 1/16/2026 12:00:00 AM | 1 | 28 | 4.1 | 14 | MURO | B-19322 VIALE 26_MURO_28.0_1 | 4.4 |  | 3 | 14.643
B-19322 VIALE 26 | 203.2 | 4000 PSI | MUROS T2 PISO 4 EJE 04Y05 ENTRE AYJ M=14,31,02 | 2026-01-15 | 1/16/2026 12:00:00 AM | 1 | 28 | 4.5 | 16 | MURO | B-19322 VIALE 26_MURO_28.0_1 | 4.4 |  | 3 | 16.071
B-19322 VIALE 26 | 203.2 | 4000 PSI | MUROS T2 PISO 4 EJE 04Y05 ENTRE AYJ M=14,31,02 | 2026-01-15 | 1/16/2026 12:00:00 AM | 1 | 28 | 4.6 | 16 | MURO | B-19322 VIALE 26_MURO_28.0_1 | 4.4 |  | 3 | 16.429
B-19322 VIALE 26 | 215.9 | 4000 PSI | MUROS T2 PISO 4 EJE 02 Y 03 ENTRE AyJ -01,27,16,15 | 2026-01-16 | 1/17/2026 12:00:00 AM | 1 | 28 | 4.2 | 15 | MURO | B-19322 VIALE 26_MURO_28.0_1 | 4.333 |  | 6 | 15
B-19322 VIALE 26 | 215.9 | 4000 PSI | MUROS T2 PISO 4 EJE 02 Y 03 ENTRE AyJ -01,27,16,15 | 2026-01-16 | 1/17/2026 12:00:00 AM | 1 | 28 | 4.2 | 15 | MURO | B-19322 VIALE 26_MURO_28.0_1 | 4.333 |  | 6 | 15
B-19322 VIALE 26 | 215.9 | 4000 PSI | MUROS T2 PISO 4 EJE 02 Y 03 ENTRE AyJ -01,27,16,15 | 2026-01-16 | 1/17/2026 12:00:00 AM | 1 | 28 | 4.8 | 17 | MURO | B-19322 VIALE 26_MURO_28.0_1 | 4.333 |  | 6 | 17.143
B-19322 VIALE 26 | 215.9 | 4000 PSI | MUROS T2 PISO 4 EJE 02 Y 03 ENTRE AyJ -01,27,16,15 | 2026-01-16 | 1/17/2026 12:00:00 AM | 1 | 28 | 4.8 | 17 | MURO | B-19322 VIALE 26_MURO_28.0_1 | 4.333 |  | 6 | 17.143
B-19322 VIALE 26 | 215.9 | 4000 PSI | MUROS T2 PISO 4 EJE 02 Y 03 ENTRE AyJ -01,27,16,15 | 2026-01-16 | 1/17/2026 12:00:00 AM | 1 | 28 | 4 | 14 | MURO | B-19322 VIALE 26_MURO_28.0_1 | 4.333 |  | 6 | 14.286
B-19322 VIALE 26 | 215.9 | 4000 PSI | MUROS T2 PISO 4 EJE 02 Y 03 ENTRE AyJ -01,27,16,15 | 2026-01-16 | 1/17/2026 12:00:00 AM | 1 | 28 | 4 | 14 | MURO | B-19322 VIALE 26_MURO_28.0_1 | 4.333 |  | 6 | 14.286
B-19322 VIALE 26 | 215.9 | 4000 PSI | MUROS T2 P4 EJE 01 AL 02 ENTRE AYD M=01,21,05,20,26,25,19 | 2026-01-17 | 1/19/2026 12:00:00 AM | 1 | 28 | 10.2 | 36 | MURO | B-19322 VIALE 26_MURO_28.0_1 | 9.533 |  | 3 | 36.429
B-19322 VIALE 26 | 215.9 | 4000 PSI | MUROS T2 P4 EJE 01 AL 02 ENTRE AYD M=01,21,05,20,26,25,19 | 2026-01-17 | 1/19/2026 12:00:00 AM | 1 | 28 | 9.6 | 34 | MURO | B-19322 VIALE 26_MURO_28.0_1 | 9.533 |  | 3 | 34.286
B-19322 VIALE 26 | 215.9 | 4000 PSI | MUROS T2 P4 EJE 01 AL 02 ENTRE AYD M=01,21,05,20,26,25,19 | 2026-01-17 | 1/19/2026 12:00:00 AM | 1 | 28 | 8.8 | 31 | MURO | B-19322 VIALE 26_MURO_28.0_1 | 9.533 |  | 3 | 31.429
B-19322 VIALE 26 | 228.6 | 4 000 PSI | MUROS T2 PISO 5 EJE 10Y11 ENTRE AyJ M=32,09,29 | 2026-01-21 | 1/22/2026 12:00:00 AM | 1 | 28 | 3.8 | 14 | MURO | B-19322 VIALE 26_MURO_28.0_1 | 3.933 |  | 3 | 13.571
B-19322 VIALE 26 | 228.6 | 4 000 PSI | MUROS T2 PISO 5 EJE 10Y11 ENTRE AyJ M=32,09,29 | 2026-01-21 | 1/22/2026 12:00:00 AM | 1 | 28 | 3.9 | 14 | MURO | B-19322 VIALE 26_MURO_28.0_1 | 3.933 |  | 3 | 13.929
B-19322 VIALE 26 | 228.6 | 4 000 PSI | MUROS T2 PISO 5 EJE 10Y11 ENTRE AyJ M=32,09,29 | 2026-01-21 | 1/22/2026 12:00:00 AM | 1 | 28 | 4.1 | 15 | MURO | B-19322 VIALE 26_MURO_28.0_1 | 3.933 |  | 3 | 14.643
B-19322 VIALE 26 | 234.95 | 4000 PSI | MUROS T1 PISO 2 EJE 11 AL 12 ENTRE AYJ M=29,09,23 | 2026-01-22 | 1/23/2026 12:00:00 AM | 1 | 28 | 5.3 | 19 | MURO | B-19322 VIALE 26_MURO_28.0_1 | 4.833 |  | 3 | 18.929
B-19322 VIALE 26 | 234.95 | 4000 PSI | MUROS T1 PISO 2 EJE 11 AL 12 ENTRE AYJ M=29,09,23 | 2026-01-22 | 1/23/2026 12:00:00 AM | 1 | 28 | 4.7 | 17 | MURO | B-19322 VIALE 26_MURO_28.0_1 | 4.833 |  | 3 | 16.786
B-19322 VIALE 26 | 234.95 | 4000 PSI | MUROS T1 PISO 2 EJE 11 AL 12 ENTRE AYJ M=29,09,23 | 2026-01-22 | 1/23/2026 12:00:00 AM | 1 | 28 | 4.5 | 16 | MURO | B-19322 VIALE 26_MURO_28.0_1 | 4.833 |  | 3 | 16.071
B-19322 VIALE 26 | 228.6 | 4000 PSI | MUROS T2 PISO 5 EJE 06 AL 07 ENTRE AYJ M=09,29,32 | 2026-01-22 | 1/23/2026 12:00:00 AM | 1 | 28 | 3.8 | 13 | MURO | B-19322 VIALE 26_MURO_28.0_1 | 3.767 |  | 3 | 13.571
B-19322 VIALE 26 | 228.6 | 4000 PSI | MUROS T2 PISO 5 EJE 06 AL 07 ENTRE AYJ M=09,29,32 | 2026-01-22 | 1/23/2026 12:00:00 AM | 1 | 28 | 3.7 | 13 | MURO | B-19322 VIALE 26_MURO_28.0_1 | 3.767 |  | 3 | 13.214
B-19322 VIALE 26 | 228.6 | 4000 PSI | MUROS T2 PISO 5 EJE 06 AL 07 ENTRE AYJ M=09,29,32 | 2026-01-22 | 1/23/2026 12:00:00 AM | 1 | 28 | 3.8 | 14 | MURO | B-19322 VIALE 26_MURO_28.0_1 | 3.767 |  | 3 | 13.571
B-19322 VIALE 26 | 203.2 | 4.000 PSI | MURO T1 PISO 2 RJR 10Y11 ENTRE AyJ M=32,09,29 | 2026-01-23 | 1/24/2026 12:00:00 AM | 1 | 28 | 3.8 | 14 | MURO | B-19322 VIALE 26_MURO_28.0_1 | 3.833 |  | 3 | 13.571
B-19322 VIALE 26 | 203.2 | 4.000 PSI | MURO T1 PISO 2 RJR 10Y11 ENTRE AyJ M=32,09,29 | 2026-01-23 | 1/24/2026 12:00:00 AM | 1 | 28 | 3.7 | 13 | MURO | B-19322 VIALE 26_MURO_28.0_1 | 3.833 |  | 3 | 13.214
B-19322 VIALE 26 | 203.2 | 4.000 PSI | MURO T1 PISO 2 RJR 10Y11 ENTRE AyJ M=32,09,29 | 2026-01-23 | 1/24/2026 12:00:00 AM | 1 | 28 | 4 | 14 | MURO | B-19322 VIALE 26_MURO_28.0_1 | 3.833 |  | 3 | 14.286
B-19322 VIALE 26 | 203.2 | 4.000 | MUROS T2 PISO 5 EJE 04Y07 ENTRE AyJ M=32,09,29 | 2026-01-23 | 1/24/2026 12:00:00 AM | 1 | 28 | 2.2 | 8 | MURO | B-19322 VIALE 26_MURO_28.0_1 | 2.067 |  | 3 | 7.857
B-19322 VIALE 26 | 203.2 | 4.000 | MUROS T2 PISO 5 EJE 04Y07 ENTRE AyJ M=32,09,29 | 2026-01-23 | 1/24/2026 12:00:00 AM | 1 | 28 | 2.1 | 7 | MURO | B-19322 VIALE 26_MURO_28.0_1 | 2.067 |  | 3 | 7.5
B-19322 VIALE 26 | 203.2 | 4.000 | MUROS T2 PISO 5 EJE 04Y07 ENTRE AyJ M=32,09,29 | 2026-01-23 | 1/24/2026 12:00:00 AM | 1 | 28 | 1.9 | 7 | MURO | B-19322 VIALE 26_MURO_28.0_1 | 2.067 |  | 3 | 6.786
B-19322 VIALE 26 | 215.9 | 4000 PSI | MUROS T2 P5 EJE 1 AL 12 ENTRE AyD M=1,5,20,24,25,26,19 | 2026-01-26 | 1/27/2026 12:00:00 AM | 1 | 28 | 2.4 | 8 | MURO | B-19322 VIALE 26_MURO_28.0_1 | 2.533 |  | 3 | 8.571
B-19322 VIALE 26 | 215.9 | 4000 PSI | MUROS T2 P5 EJE 1 AL 12 ENTRE AyD M=1,5,20,24,25,26,19 | 2026-01-26 | 1/27/2026 12:00:00 AM | 1 | 28 | 2.6 | 9 | MURO | B-19322 VIALE 26_MURO_28.0_1 | 2.533 |  | 3 | 9.286
B-19322 VIALE 26 | 215.9 | 4000 PSI | MUROS T2 P5 EJE 1 AL 12 ENTRE AyD M=1,5,20,24,25,26,19 | 2026-01-26 | 1/27/2026 12:00:00 AM | 1 | 28 | 2.6 | 9 | MURO | B-19322 VIALE 26_MURO_28.0_1 | 2.533 |  | 3 | 9.286
B-19322 VIALE 26 | 215.9 | 4000 PSI | MUROS T1 PISO 2 EJES 06,07,08 ENTRE JYG M=24,23,02,13,22 | 2026-01-26 | 1/27/2026 12:00:00 AM | 1 | 28 | 5 | 18 | MURO | B-19322 VIALE 26_MURO_28.0_1 | 3.7 |  | 3 | 17.857
B-19322 VIALE 26 | 215.9 | 4000 PSI | MUROS T1 PISO 2 EJES 06,07,08 ENTRE JYG M=24,23,02,13,22 | 2026-01-26 | 1/27/2026 12:00:00 AM | 1 | 28 | 3 | 11 | MURO | B-19322 VIALE 26_MURO_28.0_1 | 3.7 |  | 3 | 10.714
B-19322 VIALE 26 | 215.9 | 4000 PSI | MUROS T1 PISO 2 EJES 06,07,08 ENTRE JYG M=24,23,02,13,22 | 2026-01-26 | 1/27/2026 12:00:00 AM | 1 | 28 | 3.1 | 11 | MURO | B-19322 VIALE 26_MURO_28.0_1 | 3.7 |  | 3 | 11.071
B-19322 VIALE 26 | 215.9 | 4000 PSI | MUROS T1 PISO 2 EJE 04 Y 05 ENTRE GYJ M=24,02,13 | 2026-01-27 | 1/28/2026 12:00:00 AM | 1 | 28 | 2.2 | 8 | MURO | B-19322 VIALE 26_MURO_28.0_1 | 2.167 |  | 3 | 7.857
B-19322 VIALE 26 | 215.9 | 4000 PSI | MUROS T1 PISO 2 EJE 04 Y 05 ENTRE GYJ M=24,02,13 | 2026-01-27 | 1/28/2026 12:00:00 AM | 1 | 28 | 2.1 | 8 | MURO | B-19322 VIALE 26_MURO_28.0_1 | 2.167 |  | 3 | 7.5
B-19322 VIALE 26 | 215.9 | 4000 PSI | MUROS T1 PISO 2 EJE 04 Y 05 ENTRE GYJ M=24,02,13 | 2026-01-27 | 1/28/2026 12:00:00 AM | 1 | 28 | 2.2 | 8 | MURO | B-19322 VIALE 26_MURO_28.0_1 | 2.167 |  | 3 | 7.857
B-19322 VIALE 26 | 209.55 | 4000 PSI | MUROS T1 PISO 2 EJE 1 AL 3 ENTRE JYG M=01,18,20,12,05,11,16 | 2026-01-28 | 1/29/2026 12:00:00 AM | 1 | 28 | 2.1 | 8 | MURO | B-19322 VIALE 26_MURO_28.0_1 | 2.3 |  | 3 | 7.5
B-19322 VIALE 26 | 209.55 | 4000 PSI | MUROS T1 PISO 2 EJE 1 AL 3 ENTRE JYG M=01,18,20,12,05,11,16 | 2026-01-28 | 1/29/2026 12:00:00 AM | 1 | 28 | 2.3 | 8 | MURO | B-19322 VIALE 26_MURO_28.0_1 | 2.3 |  | 3 | 8.214
B-19322 VIALE 26 | 209.55 | 4000 PSI | MUROS T1 PISO 2 EJE 1 AL 3 ENTRE JYG M=01,18,20,12,05,11,16 | 2026-01-28 | 1/29/2026 12:00:00 AM | 1 | 28 | 2.5 | 9 | MURO | B-19322 VIALE 26_MURO_28.0_1 | 2.3 |  | 3 | 8.929
B-19322 VIALE 26 | 228.6 | 4000 PSI | MUROS T1 EJE 04 AL 06 ENTRE AYD | 2026-01-29 | 1/30/2026 12:00:00 AM | 1 | 28 | 1.9 | 7 | MURO | B-19322 VIALE 26_MURO_28.0_1 | 1.9 |  | 3 | 6.786
B-19322 VIALE 26 | 228.6 | 4000 PSI | MUROS T1 EJE 04 AL 06 ENTRE AYD | 2026-01-29 | 1/30/2026 12:00:00 AM | 1 | 28 | 2 | 7 | MURO | B-19322 VIALE 26_MURO_28.0_1 | 1.9 |  | 3 | 7.143
B-19322 VIALE 26 | 228.6 | 4000 PSI | MUROS T1 EJE 04 AL 06 ENTRE AYD | 2026-01-29 | 1/30/2026 12:00:00 AM | 1 | 28 | 1.8 | 6 | MURO | B-19322 VIALE 26_MURO_28.0_1 | 1.9 |  | 3 | 6.429
B-19322 VIALE 26 | 228.6 | 4000 PSI | MUROS T1 PISO EJE 05 ENTRE AYD M=23,09,22 MUROS T1 PISO 2 EJE 01 Y 02 ENTRE JYG M=20,18,01,12 | 2026-01-30 | 1/31/2026 12:00:00 AM | 1 | 28 | 4.3 | 15 | MURO | B-19322 VIALE 26_MURO_28.0_1 | 4.367 |  | 3 | 15.357
B-19322 VIALE 26 | 228.6 | 4000 PSI | MUROS T1 PISO EJE 05 ENTRE AYD M=23,09,22 MUROS T1 PISO 2 EJE 01 Y 02 ENTRE JYG M=20,18,01,12 | 2026-01-30 | 1/31/2026 12:00:00 AM | 1 | 28 | 4.1 | 14 | MURO | B-19322 VIALE 26_MURO_28.0_1 | 4.367 |  | 3 | 14.643
B-19322 VIALE 26 | 228.6 | 4000 PSI | MUROS T1 PISO EJE 05 ENTRE AYD M=23,09,22 MUROS T1 PISO 2 EJE 01 Y 02 ENTRE JYG M=20,18,01,12 | 2026-01-30 | 1/31/2026 12:00:00 AM | 1 | 28 | 4.7 | 17 | MURO | B-19322 VIALE 26_MURO_28.0_1 | 4.367 |  | 3 | 16.786
B-19322 VIALE 26 | 215.9 | 4000 PSI | MUROS T1 PISO 3 EJE 12 AL 15 ENTRE JYG M=32,28,29,30,23,10 | 2026-02-02 | 2/3/2026 12:00:00 AM | 1 | 28 | 2.1 | 8 | MURO | B-19322 VIALE 26_MURO_28.0_1 | 2.067 |  | 3 | 7.5
B-19322 VIALE 26 | 215.9 | 4000 PSI | MUROS T1 PISO 3 EJE 12 AL 15 ENTRE JYG M=32,28,29,30,23,10 | 2026-02-02 | 2/3/2026 12:00:00 AM | 1 | 28 | 2.2 | 8 | MURO | B-19322 VIALE 26_MURO_28.0_1 | 2.067 |  | 3 | 7.857
B-19322 VIALE 26 | 215.9 | 4000 PSI | MUROS T1 PISO 3 EJE 12 AL 15 ENTRE JYG M=32,28,29,30,23,10 | 2026-02-02 | 2/3/2026 12:00:00 AM | 1 | 28 | 1.9 | 7 | MURO | B-19322 VIALE 26_MURO_28.0_1 | 2.067 |  | 3 | 6.786
B-19322 VIALE 26 | 228.6 | 4000 PSI | MUROS T1 PISO 2 EJE 06,07,08 ENTRE AYF M=24,23,02,13,09,22 | 2026-02-03 | 2/4/2026 12:00:00 AM | 1 | 28 | 1.9 | 7 | MURO | B-19322 VIALE 26_MURO_28.0_1 | 2.767 |  | 6 | 6.786
B-19322 VIALE 26 | 228.6 | 4000 PSI | MUROS T1 PISO 2 EJE 06,07,08 ENTRE AYF M=24,23,02,13,09,22 | 2026-02-03 | 2/4/2026 12:00:00 AM | 1 | 28 | 2 | 7 | MURO | B-19322 VIALE 26_MURO_28.0_1 | 2.767 |  | 6 | 7.143
B-19322 VIALE 26 | 228.6 | 4000 PSI | MUROS T1 PISO 2 EJE 06,07,08 ENTRE AYF M=24,23,02,13,09,22 | 2026-02-03 | 2/4/2026 12:00:00 AM | 1 | 28 | 1.6 | 6 | MURO | B-19322 VIALE 26_MURO_28.0_1 | 2.767 |  | 6 | 5.714
B-19322 VIALE 26 | 228.6 | 4000 PSI | MUROS T1 PISO 2 EJE 06,07,08 ENTRE AYF M=24,23,02,13,09,22 | 2026-02-03 | 2/4/2026 12:00:00 AM | 1 | 28 | 1 | 4 | MURO | B-19322 VIALE 26_MURO_28.0_1 | 2.767 |  | 6 | 3.571
B-19322 VIALE 26 | 228.6 | 4000 PSI | MUROS T1 PISO 2 EJE 06,07,08 ENTRE AYF M=24,23,02,13,09,22 | 2026-02-03 | 2/4/2026 12:00:00 AM | 1 | 28 | 4.5 | 16 | MURO | B-19322 VIALE 26_MURO_28.0_1 | 2.767 |  | 6 | 16.071
B-19322 VIALE 26 | 228.6 | 4000 PSI | MUROS T1 PISO 2 EJE 06,07,08 ENTRE AYF M=24,23,02,13,09,22 | 2026-02-03 | 2/4/2026 12:00:00 AM | 1 | 28 | 5.6 | 20 | MURO | B-19322 VIALE 26_MURO_28.0_1 | 2.767 |  | 6 | 20
B-19322 VIALE 26 | 228.6 | 4000 PSI | MUROS T2 PISO 2 EJES 05 AL 03 ENTRE AyJ M=23,25,13,12a,01,02 | 2026-02-04 | 2/5/2026 12:00:00 AM | 1 | 28 | 3.6 | 13 | MURO | B-19322 VIALE 26_MURO_28.0_1 | 3.833 |  | 3 | 12.857
B-19322 VIALE 26 | 228.6 | 4000 PSI | MUROS T2 PISO 2 EJES 05 AL 03 ENTRE AyJ M=23,25,13,12a,01,02 | 2026-02-04 | 2/5/2026 12:00:00 AM | 1 | 28 | 4 | 14 | MURO | B-19322 VIALE 26_MURO_28.0_1 | 3.833 |  | 3 | 14.286
B-19322 VIALE 26 | 228.6 | 4000 PSI | MUROS T2 PISO 2 EJES 05 AL 03 ENTRE AyJ M=23,25,13,12a,01,02 | 2026-02-04 | 2/5/2026 12:00:00 AM | 1 | 28 | 3.9 | 14 | MURO | B-19322 VIALE 26_MURO_28.0_1 | 3.833 |  | 3 | 13.929
B-19322 VIALE 26 | 209.95 | 4000 PSI | MUROS T1 PISO 3 EJES 14 AL 11 ENTREA AYF M=25,23,12A,22,9,13 | 2026-02-05 | 2/6/2026 12:00:00 AM | 1 | 28 | 3.9 | 14 | MURO | B-19322 VIALE 26_MURO_28.0_1 | 3.533 |  | 3 | 13.929
B-19322 VIALE 26 | 209.95 | 4000 PSI | MUROS T1 PISO 3 EJES 14 AL 11 ENTREA AYF M=25,23,12A,22,9,13 | 2026-02-05 | 2/6/2026 12:00:00 AM | 1 | 28 | 3.5 | 12 | MURO | B-19322 VIALE 26_MURO_28.0_1 | 3.533 |  | 3 | 12.5
B-19322 VIALE 26 | 209.95 | 4000 PSI | MUROS T1 PISO 3 EJES 14 AL 11 ENTREA AYF M=25,23,12A,22,9,13 | 2026-02-05 | 2/6/2026 12:00:00 AM | 1 | 28 | 3.2 | 12 | MURO | B-19322 VIALE 26_MURO_28.0_1 | 3.533 |  | 3 | 11.429
B-19322 VIALE 26 | 228.6 | 4.000 PSI | MUUROS P3 EJES DEL 09 AL 11 ENTRE GyJ M= 2,25,09,13 MURO EJE 10 ENTRE AyF M= 25,02 | 2026-02-06 | 2/7/2026 12:00:00 AM | 1 | 28 | 4.4 | 16 | MURO | B-19322 VIALE 26_MURO_28.0_1 | 4.467 |  | 3 | 15.714
B-19322 VIALE 26 | 228.6 | 4.000 PSI | MUUROS P3 EJES DEL 09 AL 11 ENTRE GyJ M= 2,25,09,13 MURO EJE 10 ENTRE AyF M= 25,02 | 2026-02-06 | 2/7/2026 12:00:00 AM | 1 | 28 | 4.5 | 16 | MURO | B-19322 VIALE 26_MURO_28.0_1 | 4.467 |  | 3 | 16.071
B-19322 VIALE 26 | 228.6 | 4.000 PSI | MUUROS P3 EJES DEL 09 AL 11 ENTRE GyJ M= 2,25,09,13 MURO EJE 10 ENTRE AyF M= 25,02 | 2026-02-06 | 2/7/2026 12:00:00 AM | 1 | 28 | 4.5 | 16 | MURO | B-19322 VIALE 26_MURO_28.0_1 | 4.467 |  | 3 | 16.071
B-19322 VIALE 26 | 203.2 | 4.000 PSI | MUROS PISO 03 T1 EJE 05Y06 | 2026-02-09 | 2/10/2026 12:00:00 AM | 1 | 28 | 3.9 | 14 | MURO | B-19322 VIALE 26_MURO_28.0_1 | 4.533 |  | 3 | 13.929
B-19322 VIALE 26 | 203.2 | 4.000 PSI | MUROS PISO 03 T1 EJE 05Y06 | 2026-02-09 | 2/10/2026 12:00:00 AM | 1 | 28 | 4.8 | 17 | MURO | B-19322 VIALE 26_MURO_28.0_1 | 4.533 |  | 3 | 17.143
B-19322 VIALE 26 | 203.2 | 4.000 PSI | MUROS PISO 03 T1 EJE 05Y06 | 2026-02-09 | 2/10/2026 12:00:00 AM | 1 | 28 | 4.9 | 17 | MURO | B-19322 VIALE 26_MURO_28.0_1 | 4.533 |  | 3 | 17.5
B-19322 VIALE 26 | 177.8 | 4000 PSI | MUROS T1 PISO 3 EJES 00 Y 01 ENTRA AYJ M=20,18,05,11,16,14,17,15 | 2026-02-11 | 2/12/2026 12:00:00 AM | 1 | 28 | 7.4 | 26 | MURO | B-19322 VIALE 26_MURO_28.0_1 | 7.367 |  | 3 | 26.429
B-19322 VIALE 26 | 177.8 | 4000 PSI | MUROS T1 PISO 3 EJES 00 Y 01 ENTRA AYJ M=20,18,05,11,16,14,17,15 | 2026-02-11 | 2/12/2026 12:00:00 AM | 1 | 28 | 7.3 | 26 | MURO | B-19322 VIALE 26_MURO_28.0_1 | 7.367 |  | 3 | 26.071
B-19322 VIALE 26 | 177.8 | 4000 PSI | MUROS T1 PISO 3 EJES 00 Y 01 ENTRA AYJ M=20,18,05,11,16,14,17,15 | 2026-02-11 | 2/12/2026 12:00:00 AM | 1 | 28 | 7.4 | 26 | MURO | B-19322 VIALE 26_MURO_28.0_1 | 7.367 |  | 3 | 26.429
B-19322 VIALE 26 | 184.15 | 4000 PSI | MURO T1 P3 EJE 04 Y 03 ENTRE JYG M=23,24,21,08 | 2026-02-10 | 2/11/2026 12:00:00 AM | 1 | 28 | 6.3 | 22 | MURO | B-19322 VIALE 26_MURO_28.0_1 | 6.167 |  | 3 | 22.5
B-19322 VIALE 26 | 184.15 | 4000 PSI | MURO T1 P3 EJE 04 Y 03 ENTRE JYG M=23,24,21,08 | 2026-02-10 | 2/11/2026 12:00:00 AM | 1 | 28 | 6.3 | 22 | MURO | B-19322 VIALE 26_MURO_28.0_1 | 6.167 |  | 3 | 22.5
B-19322 VIALE 26 | 184.15 | 4000 PSI | MURO T1 P3 EJE 04 Y 03 ENTRE JYG M=23,24,21,08 | 2026-02-10 | 2/11/2026 12:00:00 AM | 1 | 28 | 5.9 | 21 | MURO | B-19322 VIALE 26_MURO_28.0_1 | 6.167 |  | 3 | 21.071
B-19322 VIALE 26 | 209.55 | 4000 PSI | MUROS T1 P4 EJES 08 Y09 ENTRE AyJ M=23,24,2,9,22 | 2026-02-16 | 2/17/2026 12:00:00 AM | 1 | 28 | 2 | 7 | MURO | B-19322 VIALE 26_MURO_28.0_1 | 2.133 |  | 3 | 7.143
B-19322 VIALE 26 | 209.55 | 4000 PSI | MUROS T1 P4 EJES 08 Y09 ENTRE AyJ M=23,24,2,9,22 | 2026-02-16 | 2/17/2026 12:00:00 AM | 1 | 28 | 2.2 | 8 | MURO | B-19322 VIALE 26_MURO_28.0_1 | 2.133 |  | 3 | 7.857
B-19322 VIALE 26 | 209.55 | 4000 PSI | MUROS T1 P4 EJES 08 Y09 ENTRE AyJ M=23,24,2,9,22 | 2026-02-16 | 2/17/2026 12:00:00 AM | 1 | 28 | 2.2 | 8 | MURO | B-19322 VIALE 26_MURO_28.0_1 | 2.133 |  | 3 | 7.857
B-19322 VIALE 26 | 228.6 | 4000 PSI | MUROS T1 P4 EJES 058 ENTRE JYg M=23,22,24,09,02 | 2026-02-17 | 2/18/2026 12:00:00 AM | 1 | 28 | 4.7 | 17 | MURO | B-19322 VIALE 26_MURO_28.0_1 | 4.833 |  | 3 | 16.786
B-19322 VIALE 26 | 228.6 | 4000 PSI | MUROS T1 P4 EJES 058 ENTRE JYg M=23,22,24,09,02 | 2026-02-17 | 2/18/2026 12:00:00 AM | 1 | 28 | 4.8 | 17 | MURO | B-19322 VIALE 26_MURO_28.0_1 | 4.833 |  | 3 | 17.143
B-19322 VIALE 26 | 228.6 | 4000 PSI | MUROS T1 P4 EJES 058 ENTRE JYg M=23,22,24,09,02 | 2026-02-17 | 2/18/2026 12:00:00 AM | 1 | 28 | 5 | 18 | MURO | B-19322 VIALE 26_MURO_28.0_1 | 4.833 |  | 3 | 17.857
B-19322 VIALE 26 | 228.6 | 4000 PSI | MUROS T1 P4 EJE 3Y4 ENTRE JyG-4Y5 ENTRE AyF M=23,21,24,8,13,22 | 2026-02-18 | 2/19/2026 12:00:00 AM | 1 | 28 | 2.8 | 10 | MURO | B-19322 VIALE 26_MURO_28.0_1 | 2.7 |  | 3 | 10
B-19322 VIALE 26 | 228.6 | 4000 PSI | MUROS T1 P4 EJE 3Y4 ENTRE JyG-4Y5 ENTRE AyF M=23,21,24,8,13,22 | 2026-02-18 | 2/19/2026 12:00:00 AM | 1 | 28 | 2.5 | 9 | MURO | B-19322 VIALE 26_MURO_28.0_1 | 2.7 |  | 3 | 8.929
B-19322 VIALE 26 | 228.6 | 4000 PSI | MUROS T1 P4 EJE 3Y4 ENTRE JyG-4Y5 ENTRE AyF M=23,21,24,8,13,22 | 2026-02-18 | 2/19/2026 12:00:00 AM | 1 | 28 | 2.8 | 10 | MURO | B-19322 VIALE 26_MURO_28.0_1 | 2.7 |  | 3 | 10
B-19322 VIALE 26 | 228.6 | 4000 PSI | MUROS T1 O4 EJES 03 ENTRE AyF-1Y2 ENTRE AyJ M=23,21,8,1,18 | 2026-02-19 | 2/20/2026 12:00:00 AM | 1 | 28 | 3.4 | 12 | MURO | B-19322 VIALE 26_MURO_28.0_1 | 3.567 |  | 3 | 12.143
B-19322 VIALE 26 | 228.6 | 4000 PSI | MUROS T1 O4 EJES 03 ENTRE AyF-1Y2 ENTRE AyJ M=23,21,8,1,18 | 2026-02-19 | 2/20/2026 12:00:00 AM | 1 | 28 | 3.6 | 13 | MURO | B-19322 VIALE 26_MURO_28.0_1 | 3.567 |  | 3 | 12.857
B-19322 VIALE 26 | 228.6 | 4000 PSI | MUROS T1 O4 EJES 03 ENTRE AyF-1Y2 ENTRE AyJ M=23,21,8,1,18 | 2026-02-19 | 2/20/2026 12:00:00 AM | 1 | 28 | 3.7 | 13 | MURO | B-19322 VIALE 26_MURO_28.0_1 | 3.567 |  | 3 | 13.214
B-19322 VIALE 26 | 215.9 | 4000 PSI | MUROS T1 P5 EJES 12-13-14 ENTRE AyF M=14,12,25,22,23,09 | 2026-02-20 | 2/21/2026 12:00:00 AM | 1 | 28 | 5.2 | 18 | MURO | B-19322 VIALE 26_MURO_28.0_1 | 5.033 |  | 3 | 18.571
B-19322 VIALE 26 | 215.9 | 4000 PSI | MUROS T1 P5 EJES 12-13-14 ENTRE AyF M=14,12,25,22,23,09 | 2026-02-20 | 2/21/2026 12:00:00 AM | 1 | 28 | 5 | 18 | MURO | B-19322 VIALE 26_MURO_28.0_1 | 5.033 |  | 3 | 17.857
B-19322 VIALE 26 | 215.9 | 4000 PSI | MUROS T1 P5 EJES 12-13-14 ENTRE AyF M=14,12,25,22,23,09 | 2026-02-20 | 2/21/2026 12:00:00 AM | 1 | 28 | 4.9 | 18 | MURO | B-19322 VIALE 26_MURO_28.0_1 | 5.033 |  | 3 | 17.5
B-19322 VIALE 26 | 228.6 | 4000 PSI | MUROS T1 P5 EJES 10-15 ENTRE AyG M=23,31,7,27,3,23,25,9 | 2026-02-23 | 2/24/2026 12:00:00 AM | 1 | 28 | 1.6 | 6 | MURO | B-19322 VIALE 26_MURO_28.0_1 | 1.533 |  | 3 | 5.714
B-19322 VIALE 26 | 228.6 | 4000 PSI | MUROS T1 P5 EJES 10-15 ENTRE AyG M=23,31,7,27,3,23,25,9 | 2026-02-23 | 2/24/2026 12:00:00 AM | 1 | 28 | 1.5 | 5 | MURO | B-19322 VIALE 26_MURO_28.0_1 | 1.533 |  | 3 | 5.357
B-19322 VIALE 26 | 228.6 | 4000 PSI | MUROS T1 P5 EJES 10-15 ENTRE AyG M=23,31,7,27,3,23,25,9 | 2026-02-23 | 2/24/2026 12:00:00 AM | 1 | 28 | 1.5 | 5 | MURO | B-19322 VIALE 26_MURO_28.0_1 | 1.533 |  | 3 | 5.357
B-19322 VIALE 26 | 228.6 | 4000 PSI | MUROS T1 P5 EJES 8AL11 ENTRE A-F EJE 8 ENTRE JyG M=2,24,25,23,9,22 | 2026-02-24 | 2/25/2026 12:00:00 AM | 1 | 28 | 2.4 | 8 | MURO | B-19322 VIALE 26_MURO_28.0_1 | 2.467 |  | 3 | 8.571
B-19322 VIALE 26 | 228.6 | 4000 PSI | MUROS T1 P5 EJES 8AL11 ENTRE A-F EJE 8 ENTRE JyG M=2,24,25,23,9,22 | 2026-02-24 | 2/25/2026 12:00:00 AM | 1 | 28 | 2.5 | 9 | MURO | B-19322 VIALE 26_MURO_28.0_1 | 2.467 |  | 3 | 8.929
B-19322 VIALE 26 | 228.6 | 4000 PSI | MUROS T1 P5 EJES 8AL11 ENTRE A-F EJE 8 ENTRE JyG M=2,24,25,23,9,22 | 2026-02-24 | 2/25/2026 12:00:00 AM | 1 | 28 | 2.5 | 9 | MURO | B-19322 VIALE 26_MURO_28.0_1 | 2.467 |  | 3 | 8.929
B-19322 VIALE 26 | 228.6 | 4000 PSI | MUROS T1 P5 EJE 9 ENTRE JYG M=22,23,9 | 2026-02-25 | 2/26/2026 12:00:00 AM | 1 | 28 | 1.4 | 5 | MURO | B-19322 VIALE 26_MURO_28.0_1 | 1.5 |  | 3 | 5
B-19322 VIALE 26 | 228.6 | 4000 PSI | MUROS T1 P5 EJE 9 ENTRE JYG M=22,23,9 | 2026-02-25 | 2/26/2026 12:00:00 AM | 1 | 28 | 1.5 | 5 | MURO | B-19322 VIALE 26_MURO_28.0_1 | 1.5 |  | 3 | 5.357
B-19322 VIALE 26 | 228.6 | 4000 PSI | MUROS T1 P5 EJE 9 ENTRE JYG M=22,23,9 | 2026-02-25 | 2/26/2026 12:00:00 AM | 1 | 28 | 1.6 | 6 | MURO | B-19322 VIALE 26_MURO_28.0_1 | 1.5 |  | 3 | 5.714
B-19322 VIALE 26 | 228.6 | 4000 PSI | MUROS T1 P5 EJES 5-6 ENTRE JyG M= 2,23,24,22,9,3,45 | 2026-02-26 | 2/27/2026 12:00:00 AM | 1 | 28 | 1.8 | 6 | MURO | B-19322 VIALE 26_MURO_28.0_1 | 1.833 |  | 3 | 6.429
B-19322 VIALE 26 | 228.6 | 4000 PSI | MUROS T1 P5 EJES 5-6 ENTRE JyG M= 2,23,24,22,9,3,45 | 2026-02-26 | 2/27/2026 12:00:00 AM | 1 | 28 | 1.9 | 7 | MURO | B-19322 VIALE 26_MURO_28.0_1 | 1.833 |  | 3 | 6.786
B-19322 VIALE 26 | 228.6 | 4000 PSI | MUROS T1 P5 EJES 5-6 ENTRE JyG M= 2,23,24,22,9,3,45 | 2026-02-26 | 2/27/2026 12:00:00 AM | 1 | 28 | 1.8 | 6 | MURO | B-19322 VIALE 26_MURO_28.0_1 | 1.833 |  | 3 | 6.429
B-19322 VIALE 26 | 228.6 | 4000 PSI | MUROS T1 P5 EJE 3-4 ENTRE JyG M=2,3,8,21,23 | 2026-02-27 | 2/28/2026 12:00:00 AM | 1 | 28 | 0.9 | 3 | MURO | B-19322 VIALE 26_MURO_28.0_1 | 0.9 |  | 3 | 3.214
B-19322 VIALE 26 | 228.6 | 4000 PSI | MUROS T1 P5 EJE 3-4 ENTRE JyG M=2,3,8,21,23 | 2026-02-27 | 2/28/2026 12:00:00 AM | 1 | 28 | 0.9 | 3 | MURO | B-19322 VIALE 26_MURO_28.0_1 | 0.9 |  | 3 | 3.214
B-19322 VIALE 26 | 228.6 | 4000 PSI | MUROS T1 P5 EJE 3-4 ENTRE JyG M=2,3,8,21,23 | 2026-02-27 | 2/28/2026 12:00:00 AM | 1 | 28 | 0.9 | 3 | MURO | B-19322 VIALE 26_MURO_28.0_1 | 0.9 |  | 3 | 3.214
B-19322 VIALE 26 | 152.4 | 3000 PSI | PLA PISO 2 EJE 12 AL 10 ENTRE A y J | 2025-11-25 | 11/26/2025 12:00:00 AM | 1 | 21 | 4.5 | 21 |  |  | 3.367 |  | 3 | 21.429
B-19322 VIALE 26 | 152.4 | 3000 PSI | PLA PISO 2 EJE 12 AL 10 ENTRE A y J | 2025-11-25 | 11/26/2025 12:00:00 AM | 1 | 21 | 1.3 | 6 |  |  | 3.367 |  | 3 | 6.19
B-19322 VIALE 26 | 152.4 | 3000 PSI | PLA PISO 2 EJE 12 AL 10 ENTRE A y J | 2025-11-25 | 11/26/2025 12:00:00 AM | 1 | 21 | 4.3 | 20 |  |  | 3.367 |  | 3 | 20.476
B-19322 VIALE 26 | 133.35 | 3000 PSI | PLA PISO 2 EJE 8 AL 10 ENTRE A y J | 2025-11-26 | 11/27/2025 12:00:00 AM | 1 | 21 | 3.7 | 18 |  |  | 3.467 |  | 3 | 17.619
B-19322 VIALE 26 | 133.35 | 3000 PSI | PLA PISO 2 EJE 8 AL 10 ENTRE A y J | 2025-11-26 | 11/27/2025 12:00:00 AM | 1 | 21 | 3.4 | 16 |  |  | 3.467 |  | 3 | 16.19
B-19322 VIALE 26 | 133.35 | 3000 PSI | PLA PISO 2 EJE 8 AL 10 ENTRE A y J | 2025-11-26 | 11/27/2025 12:00:00 AM | 1 | 21 | 3.3 | 16 |  |  | 3.467 |  | 3 | 15.714
B-19322 VIALE 26 | 165.1 | 3000 PSI | PLACA PISO 2 EJE 08 AL 06 ENTRE AYJ | 2025-11-28 | 11/29/2025 12:00:00 AM | 1 | 21 | 2.2 | 11 | PLACA | B-19322 VIALE 26_PLACA_21.0_1 | 1.967 |  | 3 | 10.476
B-19322 VIALE 26 | 165.1 | 3000 PSI | PLACA PISO 2 EJE 08 AL 06 ENTRE AYJ | 2025-11-28 | 11/29/2025 12:00:00 AM | 1 | 21 | 2.2 | 11 | PLACA | B-19322 VIALE 26_PLACA_21.0_1 | 1.967 |  | 3 | 10.476
B-19322 VIALE 26 | 165.1 | 3000 PSI | PLACA PISO 2 EJE 08 AL 06 ENTRE AYJ | 2025-11-28 | 11/29/2025 12:00:00 AM | 1 | 21 | 1.5 | 7 | PLACA | B-19322 VIALE 26_PLACA_21.0_1 | 1.967 |  | 3 | 7.143
B-19322 VIALE 26 | 165.1 | 3000 PSI | PLACA T2 PISO 3 EJE 15 AL 10 ENTRE A y J | 2025-12-05 | 12/6/2025 12:00:00 AM | 1 | 21 | 2.9 | 14 | PLACA | B-19322 VIALE 26_PLACA_21.0_1 | 2.633 |  | 3 | 13.81
B-19322 VIALE 26 | 165.1 | 3000 PSI | PLACA T2 PISO 3 EJE 15 AL 10 ENTRE A y J | 2025-12-05 | 12/6/2025 12:00:00 AM | 1 | 21 | 2.5 | 12 | PLACA | B-19322 VIALE 26_PLACA_21.0_1 | 2.633 |  | 3 | 11.905
B-19322 VIALE 26 | 165.1 | 3000 PSI | PLACA T2 PISO 3 EJE 15 AL 10 ENTRE A y J | 2025-12-05 | 12/6/2025 12:00:00 AM | 1 | 21 | 2.5 | 12 | PLACA | B-19322 VIALE 26_PLACA_21.0_1 | 2.633 |  | 3 | 11.905
B-19322 VIALE 26 | 152.4 | 3000 PSI | PLACA PISO 3 EJE 8 AL 6 ENTRE A y J | 2025-12-10 | 12/11/2025 12:00:00 AM | 1 | 21 | 5.5 | 26 | PLACA | B-19322 VIALE 26_PLACA_21.0_1 | 5.467 |  | 3 | 26.19
B-19322 VIALE 26 | 152.4 | 3000 PSI | PLACA PISO 3 EJE 8 AL 6 ENTRE A y J | 2025-12-10 | 12/11/2025 12:00:00 AM | 1 | 21 | 5.6 | 27 | PLACA | B-19322 VIALE 26_PLACA_21.0_1 | 5.467 |  | 3 | 26.667
B-19322 VIALE 26 | 152.4 | 3000 PSI | PLACA PISO 3 EJE 8 AL 6 ENTRE A y J | 2025-12-10 | 12/11/2025 12:00:00 AM | 1 | 21 | 5.3 | 25 | PLACA | B-19322 VIALE 26_PLACA_21.0_1 | 5.467 |  | 3 | 25.238
B-19322 VIALE 26 | 184.15 | 3000 PSI | PLACA PISO 3 EJE 10 al 08 ENTRE A y J | 2025-12-11 | 12/12/2025 12:00:00 AM | 1 | 21 | 6.4 | 30 | PLACA | B-19322 VIALE 26_PLACA_21.0_1 | 6.067 |  | 3 | 30.476
B-19322 VIALE 26 | 184.15 | 3000 PSI | PLACA PISO 3 EJE 10 al 08 ENTRE A y J | 2025-12-11 | 12/12/2025 12:00:00 AM | 1 | 21 | 6.2 | 30 | PLACA | B-19322 VIALE 26_PLACA_21.0_1 | 6.067 |  | 3 | 29.524
B-19322 VIALE 26 | 184.15 | 3000 PSI | PLACA PISO 3 EJE 10 al 08 ENTRE A y J | 2025-12-11 | 12/12/2025 12:00:00 AM | 1 | 21 | 5.6 | 27 | PLACA | B-19322 VIALE 26_PLACA_21.0_1 | 6.067 |  | 3 | 26.667
B-19322 VIALE 26 | 152.4 | 3000 PSI | PLACA PISO 4 EJE 12 AL 15 ENTRE A y J | 2025-12-16 | 12/17/2025 12:00:00 AM | 1 | 21 | 6 | 29 | PLACA | B-19322 VIALE 26_PLACA_21.0_1 | 5.533 |  | 3 | 28.571
B-19322 VIALE 26 | 152.4 | 3000 PSI | PLACA PISO 4 EJE 12 AL 15 ENTRE A y J | 2025-12-16 | 12/17/2025 12:00:00 AM | 1 | 21 | 4 | 19 | PLACA | B-19322 VIALE 26_PLACA_21.0_1 | 5.533 |  | 3 | 19.048
B-19322 VIALE 26 | 152.4 | 3000 PSI | PLACA PISO 4 EJE 12 AL 15 ENTRE A y J | 2025-12-16 | 12/17/2025 12:00:00 AM | 1 | 21 | 6.6 | 31 | PLACA | B-19322 VIALE 26_PLACA_21.0_1 | 5.533 |  | 3 | 31.429
B-19322 VIALE 26 | 177.8 | 3000 PSI | PLACA TORRE 2 PISO 4 EJE 10 y 11 ENTRE A y J | 2025-12-17 | 12/18/2025 12:00:00 AM | 1 | 21 | 6.6 | 31 | PLACA | B-19322 VIALE 26_PLACA_21.0_1 | 5.4 |  | 3 | 31.429
B-19322 VIALE 26 | 177.8 | 3000 PSI | PLACA TORRE 2 PISO 4 EJE 10 y 11 ENTRE A y J | 2025-12-17 | 12/18/2025 12:00:00 AM | 1 | 21 | 3.6 | 17 | PLACA | B-19322 VIALE 26_PLACA_21.0_1 | 5.4 |  | 3 | 17.143
B-19322 VIALE 26 | 177.8 | 3000 PSI | PLACA TORRE 2 PISO 4 EJE 10 y 11 ENTRE A y J | 2025-12-17 | 12/18/2025 12:00:00 AM | 1 | 21 | 6 | 28 | PLACA | B-19322 VIALE 26_PLACA_21.0_1 | 5.4 |  | 3 | 28.571
B-19322 VIALE 26 | 177.8 | 3000 PSI | PLACA T2 PISO 4 EJE O8 y 09 ENTRE A y J | 2025-12-18 | 12/19/2025 12:00:00 AM | 1 | 21 | 3.7 | 18 | PLACA | B-19322 VIALE 26_PLACA_21.0_1 | 3.9 |  | 3 | 17.619
B-19322 VIALE 26 | 177.8 | 3000 PSI | PLACA T2 PISO 4 EJE O8 y 09 ENTRE A y J | 2025-12-18 | 12/19/2025 12:00:00 AM | 1 | 21 | 2.6 | 12 | PLACA | B-19322 VIALE 26_PLACA_21.0_1 | 3.9 |  | 3 | 12.381
B-19322 VIALE 26 | 177.8 | 3000 PSI | PLACA T2 PISO 4 EJE O8 y 09 ENTRE A y J | 2025-12-18 | 12/19/2025 12:00:00 AM | 1 | 21 | 5.4 | 26 | PLACA | B-19322 VIALE 26_PLACA_21.0_1 | 3.9 |  | 3 | 25.714
B-19322 VIALE 26 | 177.8 | 3000 PSI | MUROS PISO 1 EJE 02 y 04 ENTRE G y J M=23-08-21 | 2025-12-19 | 12/20/2025 12:00:00 AM | 1 | 21 | 2.8 | 10 | MURO | B-19322 VIALE 26_MURO_21.0_1 | 3.367 |  | 3 | 13.333
B-19322 VIALE 26 | 177.8 | 3000 PSI | MUROS PISO 1 EJE 02 y 04 ENTRE G y J M=23-08-21 | 2025-12-19 | 12/20/2025 12:00:00 AM | 1 | 21 | 5 | 18 | MURO | B-19322 VIALE 26_MURO_21.0_1 | 3.367 |  | 3 | 23.81
B-19322 VIALE 26 | 177.8 | 3000 PSI | MUROS PISO 1 EJE 02 y 04 ENTRE G y J M=23-08-21 | 2025-12-19 | 12/20/2025 12:00:00 AM | 1 | 21 | 2.3 | 8 | MURO | B-19322 VIALE 26_MURO_21.0_1 | 3.367 |  | 3 | 10.952
B-19322 VIALE 26 | 177.8 | 3000 PSI | PLACA PISO 4 EJE 07 y 09 ENTRTE A y J | 2025-12-19 | 12/20/2025 12:00:00 AM | 1 | 21 | 2.5 | 12 | PLACA | B-19322 VIALE 26_PLACA_21.0_1 | 2.467 |  | 3 | 11.905
B-19322 VIALE 26 | 177.8 | 3000 PSI | PLACA PISO 4 EJE 07 y 09 ENTRTE A y J | 2025-12-19 | 12/20/2025 12:00:00 AM | 1 | 21 | 2.4 | 11 | PLACA | B-19322 VIALE 26_PLACA_21.0_1 | 2.467 |  | 3 | 11.429
B-19322 VIALE 26 | 177.8 | 3000 PSI | PLACA PISO 4 EJE 07 y 09 ENTRTE A y J | 2025-12-19 | 12/20/2025 12:00:00 AM | 1 | 21 | 2.5 | 12 | PLACA | B-19322 VIALE 26_PLACA_21.0_1 | 2.467 |  | 3 | 11.905
B-19322 VIALE 26 | 190.5 | 3000 PSI | PLACA T2 PISO 4 EJE 064 04 ENTRE AYJ | 2026-01-07 | 1/8/2026 12:00:00 AM | 1 | 21 | 5.6 | 26 | PLACA | B-19322 VIALE 26_PLACA_21.0_1 | 5.1 |  | 3 | 26.667
B-19322 VIALE 26 | 190.5 | 3000 PSI | PLACA T2 PISO 4 EJE 064 04 ENTRE AYJ | 2026-01-07 | 1/8/2026 12:00:00 AM | 1 | 21 | 4 | 19 | PLACA | B-19322 VIALE 26_PLACA_21.0_1 | 5.1 |  | 3 | 19.048
B-19322 VIALE 26 | 190.5 | 3000 PSI | PLACA T2 PISO 4 EJE 064 04 ENTRE AYJ | 2026-01-07 | 1/8/2026 12:00:00 AM | 1 | 21 | 5.7 | 27 | PLACA | B-19322 VIALE 26_PLACA_21.0_1 | 5.1 |  | 3 | 27.143
B-19322 VIALE 26 | 177.8 | 3000 PSI | PLACA T1 PISO 2 EJE 15 AL 13 ENTRE AYJ | 2026-01-09 | 1/10/2026 12:00:00 AM | 1 | 21 | 4.3 | 20 | PLACA | B-19322 VIALE 26_PLACA_21.0_1 | 3.533 |  | 3 | 20.476
B-19322 VIALE 26 | 177.8 | 3000 PSI | PLACA T1 PISO 2 EJE 15 AL 13 ENTRE AYJ | 2026-01-09 | 1/10/2026 12:00:00 AM | 1 | 21 | 2.4 | 11 | PLACA | B-19322 VIALE 26_PLACA_21.0_1 | 3.533 |  | 3 | 11.429
B-19322 VIALE 26 | 177.8 | 3000 PSI | PLACA T1 PISO 2 EJE 15 AL 13 ENTRE AYJ | 2026-01-09 | 1/10/2026 12:00:00 AM | 1 | 21 | 3.9 | 19 | PLACA | B-19322 VIALE 26_PLACA_21.0_1 | 3.533 |  | 3 | 18.571
B-19322 VIALE 26 | 203.2 | 3000 PSI | PLACA T2 PISO 04 EJE 01 AL 04 ENTRE A YJ | 2026-01-09 | 1/10/2026 12:00:00 AM | 1 | 21 | 2.5 | 12 | PLACA | B-19322 VIALE 26_PLACA_21.0_1 | 2.967 |  | 3 | 11.905
B-19322 VIALE 26 | 203.2 | 3000 PSI | PLACA T2 PISO 04 EJE 01 AL 04 ENTRE A YJ | 2026-01-09 | 1/10/2026 12:00:00 AM | 1 | 21 | 3.9 | 18 | PLACA | B-19322 VIALE 26_PLACA_21.0_1 | 2.967 |  | 3 | 18.571
B-19322 VIALE 26 | 203.2 | 3000 PSI | PLACA T2 PISO 04 EJE 01 AL 04 ENTRE A YJ | 2026-01-09 | 1/10/2026 12:00:00 AM | 1 | 21 | 2.5 | 12 | PLACA | B-19322 VIALE 26_PLACA_21.0_1 | 2.967 |  | 3 | 11.905
B-19322 VIALE 26 | 190.5 | 3000 PSI | PLACA T2 PISO 5 EJE 15 AL 12 ENTRE AYJ | 2026-01-14 | 1/15/2026 12:00:00 AM | 1 | 21 | 3.2 | 15 | PLACA | B-19322 VIALE 26_PLACA_21.0_1 | 3.5 |  | 3 | 15.238
B-19322 VIALE 26 | 190.5 | 3000 PSI | PLACA T2 PISO 5 EJE 15 AL 12 ENTRE AYJ | 2026-01-14 | 1/15/2026 12:00:00 AM | 1 | 21 | 3.7 | 18 | PLACA | B-19322 VIALE 26_PLACA_21.0_1 | 3.5 |  | 3 | 17.619
B-19322 VIALE 26 | 190.5 | 3000 PSI | PLACA T2 PISO 5 EJE 15 AL 12 ENTRE AYJ | 2026-01-14 | 1/15/2026 12:00:00 AM | 1 | 21 | 3.6 | 17 | PLACA | B-19322 VIALE 26_PLACA_21.0_1 | 3.5 |  | 3 | 17.143
B-19322 VIALE 26 | 177.8 | 3000 PSI | PLACA T1 PISO 2 EJE 12 AL 10 ENTRE AYJ | 2026-01-13 | 1/14/2026 12:00:00 AM | 1 | 21 | 3.4 | 16 | PLACA | B-19322 VIALE 26_PLACA_21.0_1 | 3.667 |  | 3 | 16.19
B-19322 VIALE 26 | 177.8 | 3000 PSI | PLACA T1 PISO 2 EJE 12 AL 10 ENTRE AYJ | 2026-01-13 | 1/14/2026 12:00:00 AM | 1 | 21 | 3.7 | 18 | PLACA | B-19322 VIALE 26_PLACA_21.0_1 | 3.667 |  | 3 | 17.619
B-19322 VIALE 26 | 177.8 | 3000 PSI | PLACA T1 PISO 2 EJE 12 AL 10 ENTRE AYJ | 2026-01-13 | 1/14/2026 12:00:00 AM | 1 | 21 | 3.9 | 18 | PLACA | B-19322 VIALE 26_PLACA_21.0_1 | 3.667 |  | 3 | 18.571
B-19322 VIALE 26 | 177.8 | 3.000 PSI | PLACA T2 PISOS EJE 10 Y 12 ENTRE AYJ | 2026-01-15 | 1/16/2026 12:00:00 AM | 1 | 21 | 3.6 | 17 | PLACA | B-19322 VIALE 26_PLACA_21.0_1 | 3.8 |  | 3 | 17.143
B-19322 VIALE 26 | 177.8 | 3.000 PSI | PLACA T2 PISOS EJE 10 Y 12 ENTRE AYJ | 2026-01-15 | 1/16/2026 12:00:00 AM | 1 | 21 | 4 | 19 | PLACA | B-19322 VIALE 26_PLACA_21.0_1 | 3.8 |  | 3 | 19.048
B-19322 VIALE 26 | 177.8 | 3.000 PSI | PLACA T2 PISOS EJE 10 Y 12 ENTRE AYJ | 2026-01-15 | 1/16/2026 12:00:00 AM | 1 | 21 | 3.8 | 18 | PLACA | B-19322 VIALE 26_PLACA_21.0_1 | 3.8 |  | 3 | 18.095
B-19322 VIALE 26 | 177.8 | 3000 PSI | PLACA T1 PISO 2 EJE 08 Y 10 AYJ | 2026-01-15 | 1/16/2026 12:00:00 AM | 1 | 21 | 2.4 | 12 | PLACA | B-19322 VIALE 26_PLACA_21.0_1 | 2.3 |  | 3 | 11.429
B-19322 VIALE 26 | 177.8 | 3000 PSI | PLACA T1 PISO 2 EJE 08 Y 10 AYJ | 2026-01-15 | 1/16/2026 12:00:00 AM | 1 | 21 | 1.9 | 9 | PLACA | B-19322 VIALE 26_PLACA_21.0_1 | 2.3 |  | 3 | 9.048
B-19322 VIALE 26 | 177.8 | 3000 PSI | PLACA T1 PISO 2 EJE 08 Y 10 AYJ | 2026-01-15 | 1/16/2026 12:00:00 AM | 1 | 21 | 2.6 | 12 | PLACA | B-19322 VIALE 26_PLACA_21.0_1 | 2.3 |  | 3 | 12.381
B-19322 VIALE 26 | 177.8 | 3000 PSI | PLACA T1 PISO 2 EJE 08 AL 04 ENTRE JYG | 2026-01-17 | 1/19/2026 12:00:00 AM | 1 | 21 | 7.7 | 36 | PLACA | B-19322 VIALE 26_PLACA_21.0_1 | 8.233 |  | 3 | 36.667
B-19322 VIALE 26 | 177.8 | 3000 PSI | PLACA T1 PISO 2 EJE 08 AL 04 ENTRE JYG | 2026-01-17 | 1/19/2026 12:00:00 AM | 1 | 21 | 8.7 | 42 | PLACA | B-19322 VIALE 26_PLACA_21.0_1 | 8.233 |  | 3 | 41.429
B-19322 VIALE 26 | 177.8 | 3000 PSI | PLACA T1 PISO 2 EJE 08 AL 04 ENTRE JYG | 2026-01-17 | 1/19/2026 12:00:00 AM | 1 | 21 | 8.3 | 39 | PLACA | B-19322 VIALE 26_PLACA_21.0_1 | 8.233 |  | 3 | 39.524
B-19322 VIALE 26 | 177.8 | 3.000 PSI | PLACA T2 EJE 08 AL 10 DEL AalJ PISO 5 | 2026-01-16 | 1/17/2026 12:00:00 AM | 1 | 21 | 4.2 | 20 | PLACA | B-19322 VIALE 26_PLACA_21.0_1 | 4 |  | 6 | 20
B-19322 VIALE 26 | 177.8 | 3.000 PSI | PLACA T2 EJE 08 AL 10 DEL AalJ PISO 5 | 2026-01-16 | 1/17/2026 12:00:00 AM | 1 | 21 | 4.2 | 20 | PLACA | B-19322 VIALE 26_PLACA_21.0_1 | 4 |  | 6 | 20
B-19322 VIALE 26 | 177.8 | 3.000 PSI | PLACA T2 EJE 08 AL 10 DEL AalJ PISO 5 | 2026-01-16 | 1/17/2026 12:00:00 AM | 1 | 21 | 3.7 | 18 | PLACA | B-19322 VIALE 26_PLACA_21.0_1 | 4 |  | 6 | 17.619
B-19322 VIALE 26 | 177.8 | 3.000 PSI | PLACA T2 EJE 08 AL 10 DEL AalJ PISO 5 | 2026-01-16 | 1/17/2026 12:00:00 AM | 1 | 21 | 3.7 | 18 | PLACA | B-19322 VIALE 26_PLACA_21.0_1 | 4 |  | 6 | 17.619
B-19322 VIALE 26 | 177.8 | 3.000 PSI | PLACA T2 EJE 08 AL 10 DEL AalJ PISO 5 | 2026-01-16 | 1/19/2026 12:00:00 AM | 1 | 21 | 4.1 | 19 | PLACA | B-19322 VIALE 26_PLACA_21.0_1 | 4 |  | 6 | 19.524
B-19322 VIALE 26 | 177.8 | 3.000 PSI | PLACA T2 EJE 08 AL 10 DEL AalJ PISO 5 | 2026-01-16 | 1/19/2026 12:00:00 AM | 1 | 21 | 4.1 | 19 | PLACA | B-19322 VIALE 26_PLACA_21.0_1 | 4 |  | 6 | 19.524
B-19322 VIALE 26 | 184.15 | 3000 PSI | PLACA T2 PISO 5 EJE 04 AL 06 ENTRE AyJ | 2026-01-19 | 1/20/2026 12:00:00 AM | 1 | 21 | 1.7 | 8 | PLACA | B-19322 VIALE 26_PLACA_21.0_1 | 1.733 |  | 6 | 8.095
B-19322 VIALE 26 | 184.15 | 3000 PSI | PLACA T2 PISO 5 EJE 04 AL 06 ENTRE AyJ | 2026-01-19 | 1/20/2026 12:00:00 AM | 1 | 21 | 1.7 | 8 | PLACA | B-19322 VIALE 26_PLACA_21.0_1 | 1.733 |  | 6 | 8.095
B-19322 VIALE 26 | 184.15 | 3000 PSI | PLACA T2 PISO 5 EJE 04 AL 06 ENTRE AyJ | 2026-01-19 | 1/20/2026 12:00:00 AM | 1 | 21 | 1.8 | 9 | PLACA | B-19322 VIALE 26_PLACA_21.0_1 | 1.733 |  | 6 | 8.571
B-19322 VIALE 26 | 184.15 | 3000 PSI | PLACA T2 PISO 5 EJE 04 AL 06 ENTRE AyJ | 2026-01-19 | 1/20/2026 12:00:00 AM | 1 | 21 | 1.8 | 9 | PLACA | B-19322 VIALE 26_PLACA_21.0_1 | 1.733 |  | 6 | 8.571
B-19322 VIALE 26 | 184.15 | 3000 PSI | PLACA T2 PISO 5 EJE 04 AL 06 ENTRE AyJ | 2026-01-19 | 1/20/2026 12:00:00 AM | 1 | 21 | 1.7 | 8 | PLACA | B-19322 VIALE 26_PLACA_21.0_1 | 1.733 |  | 6 | 8.095
B-19322 VIALE 26 | 184.15 | 3000 PSI | PLACA T2 PISO 5 EJE 04 AL 06 ENTRE AyJ | 2026-01-19 | 1/20/2026 12:00:00 AM | 1 | 21 | 1.7 | 8 | PLACA | B-19322 VIALE 26_PLACA_21.0_1 | 1.733 |  | 6 | 8.095
B-19322 VIALE 26 | 177.8 | 3000 PSI | PLACA T2 PISO 5 EJE 06 AL 08 ENTRE AYJ | 2026-01-17 | 1/19/2026 12:00:00 AM | 1 | 21 | 8.8 | 42 | PLACA | B-19322 VIALE 26_PLACA_21.0_1 | 8.533 |  | 3 | 41.905
B-19322 VIALE 26 | 177.8 | 3000 PSI | PLACA T2 PISO 5 EJE 06 AL 08 ENTRE AYJ | 2026-01-17 | 1/19/2026 12:00:00 AM | 1 | 21 | 8 | 38 | PLACA | B-19322 VIALE 26_PLACA_21.0_1 | 8.533 |  | 3 | 38.095
B-19322 VIALE 26 | 177.8 | 3000 PSI | PLACA T2 PISO 5 EJE 06 AL 08 ENTRE AYJ | 2026-01-17 | 1/19/2026 12:00:00 AM | 1 | 21 | 8.8 | 42 | PLACA | B-19322 VIALE 26_PLACA_21.0_1 | 8.533 |  | 3 | 41.905
B-19322 VIALE 26 | 190.5 | 3.000 PSI | PLACA T2 PISO 6 EJE 15 al 12 ENTRE AyJ | 2026-01-23 | 1/24/2026 12:00:00 AM | 1 | 21 | 4.4 | 21 | PLACA | B-19322 VIALE 26_PLACA_21.0_1 | 4.033 |  | 3 | 20.952
B-19322 VIALE 26 | 190.5 | 3.000 PSI | PLACA T2 PISO 6 EJE 15 al 12 ENTRE AyJ | 2026-01-23 | 1/24/2026 12:00:00 AM | 1 | 21 | 3.7 | 18 | PLACA | B-19322 VIALE 26_PLACA_21.0_1 | 4.033 |  | 3 | 17.619
B-19322 VIALE 26 | 190.5 | 3.000 PSI | PLACA T2 PISO 6 EJE 15 al 12 ENTRE AyJ | 2026-01-23 | 1/24/2026 12:00:00 AM | 1 | 21 | 4 | 19 | PLACA | B-19322 VIALE 26_PLACA_21.0_1 | 4.033 |  | 3 | 19.048
B-19322 VIALE 26 | 152.4 | 3000 PSI | ESCALERA T2 TRAMO DEL 2 AL 3 | 2026-01-26 | 1/27/2026 12:00:00 AM | 1 | 21 | 6.8 | 32 |  |  | 6.133 |  | 3 | 32.381
B-19322 VIALE 26 | 152.4 | 3000 PSI | ESCALERA T2 TRAMO DEL 2 AL 3 | 2026-01-26 | 1/27/2026 12:00:00 AM | 1 | 21 | 6.1 | 29 |  |  | 6.133 |  | 3 | 29.048
B-19322 VIALE 26 | 152.4 | 3000 PSI | ESCALERA T2 TRAMO DEL 2 AL 3 | 2026-01-26 | 1/27/2026 12:00:00 AM | 1 | 21 | 5.5 | 26 |  |  | 6.133 |  | 3 | 26.19
B-19322 VIALE 26 | 154.2 | 3000 PSI | PLACA T2 PISO 6 EJE 08 AL 10 ENTRE AYJ | 2026-01-26 | 1/27/2026 12:00:00 AM | 1 | 21 | 4.2 | 20 | PLACA | B-19322 VIALE 26_PLACA_21.0_1 | 4.2 |  | 3 | 20
B-19322 VIALE 26 | 154.2 | 3000 PSI | PLACA T2 PISO 6 EJE 08 AL 10 ENTRE AYJ | 2026-01-26 | 1/27/2026 12:00:00 AM | 1 | 21 | 4.2 | 20 | PLACA | B-19322 VIALE 26_PLACA_21.0_1 | 4.2 |  | 3 | 20
B-19322 VIALE 26 | 154.2 | 3000 PSI | PLACA T2 PISO 6 EJE 08 AL 10 ENTRE AYJ | 2026-01-26 | 1/27/2026 12:00:00 AM | 1 | 21 | 4.2 | 20 | PLACA | B-19322 VIALE 26_PLACA_21.0_1 | 4.2 |  | 3 | 20
B-19322 VIALE 26 | 165.1 | 3000 PSI | PLACA T1 PISO 2 EJE 15 AL 12 ENTRE AYJ | 2026-01-27 | 1/28/2026 12:00:00 AM | 1 | 21 | 3.9 | 18 | PLACA | B-19322 VIALE 26_PLACA_21.0_1 | 4.1 |  | 3 | 18.571
B-19322 VIALE 26 | 165.1 | 3000 PSI | PLACA T1 PISO 2 EJE 15 AL 12 ENTRE AYJ | 2026-01-27 | 1/28/2026 12:00:00 AM | 1 | 21 | 4.1 | 19 | PLACA | B-19322 VIALE 26_PLACA_21.0_1 | 4.1 |  | 3 | 19.524
B-19322 VIALE 26 | 165.1 | 3000 PSI | PLACA T1 PISO 2 EJE 15 AL 12 ENTRE AYJ | 2026-01-27 | 1/28/2026 12:00:00 AM | 1 | 21 | 4.3 | 21 | PLACA | B-19322 VIALE 26_PLACA_21.0_1 | 4.1 |  | 3 | 20.476
B-19322 VIALE 26 | 165.1 | 3000 PSI | PLACA T2 PISO 6 EJE 04 AL 08 ENTRE AYJ | 2026-01-28 | 1/29/2026 12:00:00 AM | 1 | 21 | 5.1 | 24 | PLACA | B-19322 VIALE 26_PLACA_21.0_1 | 5.1 |  | 3 | 24.286
B-19322 VIALE 26 | 165.1 | 3000 PSI | PLACA T2 PISO 6 EJE 04 AL 08 ENTRE AYJ | 2026-01-28 | 1/29/2026 12:00:00 AM | 1 | 21 | 5.4 | 26 | PLACA | B-19322 VIALE 26_PLACA_21.0_1 | 5.1 |  | 3 | 25.714
B-19322 VIALE 26 | 165.1 | 3000 PSI | PLACA T2 PISO 6 EJE 04 AL 08 ENTRE AYJ | 2026-01-28 | 1/29/2026 12:00:00 AM | 1 | 21 | 4.8 | 23 | PLACA | B-19322 VIALE 26_PLACA_21.0_1 | 5.1 |  | 3 | 22.857
B-19322 VIALE 26 | 152.4 | 3000 PSI | PLACA T1 PISO 2 EJE 09 AL 10 ENTRE AYJ | 2026-01-28 | 1/29/2026 12:00:00 AM | 1 | 21 | 3.7 | 17 | PLACA | B-19322 VIALE 26_PLACA_21.0_1 | 3.667 |  | 3 | 17.619
B-19322 VIALE 26 | 152.4 | 3000 PSI | PLACA T1 PISO 2 EJE 09 AL 10 ENTRE AYJ | 2026-01-28 | 1/29/2026 12:00:00 AM | 1 | 21 | 3.5 | 16 | PLACA | B-19322 VIALE 26_PLACA_21.0_1 | 3.667 |  | 3 | 16.667
B-19322 VIALE 26 | 152.4 | 3000 PSI | PLACA T1 PISO 2 EJE 09 AL 10 ENTRE AYJ | 2026-01-28 | 1/29/2026 12:00:00 AM | 1 | 21 | 3.8 | 18 | PLACA | B-19322 VIALE 26_PLACA_21.0_1 | 3.667 |  | 3 | 18.095
B-19322 VIALE 26 | 203.2 | 3000 PSI | MUROS T2 PISO 6 EJE 11 AL 15 ENTRE AYD M=29,10,32 | 2026-01-28 | 1/29/2026 12:00:00 AM | 1 | 21 | 2.1 | 10 | MURO | B-19322 VIALE 26_MURO_21.0_1 | 1.967 |  | 3 | 10
B-19322 VIALE 26 | 203.2 | 3000 PSI | MUROS T2 PISO 6 EJE 11 AL 15 ENTRE AYD M=29,10,32 | 2026-01-28 | 1/29/2026 12:00:00 AM | 1 | 21 | 2.5 | 12 | MURO | B-19322 VIALE 26_MURO_21.0_1 | 1.967 |  | 3 | 11.905
B-19322 VIALE 26 | 203.2 | 3000 PSI | MUROS T2 PISO 6 EJE 11 AL 15 ENTRE AYD M=29,10,32 | 2026-01-28 | 1/29/2026 12:00:00 AM | 1 | 21 | 1.3 | 6 | MURO | B-19322 VIALE 26_MURO_21.0_1 | 1.967 |  | 3 | 6.19
B-19322 VIALE 26 | 228.6 | 3000 PSI | MUROS T2 PISO 6 EJE 12 AL 15 ENTRE JYF M=17,28,18,32,29 | 2026-01-27 | 1/28/2026 12:00:00 AM | 1 | 21 | 2.6 | 12 | MURO | B-19322 VIALE 26_MURO_21.0_1 | 1.6 |  | 3 | 12.381
B-19322 VIALE 26 | 228.6 | 3000 PSI | MUROS T2 PISO 6 EJE 12 AL 15 ENTRE JYF M=17,28,18,32,29 | 2026-01-27 | 1/28/2026 12:00:00 AM | 1 | 21 | 0.7 | 3 | MURO | B-19322 VIALE 26_MURO_21.0_1 | 1.6 |  | 3 | 3.333
B-19322 VIALE 26 | 228.6 | 3000 PSI | MUROS T2 PISO 6 EJE 12 AL 15 ENTRE JYF M=17,28,18,32,29 | 2026-01-27 | 1/28/2026 12:00:00 AM | 1 | 21 | 1.5 | 7 | MURO | B-19322 VIALE 26_MURO_21.0_1 | 1.6 |  | 3 | 7.143
B-19322 VIALE 26 | 152.4 | 3000 PSI | PLCA T1 PISO 2 EJE 07 AL 09 ENTRE AYJ | 2026-01-29 | 1/30/2026 12:00:00 AM | 1 | 21 | 3.1 | 15 |  |  | 3.4 |  | 3 | 14.762
B-19322 VIALE 26 | 152.4 | 3000 PSI | PLCA T1 PISO 2 EJE 07 AL 09 ENTRE AYJ | 2026-01-29 | 1/30/2026 12:00:00 AM | 1 | 21 | 3.3 | 16 |  |  | 3.4 |  | 3 | 15.714
B-19322 VIALE 26 | 152.4 | 3000 PSI | PLCA T1 PISO 2 EJE 07 AL 09 ENTRE AYJ | 2026-01-29 | 1/30/2026 12:00:00 AM | 1 | 21 | 3.8 | 18 |  |  | 3.4 |  | 3 | 18.095
B-19322 VIALE 26 | 165.1 | 3000 PSI | PLACA T2 PISO 6 EJE 01 AL 04 ENTRE AYJ | 2026-01-29 | 1/30/2026 12:00:00 AM | 1 | 21 | 4 | 19 | PLACA | B-19322 VIALE 26_PLACA_21.0_1 | 3.933 |  | 3 | 19.048
B-19322 VIALE 26 | 165.1 | 3000 PSI | PLACA T2 PISO 6 EJE 01 AL 04 ENTRE AYJ | 2026-01-29 | 1/30/2026 12:00:00 AM | 1 | 21 | 4.1 | 20 | PLACA | B-19322 VIALE 26_PLACA_21.0_1 | 3.933 |  | 3 | 19.524
B-19322 VIALE 26 | 165.1 | 3000 PSI | PLACA T2 PISO 6 EJE 01 AL 04 ENTRE AYJ | 2026-01-29 | 1/30/2026 12:00:00 AM | 1 | 21 | 3.7 | 18 | PLACA | B-19322 VIALE 26_PLACA_21.0_1 | 3.933 |  | 3 | 17.619
B-19322 VIALE 26 | 203.2 | 3000 PSI | MUROS T2 PISO 6 EJES 12 AL 08 ENTRE AYJ M=32,29,09 | 2026-01-30 | 1/31/2026 12:00:00 AM | 1 | 21 | 3.9 | 19 | MURO | B-19322 VIALE 26_MURO_21.0_1 | 3.767 |  | 3 | 18.571
B-19322 VIALE 26 | 203.2 | 3000 PSI | MUROS T2 PISO 6 EJES 12 AL 08 ENTRE AYJ M=32,29,09 | 2026-01-30 | 1/31/2026 12:00:00 AM | 1 | 21 | 3.7 | 17 | MURO | B-19322 VIALE 26_MURO_21.0_1 | 3.767 |  | 3 | 17.619
B-19322 VIALE 26 | 203.2 | 3000 PSI | MUROS T2 PISO 6 EJES 12 AL 08 ENTRE AYJ M=32,29,09 | 2026-01-30 | 1/31/2026 12:00:00 AM | 1 | 21 | 3.7 | 18 | MURO | B-19322 VIALE 26_MURO_21.0_1 | 3.767 |  | 3 | 17.619
B-19322 VIALE 26 | 158.75 | 3000 PSI | PLACA TORRE 2 EJES DEL 10 AL 12 ENTRE AYD PISO 7 | 2026-02-02 | 2/3/2026 12:00:00 AM | 1 | 21 | 2.7 | 13 | PLACA | B-19322 VIALE 26_PLACA_21.0_1 | 2.667 |  | 3 | 12.857
B-19322 VIALE 26 | 158.75 | 3000 PSI | PLACA TORRE 2 EJES DEL 10 AL 12 ENTRE AYD PISO 7 | 2026-02-02 | 2/3/2026 12:00:00 AM | 1 | 21 | 3.1 | 14 | PLACA | B-19322 VIALE 26_PLACA_21.0_1 | 2.667 |  | 3 | 14.762
B-19322 VIALE 26 | 158.75 | 3000 PSI | PLACA TORRE 2 EJES DEL 10 AL 12 ENTRE AYD PISO 7 | 2026-02-02 | 2/3/2026 12:00:00 AM | 1 | 21 | 2.2 | 11 | PLACA | B-19322 VIALE 26_PLACA_21.0_1 | 2.667 |  | 3 | 10.476
B-19322 VIALE 26 | 165.1 | 3000 PSI | PLACA T1 ´PISO 2 EJES 03 AL 06 ENTRE AYG | 2026-02-02 | 2/3/2026 12:00:00 AM | 1 | 21 | 2.9 | 14 | PLACA | B-19322 VIALE 26_PLACA_21.0_1 | 2.767 |  | 3 | 13.81
B-19322 VIALE 26 | 165.1 | 3000 PSI | PLACA T1 ´PISO 2 EJES 03 AL 06 ENTRE AYG | 2026-02-02 | 2/3/2026 12:00:00 AM | 1 | 21 | 2.7 | 13 | PLACA | B-19322 VIALE 26_PLACA_21.0_1 | 2.767 |  | 3 | 12.857
B-19322 VIALE 26 | 165.1 | 3000 PSI | PLACA T1 ´PISO 2 EJES 03 AL 06 ENTRE AYG | 2026-02-02 | 2/3/2026 12:00:00 AM | 1 | 21 | 2.7 | 13 | PLACA | B-19322 VIALE 26_PLACA_21.0_1 | 2.767 |  | 3 | 12.857
B-19322 VIALE 26 | 228.6 | 3000 PSI | MUROS T2 PISO 6 EJE 07 Y 08 ENTRE AYJ M=32,29,09 | 2026-02-02 | 2/3/2026 12:00:00 AM | 1 | 21 | 0.8 | 4 | MURO | B-19322 VIALE 26_MURO_21.0_1 | 1.333 |  | 3 | 3.81
B-19322 VIALE 26 | 228.6 | 3000 PSI | MUROS T2 PISO 6 EJE 07 Y 08 ENTRE AYJ M=32,29,09 | 2026-02-02 | 2/3/2026 12:00:00 AM | 1 | 21 | 1.6 | 7 | MURO | B-19322 VIALE 26_MURO_21.0_1 | 1.333 |  | 3 | 7.619
B-19322 VIALE 26 | 228.6 | 3000 PSI | MUROS T2 PISO 6 EJE 07 Y 08 ENTRE AYJ M=32,29,09 | 2026-02-02 | 2/3/2026 12:00:00 AM | 1 | 21 | 1.6 | 8 | MURO | B-19322 VIALE 26_MURO_21.0_1 | 1.333 |  | 3 | 7.619
B-19322 VIALE 26 | 152.4 | 3000 PSI | PLACA T2 PISO 7 EJE 08 AL 10 ENTRE AYJ | 2026-02-03 | 2/4/2026 12:00:00 AM | 1 | 21 | 2.2 | 10 | PLACA | B-19322 VIALE 26_PLACA_21.0_1 | 2.65 |  | 6 | 10.476
B-19322 VIALE 26 | 152.4 | 3000 PSI | PLACA T2 PISO 7 EJE 08 AL 10 ENTRE AYJ | 2026-02-03 | 2/4/2026 12:00:00 AM | 1 | 21 | 3.9 | 18 | PLACA | B-19322 VIALE 26_PLACA_21.0_1 | 2.65 |  | 6 | 18.571
B-19322 VIALE 26 | 152.4 | 3000 PSI | PLACA T2 PISO 7 EJE 08 AL 10 ENTRE AYJ | 2026-02-03 | 2/4/2026 12:00:00 AM | 1 | 21 | 2.2 | 10 | PLACA | B-19322 VIALE 26_PLACA_21.0_1 | 2.65 |  | 6 | 10.476
B-19322 VIALE 26 | 152.4 | 3000 PSI | PLACA T2 PISO 7 EJE 08 AL 10 ENTRE AYJ | 2026-02-03 | 2/4/2026 12:00:00 AM | 1 | 21 | 2.7 | 13 | PLACA | B-19322 VIALE 26_PLACA_21.0_1 | 2.65 |  | 6 | 12.857
B-19322 VIALE 26 | 152.4 | 3000 PSI | PLACA T2 PISO 7 EJE 08 AL 10 ENTRE AYJ | 2026-02-03 | 2/4/2026 12:00:00 AM | 1 | 21 | 2.6 | 12 | PLACA | B-19322 VIALE 26_PLACA_21.0_1 | 2.65 |  | 6 | 12.381
B-19322 VIALE 26 | 152.4 | 3000 PSI | PLACA T2 PISO 7 EJE 08 AL 10 ENTRE AYJ | 2026-02-03 | 2/4/2026 12:00:00 AM | 1 | 21 | 2.3 | 11 | PLACA | B-19322 VIALE 26_PLACA_21.0_1 | 2.65 |  | 6 | 10.952
B-19322 VIALE 26 | 228.6 | 3000 PSI | MUROS T2 PISO 6 ENTRE AYJ M=31,02,04 | 2026-02-03 | 2/4/2026 12:00:00 AM | 1 | 21 | 1.3 | 6 | MURO | B-19322 VIALE 26_MURO_21.0_1 | 2.3 |  | 3 | 6.19
B-19322 VIALE 26 | 228.6 | 3000 PSI | MUROS T2 PISO 6 ENTRE AYJ M=31,02,04 | 2026-02-03 | 2/4/2026 12:00:00 AM | 1 | 21 | 2.8 | 13 | MURO | B-19322 VIALE 26_MURO_21.0_1 | 2.3 |  | 3 | 13.333
B-19322 VIALE 26 | 228.6 | 3000 PSI | MUROS T2 PISO 6 ENTRE AYJ M=31,02,04 | 2026-02-03 | 2/4/2026 12:00:00 AM | 1 | 21 | 2.8 | 13 | MURO | B-19322 VIALE 26_MURO_21.0_1 | 2.3 |  | 3 | 13.333
B-19322 VIALE 26 | 152.4 | 3000 PSI | PLACA T1 PISO 3 EJE 09 al 06 ENTRE GyJ | 2026-02-04 | 2/5/2026 12:00:00 AM | 1 | 21 | 5 | 24 | PLACA | B-19322 VIALE 26_PLACA_21.0_1 | 4.733 |  | 3 | 23.81
B-19322 VIALE 26 | 152.4 | 3000 PSI | PLACA T1 PISO 3 EJE 09 al 06 ENTRE GyJ | 2026-02-04 | 2/5/2026 12:00:00 AM | 1 | 21 | 4.6 | 22 | PLACA | B-19322 VIALE 26_PLACA_21.0_1 | 4.733 |  | 3 | 21.905
B-19322 VIALE 26 | 152.4 | 3000 PSI | PLACA T1 PISO 3 EJE 09 al 06 ENTRE GyJ | 2026-02-04 | 2/5/2026 12:00:00 AM | 1 | 21 | 4.6 | 22 | PLACA | B-19322 VIALE 26_PLACA_21.0_1 | 4.733 |  | 3 | 21.905
B-19322 VIALE 26 | 158.75 | 3.000 PSI | PLACA T2 PISO 7 EJES 06 AL 08 ENTRE AyJ | 2026-02-04 | 2/5/2026 12:00:00 AM | 1 | 21 | 4.9 | 23 | PLACA | B-19322 VIALE 26_PLACA_21.0_1 | 4.667 |  | 3 | 23.333
B-19322 VIALE 26 | 158.75 | 3.000 PSI | PLACA T2 PISO 7 EJES 06 AL 08 ENTRE AyJ | 2026-02-04 | 2/5/2026 12:00:00 AM | 1 | 21 | 4.5 | 21 | PLACA | B-19322 VIALE 26_PLACA_21.0_1 | 4.667 |  | 3 | 21.429
B-19322 VIALE 26 | 158.75 | 3.000 PSI | PLACA T2 PISO 7 EJES 06 AL 08 ENTRE AyJ | 2026-02-04 | 2/5/2026 12:00:00 AM | 1 | 21 | 4.6 | 22 | PLACA | B-19322 VIALE 26_PLACA_21.0_1 | 4.667 |  | 3 | 21.905
B-19322 VIALE 26 | 228.6 | 3000 PSI | MUROS T2 PISO 6 EJES 01 AL 02 ENTRE AyJ M=24,25,26,20,21,22,23 | 2026-02-04 | 2/5/2026 12:00:00 AM | 1 | 21 | 3.3 | 15 | MURO | B-19322 VIALE 26_MURO_21.0_1 | 3.033 |  | 3 | 15.714
B-19322 VIALE 26 | 228.6 | 3000 PSI | MUROS T2 PISO 6 EJES 01 AL 02 ENTRE AyJ M=24,25,26,20,21,22,23 | 2026-02-04 | 2/5/2026 12:00:00 AM | 1 | 21 | 2.9 | 14 | MURO | B-19322 VIALE 26_MURO_21.0_1 | 3.033 |  | 3 | 13.81
B-19322 VIALE 26 | 228.6 | 3000 PSI | MUROS T2 PISO 6 EJES 01 AL 02 ENTRE AyJ M=24,25,26,20,21,22,23 | 2026-02-04 | 2/5/2026 12:00:00 AM | 1 | 21 | 2.9 | 14 | MURO | B-19322 VIALE 26_MURO_21.0_1 | 3.033 |  | 3 | 13.81
B-19322 VIALE 26 | 152.4 | 3000 PSI | PLACA T1 PISO 2 EJES 06 AL 09 ENTRE GYA | 2026-02-05 | 2/6/2026 12:00:00 AM | 1 | 21 | 3.1 | 15 | PLACA | B-19322 VIALE 26_PLACA_21.0_1 | 2.833 |  | 3 | 14.762
B-19322 VIALE 26 | 152.4 | 3000 PSI | PLACA T1 PISO 2 EJES 06 AL 09 ENTRE GYA | 2026-02-05 | 2/6/2026 12:00:00 AM | 1 | 21 | 2.6 | 12 | PLACA | B-19322 VIALE 26_PLACA_21.0_1 | 2.833 |  | 3 | 12.381
B-19322 VIALE 26 | 152.4 | 3000 PSI | PLACA T1 PISO 2 EJES 06 AL 09 ENTRE GYA | 2026-02-05 | 2/6/2026 12:00:00 AM | 1 | 21 | 2.8 | 13 | PLACA | B-19322 VIALE 26_PLACA_21.0_1 | 2.833 |  | 3 | 13.333
B-19322 VIALE 26 | 158.75 | 3000 PSI | PLACA PISO 7 EJE 04 AL 06 ENTRE AYJ | 2026-02-05 | 2/6/2026 12:00:00 AM | 1 | 21 | 5 | 24 | PLACA | B-19322 VIALE 26_PLACA_21.0_1 | 6.117 |  | 6 | 23.81
B-19322 VIALE 26 | 158.75 | 3000 PSI | PLACA PISO 7 EJE 04 AL 06 ENTRE AYJ | 2026-02-05 | 2/6/2026 12:00:00 AM | 1 | 21 | 5 | 24 | PLACA | B-19322 VIALE 26_PLACA_21.0_1 | 6.117 |  | 6 | 23.81
B-19322 VIALE 26 | 158.75 | 3000 PSI | PLACA PISO 7 EJE 04 AL 06 ENTRE AYJ | 2026-02-05 | 2/6/2026 12:00:00 AM | 1 | 21 | 5.1 | 24 | PLACA | B-19322 VIALE 26_PLACA_21.0_1 | 6.117 |  | 6 | 24.286
B-19322 VIALE 26 | 158.75 | 3000 PSI | PLACA PISO 7 EJE 04 AL 06 ENTRE AYJ | 2026-02-05 | 2/6/2026 12:00:00 AM | 1 | 21 | 7.3 | 35 | PLACA | B-19322 VIALE 26_PLACA_21.0_1 | 6.117 |  | 6 | 34.762
B-19322 VIALE 26 | 158.75 | 3000 PSI | PLACA PISO 7 EJE 04 AL 06 ENTRE AYJ | 2026-02-05 | 2/6/2026 12:00:00 AM | 1 | 21 | 7.1 | 34 | PLACA | B-19322 VIALE 26_PLACA_21.0_1 | 6.117 |  | 6 | 33.81
B-19322 VIALE 26 | 158.75 | 3000 PSI | PLACA PISO 7 EJE 04 AL 06 ENTRE AYJ | 2026-02-05 | 2/6/2026 12:00:00 AM | 1 | 21 | 7.2 | 34 | PLACA | B-19322 VIALE 26_PLACA_21.0_1 | 6.117 |  | 6 | 34.286
B-19322 VIALE 26 | 215.9 | 3000 PSI | MUROS PISO 7 EJE 13 ENTRE AYG M=32,09,29 | 2026-02-05 | 2/6/2026 12:00:00 AM | 1 | 21 | 3.5 | 17 | MURO | B-19322 VIALE 26_MURO_21.0_1 | 4.5 |  | 6 | 16.667
B-19322 VIALE 26 | 215.9 | 3000 PSI | MUROS PISO 7 EJE 13 ENTRE AYG M=32,09,29 | 2026-02-05 | 2/6/2026 12:00:00 AM | 1 | 21 | 3.2 | 15 | MURO | B-19322 VIALE 26_MURO_21.0_1 | 4.5 |  | 6 | 15.238
B-19322 VIALE 26 | 215.9 | 3000 PSI | MUROS PISO 7 EJE 13 ENTRE AYG M=32,09,29 | 2026-02-05 | 2/6/2026 12:00:00 AM | 1 | 21 | 3.2 | 15 | MURO | B-19322 VIALE 26_MURO_21.0_1 | 4.5 |  | 6 | 15.238
B-19322 VIALE 26 | 215.9 | 3000 PSI | MUROS PISO 7 EJE 13 ENTRE AYG M=32,09,29 | 2026-02-05 | 2/6/2026 12:00:00 AM | 1 | 21 | 5.8 | 28 | MURO | B-19322 VIALE 26_MURO_21.0_1 | 4.5 |  | 6 | 27.619
B-19322 VIALE 26 | 215.9 | 3000 PSI | MUROS PISO 7 EJE 13 ENTRE AYG M=32,09,29 | 2026-02-05 | 2/6/2026 12:00:00 AM | 1 | 21 | 5.6 | 26 | MURO | B-19322 VIALE 26_MURO_21.0_1 | 4.5 |  | 6 | 26.667
B-19322 VIALE 26 | 215.9 | 3000 PSI | MUROS PISO 7 EJE 13 ENTRE AYG M=32,09,29 | 2026-02-05 | 2/6/2026 12:00:00 AM | 1 | 21 | 5.7 | 27 | MURO | B-19322 VIALE 26_MURO_21.0_1 | 4.5 |  | 6 | 27.143
B-19322 VIALE 26 | 203.2 | 3.000 PSI | MUROS T2 PISO 7 EJES 14,15,12 RNTRE JyG M= 01,27,16,2,31,14 | 2026-02-06 | 2/7/2026 12:00:00 AM | 1 | 21 | 5.3 | 25 | MURO | B-19322 VIALE 26_MURO_21.0_1 | 5.1 |  | 3 | 25.238
B-19322 VIALE 26 | 203.2 | 3.000 PSI | MUROS T2 PISO 7 EJES 14,15,12 RNTRE JyG M= 01,27,16,2,31,14 | 2026-02-06 | 2/7/2026 12:00:00 AM | 1 | 21 | 5.1 | 24 | MURO | B-19322 VIALE 26_MURO_21.0_1 | 5.1 |  | 3 | 24.286
B-19322 VIALE 26 | 203.2 | 3.000 PSI | MUROS T2 PISO 7 EJES 14,15,12 RNTRE JyG M= 01,27,16,2,31,14 | 2026-02-06 | 2/7/2026 12:00:00 AM | 1 | 21 | 4.9 | 23 | MURO | B-19322 VIALE 26_MURO_21.0_1 | 5.1 |  | 3 | 23.333
B-19322 VIALE 26 | 152.4 | 3.000 PSI | PLACA T1 PISO 2 EJES DEL 03 AL 06 ENTRE AyG | 2026-02-06 | 2/7/2026 12:00:00 AM | 1 | 21 | 4.4 | 21 | PLACA | B-19322 VIALE 26_PLACA_21.0_1 | 4.633 |  | 3 | 20.952
B-19322 VIALE 26 | 152.4 | 3.000 PSI | PLACA T1 PISO 2 EJES DEL 03 AL 06 ENTRE AyG | 2026-02-06 | 2/7/2026 12:00:00 AM | 1 | 21 | 4.6 | 22 | PLACA | B-19322 VIALE 26_PLACA_21.0_1 | 4.633 |  | 3 | 21.905
B-19322 VIALE 26 | 152.4 | 3.000 PSI | PLACA T1 PISO 2 EJES DEL 03 AL 06 ENTRE AyG | 2026-02-06 | 2/7/2026 12:00:00 AM | 1 | 21 | 4.9 | 23 | PLACA | B-19322 VIALE 26_PLACA_21.0_1 | 4.633 |  | 3 | 23.333
B-19322 VIALE 26 | 177.8 | 3.000 PSI | MUROS T2 PISO 7 EJE 01 AL 03 ENTRE AyJ | 2026-02-06 | 2/7/2026 12:00:00 AM | 1 | 21 | 2.3 | 11 | MURO | B-19322 VIALE 26_MURO_21.0_1 | 2.133 |  | 3 | 10.952
B-19322 VIALE 26 | 177.8 | 3.000 PSI | MUROS T2 PISO 7 EJE 01 AL 03 ENTRE AyJ | 2026-02-06 | 2/7/2026 12:00:00 AM | 1 | 21 | 2 | 10 | MURO | B-19322 VIALE 26_MURO_21.0_1 | 2.133 |  | 3 | 9.524
B-19322 VIALE 26 | 177.8 | 3.000 PSI | MUROS T2 PISO 7 EJE 01 AL 03 ENTRE AyJ | 2026-02-06 | 2/7/2026 12:00:00 AM | 1 | 21 | 2.1 | 10 | MURO | B-19322 VIALE 26_MURO_21.0_1 | 2.133 |  | 3 | 10
B-19322 VIALE 26 | 196.85 | 3.000 PSI | MUROS T2 PISO 7 EJE 10 Y 09 ENTRE A yJ M=32,29,09 | 2026-02-09 | 2/10/2026 12:00:00 AM | 1 | 21 | 3.4 | 16 | MURO | B-19322 VIALE 26_MURO_21.0_1 | 3.3 |  | 3 | 16.19
B-19322 VIALE 26 | 196.85 | 3.000 PSI | MUROS T2 PISO 7 EJE 10 Y 09 ENTRE A yJ M=32,29,09 | 2026-02-09 | 2/10/2026 12:00:00 AM | 1 | 21 | 3.2 | 15 | MURO | B-19322 VIALE 26_MURO_21.0_1 | 3.3 |  | 3 | 15.238
B-19322 VIALE 26 | 196.85 | 3.000 PSI | MUROS T2 PISO 7 EJE 10 Y 09 ENTRE A yJ M=32,29,09 | 2026-02-09 | 2/10/2026 12:00:00 AM | 1 | 21 | 3.3 | 16 | MURO | B-19322 VIALE 26_MURO_21.0_1 | 3.3 |  | 3 | 15.714
B-19322 VIALE 26 | 158.75 | 3000 PSI | PLACA T1 PISO 4 EJES 10 AL 12 ENTRE AYJ | 2026-02-11 | 2/12/2026 12:00:00 AM | 1 | 21 | 3.3 | 16 | PLACA | B-19322 VIALE 26_PLACA_21.0_1 | 3.4 |  | 3 | 15.714
B-19322 VIALE 26 | 158.75 | 3000 PSI | PLACA T1 PISO 4 EJES 10 AL 12 ENTRE AYJ | 2026-02-11 | 2/12/2026 12:00:00 AM | 1 | 21 | 3.2 | 15 | PLACA | B-19322 VIALE 26_PLACA_21.0_1 | 3.4 |  | 3 | 15.238
B-19322 VIALE 26 | 158.75 | 3000 PSI | PLACA T1 PISO 4 EJES 10 AL 12 ENTRE AYJ | 2026-02-11 | 2/12/2026 12:00:00 AM | 1 | 21 | 3.7 | 18 | PLACA | B-19322 VIALE 26_PLACA_21.0_1 | 3.4 |  | 3 | 17.619
B-19322 VIALE 26 | 152.4 | 3000 PSI | ESCALERA T2 TRAMO DEL 04 AL 05 | 2026-02-11 | 2/12/2026 12:00:00 AM | 1 | 21 | 4.5 | 21 |  |  | 4.367 |  | 3 | 21.429
B-19322 VIALE 26 | 152.4 | 3000 PSI | ESCALERA T2 TRAMO DEL 04 AL 05 | 2026-02-11 | 2/12/2026 12:00:00 AM | 1 | 21 | 4.3 | 20 |  |  | 4.367 |  | 3 | 20.476
B-19322 VIALE 26 | 152.4 | 3000 PSI | ESCALERA T2 TRAMO DEL 04 AL 05 | 2026-02-11 | 2/12/2026 12:00:00 AM | 1 | 21 | 4.3 | 20 |  |  | 4.367 |  | 3 | 20.476
B-19322 VIALE 26 | 165.1 | 3000 PSI | PLACA T2 PISO 8 EJES 07 AL 09 ENTRE AYJ | 2026-02-11 | 2/12/2026 12:00:00 AM | 1 | 21 | 3.2 | 15 | PLACA | B-19322 VIALE 26_PLACA_21.0_1 | 3.267 |  | 3 | 15.238
B-19322 VIALE 26 | 165.1 | 3000 PSI | PLACA T2 PISO 8 EJES 07 AL 09 ENTRE AYJ | 2026-02-11 | 2/12/2026 12:00:00 AM | 1 | 21 | 3.5 | 16 | PLACA | B-19322 VIALE 26_PLACA_21.0_1 | 3.267 |  | 3 | 16.667
B-19322 VIALE 26 | 165.1 | 3000 PSI | PLACA T2 PISO 8 EJES 07 AL 09 ENTRE AYJ | 2026-02-11 | 2/12/2026 12:00:00 AM | 1 | 21 | 3.1 | 15 | PLACA | B-19322 VIALE 26_PLACA_21.0_1 | 3.267 |  | 3 | 14.762
B-19322 VIALE 26 | 215.9 | 3000 PSI | MUROS T2 P7 EJE 04 AL 06 ENTRE AYJ M=32,29,09 | 2026-02-11 | 2/12/2026 12:00:00 AM | 1 | 21 | 2.5 | 12 | MURO | B-19322 VIALE 26_MURO_21.0_1 | 2.533 |  | 3 | 11.905
B-19322 VIALE 26 | 215.9 | 3000 PSI | MUROS T2 P7 EJE 04 AL 06 ENTRE AYJ M=32,29,09 | 2026-02-11 | 2/12/2026 12:00:00 AM | 1 | 21 | 2.6 | 12 | MURO | B-19322 VIALE 26_MURO_21.0_1 | 2.533 |  | 3 | 12.381
B-19322 VIALE 26 | 215.9 | 3000 PSI | MUROS T2 P7 EJE 04 AL 06 ENTRE AYJ M=32,29,09 | 2026-02-11 | 2/12/2026 12:00:00 AM | 1 | 21 | 2.5 | 12 | MURO | B-19322 VIALE 26_MURO_21.0_1 | 2.533 |  | 3 | 11.905
B-19322 VIALE 26 | 152.4 | 3000 PSI | PLACA T2 P8 EJE 10 AL 12 ENTREA AYJ | 2026-02-10 | 2/11/2026 12:00:00 AM | 1 | 21 | 3.9 | 18 | PLACA | B-19322 VIALE 26_PLACA_21.0_1 | 3.867 |  | 3 | 18.571
B-19322 VIALE 26 | 152.4 | 3000 PSI | PLACA T2 P8 EJE 10 AL 12 ENTREA AYJ | 2026-02-10 | 2/11/2026 12:00:00 AM | 1 | 21 | 3.8 | 18 | PLACA | B-19322 VIALE 26_PLACA_21.0_1 | 3.867 |  | 3 | 18.095
B-19322 VIALE 26 | 152.4 | 3000 PSI | PLACA T2 P8 EJE 10 AL 12 ENTREA AYJ | 2026-02-10 | 2/11/2026 12:00:00 AM | 1 | 21 | 3.9 | 19 | PLACA | B-19322 VIALE 26_PLACA_21.0_1 | 3.867 |  | 3 | 18.571
B-19322 VIALE 26 | 177.8 | 3000 PSI | PLACA T1 PISO 4 EJE 15 AL 12 ENTREA AYJ | 2026-02-10 | 2/11/2026 12:00:00 AM | 1 | 21 | 2.8 | 13 | PLACA | B-19322 VIALE 26_PLACA_21.0_1 | 2.767 |  | 3 | 13.333
B-19322 VIALE 26 | 177.8 | 3000 PSI | PLACA T1 PISO 4 EJE 15 AL 12 ENTREA AYJ | 2026-02-10 | 2/11/2026 12:00:00 AM | 1 | 21 | 2.7 | 13 | PLACA | B-19322 VIALE 26_PLACA_21.0_1 | 2.767 |  | 3 | 12.857
B-19322 VIALE 26 | 177.8 | 3000 PSI | PLACA T1 PISO 4 EJE 15 AL 12 ENTREA AYJ | 2026-02-10 | 2/11/2026 12:00:00 AM | 1 | 21 | 2.8 | 13 | PLACA | B-19322 VIALE 26_PLACA_21.0_1 | 2.767 |  | 3 | 13.333
B-19322 VIALE 26 | 203.2 | 3000 PSI | MUROS T2 P7 EJE 06 Y 07 ENTRE AYJ M=32,29,09 | 2026-02-10 | 2/11/2026 12:00:00 AM | 1 | 21 | 3.3 | 16 | MURO | B-19322 VIALE 26_MURO_21.0_1 | 5.067 |  | 9 | 15.714
B-19322 VIALE 26 | 203.2 | 3000 PSI | MUROS T2 P7 EJE 06 Y 07 ENTRE AYJ M=32,29,09 | 2026-02-10 | 2/11/2026 12:00:00 AM | 1 | 21 | 2.7 | 13 | MURO | B-19322 VIALE 26_MURO_21.0_1 | 5.067 |  | 9 | 12.857
B-19322 VIALE 26 | 203.2 | 3000 PSI | MUROS T2 P7 EJE 06 Y 07 ENTRE AYJ M=32,29,09 | 2026-02-10 | 2/11/2026 12:00:00 AM | 1 | 21 | 2.6 | 12 | MURO | B-19322 VIALE 26_MURO_21.0_1 | 5.067 |  | 9 | 12.381
B-19322 VIALE 26 | 203.2 | 3000 PSI | MUROS T2 P7 EJE 06 Y 07 ENTRE AYJ M=32,29,09 | 2026-02-10 | 2/11/2026 12:00:00 AM | 1 | 21 | 2.9 | 14 | MURO | B-19322 VIALE 26_MURO_21.0_1 | 5.067 |  | 9 | 13.81
B-19322 VIALE 26 | 203.2 | 3000 PSI | MUROS T2 P7 EJE 06 Y 07 ENTRE AYJ M=32,29,09 | 2026-02-10 | 2/11/2026 12:00:00 AM | 1 | 21 | 9.2 | 44 | MURO | B-19322 VIALE 26_MURO_21.0_1 | 5.067 |  | 9 | 43.81
B-19322 VIALE 26 | 203.2 | 3000 PSI | MUROS T2 P7 EJE 06 Y 07 ENTRE AYJ M=32,29,09 | 2026-02-10 | 2/11/2026 12:00:00 AM | 1 | 21 | 9.6 | 46 | MURO | B-19322 VIALE 26_MURO_21.0_1 | 5.067 |  | 9 | 45.714
B-19322 VIALE 26 | 203.2 | 3000 PSI | MUROS T2 P7 EJE 06 Y 07 ENTRE AYJ M=32,29,09 | 2026-02-10 | 2/11/2026 12:00:00 AM | 1 | 21 | 9.5 | 45 | MURO | B-19322 VIALE 26_MURO_21.0_1 | 5.067 |  | 9 | 45.238
B-19322 VIALE 26 | 203.2 | 3000 PSI | MUROS T2 P7 EJE 06 Y 07 ENTRE AYJ M=32,29,09 | 2026-02-10 | 2/11/2026 12:00:00 AM | 1 | 21 | 2.7 | 13 | MURO | B-19322 VIALE 26_MURO_21.0_1 | 5.067 |  | 9 | 12.857
B-19322 VIALE 26 | 203.2 | 3000 PSI | MUROS T2 P7 EJE 06 Y 07 ENTRE AYJ M=32,29,09 | 2026-02-10 | 2/11/2026 12:00:00 AM | 1 | 21 | 3.1 | 15 | MURO | B-19322 VIALE 26_MURO_21.0_1 | 5.067 |  | 9 | 14.762
B-19322 VIALE 26 | 152.4 | 3000 PSI | PLACA TORRE 2 PISO 8 EJES 07 AL 10 ENTRE AYJ | 2026-02-12 | 2/13/2026 12:00:00 AM | 1 | 21 | 4 | 19 | PLACA | B-19322 VIALE 26_PLACA_21.0_1 | 4.067 |  | 3 | 19.048
B-19322 VIALE 26 | 152.4 | 3000 PSI | PLACA TORRE 2 PISO 8 EJES 07 AL 10 ENTRE AYJ | 2026-02-12 | 2/13/2026 12:00:00 AM | 1 | 21 | 4.1 | 20 | PLACA | B-19322 VIALE 26_PLACA_21.0_1 | 4.067 |  | 3 | 19.524
B-19322 VIALE 26 | 152.4 | 3000 PSI | PLACA TORRE 2 PISO 8 EJES 07 AL 10 ENTRE AYJ | 2026-02-12 | 2/13/2026 12:00:00 AM | 1 | 21 | 4.1 | 20 | PLACA | B-19322 VIALE 26_PLACA_21.0_1 | 4.067 |  | 3 | 19.524
B-19322 VIALE 26 | 215.9 | 3000 PSI | MUROS T2 P7 EJES 03 AL 04 ENTRE AYJ M=16,27,01 | 2026-02-12 | 2/13/2026 12:00:00 AM | 1 | 21 | 2.1 | 10 | MURO | B-19322 VIALE 26_MURO_21.0_1 | 2.1 |  | 3 | 10
B-19322 VIALE 26 | 215.9 | 3000 PSI | MUROS T2 P7 EJES 03 AL 04 ENTRE AYJ M=16,27,01 | 2026-02-12 | 2/13/2026 12:00:00 AM | 1 | 21 | 2 | 10 | MURO | B-19322 VIALE 26_MURO_21.0_1 | 2.1 |  | 3 | 9.524
B-19322 VIALE 26 | 215.9 | 3000 PSI | MUROS T2 P7 EJES 03 AL 04 ENTRE AYJ M=16,27,01 | 2026-02-12 | 2/13/2026 12:00:00 AM | 1 | 21 | 2.2 | 10 | MURO | B-19322 VIALE 26_MURO_21.0_1 | 2.1 |  | 3 | 10.476
B-19322 VIALE 26 | 139.7 | 3000 PSI | PLACA T1 P4 EJES 08 AL 10 ENTRE AYJ | 2026-02-12 | 2/13/2026 12:00:00 AM | 1 | 21 | 4.2 | 20 | PLACA | B-19322 VIALE 26_PLACA_21.0_1 | 3.657 |  | 7 | 20
B-19322 VIALE 26 | 139.7 | 3000 PSI | PLACA T1 P4 EJES 08 AL 10 ENTRE AYJ | 2026-02-12 | 2/13/2026 12:00:00 AM | 1 | 21 | 4.1 | 19 | PLACA | B-19322 VIALE 26_PLACA_21.0_1 | 3.657 |  | 7 | 19.524
B-19322 VIALE 26 | 139.7 | 3000 PSI | PLACA T1 P4 EJES 08 AL 10 ENTRE AYJ | 2026-02-12 | 2/13/2026 12:00:00 AM | 1 | 21 | 4.5 | 21 | PLACA | B-19322 VIALE 26_PLACA_21.0_1 | 3.657 |  | 7 | 21.429
B-19322 VIALE 26 | 139.7 | 3000 PSI | PLACA T1 P4 EJES 08 AL 10 ENTRE AYJ | 2026-02-12 | 2/13/2026 12:00:00 AM | 1 | 21 | 3.8 | 18 | PLACA | B-19322 VIALE 26_PLACA_21.0_1 | 3.657 |  | 7 | 18.095
B-19322 VIALE 26 | 139.7 | 3000 PSI | PLACA T1 P4 EJES 08 AL 10 ENTRE AYJ | 2026-02-12 | 2/13/2026 12:00:00 AM | 1 | 21 | 3.1 | 14 | PLACA | B-19322 VIALE 26_PLACA_21.0_1 | 3.657 |  | 7 | 14.762
B-19322 VIALE 26 | 139.7 | 3000 PSI | PLACA T1 P4 EJES 08 AL 10 ENTRE AYJ | 2026-02-12 | 2/13/2026 12:00:00 AM | 1 | 21 | 3 | 14 | PLACA | B-19322 VIALE 26_PLACA_21.0_1 | 3.657 |  | 7 | 14.286
B-19322 VIALE 26 | 139.7 | 3000 PSI | PLACA T1 P4 EJES 08 AL 10 ENTRE AYJ | 2026-02-12 | 2/13/2026 12:00:00 AM | 1 | 21 | 2.9 | 14 | PLACA | B-19322 VIALE 26_PLACA_21.0_1 | 3.657 |  | 7 | 13.81
B-19322 VIALE 26 | 152.4 | 3000 PSI | PLACA T2 PISO 8 EJES 05 AL 07 ENTRE AyJ | 2026-02-13 | 2/14/2026 12:00:00 AM | 1 | 21 | 2.8 | 14 | PLACA | B-19322 VIALE 26_PLACA_21.0_1 | 2.7 |  | 3 | 13.333
B-19322 VIALE 26 | 152.4 | 3000 PSI | PLACA T2 PISO 8 EJES 05 AL 07 ENTRE AyJ | 2026-02-13 | 2/14/2026 12:00:00 AM | 1 | 21 | 2.8 | 13 | PLACA | B-19322 VIALE 26_PLACA_21.0_1 | 2.7 |  | 3 | 13.333
B-19322 VIALE 26 | 152.4 | 3000 PSI | PLACA T2 PISO 8 EJES 05 AL 07 ENTRE AyJ | 2026-02-13 | 2/14/2026 12:00:00 AM | 1 | 21 | 2.5 | 12 | PLACA | B-19322 VIALE 26_PLACA_21.0_1 | 2.7 |  | 3 | 11.905
B-19322 VIALE 26 | 203.2 | 4000 PSI | MUROS T1 P4 EJES 15 Y 12 ENTRE aYJ M=32,03,04,30,25,13 | 2026-02-13 | 2/14/2026 12:00:00 AM | 1 | 21 | 2.2 | 10 | MURO | B-19322 VIALE 26_MURO_21.0_1 | 2.267 |  | 3 | 10.476
B-19322 VIALE 26 | 203.2 | 4000 PSI | MUROS T1 P4 EJES 15 Y 12 ENTRE aYJ M=32,03,04,30,25,13 | 2026-02-13 | 2/14/2026 12:00:00 AM | 1 | 21 | 2.3 | 11 | MURO | B-19322 VIALE 26_MURO_21.0_1 | 2.267 |  | 3 | 10.952
B-19322 VIALE 26 | 203.2 | 4000 PSI | MUROS T1 P4 EJES 15 Y 12 ENTRE aYJ M=32,03,04,30,25,13 | 2026-02-13 | 2/14/2026 12:00:00 AM | 1 | 21 | 2.3 | 11 | MURO | B-19322 VIALE 26_MURO_21.0_1 | 2.267 |  | 3 | 10.952
B-19322 VIALE 26 | 203.2 | 3000 PSI | MUROS T2 P7 EJES 01 AL 02 ENTRE AyD M=24,25,22,23,26 | 2026-02-13 | 2/14/2026 12:00:00 AM | 1 | 21 | 1.5 | 7 | MURO | B-19322 VIALE 26_MURO_21.0_1 | 2.333 |  | 3 | 7.143
B-19322 VIALE 26 | 203.2 | 3000 PSI | MUROS T2 P7 EJES 01 AL 02 ENTRE AyD M=24,25,22,23,26 | 2026-02-13 | 2/14/2026 12:00:00 AM | 1 | 21 | 2.8 | 13 | MURO | B-19322 VIALE 26_MURO_21.0_1 | 2.333 |  | 3 | 13.333
B-19322 VIALE 26 | 203.2 | 3000 PSI | MUROS T2 P7 EJES 01 AL 02 ENTRE AyD M=24,25,22,23,26 | 2026-02-13 | 2/14/2026 12:00:00 AM | 1 | 21 | 2.7 | 13 | MURO | B-19322 VIALE 26_MURO_21.0_1 | 2.333 |  | 3 | 12.857
B-19322 VIALE 26 | 152.4 | 3000 PSI | PLACA T1 PISO 4 EJES 06 AL 08 ENTRE AyJ | 2026-02-13 | 2/14/2026 12:00:00 AM | 1 | 21 | 2.5 | 12 | PLACA | B-19322 VIALE 26_PLACA_21.0_1 | 2.333 |  | 3 | 11.905
B-19322 VIALE 26 | 152.4 | 3000 PSI | PLACA T1 PISO 4 EJES 06 AL 08 ENTRE AyJ | 2026-02-13 | 2/14/2026 12:00:00 AM | 1 | 21 | 2.2 | 10 | PLACA | B-19322 VIALE 26_PLACA_21.0_1 | 2.333 |  | 3 | 10.476
B-19322 VIALE 26 | 152.4 | 3000 PSI | PLACA T1 PISO 4 EJES 06 AL 08 ENTRE AyJ | 2026-02-13 | 2/14/2026 12:00:00 AM | 1 | 21 | 2.3 | 11 | PLACA | B-19322 VIALE 26_PLACA_21.0_1 | 2.333 |  | 3 | 10.952
B-19322 VIALE 26 | 152.4 | 3000 PSI | PLACA T1 P4 EJES 01Y04 ENTRE AyJ | 2026-02-16 | 2/17/2026 12:00:00 AM | 1 | 21 | 2.9 | 14 | PLACA | B-19322 VIALE 26_PLACA_21.0_1 | 2.833 |  | 3 | 13.81
B-19322 VIALE 26 | 152.4 | 3000 PSI | PLACA T1 P4 EJES 01Y04 ENTRE AyJ | 2026-02-16 | 2/17/2026 12:00:00 AM | 1 | 21 | 2.8 | 13 | PLACA | B-19322 VIALE 26_PLACA_21.0_1 | 2.833 |  | 3 | 13.333
B-19322 VIALE 26 | 152.4 | 3000 PSI | PLACA T1 P4 EJES 01Y04 ENTRE AyJ | 2026-02-16 | 2/17/2026 12:00:00 AM | 1 | 21 | 2.8 | 13 | PLACA | B-19322 VIALE 26_PLACA_21.0_1 | 2.833 |  | 3 | 13.333
B-19322 VIALE 26 | 203.2 | 3000 PSI | MUROS T2 P8 EJE 11 AL 15 ENTRE JyF M=14,31,02,17,18,28 | 2026-02-16 | 2/17/2026 12:00:00 AM | 1 | 21 | 2.3 | 11 | MURO | B-19322 VIALE 26_MURO_21.0_1 | 2.233 |  | 3 | 10.952
B-19322 VIALE 26 | 203.2 | 3000 PSI | MUROS T2 P8 EJE 11 AL 15 ENTRE JyF M=14,31,02,17,18,28 | 2026-02-16 | 2/17/2026 12:00:00 AM | 1 | 21 | 2.2 | 10 | MURO | B-19322 VIALE 26_MURO_21.0_1 | 2.233 |  | 3 | 10.476
B-19322 VIALE 26 | 203.2 | 3000 PSI | MUROS T2 P8 EJE 11 AL 15 ENTRE JyF M=14,31,02,17,18,28 | 2026-02-16 | 2/17/2026 12:00:00 AM | 1 | 21 | 2.2 | 10 | MURO | B-19322 VIALE 26_MURO_21.0_1 | 2.233 |  | 3 | 10.476
B-19322 VIALE 26 | 152.4 | 3000 PSI | PLACA T2 P8 EJE 01AL08 ENTRE AyJ | 2026-02-17 | 2/18/2026 12:00:00 AM | 1 | 21 | 3 | 14 | PLACA | B-19322 VIALE 26_PLACA_21.0_1 | 2.767 |  | 3 | 14.286
B-19322 VIALE 26 | 152.4 | 3000 PSI | PLACA T2 P8 EJE 01AL08 ENTRE AyJ | 2026-02-17 | 2/18/2026 12:00:00 AM | 1 | 21 | 2.5 | 12 | PLACA | B-19322 VIALE 26_PLACA_21.0_1 | 2.767 |  | 3 | 11.905
B-19322 VIALE 26 | 152.4 | 3000 PSI | PLACA T2 P8 EJE 01AL08 ENTRE AyJ | 2026-02-17 | 2/18/2026 12:00:00 AM | 1 | 21 | 2.8 | 13 | PLACA | B-19322 VIALE 26_PLACA_21.0_1 | 2.767 |  | 3 | 13.333
B-19322 VIALE 26 | 165.1 | 3000 PSI | PLACA T1 PS EJE 15AL12 ENTRE AyJ | 2026-02-17 | 2/18/2026 12:00:00 AM | 1 | 21 | 2.5 | 12 | PLACA | B-19322 VIALE 26_PLACA_21.0_1 | 2.6 |  | 3 | 11.905
B-19322 VIALE 26 | 165.1 | 3000 PSI | PLACA T1 PS EJE 15AL12 ENTRE AyJ | 2026-02-17 | 2/18/2026 12:00:00 AM | 1 | 21 | 2.7 | 13 | PLACA | B-19322 VIALE 26_PLACA_21.0_1 | 2.6 |  | 3 | 12.857
B-19322 VIALE 26 | 165.1 | 3000 PSI | PLACA T1 PS EJE 15AL12 ENTRE AyJ | 2026-02-17 | 2/18/2026 12:00:00 AM | 1 | 21 | 2.6 | 12 | PLACA | B-19322 VIALE 26_PLACA_21.0_1 | 2.6 |  | 3 | 12.381
B-19322 VIALE 26 | 215.9 | 3000 PSI | MUROS T2 P8 EJE 11AL15 ENTRE AyD M= 35,36,37,38,39,40 | 2026-02-17 | 2/18/2026 12:00:00 AM | 1 | 21 | 1.3 | 6 | MURO | B-19322 VIALE 26_MURO_21.0_1 | 1.3 |  | 3 | 6.19
B-19322 VIALE 26 | 215.9 | 3000 PSI | MUROS T2 P8 EJE 11AL15 ENTRE AyD M= 35,36,37,38,39,40 | 2026-02-17 | 2/18/2026 12:00:00 AM | 1 | 21 | 1.4 | 6 | MURO | B-19322 VIALE 26_MURO_21.0_1 | 1.3 |  | 3 | 6.667
B-19322 VIALE 26 | 215.9 | 3000 PSI | MUROS T2 P8 EJE 11AL15 ENTRE AyD M= 35,36,37,38,39,40 | 2026-02-17 | 2/18/2026 12:00:00 AM | 1 | 21 | 1.2 | 6 | MURO | B-19322 VIALE 26_MURO_21.0_1 | 1.3 |  | 3 | 5.714
B-19322 VIALE 26 | 165.1 | 3000 PSI | PLACA T1 P5 EJES 10Y12 ENTRE AyJ | 2026-02-18 | 2/19/2026 12:00:00 AM | 1 | 21 | 2.7 | 13 | PLACA | B-19322 VIALE 26_PLACA_21.0_1 | 2.633 |  | 3 | 12.857
B-19322 VIALE 26 | 165.1 | 3000 PSI | PLACA T1 P5 EJES 10Y12 ENTRE AyJ | 2026-02-18 | 2/19/2026 12:00:00 AM | 1 | 21 | 2.6 | 12 | PLACA | B-19322 VIALE 26_PLACA_21.0_1 | 2.633 |  | 3 | 12.381
B-19322 VIALE 26 | 165.1 | 3000 PSI | PLACA T1 P5 EJES 10Y12 ENTRE AyJ | 2026-02-18 | 2/19/2026 12:00:00 AM | 1 | 21 | 2.6 | 12 | PLACA | B-19322 VIALE 26_PLACA_21.0_1 | 2.633 |  | 3 | 12.381
B-19322 VIALE 26 | 203.2 | 3000 PSI | MUROS 12P8 EJES 08,09,10 ENTRE AyJ M=29,09,32,31,02,14 | 2026-02-18 | 2/19/2026 12:00:00 AM | 1 | 21 | 3.4 | 16 | MURO | B-19322 VIALE 26_MURO_21.0_1 | 3.367 |  | 3 | 16.19
B-19322 VIALE 26 | 203.2 | 3000 PSI | MUROS 12P8 EJES 08,09,10 ENTRE AyJ M=29,09,32,31,02,14 | 2026-02-18 | 2/19/2026 12:00:00 AM | 1 | 21 | 3.5 | 16 | MURO | B-19322 VIALE 26_MURO_21.0_1 | 3.367 |  | 3 | 16.667
B-19322 VIALE 26 | 203.2 | 3000 PSI | MUROS 12P8 EJES 08,09,10 ENTRE AyJ M=29,09,32,31,02,14 | 2026-02-18 | 2/19/2026 12:00:00 AM | 1 | 21 | 3.2 | 15 | MURO | B-19322 VIALE 26_MURO_21.0_1 | 3.367 |  | 3 | 15.238
B-19322 VIALE 26 | 158.75 | 3000 PSI | PLACA T2 P9 EJES 15AL12 ENTRE AYJ | 2026-02-18 | 2/19/2026 12:00:00 AM | 1 | 21 | 3.2 | 15 | PLACA | B-19322 VIALE 26_PLACA_21.0_1 | 3.067 |  | 3 | 15.238
B-19322 VIALE 26 | 158.75 | 3000 PSI | PLACA T2 P9 EJES 15AL12 ENTRE AYJ | 2026-02-18 | 2/19/2026 12:00:00 AM | 1 | 21 | 3.1 | 15 | PLACA | B-19322 VIALE 26_PLACA_21.0_1 | 3.067 |  | 3 | 14.762
B-19322 VIALE 26 | 158.75 | 3000 PSI | PLACA T2 P9 EJES 15AL12 ENTRE AYJ | 2026-02-18 | 2/19/2026 12:00:00 AM | 1 | 21 | 2.9 | 14 | PLACA | B-19322 VIALE 26_PLACA_21.0_1 | 3.067 |  | 3 | 13.81
B-19322 VIALE 26 | 177.8 | 3000 PSI | PLACA T1 P5 EJE 8 AL 10 | 2026-02-19 | 2/20/2026 12:00:00 AM | 1 | 21 | 2.6 | 12 | PLACA | B-19322 VIALE 26_PLACA_21.0_1 | 2.6 |  | 3 | 12.381
B-19322 VIALE 26 | 177.8 | 3000 PSI | PLACA T1 P5 EJE 8 AL 10 | 2026-02-19 | 2/20/2026 12:00:00 AM | 1 | 21 | 2.6 | 12 | PLACA | B-19322 VIALE 26_PLACA_21.0_1 | 2.6 |  | 3 | 12.381
B-19322 VIALE 26 | 177.8 | 3000 PSI | PLACA T1 P5 EJE 8 AL 10 | 2026-02-19 | 2/20/2026 12:00:00 AM | 1 | 21 | 2.6 | 12 | PLACA | B-19322 VIALE 26_PLACA_21.0_1 | 2.6 |  | 3 | 12.381
B-19322 VIALE 26 | 165.1 | 3000 PSI | PLACA T2 P9 EJES 10Y12 ENTRE AyJ | 2026-02-19 | 2/20/2026 12:00:00 AM | 1 | 21 | 3.2 | 15 | PLACA | B-19322 VIALE 26_PLACA_21.0_1 | 3.067 |  | 3 | 15.238
B-19322 VIALE 26 | 165.1 | 3000 PSI | PLACA T2 P9 EJES 10Y12 ENTRE AyJ | 2026-02-19 | 2/20/2026 12:00:00 AM | 1 | 21 | 3 | 14 | PLACA | B-19322 VIALE 26_PLACA_21.0_1 | 3.067 |  | 3 | 14.286
B-19322 VIALE 26 | 165.1 | 3000 PSI | PLACA T2 P9 EJES 10Y12 ENTRE AyJ | 2026-02-19 | 2/20/2026 12:00:00 AM | 1 | 21 | 3 | 14 | PLACA | B-19322 VIALE 26_PLACA_21.0_1 | 3.067 |  | 3 | 14.286
B-19322 VIALE 26 | 228.6 | 3000 PSI | MUROS T2 P8 EJES 7,6,5 ENTRE AyJ M=9,29,32 | 2026-02-19 | 2/20/2026 12:00:00 AM | 1 | 21 | 2.2 | 11 | MURO | B-19322 VIALE 26_MURO_21.0_1 | 2.367 |  | 3 | 10.476
B-19322 VIALE 26 | 228.6 | 3000 PSI | MUROS T2 P8 EJES 7,6,5 ENTRE AyJ M=9,29,32 | 2026-02-19 | 2/20/2026 12:00:00 AM | 1 | 21 | 2.4 | 11 | MURO | B-19322 VIALE 26_MURO_21.0_1 | 2.367 |  | 3 | 11.429
B-19322 VIALE 26 | 228.6 | 3000 PSI | MUROS T2 P8 EJES 7,6,5 ENTRE AyJ M=9,29,32 | 2026-02-19 | 2/20/2026 12:00:00 AM | 1 | 21 | 2.5 | 12 | MURO | B-19322 VIALE 26_MURO_21.0_1 | 2.367 |  | 3 | 11.905
B-19322 VIALE 26 | 152.4 | 3000 PSI | PLACA T1 P5 EJES 6-8 ENTRE AyJ | 2026-02-20 | 2/21/2026 12:00:00 AM | 1 | 21 | 2.9 | 14 | PLACA | B-19322 VIALE 26_PLACA_21.0_1 | 2.733 |  | 3 | 13.81
B-19322 VIALE 26 | 152.4 | 3000 PSI | PLACA T1 P5 EJES 6-8 ENTRE AyJ | 2026-02-20 | 2/21/2026 12:00:00 AM | 1 | 21 | 2.5 | 12 | PLACA | B-19322 VIALE 26_PLACA_21.0_1 | 2.733 |  | 3 | 11.905
B-19322 VIALE 26 | 152.4 | 3000 PSI | PLACA T1 P5 EJES 6-8 ENTRE AyJ | 2026-02-20 | 2/21/2026 12:00:00 AM | 1 | 21 | 2.8 | 13 | PLACA | B-19322 VIALE 26_PLACA_21.0_1 | 2.733 |  | 3 | 13.333
B-19322 VIALE 26 | 158.75 | 3000 PSI | PLACA T2 P9 EJES 8 AL 10 ENTRE AyJ | 2026-02-20 | 2/21/2026 12:00:00 AM | 1 | 21 | 3.3 | 16 | PLACA | B-19322 VIALE 26_PLACA_21.0_1 | 3.333 |  | 3 | 15.714
B-19322 VIALE 26 | 158.75 | 3000 PSI | PLACA T2 P9 EJES 8 AL 10 ENTRE AyJ | 2026-02-20 | 2/21/2026 12:00:00 AM | 1 | 21 | 3.4 | 16 | PLACA | B-19322 VIALE 26_PLACA_21.0_1 | 3.333 |  | 3 | 16.19
B-19322 VIALE 26 | 158.75 | 3000 PSI | PLACA T2 P9 EJES 8 AL 10 ENTRE AyJ | 2026-02-20 | 2/21/2026 12:00:00 AM | 1 | 21 | 3.3 | 16 | PLACA | B-19322 VIALE 26_PLACA_21.0_1 | 3.333 |  | 3 | 15.714
B-19322 VIALE 26 | 228.6 | 3000 PSI | MUROS T2 P8 EJE 3Y4 ENTRE AyJ M=02,14,31 | 2026-02-20 | 2/21/2026 12:00:00 AM | 1 | 21 | 1.9 | 9 | MURO | B-19322 VIALE 26_MURO_21.0_1 | 1.9 |  | 3 | 9.048
B-19322 VIALE 26 | 228.6 | 3000 PSI | MUROS T2 P8 EJE 3Y4 ENTRE AyJ M=02,14,31 | 2026-02-20 | 2/21/2026 12:00:00 AM | 1 | 21 | 1.7 | 8 | MURO | B-19322 VIALE 26_MURO_21.0_1 | 1.9 |  | 3 | 8.095
B-19322 VIALE 26 | 228.6 | 3000 PSI | MUROS T2 P8 EJE 3Y4 ENTRE AyJ M=02,14,31 | 2026-02-20 | 2/21/2026 12:00:00 AM | 1 | 21 | 2.1 | 10 | MURO | B-19322 VIALE 26_MURO_21.0_1 | 1.9 |  | 3 | 10
B-19322 VIALE 26 | 177.8 | 3000 PSI | PLACA T2 PISO 9 EJES 06 AL 08 ENTRE AyJ | 2026-02-23 | 2/24/2026 12:00:00 AM | 1 | 21 | 5.7 | 27 | PLACA | B-19322 VIALE 26_PLACA_21.0_1 | 5.5 |  | 3 | 27.143
B-19322 VIALE 26 | 177.8 | 3000 PSI | PLACA T2 PISO 9 EJES 06 AL 08 ENTRE AyJ | 2026-02-23 | 2/24/2026 12:00:00 AM | 1 | 21 | 5.9 | 28 | PLACA | B-19322 VIALE 26_PLACA_21.0_1 | 5.5 |  | 3 | 28.095
B-19322 VIALE 26 | 177.8 | 3000 PSI | PLACA T2 PISO 9 EJES 06 AL 08 ENTRE AyJ | 2026-02-23 | 2/24/2026 12:00:00 AM | 1 | 21 | 4.9 | 23 | PLACA | B-19322 VIALE 26_PLACA_21.0_1 | 5.5 |  | 3 | 23.333
B-19322 VIALE 26 | 228.6 | 3000 PSI | MUROS T2 P8 EJES 1 AL 3 ENTRE AyJ M=32,9A 29A,19,22,23,24 | 2026-02-23 | 2/24/2026 12:00:00 AM | 1 | 21 | 1.5 | 7 | MURO | B-19322 VIALE 26_MURO_21.0_1 | 1.667 |  | 3 | 7.143
B-19322 VIALE 26 | 228.6 | 3000 PSI | MUROS T2 P8 EJES 1 AL 3 ENTRE AyJ M=32,9A 29A,19,22,23,24 | 2026-02-23 | 2/24/2026 12:00:00 AM | 1 | 21 | 1.7 | 8 | MURO | B-19322 VIALE 26_MURO_21.0_1 | 1.667 |  | 3 | 8.095
B-19322 VIALE 26 | 228.6 | 3000 PSI | MUROS T2 P8 EJES 1 AL 3 ENTRE AyJ M=32,9A 29A,19,22,23,24 | 2026-02-23 | 2/24/2026 12:00:00 AM | 1 | 21 | 1.8 | 9 | MURO | B-19322 VIALE 26_MURO_21.0_1 | 1.667 |  | 3 | 8.571
B-19322 VIALE 26 | 177.8 | 3000 psi | placa T1 P5 EJES01 AL 04 ENTRE AyJ | 2026-02-23 | 2/24/2026 12:00:00 AM | 1 | 21 | 2.2 | 11 | PLACA | B-19322 VIALE 26_PLACA_21.0_1 | 2.133 |  | 3 | 10.476
B-19322 VIALE 26 | 177.8 | 3000 psi | placa T1 P5 EJES01 AL 04 ENTRE AyJ | 2026-02-23 | 2/24/2026 12:00:00 AM | 1 | 21 | 2.2 | 10 | PLACA | B-19322 VIALE 26_PLACA_21.0_1 | 2.133 |  | 3 | 10.476
B-19322 VIALE 26 | 177.8 | 3000 psi | placa T1 P5 EJES01 AL 04 ENTRE AyJ | 2026-02-23 | 2/24/2026 12:00:00 AM | 1 | 21 | 2 | 9 | PLACA | B-19322 VIALE 26_PLACA_21.0_1 | 2.133 |  | 3 | 9.524
B-19322 VIALE 26 | 177.8 | 3000 PSI | PLACA T2 P9 EJES 4AL6 ENTRE AyJ | 2026-02-24 | 2/25/2026 12:00:00 AM | 1 | 21 | 2.2 | 11 | PLACA | B-19322 VIALE 26_PLACA_21.0_1 | 2.067 |  | 3 | 10.476
B-19322 VIALE 26 | 177.8 | 3000 PSI | PLACA T2 P9 EJES 4AL6 ENTRE AyJ | 2026-02-24 | 2/25/2026 12:00:00 AM | 1 | 21 | 2.1 | 10 | PLACA | B-19322 VIALE 26_PLACA_21.0_1 | 2.067 |  | 3 | 10
B-19322 VIALE 26 | 177.8 | 3000 PSI | PLACA T2 P9 EJES 4AL6 ENTRE AyJ | 2026-02-24 | 2/25/2026 12:00:00 AM | 1 | 21 | 1.9 | 9 | PLACA | B-19322 VIALE 26_PLACA_21.0_1 | 2.067 |  | 3 | 9.048
B-19322 VIALE 26 | 215.9 | 3000 PSI | MUROS T2 P9 EJE 11AL15 ENTRE JyE M=9,29,32 | 2026-02-24 | 2/25/2026 12:00:00 AM | 1 | 21 | 2.3 | 11 | MURO | B-19322 VIALE 26_MURO_21.0_1 | 2.5 |  | 3 | 10.952
B-19322 VIALE 26 | 215.9 | 3000 PSI | MUROS T2 P9 EJE 11AL15 ENTRE JyE M=9,29,32 | 2026-02-24 | 2/25/2026 12:00:00 AM | 1 | 21 | 2.6 | 12 | MURO | B-19322 VIALE 26_MURO_21.0_1 | 2.5 |  | 3 | 12.381
B-19322 VIALE 26 | 215.9 | 3000 PSI | MUROS T2 P9 EJE 11AL15 ENTRE JyE M=9,29,32 | 2026-02-24 | 2/25/2026 12:00:00 AM | 1 | 21 | 2.6 | 12 | MURO | B-19322 VIALE 26_MURO_21.0_1 | 2.5 |  | 3 | 12.381
B-19322 VIALE 26 | 228.6 | 3000 PSI | PLACA T1 PISO 6 EJES 12 AL 15 ENTRE AyJ | 2026-02-25 | 2/26/2026 12:00:00 AM | 1 | 21 | 2.5 | 12 | PLACA | B-19322 VIALE 26_PLACA_21.0_1 | 2.433 |  | 3 | 11.905
B-19322 VIALE 26 | 228.6 | 3000 PSI | PLACA T1 PISO 6 EJES 12 AL 15 ENTRE AyJ | 2026-02-25 | 2/26/2026 12:00:00 AM | 1 | 21 | 2.6 | 12 | PLACA | B-19322 VIALE 26_PLACA_21.0_1 | 2.433 |  | 3 | 12.381
B-19322 VIALE 26 | 228.6 | 3000 PSI | PLACA T1 PISO 6 EJES 12 AL 15 ENTRE AyJ | 2026-02-25 | 2/26/2026 12:00:00 AM | 1 | 21 | 2.2 | 11 | PLACA | B-19322 VIALE 26_PLACA_21.0_1 | 2.433 |  | 3 | 10.476
B-19322 VIALE 26 | 152.4 | 300 PSI | MUROS T2 P9 EJES 12AL 15 ENTRE AyD | 2026-02-25 | 2/26/2026 12:00:00 AM | 1 | 21 | 2.7 | 13 | MURO | B-19322 VIALE 26_MURO_21.0_1 | 2.5 |  | 3 | 12.857
B-19322 VIALE 26 | 152.4 | 300 PSI | MUROS T2 P9 EJES 12AL 15 ENTRE AyD | 2026-02-25 | 2/26/2026 12:00:00 AM | 1 | 21 | 2.5 | 12 | MURO | B-19322 VIALE 26_MURO_21.0_1 | 2.5 |  | 3 | 11.905
B-19322 VIALE 26 | 152.4 | 300 PSI | MUROS T2 P9 EJES 12AL 15 ENTRE AyD | 2026-02-25 | 2/26/2026 12:00:00 AM | 1 | 21 | 2.3 | 11 | MURO | B-19322 VIALE 26_MURO_21.0_1 | 2.5 |  | 3 | 10.952
B-19322 VIALE 26 | 203.2 | 3000 PSI | MUROS T2 P9 EJES 10-11 ENTRE AyJ M=2,44,31 | 2026-02-26 | 2/27/2026 12:00:00 AM | 1 | 21 | 1.5 | 7 | MURO | B-19322 VIALE 26_MURO_21.0_1 | 1.533 |  | 3 | 7.143
B-19322 VIALE 26 | 203.2 | 3000 PSI | MUROS T2 P9 EJES 10-11 ENTRE AyJ M=2,44,31 | 2026-02-26 | 2/27/2026 12:00:00 AM | 1 | 21 | 1.5 | 7 | MURO | B-19322 VIALE 26_MURO_21.0_1 | 1.533 |  | 3 | 7.143
B-19322 VIALE 26 | 203.2 | 3000 PSI | MUROS T2 P9 EJES 10-11 ENTRE AyJ M=2,44,31 | 2026-02-26 | 2/27/2026 12:00:00 AM | 1 | 21 | 1.6 | 7 | MURO | B-19322 VIALE 26_MURO_21.0_1 | 1.533 |  | 3 | 7.619
B-19322 VIALE 26 | 165.1 | 3000 PSI | PLACA T1 P6 EJES 10-12 ENTRE AyJ | 2026-02-26 | 2/27/2026 12:00:00 AM | 1 | 21 | 2.4 | 11 | PLACA | B-19322 VIALE 26_PLACA_21.0_1 | 2.5 |  | 3 | 11.429
B-19322 VIALE 26 | 165.1 | 3000 PSI | PLACA T1 P6 EJES 10-12 ENTRE AyJ | 2026-02-26 | 2/27/2026 12:00:00 AM | 1 | 21 | 2.6 | 12 | PLACA | B-19322 VIALE 26_PLACA_21.0_1 | 2.5 |  | 3 | 12.381
B-19322 VIALE 26 | 165.1 | 3000 PSI | PLACA T1 P6 EJES 10-12 ENTRE AyJ | 2026-02-26 | 2/27/2026 12:00:00 AM | 1 | 21 | 2.5 | 12 | PLACA | B-19322 VIALE 26_PLACA_21.0_1 | 2.5 |  | 3 | 11.905
B-19322 VIALE 26 | 152.4 | 3000 PSI | PLACA T1 P6EJES 08 AL 10 ENTRE A-J | 2026-02-28 | 2/27/2026 12:00:00 AM | 1 | 21 | 1.5 | 7 | PLACA | B-19322 VIALE 26_PLACA_21.0_1 | 1.5 |  | 2 | 7.143
B-19322 VIALE 26 | 152.4 | 3000 PSI | PLACA T1 P6EJES 08 AL 10 ENTRE A-J | 2026-02-28 | 2/27/2026 12:00:00 AM | 1 | 21 | 1.5 | 7 | PLACA | B-19322 VIALE 26_PLACA_21.0_1 | 1.5 |  | 2 | 7.143
B-19322 VIALE 26 | 152.4 | 3000 PSI | PLACA T2 P9 EJE 1 AL 3 ENTRE AyJ | 2026-02-26 | 2/27/2026 12:00:00 AM | 1 | 21 | 2.4 | 12 | PLACA | B-19322 VIALE 26_PLACA_21.0_1 | 2.2 |  | 3 | 11.429
B-19322 VIALE 26 | 152.4 | 3000 PSI | PLACA T2 P9 EJE 1 AL 3 ENTRE AyJ | 2026-02-26 | 2/27/2026 12:00:00 AM | 1 | 21 | 2.1 | 10 | PLACA | B-19322 VIALE 26_PLACA_21.0_1 | 2.2 |  | 3 | 10
B-19322 VIALE 26 | 152.4 | 3000 PSI | PLACA T2 P9 EJE 1 AL 3 ENTRE AyJ | 2026-02-26 | 2/27/2026 12:00:00 AM | 1 | 21 | 2.1 | 10 | PLACA | B-19322 VIALE 26_PLACA_21.0_1 | 2.2 |  | 3 | 10
B-19322 VIALE 26 | 228.6 | 3000 PSI | MUROS T2 P9 EJES 06 AL 08 ENTRE Ayj M= 14,31,02 | 2026-02-27 | 2/28/2026 12:00:00 AM | 1 | 21 | 1.9 | 9 | MURO | B-19322 VIALE 26_MURO_21.0_1 | 1.95 |  | 4 | 9.048
B-19322 VIALE 26 | 228.6 | 3000 PSI | MUROS T2 P9 EJES 06 AL 08 ENTRE Ayj M= 14,31,02 | 2026-02-27 | 2/28/2026 12:00:00 AM | 1 | 21 | 1.9 | 9 | MURO | B-19322 VIALE 26_MURO_21.0_1 | 1.95 |  | 4 | 9.048
B-19322 VIALE 26 | 228.6 | 3000 PSI | MUROS T2 P9 EJES 06 AL 08 ENTRE Ayj M= 14,31,02 | 2026-02-27 | 2/28/2026 12:00:00 AM | 1 | 21 | 2 | 9 | MURO | B-19322 VIALE 26_MURO_21.0_1 | 1.95 |  | 4 | 9.524
B-19322 VIALE 26 | 228.6 | 3000 PSI | MUROS T2 P9 EJES 06 AL 08 ENTRE Ayj M= 14,31,02 | 2026-02-27 | 2/28/2026 12:00:00 AM | 1 | 21 | 2 | 9 | MURO | B-19322 VIALE 26_MURO_21.0_1 | 1.95 |  | 4 | 9.524
B-19322 VIALE 26 | 177.8 | 3000 PSI | PLACA T1 P6 EJES 4-6 ENTRE AyJ | 2026-03-02 | 3/3/2026 12:00:00 AM | 1 | 21 | 3.7 | 17 | PLACA | B-19322 VIALE 26_PLACA_21.0_1 | 3.7 |  | 3 | 17.619
B-19322 VIALE 26 | 177.8 | 3000 PSI | PLACA T1 P6 EJES 4-6 ENTRE AyJ | 2026-03-02 | 3/3/2026 12:00:00 AM | 1 | 21 | 3.9 | 19 | PLACA | B-19322 VIALE 26_PLACA_21.0_1 | 3.7 |  | 3 | 18.571
B-19322 VIALE 26 | 177.8 | 3000 PSI | PLACA T1 P6 EJES 4-6 ENTRE AyJ | 2026-03-02 | 3/3/2026 12:00:00 AM | 1 | 21 | 3.5 | 17 | PLACA | B-19322 VIALE 26_PLACA_21.0_1 | 3.7 |  | 3 | 16.667
B-19322 VIALE 26 | 203.2 | 3000 PSI | MUROS T1 P6 EJES 12-15 ENTRE JyG M=31,32,30,3,23,14,8 | 2026-03-02 | 3/3/2026 12:00:00 AM | 1 | 21 | 2.1 | 10 | MURO | B-19322 VIALE 26_MURO_21.0_1 | 2.233 |  | 3 | 10
B-19322 VIALE 26 | 203.2 | 3000 PSI | MUROS T1 P6 EJES 12-15 ENTRE JyG M=31,32,30,3,23,14,8 | 2026-03-02 | 3/3/2026 12:00:00 AM | 1 | 21 | 2.3 | 11 | MURO | B-19322 VIALE 26_MURO_21.0_1 | 2.233 |  | 3 | 10.952
B-19322 VIALE 26 | 203.2 | 3000 PSI | MUROS T1 P6 EJES 12-15 ENTRE JyG M=31,32,30,3,23,14,8 | 2026-03-02 | 3/3/2026 12:00:00 AM | 1 | 21 | 2.3 | 11 | MURO | B-19322 VIALE 26_MURO_21.0_1 | 2.233 |  | 3 | 10.952
B-19322 VIALE 26 | 177.8 | 3000 PSI | PLACA T1 PISO 6 EJES 1 al4 ENTRE AyJ | 2026-03-03 | 3/4/2026 12:00:00 AM | 1 | 21 | 3.2 | 15 | PLACA | B-19322 VIALE 26_PLACA_21.0_1 | 2.867 |  | 3 | 15.238
B-19322 VIALE 26 | 177.8 | 3000 PSI | PLACA T1 PISO 6 EJES 1 al4 ENTRE AyJ | 2026-03-03 | 3/4/2026 12:00:00 AM | 1 | 21 | 2.8 | 13 | PLACA | B-19322 VIALE 26_PLACA_21.0_1 | 2.867 |  | 3 | 13.333
B-19322 VIALE 26 | 177.8 | 3000 PSI | PLACA T1 PISO 6 EJES 1 al4 ENTRE AyJ | 2026-03-03 | 3/4/2026 12:00:00 AM | 1 | 21 | 2.6 | 12 | PLACA | B-19322 VIALE 26_PLACA_21.0_1 | 2.867 |  | 3 | 12.381
B-19322 VIALE 26 | 228.6 | 3000 PSI | MUROS T1 P6 EJE 10-11 ENTRE AYJ M=22,25,9,2 | 2026-03-03 | 3/4/2026 12:00:00 AM | 1 | 21 | 2.5 | 12 | MURO | B-19322 VIALE 26_MURO_21.0_1 | 2.433 |  | 3 | 11.905
B-19322 VIALE 26 | 228.6 | 3000 PSI | MUROS T1 P6 EJE 10-11 ENTRE AYJ M=22,25,9,2 | 2026-03-03 | 3/4/2026 12:00:00 AM | 1 | 21 | 2.5 | 12 | MURO | B-19322 VIALE 26_MURO_21.0_1 | 2.433 |  | 3 | 11.905
B-19322 VIALE 26 | 228.6 | 3000 PSI | MUROS T1 P6 EJE 10-11 ENTRE AYJ M=22,25,9,2 | 2026-03-03 | 3/4/2026 12:00:00 AM | 1 | 21 | 2.3 | 11 | MURO | B-19322 VIALE 26_MURO_21.0_1 | 2.433 |  | 3 | 10.952
B-19322 VIALE 26 | 184.15 | 3000 PSI | PLACA T2 PISO 10 EJES 07 AL 09 ENTRE AyJ | 2026-03-03 | 3/4/2026 12:00:00 AM | 1 | 21 | 2.1 | 10 | PLACA | B-19322 VIALE 26_PLACA_21.0_1 | 1.9 |  | 3 | 10
B-19322 VIALE 26 | 184.15 | 3000 PSI | PLACA T2 PISO 10 EJES 07 AL 09 ENTRE AyJ | 2026-03-03 | 3/4/2026 12:00:00 AM | 1 | 21 | 1.8 | 8 | PLACA | B-19322 VIALE 26_PLACA_21.0_1 | 1.9 |  | 3 | 8.571
B-19322 VIALE 26 | 184.15 | 3000 PSI | PLACA T2 PISO 10 EJES 07 AL 09 ENTRE AyJ | 2026-03-03 | 3/4/2026 12:00:00 AM | 1 | 21 | 1.8 | 9 | PLACA | B-19322 VIALE 26_PLACA_21.0_1 | 1.9 |  | 3 | 8.571
B-19322 VIALE 26 | 209.55 | 3000 PSI | MUROS T2 P10 EJE 12 AL 15 J-F-M=29,9,32,17,18,28 EJE 3 J-F M=9a-29a-32 | 2026-03-03 | 3/4/2026 12:00:00 AM | 1 | 21 | 1.2 | 6 | MURO | B-19322 VIALE 26_MURO_21.0_1 | 1.133 |  | 3 | 5.714
B-19322 VIALE 26 | 209.55 | 3000 PSI | MUROS T2 P10 EJE 12 AL 15 J-F-M=29,9,32,17,18,28 EJE 3 J-F M=9a-29a-32 | 2026-03-03 | 3/4/2026 12:00:00 AM | 1 | 21 | 1.1 | 5 | MURO | B-19322 VIALE 26_MURO_21.0_1 | 1.133 |  | 3 | 5.238
B-19322 VIALE 26 | 209.55 | 3000 PSI | MUROS T2 P10 EJE 12 AL 15 J-F-M=29,9,32,17,18,28 EJE 3 J-F M=9a-29a-32 | 2026-03-03 | 3/4/2026 12:00:00 AM | 1 | 21 | 1.1 | 5 | MURO | B-19322 VIALE 26_MURO_21.0_1 | 1.133 |  | 3 | 5.238
B-19322 VIALE 26 | 228.6 | 3000 PSI | MUROS T1 PISO 6 EJES 9Y8 ENTRE AyJ M=2,24,9,22 | 2026-03-04 | 3/5/2026 12:00:00 AM | 1 | 21 | 2.9 | 14 | MURO | B-19322 VIALE 26_MURO_21.0_1 | 2.7 |  | 3 | 13.81
B-19322 VIALE 26 | 228.6 | 3000 PSI | MUROS T1 PISO 6 EJES 9Y8 ENTRE AyJ M=2,24,9,22 | 2026-03-04 | 3/5/2026 12:00:00 AM | 1 | 21 | 2.5 | 12 | MURO | B-19322 VIALE 26_MURO_21.0_1 | 2.7 |  | 3 | 11.905
B-19322 VIALE 26 | 228.6 | 3000 PSI | MUROS T1 PISO 6 EJES 9Y8 ENTRE AyJ M=2,24,9,22 | 2026-03-04 | 3/5/2026 12:00:00 AM | 1 | 21 | 2.7 | 13 | MURO | B-19322 VIALE 26_MURO_21.0_1 | 2.7 |  | 3 | 12.857
B-19322 VIALE 26 | 177.8 | 3000 PSI | PLACA T2 P10 EJES 5 AL 7 ENTRE A Y J | 2026-03-04 | 3/5/2026 12:00:00 AM | 1 | 21 | 3.2 | 15 | PLACA | B-19322 VIALE 26_PLACA_21.0_1 | 2.967 |  | 3 | 15.238
B-19322 VIALE 26 | 177.8 | 3000 PSI | PLACA T2 P10 EJES 5 AL 7 ENTRE A Y J | 2026-03-04 | 3/5/2026 12:00:00 AM | 1 | 21 | 2.9 | 14 | PLACA | B-19322 VIALE 26_PLACA_21.0_1 | 2.967 |  | 3 | 13.81
B-19322 VIALE 26 | 177.8 | 3000 PSI | PLACA T2 P10 EJES 5 AL 7 ENTRE A Y J | 2026-03-04 | 3/5/2026 12:00:00 AM | 1 | 21 | 2.8 | 14 | PLACA | B-19322 VIALE 26_PLACA_21.0_1 | 2.967 |  | 3 | 13.333
B-19322 VIALE 26 | 228.6 | 3000 PSI | MUROS T2 P10 EJES 12 AL 15 ENTRE A Y J M=34,35,36,38,39,40 | 2026-03-04 | 3/5/2026 12:00:00 AM | 1 | 21 | 2.6 | 12 | MURO | B-19322 VIALE 26_MURO_21.0_1 | 2.8 |  | 3 | 12.381
B-19322 VIALE 26 | 228.6 | 3000 PSI | MUROS T2 P10 EJES 12 AL 15 ENTRE A Y J M=34,35,36,38,39,40 | 2026-03-04 | 3/5/2026 12:00:00 AM | 1 | 21 | 2.9 | 14 | MURO | B-19322 VIALE 26_MURO_21.0_1 | 2.8 |  | 3 | 13.81
B-19322 VIALE 26 | 228.6 | 3000 PSI | MUROS T2 P10 EJES 12 AL 15 ENTRE A Y J M=34,35,36,38,39,40 | 2026-03-04 | 3/5/2026 12:00:00 AM | 1 | 21 | 2.9 | 14 | MURO | B-19322 VIALE 26_MURO_21.0_1 | 2.8 |  | 3 | 13.81
B-19322 VIALE 26 | 158.75 | 3000 PSI | PLACA T1 P7 EJES 15 AL 12 ENTREA AYJ | 2026-03-05 | 3/6/2026 12:00:00 AM | 1 | 21 | 3.1 | 14 | PLACA | B-19322 VIALE 26_PLACA_21.0_1 | 2.933 |  | 3 | 14.762
B-19322 VIALE 26 | 158.75 | 3000 PSI | PLACA T1 P7 EJES 15 AL 12 ENTREA AYJ | 2026-03-05 | 3/6/2026 12:00:00 AM | 1 | 21 | 2.9 | 14 | PLACA | B-19322 VIALE 26_PLACA_21.0_1 | 2.933 |  | 3 | 13.81
B-19322 VIALE 26 | 158.75 | 3000 PSI | PLACA T1 P7 EJES 15 AL 12 ENTREA AYJ | 2026-03-05 | 3/6/2026 12:00:00 AM | 1 | 21 | 2.8 | 13 | PLACA | B-19322 VIALE 26_PLACA_21.0_1 | 2.933 |  | 3 | 13.333
B-19322 VIALE 26 | 241.3 | 3000 PSI | MUROS T1 P6 EJES 06 Y 07 ENTRE AYJ M=22,23,24,9,13,2,5 | 2026-03-05 | 3/6/2026 12:00:00 AM | 1 | 21 | 1.3 | 6 | MURO | B-19322 VIALE 26_MURO_21.0_1 | 1.467 |  | 3 | 6.19
B-19322 VIALE 26 | 241.3 | 3000 PSI | MUROS T1 P6 EJES 06 Y 07 ENTRE AYJ M=22,23,24,9,13,2,5 | 2026-03-05 | 3/6/2026 12:00:00 AM | 1 | 21 | 1.5 | 7 | MURO | B-19322 VIALE 26_MURO_21.0_1 | 1.467 |  | 3 | 7.143
B-19322 VIALE 26 | 241.3 | 3000 PSI | MUROS T1 P6 EJES 06 Y 07 ENTRE AYJ M=22,23,24,9,13,2,5 | 2026-03-05 | 3/6/2026 12:00:00 AM | 1 | 21 | 1.6 | 7 | MURO | B-19322 VIALE 26_MURO_21.0_1 | 1.467 |  | 3 | 7.619
B-19322 VIALE 26 | 152.4 | 3000 PSI | PLACA T2 P10 EJES 5 AL 3 ENTRE A YJ | 2026-03-05 | 3/6/2026 12:00:00 AM | 1 | 21 | 2.8 | 13 | PLACA | B-19322 VIALE 26_PLACA_21.0_1 | 2.833 |  | 3 | 13.333
B-19322 VIALE 26 | 152.4 | 3000 PSI | PLACA T2 P10 EJES 5 AL 3 ENTRE A YJ | 2026-03-05 | 3/6/2026 12:00:00 AM | 1 | 21 | 2.7 | 13 | PLACA | B-19322 VIALE 26_PLACA_21.0_1 | 2.833 |  | 3 | 12.857
B-19322 VIALE 26 | 152.4 | 3000 PSI | PLACA T2 P10 EJES 5 AL 3 ENTRE A YJ | 2026-03-05 | 3/6/2026 12:00:00 AM | 1 | 21 | 3 | 14 | PLACA | B-19322 VIALE 26_PLACA_21.0_1 | 2.833 |  | 3 | 14.286
B-19322 VIALE 26 | 203.2 | 3000 PSI | MUROS T2 P10 EJES 10 Y 11 ENTRE A Y J M=29,932 | 2026-03-05 | 3/6/2026 12:00:00 AM | 1 | 21 | 3.2 | 15 | MURO | B-19322 VIALE 26_MURO_21.0_1 | 3.233 |  | 3 | 15.238
B-19322 VIALE 26 | 203.2 | 3000 PSI | MUROS T2 P10 EJES 10 Y 11 ENTRE A Y J M=29,932 | 2026-03-05 | 3/6/2026 12:00:00 AM | 1 | 21 | 3.2 | 15 | MURO | B-19322 VIALE 26_MURO_21.0_1 | 3.233 |  | 3 | 15.238
B-19322 VIALE 26 | 203.2 | 3000 PSI | MUROS T2 P10 EJES 10 Y 11 ENTRE A Y J M=29,932 | 2026-03-05 | 3/6/2026 12:00:00 AM | 1 | 21 | 3.3 | 16 | MURO | B-19322 VIALE 26_MURO_21.0_1 | 3.233 |  | 3 | 15.714
B-19322 VIALE 26 | 133.35 | 3000 PSI | PLACA T2 PISO 11 EJES 12 AL 15 ENTRE A Y J ESCALERA 8 AL 9 | 2026-03-09 | 3/10/2026 12:00:00 AM | 1 | 21 | 6.6 | 31 | PLACA | B-19322 VIALE 26_PLACA_21.0_1 | 6.233 |  | 3 | 31.429
B-19322 VIALE 26 | 133.35 | 3000 PSI | PLACA T2 PISO 11 EJES 12 AL 15 ENTRE A Y J ESCALERA 8 AL 9 | 2026-03-09 | 3/10/2026 12:00:00 AM | 1 | 21 | 6 | 28 | PLACA | B-19322 VIALE 26_PLACA_21.0_1 | 6.233 |  | 3 | 28.571
B-19322 VIALE 26 | 133.35 | 3000 PSI | PLACA T2 PISO 11 EJES 12 AL 15 ENTRE A Y J ESCALERA 8 AL 9 | 2026-03-09 | 3/10/2026 12:00:00 AM | 1 | 21 | 6.1 | 29 | PLACA | B-19322 VIALE 26_PLACA_21.0_1 | 6.233 |  | 3 | 29.048
B-19322 VIALE 26 | 203.2 | 300 PSI | MUROS T2 P10 EJE 3 A Y J M=32,9A,29A EJE 5 A Y D M=32,29,9 | 2026-03-09 | 3/10/2026 12:00:00 AM | 1 | 21 | 6.2 | 30 | MURO | B-19322 VIALE 26_MURO_21.0_1 | 5.833 |  | 3 | 29.524
B-19322 VIALE 26 | 203.2 | 300 PSI | MUROS T2 P10 EJE 3 A Y J M=32,9A,29A EJE 5 A Y D M=32,29,9 | 2026-03-09 | 3/10/2026 12:00:00 AM | 1 | 21 | 5.9 | 28 | MURO | B-19322 VIALE 26_MURO_21.0_1 | 5.833 |  | 3 | 28.095
B-19322 VIALE 26 | 203.2 | 300 PSI | MUROS T2 P10 EJE 3 A Y J M=32,9A,29A EJE 5 A Y D M=32,29,9 | 2026-03-09 | 3/10/2026 12:00:00 AM | 1 | 21 | 5.4 | 26 | MURO | B-19322 VIALE 26_MURO_21.0_1 | 5.833 |  | 3 | 25.714
B-19322 VIALE 26 | 133.35 | 3000 PSI | PLACA P7 T1 EJES 06 Y 08 ENTRE A-J | 2026-03-09 | 3/10/2026 12:00:00 AM | 1 | 21 | 3.5 | 17 | PLACA | B-19322 VIALE 26_PLACA_21.0_1 | 4.433 |  | 3 | 16.667
B-19322 VIALE 26 | 133.35 | 3000 PSI | PLACA P7 T1 EJES 06 Y 08 ENTRE A-J | 2026-03-09 | 3/10/2026 12:00:00 AM | 1 | 21 | 5.4 | 26 | PLACA | B-19322 VIALE 26_PLACA_21.0_1 | 4.433 |  | 3 | 25.714
B-19322 VIALE 26 | 133.35 | 3000 PSI | PLACA P7 T1 EJES 06 Y 08 ENTRE A-J | 2026-03-09 | 3/10/2026 12:00:00 AM | 1 | 21 | 4.4 | 21 | PLACA | B-19322 VIALE 26_PLACA_21.0_1 | 4.433 |  | 3 | 20.952
B-19322 VIALE 26 | 215.9 | 3000 PSI | MUROS T2 P6 EJE 3 -GyJ M=23,21,8 EJE 1-2 AyJ M=1,18,19 | 2026-03-09 | 3/10/2026 12:00:00 AM | 1 | 21 | 3.3 | 16 | MURO | B-19322 VIALE 26_MURO_21.0_1 | 3.267 |  | 3 | 15.714
B-19322 VIALE 26 | 215.9 | 3000 PSI | MUROS T2 P6 EJE 3 -GyJ M=23,21,8 EJE 1-2 AyJ M=1,18,19 | 2026-03-09 | 3/10/2026 12:00:00 AM | 1 | 21 | 3.3 | 16 | MURO | B-19322 VIALE 26_MURO_21.0_1 | 3.267 |  | 3 | 15.714
B-19322 VIALE 26 | 215.9 | 3000 PSI | MUROS T2 P6 EJE 3 -GyJ M=23,21,8 EJE 1-2 AyJ M=1,18,19 | 2026-03-09 | 3/10/2026 12:00:00 AM | 1 | 21 | 3.2 | 15 | MURO | B-19322 VIALE 26_MURO_21.0_1 | 3.267 |  | 3 | 15.238
B-19322 VIALE 26 | 152.4 | 300 PSI | PLACA T1 PISO 7 EJE 4 AL 6 ENTRE A-J | 2026-03-11 | 3/12/2026 12:00:00 AM | 1 | 21 | 5.2 | 24 | PLACA | B-19322 VIALE 26_PLACA_21.0_1 | 5.1 |  | 3 | 24.762
B-19322 VIALE 26 | 152.4 | 300 PSI | PLACA T1 PISO 7 EJE 4 AL 6 ENTRE A-J | 2026-03-11 | 3/12/2026 12:00:00 AM | 1 | 21 | 5.1 | 24 | PLACA | B-19322 VIALE 26_PLACA_21.0_1 | 5.1 |  | 3 | 24.286
B-19322 VIALE 26 | 152.4 | 300 PSI | PLACA T1 PISO 7 EJE 4 AL 6 ENTRE A-J | 2026-03-11 | 3/12/2026 12:00:00 AM | 1 | 21 | 5 | 24 | PLACA | B-19322 VIALE 26_PLACA_21.0_1 | 5.1 |  | 3 | 23.81
B-19322 VIALE 26 | 203.2 | 3000 PSI | MUROS T1 P7 EJES 15 AL 12 ENTRE AyJ M=31,32,2,10,23,25 | 2026-03-11 | 3/12/2026 12:00:00 AM | 1 | 21 | 4.1 | 19 | MURO | B-19322 VIALE 26_MURO_21.0_1 | 4 |  | 3 | 19.524
B-19322 VIALE 26 | 203.2 | 3000 PSI | MUROS T1 P7 EJES 15 AL 12 ENTRE AyJ M=31,32,2,10,23,25 | 2026-03-11 | 3/12/2026 12:00:00 AM | 1 | 21 | 4 | 19 | MURO | B-19322 VIALE 26_MURO_21.0_1 | 4 |  | 3 | 19.048
B-19322 VIALE 26 | 203.2 | 3000 PSI | MUROS T1 P7 EJES 15 AL 12 ENTRE AyJ M=31,32,2,10,23,25 | 2026-03-11 | 3/12/2026 12:00:00 AM | 1 | 21 | 3.9 | 18 | MURO | B-19322 VIALE 26_MURO_21.0_1 | 4 |  | 3 | 18.571
B-19322 VIALE 26 | 203.2 | 3000 PSI | MUROS T2 P10 EJES 1 AL 2 ENTRE A Y J M=15,19,22,23,24,25 | 2026-03-10 | 3/11/2026 12:00:00 AM | 1 | 21 | 3.7 | 18 | MURO | B-19322 VIALE 26_MURO_21.0_1 | 3.7 |  | 3 | 17.619
B-19322 VIALE 26 | 203.2 | 3000 PSI | MUROS T2 P10 EJES 1 AL 2 ENTRE A Y J M=15,19,22,23,24,25 | 2026-03-10 | 3/11/2026 12:00:00 AM | 1 | 21 | 3.7 | 17 | MURO | B-19322 VIALE 26_MURO_21.0_1 | 3.7 |  | 3 | 17.619
B-19322 VIALE 26 | 203.2 | 3000 PSI | MUROS T2 P10 EJES 1 AL 2 ENTRE A Y J M=15,19,22,23,24,25 | 2026-03-10 | 3/11/2026 12:00:00 AM | 1 | 21 | 3.7 | 17 | MURO | B-19322 VIALE 26_MURO_21.0_1 | 3.7 |  | 3 | 17.619
B-19322 VIALE 26 | 177.8 | 3000 PSI | PLACA T2 PISO 11 EJES 9 AL 11 ENTRE A Y J | 2026-03-10 | 3/11/2026 12:00:00 AM | 1 | 21 | 2.3 | 11 | PLACA | B-19322 VIALE 26_PLACA_21.0_1 | 2.7 |  | 3 | 10.952
B-19322 VIALE 26 | 177.8 | 3000 PSI | PLACA T2 PISO 11 EJES 9 AL 11 ENTRE A Y J | 2026-03-10 | 3/11/2026 12:00:00 AM | 1 | 21 | 2.8 | 13 | PLACA | B-19322 VIALE 26_PLACA_21.0_1 | 2.7 |  | 3 | 13.333
B-19322 VIALE 26 | 177.8 | 3000 PSI | PLACA T2 PISO 11 EJES 9 AL 11 ENTRE A Y J | 2026-03-10 | 3/11/2026 12:00:00 AM | 1 | 21 | 3 | 14 | PLACA | B-19322 VIALE 26_PLACA_21.0_1 | 2.7 |  | 3 | 14.286
B-19322 VIALE 26 | 152.4 | 3000 PSI | PLACA T2 PISO 11 EJES 4 AL 7 ENTRE A Y J | 2026-03-12 | 3/13/2026 12:00:00 AM | 1 | 21 | 3.9 | 19 | PLACA | B-19322 VIALE 26_PLACA_21.0_1 | 3.633 |  | 3 | 18.571
B-19322 VIALE 26 | 152.4 | 3000 PSI | PLACA T2 PISO 11 EJES 4 AL 7 ENTRE A Y J | 2026-03-12 | 3/13/2026 12:00:00 AM | 1 | 21 | 3.2 | 15 | PLACA | B-19322 VIALE 26_PLACA_21.0_1 | 3.633 |  | 3 | 15.238
B-19322 VIALE 26 | 152.4 | 3000 PSI | PLACA T2 PISO 11 EJES 4 AL 7 ENTRE A Y J | 2026-03-12 | 3/13/2026 12:00:00 AM | 1 | 21 | 3.8 | 18 | PLACA | B-19322 VIALE 26_PLACA_21.0_1 | 3.633 |  | 3 | 18.095
B-19322 VIALE 26 | 209.55 | 3000 PSI | MUROS T2 P11 EJE 11 AL 15 ENTRE J Y F M=17,18,28,27,16,1 | 2026-03-12 | 3/13/2026 12:00:00 AM | 1 | 21 | 2.9 | 14 | MURO | B-19322 VIALE 26_MURO_21.0_1 | 2.767 |  | 3 | 13.81
B-19322 VIALE 26 | 209.55 | 3000 PSI | MUROS T2 P11 EJE 11 AL 15 ENTRE J Y F M=17,18,28,27,16,1 | 2026-03-12 | 3/13/2026 12:00:00 AM | 1 | 21 | 2.7 | 13 | MURO | B-19322 VIALE 26_MURO_21.0_1 | 2.767 |  | 3 | 12.857
B-19322 VIALE 26 | 209.55 | 3000 PSI | MUROS T2 P11 EJE 11 AL 15 ENTRE J Y F M=17,18,28,27,16,1 | 2026-03-12 | 3/13/2026 12:00:00 AM | 1 | 21 | 2.7 | 13 | MURO | B-19322 VIALE 26_MURO_21.0_1 | 2.767 |  | 3 | 12.857
B-19322 VIALE 26 | 139.7 | 3000 PSI | PLACA T1 PISO 7 EJES C1 AL 04 ENTRE AyJ | 2026-03-12 | 3/13/2026 12:00:00 AM | 1 | 21 | 4.9 | 23 | PLACA | B-19322 VIALE 26_PLACA_21.0_1 | 4.733 |  | 3 | 23.333
B-19322 VIALE 26 | 139.7 | 3000 PSI | PLACA T1 PISO 7 EJES C1 AL 04 ENTRE AyJ | 2026-03-12 | 3/13/2026 12:00:00 AM | 1 | 21 | 4.6 | 22 | PLACA | B-19322 VIALE 26_PLACA_21.0_1 | 4.733 |  | 3 | 21.905
B-19322 VIALE 26 | 139.7 | 3000 PSI | PLACA T1 PISO 7 EJES C1 AL 04 ENTRE AyJ | 2026-03-12 | 3/13/2026 12:00:00 AM | 1 | 21 | 4.7 | 22 | PLACA | B-19322 VIALE 26_PLACA_21.0_1 | 4.733 |  | 3 | 22.381
B-19322 VIALE 26 | 228.6 | 3000 PSI | MUROS T1 P7 EJES 10 Y 11 ENTRE JyG | 2026-03-12 | 3/13/2026 12:00:00 AM | 1 | 21 | 4.1 | 19 | MURO | B-19322 VIALE 26_MURO_21.0_1 | 3.933 |  | 3 | 19.524
B-19322 VIALE 26 | 228.6 | 3000 PSI | MUROS T1 P7 EJES 10 Y 11 ENTRE JyG | 2026-03-12 | 3/13/2026 12:00:00 AM | 1 | 21 | 3.8 | 18 | MURO | B-19322 VIALE 26_MURO_21.0_1 | 3.933 |  | 3 | 18.095
B-19322 VIALE 26 | 228.6 | 3000 PSI | MUROS T1 P7 EJES 10 Y 11 ENTRE JyG | 2026-03-12 | 3/13/2026 12:00:00 AM | 1 | 21 | 3.9 | 19 | MURO | B-19322 VIALE 26_MURO_21.0_1 | 3.933 |  | 3 | 18.571
B-19322 VIALE 26 | 152.4 | 3000 PSI | PLACA T1 PISO 7 EJES 10 AL 12 ENTRE AYJ | 2026-03-06 | 3/7/2026 12:00:00 AM | 1 | 21 | 5.6 | 27 | PLACA | B-19322 VIALE 26_PLACA_21.0_1 | 5.333 |  | 3 | 26.667
B-19322 VIALE 26 | 152.4 | 3000 PSI | PLACA T1 PISO 7 EJES 10 AL 12 ENTRE AYJ | 2026-03-06 | 3/7/2026 12:00:00 AM | 1 | 21 | 5.2 | 25 | PLACA | B-19322 VIALE 26_PLACA_21.0_1 | 5.333 |  | 3 | 24.762
B-19322 VIALE 26 | 152.4 | 3000 PSI | PLACA T1 PISO 7 EJES 10 AL 12 ENTRE AYJ | 2026-03-06 | 3/7/2026 12:00:00 AM | 1 | 21 | 5.2 | 24 | PLACA | B-19322 VIALE 26_PLACA_21.0_1 | 5.333 |  | 3 | 24.762
B-19322 VIALE 26 | 177.8 | 3000 PSI | MUROS T1 P6 EJES 4-5 ENTRE JYG M=2,23,24,22,13 | 2026-03-06 | 3/7/2026 12:00:00 AM | 1 | 21 | 5.7 | 27 | MURO | B-19322 VIALE 26_MURO_21.0_1 | 5.533 |  | 3 | 27.143
B-19322 VIALE 26 | 177.8 | 3000 PSI | MUROS T1 P6 EJES 4-5 ENTRE JYG M=2,23,24,22,13 | 2026-03-06 | 3/7/2026 12:00:00 AM | 1 | 21 | 5.4 | 26 | MURO | B-19322 VIALE 26_MURO_21.0_1 | 5.533 |  | 3 | 25.714
B-19322 VIALE 26 | 177.8 | 3000 PSI | MUROS T1 P6 EJES 4-5 ENTRE JYG M=2,23,24,22,13 | 2026-03-06 | 3/7/2026 12:00:00 AM | 1 | 21 | 5.5 | 26 | MURO | B-19322 VIALE 26_MURO_21.0_1 | 5.533 |  | 3 | 26.19
B-19322 VIALE 26 | 152.4 | 3000 PSI | PLACA T2 PISO 10 EJES 1 AL 3 ENTRE A Y J | 2026-03-06 | 3/7/2026 12:00:00 AM | 1 | 21 | 5.7 | 27 | PLACA | B-19322 VIALE 26_PLACA_21.0_1 | 5.233 |  | 3 | 27.143
B-19322 VIALE 26 | 152.4 | 3000 PSI | PLACA T2 PISO 10 EJES 1 AL 3 ENTRE A Y J | 2026-03-06 | 3/7/2026 12:00:00 AM | 1 | 21 | 5 | 24 | PLACA | B-19322 VIALE 26_PLACA_21.0_1 | 5.233 |  | 3 | 23.81
B-19322 VIALE 26 | 152.4 | 3000 PSI | PLACA T2 PISO 10 EJES 1 AL 3 ENTRE A Y J | 2026-03-06 | 3/7/2026 12:00:00 AM | 1 | 21 | 5 | 24 | PLACA | B-19322 VIALE 26_PLACA_21.0_1 | 5.233 |  | 3 | 23.81
B-19322 VIALE 26 | 184.15 | 3000 PSI | MUROS T2 P10 EJES 6 AL 7 ENTRE A Y J M=2,31,14 | 2026-03-06 | 3/7/2026 12:00:00 AM | 1 | 21 | 3.9 | 18 | MURO | B-19322 VIALE 26_MURO_21.0_1 | 3.733 |  | 3 | 18.571
B-19322 VIALE 26 | 184.15 | 3000 PSI | MUROS T2 P10 EJES 6 AL 7 ENTRE A Y J M=2,31,14 | 2026-03-06 | 3/7/2026 12:00:00 AM | 1 | 21 | 3.8 | 18 | MURO | B-19322 VIALE 26_MURO_21.0_1 | 3.733 |  | 3 | 18.095
B-19322 VIALE 26 | 184.15 | 3000 PSI | MUROS T2 P10 EJES 6 AL 7 ENTRE A Y J M=2,31,14 | 2026-03-06 | 3/7/2026 12:00:00 AM | 1 | 21 | 3.5 | 17 | MURO | B-19322 VIALE 26_MURO_21.0_1 | 3.733 |  | 3 | 16.667
B-19322 VIALE 26 | 177.8 | 3000 PSI | PLACA T2 PISO 11 EJES 7 AL 9 ENTRE A Y J | 2026-03-11 | 3/12/2026 12:00:00 AM | 1 | 21 | 4.9 | 23 | PLACA | B-19322 VIALE 26_PLACA_21.0_1 | 5 |  | 3 | 23.333
B-19322 VIALE 26 | 177.8 | 3000 PSI | PLACA T2 PISO 11 EJES 7 AL 9 ENTRE A Y J | 2026-03-11 | 3/12/2026 12:00:00 AM | 1 | 21 | 5.1 | 24 | PLACA | B-19322 VIALE 26_PLACA_21.0_1 | 5 |  | 3 | 24.286
B-19322 VIALE 26 | 177.8 | 3000 PSI | PLACA T2 PISO 11 EJES 7 AL 9 ENTRE A Y J | 2026-03-11 | 3/12/2026 12:00:00 AM | 1 | 21 | 5 | 24 | PLACA | B-19322 VIALE 26_PLACA_21.0_1 | 5 |  | 3 | 23.81
B-19322 VIALE 26 | 177.8 | 3000 PSI | PLACA T2 PISO 11 EJES 1 AL 4 ENTRE A Y J | 2026-03-13 | 3/14/2026 12:00:00 AM | 1 | 21 | 5.7 | 27 | PLACA | B-19322 VIALE 26_PLACA_21.0_1 | 5.7 |  | 3 | 27.143
B-19322 VIALE 26 | 177.8 | 3000 PSI | PLACA T2 PISO 11 EJES 1 AL 4 ENTRE A Y J | 2026-03-13 | 3/14/2026 12:00:00 AM | 1 | 21 | 5.5 | 26 | PLACA | B-19322 VIALE 26_PLACA_21.0_1 | 5.7 |  | 3 | 26.19
B-19322 VIALE 26 | 177.8 | 3000 PSI | PLACA T2 PISO 11 EJES 1 AL 4 ENTRE A Y J | 2026-03-13 | 3/14/2026 12:00:00 AM | 1 | 21 | 5.9 | 28 | PLACA | B-19322 VIALE 26_PLACA_21.0_1 | 5.7 |  | 3 | 28.095
B-19322 VIALE 26 | 228.6 | 3000 PSI | MUROS T2 P11 EJE 11 AL 15 ENTRE A Y J M=9,29,32 | 2026-03-13 | 3/14/2026 12:00:00 AM | 1 | 21 | 3.5 | 17 | MURO | B-19322 VIALE 26_MURO_21.0_1 | 3.567 |  | 3 | 16.667
B-19322 VIALE 26 | 228.6 | 3000 PSI | MUROS T2 P11 EJE 11 AL 15 ENTRE A Y J M=9,29,32 | 2026-03-13 | 3/14/2026 12:00:00 AM | 1 | 21 | 3.5 | 17 | MURO | B-19322 VIALE 26_MURO_21.0_1 | 3.567 |  | 3 | 16.667
B-19322 VIALE 26 | 228.6 | 3000 PSI | MUROS T2 P11 EJE 11 AL 15 ENTRE A Y J M=9,29,32 | 2026-03-13 | 3/14/2026 12:00:00 AM | 1 | 21 | 3.7 | 18 | MURO | B-19322 VIALE 26_MURO_21.0_1 | 3.567 |  | 3 | 17.619
B-19322 VIALE 26 | 228.6 | 3000 PSI | MUROS T1 P7 EJES 8 Y 9 ENTRE AyJ M=2,9,22,24 | 2026-03-13 | 3/14/2026 12:00:00 AM | 1 | 21 | 3.3 | 16 | MURO | B-19322 VIALE 26_MURO_21.0_1 | 3 |  | 3 | 15.714
B-19322 VIALE 26 | 228.6 | 3000 PSI | MUROS T1 P7 EJES 8 Y 9 ENTRE AyJ M=2,9,22,24 | 2026-03-13 | 3/14/2026 12:00:00 AM | 1 | 21 | 3.1 | 14 | MURO | B-19322 VIALE 26_MURO_21.0_1 | 3 |  | 3 | 14.762
B-19322 VIALE 26 | 228.6 | 3000 PSI | MUROS T1 P7 EJES 8 Y 9 ENTRE AyJ M=2,9,22,24 | 2026-03-13 | 3/14/2026 12:00:00 AM | 1 | 21 | 2.6 | 12 | MURO | B-19322 VIALE 26_MURO_21.0_1 | 3 |  | 3 | 12.381
B-19322 VIALE 26 | 165.1 | 3000 PSI | PLACA T1 PISO 8 EJES 8 AL 10 ENTRE AYJ | 2026-03-17 | 3/18/2026 12:00:00 AM | 1 | 21 | 4.4 | 21 | PLACA | B-19322 VIALE 26_PLACA_21.0_1 | 4.2 |  | 3 | 20.952
B-19322 VIALE 26 | 165.1 | 3000 PSI | PLACA T1 PISO 8 EJES 8 AL 10 ENTRE AYJ | 2026-03-17 | 3/18/2026 12:00:00 AM | 1 | 21 | 3.9 | 19 | PLACA | B-19322 VIALE 26_PLACA_21.0_1 | 4.2 |  | 3 | 18.571
B-19322 VIALE 26 | 165.1 | 3000 PSI | PLACA T1 PISO 8 EJES 8 AL 10 ENTRE AYJ | 2026-03-17 | 3/18/2026 12:00:00 AM | 1 | 21 | 4.3 | 20 | PLACA | B-19322 VIALE 26_PLACA_21.0_1 | 4.2 |  | 3 | 20.476
B-19322 VIALE 26 | 177.8 | 3000 PSI | PLACA T2 PISO 12 EJES 10 AL 12 ENTRE AYJ | 2026-03-17 | 3/18/2026 12:00:00 AM | 1 | 21 | 4.5 | 22 | PLACA | B-19322 VIALE 26_PLACA_21.0_1 | 4 |  | 3 | 21.429
B-19322 VIALE 26 | 177.8 | 3000 PSI | PLACA T2 PISO 12 EJES 10 AL 12 ENTRE AYJ | 2026-03-17 | 3/18/2026 12:00:00 AM | 1 | 21 | 3.7 | 18 | PLACA | B-19322 VIALE 26_PLACA_21.0_1 | 4 |  | 3 | 17.619
B-19322 VIALE 26 | 177.8 | 3000 PSI | PLACA T2 PISO 12 EJES 10 AL 12 ENTRE AYJ | 2026-03-17 | 3/18/2026 12:00:00 AM | 1 | 21 | 3.8 | 18 | PLACA | B-19322 VIALE 26_PLACA_21.0_1 | 4 |  | 3 | 18.095
B-19322 VIALE 26 | 203.2 | 3000 PSI | MUROS P11 T2 EJE 1AL5 ENTRE AYJ M=2,31,14 | 2026-03-17 | 3/18/2026 12:00:00 AM | 1 | 21 | 3.1 | 15 | MURO | B-19322 VIALE 26_MURO_21.0_1 | 3.1 |  | 3 | 14.762
B-19322 VIALE 26 | 203.2 | 3000 PSI | MUROS P11 T2 EJE 1AL5 ENTRE AYJ M=2,31,14 | 2026-03-17 | 3/18/2026 12:00:00 AM | 1 | 21 | 3.1 | 14 | MURO | B-19322 VIALE 26_MURO_21.0_1 | 3.1 |  | 3 | 14.762
B-19322 VIALE 26 | 203.2 | 3000 PSI | MUROS P11 T2 EJE 1AL5 ENTRE AYJ M=2,31,14 | 2026-03-17 | 3/18/2026 12:00:00 AM | 1 | 21 | 3.1 | 15 | MURO | B-19322 VIALE 26_MURO_21.0_1 | 3.1 |  | 3 | 14.762
B-19322 VIALE 26 | 203.2 | 3000 PSI | MUROS T1 P7 EJES 1-3 ENTRE JYG M= 23,1,18,11,15,1,2 | 2026-03-17 | 3/18/2026 12:00:00 AM | 1 | 21 | 3.7 | 18 | MURO | B-19322 VIALE 26_MURO_21.0_1 | 3.633 |  | 3 | 17.619
B-19322 VIALE 26 | 203.2 | 3000 PSI | MUROS T1 P7 EJES 1-3 ENTRE JYG M= 23,1,18,11,15,1,2 | 2026-03-17 | 3/18/2026 12:00:00 AM | 1 | 21 | 3.9 | 19 | MURO | B-19322 VIALE 26_MURO_21.0_1 | 3.633 |  | 3 | 18.571
B-19322 VIALE 26 | 203.2 | 3000 PSI | MUROS T1 P7 EJES 1-3 ENTRE JYG M= 23,1,18,11,15,1,2 | 2026-03-17 | 3/18/2026 12:00:00 AM | 1 | 21 | 3.3 | 16 | MURO | B-19322 VIALE 26_MURO_21.0_1 | 3.633 |  | 3 | 15.714
B-19322 VIALE 26 | 127 | 3000 PSI | PLACA T1 PISO8 EJES 10 AL 12 ENTRE AYJ | 2026-03-16 | 3/17/2026 12:00:00 AM | 1 | 21 | 3.9 | 19 | PLACA | B-19322 VIALE 26_PLACA_21.0_1 | 3.867 |  | 3 | 18.571
B-19322 VIALE 26 | 127 | 3000 PSI | PLACA T1 PISO8 EJES 10 AL 12 ENTRE AYJ | 2026-03-16 | 3/17/2026 12:00:00 AM | 1 | 21 | 3.8 | 18 | PLACA | B-19322 VIALE 26_PLACA_21.0_1 | 3.867 |  | 3 | 18.095
B-19322 VIALE 26 | 127 | 3000 PSI | PLACA T1 PISO8 EJES 10 AL 12 ENTRE AYJ | 2026-03-16 | 3/17/2026 12:00:00 AM | 1 | 21 | 3.9 | 18 | PLACA | B-19322 VIALE 26_PLACA_21.0_1 | 3.867 |  | 3 | 18.571
B-19322 VIALE 26 | 203.2 | 3000 PSI | MURO T1 P7 EJE 4Y5 ENTRE JYG M=2,9,13,22,23,24 | 2026-03-16 | 3/17/2026 12:00:00 AM | 1 | 21 | 3.9 | 18 | MURO | B-19322 VIALE 26_MURO_21.0_1 | 3.933 |  | 3 | 18.571
B-19322 VIALE 26 | 203.2 | 3000 PSI | MURO T1 P7 EJE 4Y5 ENTRE JYG M=2,9,13,22,23,24 | 2026-03-16 | 3/17/2026 12:00:00 AM | 1 | 21 | 4 | 19 | MURO | B-19322 VIALE 26_MURO_21.0_1 | 3.933 |  | 3 | 19.048
B-19322 VIALE 26 | 203.2 | 3000 PSI | MURO T1 P7 EJE 4Y5 ENTRE JYG M=2,9,13,22,23,24 | 2026-03-16 | 3/17/2026 12:00:00 AM | 1 | 21 | 3.9 | 18 | MURO | B-19322 VIALE 26_MURO_21.0_1 | 3.933 |  | 3 | 18.571
B-19322 VIALE 26 | 177.8 | 3000 PSI | PLACA T2 P12 EJE 12 AL 15 ENTRE AYJ | 2026-03-16 | 3/17/2026 12:00:00 AM | 1 | 21 | 3.6 | 17 | PLACA | B-19322 VIALE 26_PLACA_21.0_1 | 3.633 |  | 3 | 17.143
B-19322 VIALE 26 | 177.8 | 3000 PSI | PLACA T2 P12 EJE 12 AL 15 ENTRE AYJ | 2026-03-16 | 3/17/2026 12:00:00 AM | 1 | 21 | 3.6 | 17 | PLACA | B-19322 VIALE 26_PLACA_21.0_1 | 3.633 |  | 3 | 17.143
B-19322 VIALE 26 | 177.8 | 3000 PSI | PLACA T2 P12 EJE 12 AL 15 ENTRE AYJ | 2026-03-16 | 3/17/2026 12:00:00 AM | 1 | 21 | 3.7 | 18 | PLACA | B-19322 VIALE 26_PLACA_21.0_1 | 3.633 |  | 3 | 17.619
B-19322 VIALE 26 | 203.2 | 3000 PSI | MUROS T2 P11 EJES 6 AL 7 ENTRE AYJ M=2,31,14 | 2026-03-16 | 3/17/2026 12:00:00 AM | 1 | 21 | 3.4 | 16 | MURO | B-19322 VIALE 26_MURO_21.0_1 | 3.667 |  | 3 | 16.19
B-19322 VIALE 26 | 203.2 | 3000 PSI | MUROS T2 P11 EJES 6 AL 7 ENTRE AYJ M=2,31,14 | 2026-03-16 | 3/17/2026 12:00:00 AM | 1 | 21 | 3.7 | 18 | MURO | B-19322 VIALE 26_MURO_21.0_1 | 3.667 |  | 3 | 17.619
B-19322 VIALE 26 | 203.2 | 3000 PSI | MUROS T2 P11 EJES 6 AL 7 ENTRE AYJ M=2,31,14 | 2026-03-16 | 3/17/2026 12:00:00 AM | 1 | 21 | 3.9 | 18 | MURO | B-19322 VIALE 26_MURO_21.0_1 | 3.667 |  | 3 | 18.571
B-19322 VIALE 26 | 177.8 | 3000 PSI | PLACA T1 PISO 8 EJES 6 Y 8 ENTRE AYJ | 2026-03-18 | 3/19/2026 12:00:00 AM | 1 | 21 | 2.9 | 14 | PLACA | B-19322 VIALE 26_PLACA_21.0_1 | 3.067 |  | 3 | 13.81
B-19322 VIALE 26 | 177.8 | 3000 PSI | PLACA T1 PISO 8 EJES 6 Y 8 ENTRE AYJ | 2026-03-18 | 3/19/2026 12:00:00 AM | 1 | 21 | 3 | 14 | PLACA | B-19322 VIALE 26_PLACA_21.0_1 | 3.067 |  | 3 | 14.286
B-19322 VIALE 26 | 177.8 | 3000 PSI | PLACA T1 PISO 8 EJES 6 Y 8 ENTRE AYJ | 2026-03-18 | 3/19/2026 12:00:00 AM | 1 | 21 | 3.3 | 16 | PLACA | B-19322 VIALE 26_PLACA_21.0_1 | 3.067 |  | 3 | 15.714
B-19322 VIALE 26 | 228.6 | 3000 PSI | MUROS T1 P8 EJES 12 AL 15 ENTRE JYG M=2,4,24,29,33,23,25 | 2026-03-18 | 3/19/2026 12:00:00 AM | 1 | 21 | 2.3 | 11 | MURO | B-19322 VIALE 26_MURO_21.0_1 | 2.4 |  | 3 | 10.952
B-19322 VIALE 26 | 228.6 | 3000 PSI | MUROS T1 P8 EJES 12 AL 15 ENTRE JYG M=2,4,24,29,33,23,25 | 2026-03-18 | 3/19/2026 12:00:00 AM | 1 | 21 | 2.2 | 11 | MURO | B-19322 VIALE 26_MURO_21.0_1 | 2.4 |  | 3 | 10.476
B-19322 VIALE 26 | 228.6 | 3000 PSI | MUROS T1 P8 EJES 12 AL 15 ENTRE JYG M=2,4,24,29,33,23,25 | 2026-03-18 | 3/19/2026 12:00:00 AM | 1 | 21 | 2.7 | 13 | MURO | B-19322 VIALE 26_MURO_21.0_1 | 2.4 |  | 3 | 12.857
B-19322 VIALE 26 | 158.75 | 3000 PSI | PLACA T2 PISO12 EJE 8 AL 10 ENTRE AYJ | 2026-03-18 | 3/19/2026 12:00:00 AM | 1 | 21 | 2.2 | 11 | PLACA | B-19322 VIALE 26_PLACA_21.0_1 | 2.233 |  | 3 | 10.476
B-19322 VIALE 26 | 158.75 | 3000 PSI | PLACA T2 PISO12 EJE 8 AL 10 ENTRE AYJ | 2026-03-18 | 3/19/2026 12:00:00 AM | 1 | 21 | 2.3 | 11 | PLACA | B-19322 VIALE 26_PLACA_21.0_1 | 2.233 |  | 3 | 10.952
B-19322 VIALE 26 | 158.75 | 3000 PSI | PLACA T2 PISO12 EJE 8 AL 10 ENTRE AYJ | 2026-03-18 | 3/19/2026 12:00:00 AM | 1 | 21 | 2.2 | 10 | PLACA | B-19322 VIALE 26_PLACA_21.0_1 | 2.233 |  | 3 | 10.476
B-19322 VIALE 26 | 203.2 | 3000 PSI | MUROS T1 P4 EJE 1 AL 3ENTRE AYJ M=19,20,21,22,23,24,25 | 2026-03-18 | 3/19/2026 12:00:00 AM | 1 | 21 | 2.6 | 12 | MURO | B-19322 VIALE 26_MURO_21.0_1 | 2.533 |  | 3 | 12.381
B-19322 VIALE 26 | 203.2 | 3000 PSI | MUROS T1 P4 EJE 1 AL 3ENTRE AYJ M=19,20,21,22,23,24,25 | 2026-03-18 | 3/19/2026 12:00:00 AM | 1 | 21 | 2.5 | 12 | MURO | B-19322 VIALE 26_MURO_21.0_1 | 2.533 |  | 3 | 11.905
B-19322 VIALE 26 | 203.2 | 3000 PSI | MUROS T1 P4 EJE 1 AL 3ENTRE AYJ M=19,20,21,22,23,24,25 | 2026-03-18 | 3/19/2026 12:00:00 AM | 1 | 21 | 2.5 | 12 | MURO | B-19322 VIALE 26_MURO_21.0_1 | 2.533 |  | 3 | 11.905
B-19322 VIALE 26 | 228.6 | 3000 PSI | MUROS T1 P8 EJES 14-10 ENTRE | 2026-03-19 | 3/20/2026 12:00:00 AM | 1 | 21 | 3.2 | 15 | MURO | B-19322 VIALE 26_MURO_21.0_1 | 3.4 |  | 3 | 15.238
B-19322 VIALE 26 | 228.6 | 3000 PSI | MUROS T1 P8 EJES 14-10 ENTRE | 2026-03-19 | 3/20/2026 12:00:00 AM | 1 | 21 | 3.4 | 16 | MURO | B-19322 VIALE 26_MURO_21.0_1 | 3.4 |  | 3 | 16.19
B-19322 VIALE 26 | 228.6 | 3000 PSI | MUROS T1 P8 EJES 14-10 ENTRE | 2026-03-19 | 3/20/2026 12:00:00 AM | 1 | 21 | 3.6 | 17 | MURO | B-19322 VIALE 26_MURO_21.0_1 | 3.4 |  | 3 | 17.143
B-19322 VIALE 26 | 152.4 | 3000 PSI | PLACA T1 PISO 8 EJES 4 A 6 ENTRE AYJ | 2026-03-19 | 3/20/2026 12:00:00 AM | 1 | 21 | 4.9 | 23 | PLACA | B-19322 VIALE 26_PLACA_21.0_1 | 4.467 |  | 3 | 23.333
B-19322 VIALE 26 | 152.4 | 3000 PSI | PLACA T1 PISO 8 EJES 4 A 6 ENTRE AYJ | 2026-03-19 | 3/20/2026 12:00:00 AM | 1 | 21 | 4.2 | 20 | PLACA | B-19322 VIALE 26_PLACA_21.0_1 | 4.467 |  | 3 | 20
B-19322 VIALE 26 | 152.4 | 3000 PSI | PLACA T1 PISO 8 EJES 4 A 6 ENTRE AYJ | 2026-03-19 | 3/20/2026 12:00:00 AM | 1 | 21 | 4.3 | 21 | PLACA | B-19322 VIALE 26_PLACA_21.0_1 | 4.467 |  | 3 | 20.476
B-19322 VIALE 26 | 152.4 | 3000 PSI | PLACA T2 PISO 12 EJES 8 AL 10 ENTRE AYJ | 2026-03-20 | 3/21/2026 12:00:00 AM | 1 | 21 | 2 | 10 | PLACA | B-19322 VIALE 26_PLACA_21.0_1 | 2.3 |  | 3 | 9.524
B-19322 VIALE 26 | 152.4 | 3000 PSI | PLACA T2 PISO 12 EJES 8 AL 10 ENTRE AYJ | 2026-03-20 | 3/21/2026 12:00:00 AM | 1 | 21 | 2.5 | 12 | PLACA | B-19322 VIALE 26_PLACA_21.0_1 | 2.3 |  | 3 | 11.905
B-19322 VIALE 26 | 152.4 | 3000 PSI | PLACA T2 PISO 12 EJES 8 AL 10 ENTRE AYJ | 2026-03-20 | 3/21/2026 12:00:00 AM | 1 | 21 | 2.4 | 11 | PLACA | B-19322 VIALE 26_PLACA_21.0_1 | 2.3 |  | 3 | 11.429
B-19322 VIALE 26 | 228.6 | 3000 PSI | MUROS T2 P12 EJES 12 AL 15 ENTRE JYF M=29,9,32 | 2026-03-19 | 3/20/2026 12:00:00 AM | 1 | 21 | 4.5 | 21 | MURO | B-19322 VIALE 26_MURO_21.0_1 | 4.5 |  | 3 | 21.429
B-19322 VIALE 26 | 228.6 | 3000 PSI | MUROS T2 P12 EJES 12 AL 15 ENTRE JYF M=29,9,32 | 2026-03-19 | 3/20/2026 12:00:00 AM | 1 | 21 | 4.3 | 20 | MURO | B-19322 VIALE 26_MURO_21.0_1 | 4.5 |  | 3 | 20.476
B-19322 VIALE 26 | 228.6 | 3000 PSI | MUROS T2 P12 EJES 12 AL 15 ENTRE JYF M=29,9,32 | 2026-03-19 | 3/20/2026 12:00:00 AM | 1 | 21 | 4.7 | 22 | MURO | B-19322 VIALE 26_MURO_21.0_1 | 4.5 |  | 3 | 22.381
B-19322 VIALE 26 | 177.8 | 3000 PSI | PLACA T1 PISO 8 EJES 1Y4 ENTRE AYJ | 2026-03-20 | 3/21/2026 12:00:00 AM | 1 | 21 | 4.6 | 22 | PLACA | B-19322 VIALE 26_PLACA_21.0_1 | 4.4 |  | 3 | 21.905
B-19322 VIALE 26 | 177.8 | 3000 PSI | PLACA T1 PISO 8 EJES 1Y4 ENTRE AYJ | 2026-03-20 | 3/21/2026 12:00:00 AM | 1 | 21 | 4.2 | 20 | PLACA | B-19322 VIALE 26_PLACA_21.0_1 | 4.4 |  | 3 | 20
B-19322 VIALE 26 | 177.8 | 3000 PSI | PLACA T1 PISO 8 EJES 1Y4 ENTRE AYJ | 2026-03-20 | 3/21/2026 12:00:00 AM | 1 | 21 | 4.4 | 21 | PLACA | B-19322 VIALE 26_PLACA_21.0_1 | 4.4 |  | 3 | 20.952
B-19322 VIALE 26 | 177.8 | 3000 PSI | PLACA T2 P12 EJES A AL 6 ENTRE AYJ | 2026-03-20 | 3/21/2026 12:00:00 AM | 1 | 21 | 2.7 | 13 | PLACA | B-19322 VIALE 26_PLACA_21.0_1 | 2.8 |  | 3 | 12.857
B-19322 VIALE 26 | 177.8 | 3000 PSI | PLACA T2 P12 EJES A AL 6 ENTRE AYJ | 2026-03-20 | 3/21/2026 12:00:00 AM | 1 | 21 | 2.9 | 14 | PLACA | B-19322 VIALE 26_PLACA_21.0_1 | 2.8 |  | 3 | 13.81
B-19322 VIALE 26 | 177.8 | 3000 PSI | PLACA T2 P12 EJES A AL 6 ENTRE AYJ | 2026-03-20 | 3/21/2026 12:00:00 AM | 1 | 21 | 2.8 | 13 | PLACA | B-19322 VIALE 26_PLACA_21.0_1 | 2.8 |  | 3 | 13.333
B-19322 VIALE 26 | 228.6 | 3000 PSI | MUROS T2 P12 EJES 12 AL 15 ENTRE AYE M=35,36,37,38,40,41 | 2026-03-20 | 3/21/2026 12:00:00 AM | 1 | 21 | 2.9 | 14 | MURO | B-19322 VIALE 26_MURO_21.0_1 | 3 |  | 3 | 13.81
B-19322 VIALE 26 | 228.6 | 3000 PSI | MUROS T2 P12 EJES 12 AL 15 ENTRE AYE M=35,36,37,38,40,41 | 2026-03-20 | 3/21/2026 12:00:00 AM | 1 | 21 | 3.1 | 15 | MURO | B-19322 VIALE 26_MURO_21.0_1 | 3 |  | 3 | 14.762
B-19322 VIALE 26 | 228.6 | 3000 PSI | MUROS T2 P12 EJES 12 AL 15 ENTRE AYE M=35,36,37,38,40,41 | 2026-03-20 | 3/21/2026 12:00:00 AM | 1 | 21 | 3 | 14 | MURO | B-19322 VIALE 26_MURO_21.0_1 | 3 |  | 3 | 14.286
B-19322 VIALE 26 | 203.2 | 3000 PSI | MUROS T1 P8 EJES 1O Y11 ENTRE JYG M=2,25,23,9,22,8,9 | 2026-03-20 | 3/21/2026 12:00:00 AM | 1 | 21 | 3.1 | 15 | MURO | B-19322 VIALE 26_MURO_21.0_1 | 3.1 |  | 3 | 14.762
B-19322 VIALE 26 | 203.2 | 3000 PSI | MUROS T1 P8 EJES 1O Y11 ENTRE JYG M=2,25,23,9,22,8,9 | 2026-03-20 | 3/21/2026 12:00:00 AM | 1 | 21 | 3.1 | 15 | MURO | B-19322 VIALE 26_MURO_21.0_1 | 3.1 |  | 3 | 14.762
B-19322 VIALE 26 | 203.2 | 3000 PSI | MUROS T1 P8 EJES 1O Y11 ENTRE JYG M=2,25,23,9,22,8,9 | 2026-03-20 | 3/21/2026 12:00:00 AM | 1 | 21 | 3.1 | 15 | MURO | B-19322 VIALE 26_MURO_21.0_1 | 3.1 |  | 3 | 14.762
B-19322 VIALE 26 | 228.6 | 3000 PSI | MUROS T1 P8 EJES 7,8,9 ENTRE IYG M=2,9,22,23,24 | 2026-03-24 | 3/25/2026 12:00:00 AM | 1 | 21 | 3.9 | 18 | MURO | B-19322 VIALE 26_MURO_21.0_1 | 3.867 |  | 3 | 18.571
B-19322 VIALE 26 | 228.6 | 3000 PSI | MUROS T1 P8 EJES 7,8,9 ENTRE IYG M=2,9,22,23,24 | 2026-03-24 | 3/25/2026 12:00:00 AM | 1 | 21 | 3.7 | 18 | MURO | B-19322 VIALE 26_MURO_21.0_1 | 3.867 |  | 3 | 17.619
B-19322 VIALE 26 | 228.6 | 3000 PSI | MUROS T1 P8 EJES 7,8,9 ENTRE IYG M=2,9,22,23,24 | 2026-03-24 | 3/25/2026 12:00:00 AM | 1 | 21 | 4 | 19 | MURO | B-19322 VIALE 26_MURO_21.0_1 | 3.867 |  | 3 | 19.048
B-19322 VIALE 26 | 184.15 | 3000 PSI | PLACA T2 PISO 12 EJES 1 AL 4 ENTRE AYJ | 2026-03-24 | 3/25/2026 12:00:00 AM | 1 | 21 | 3.5 | 16 | PLACA | B-19322 VIALE 26_PLACA_21.0_1 | 3.333 |  | 3 | 16.667
B-19322 VIALE 26 | 184.15 | 3000 PSI | PLACA T2 PISO 12 EJES 1 AL 4 ENTRE AYJ | 2026-03-24 | 3/25/2026 12:00:00 AM | 1 | 21 | 3.1 | 15 | PLACA | B-19322 VIALE 26_PLACA_21.0_1 | 3.333 |  | 3 | 14.762
B-19322 VIALE 26 | 184.15 | 3000 PSI | PLACA T2 PISO 12 EJES 1 AL 4 ENTRE AYJ | 2026-03-24 | 3/25/2026 12:00:00 AM | 1 | 21 | 3.4 | 16 | PLACA | B-19322 VIALE 26_PLACA_21.0_1 | 3.333 |  | 3 | 16.19
B-19322 VIALE 26 | 203.2 | 3000 PSI | MUROS T2 P12 EJE 7 ENTRE AYD M=9,29,32 EJE 8 ENTRE AYD M=2,31,14 | 2026-03-24 | 3/25/2026 12:00:00 AM | 1 | 21 | 3.1 | 15 | MURO | B-19322 VIALE 26_MURO_21.0_1 | 3.133 |  | 3 | 14.762
B-19322 VIALE 26 | 203.2 | 3000 PSI | MUROS T2 P12 EJE 7 ENTRE AYD M=9,29,32 EJE 8 ENTRE AYD M=2,31,14 | 2026-03-24 | 3/25/2026 12:00:00 AM | 1 | 21 | 3.1 | 15 | MURO | B-19322 VIALE 26_MURO_21.0_1 | 3.133 |  | 3 | 14.762
B-19322 VIALE 26 | 203.2 | 3000 PSI | MUROS T2 P12 EJE 7 ENTRE AYD M=9,29,32 EJE 8 ENTRE AYD M=2,31,14 | 2026-03-24 | 3/25/2026 12:00:00 AM | 1 | 21 | 3.2 | 15 | MURO | B-19322 VIALE 26_MURO_21.0_1 | 3.133 |  | 3 | 15.238
B-19322 VIALE 26 | 177.8 | 3000 | PLACA T1 PISO 9 EJE 15 AL 12 ENTRE AYJ | 2026-03-25 | 3/26/2026 12:00:00 AM | 1 | 21 | 4.6 | 22 | PLACA | B-19322 VIALE 26_PLACA_21.0_1 | 4.8 |  | 3 | 21.905
B-19322 VIALE 26 | 177.8 | 3000 | PLACA T1 PISO 9 EJE 15 AL 12 ENTRE AYJ | 2026-03-25 | 3/26/2026 12:00:00 AM | 1 | 21 | 4.8 | 23 | PLACA | B-19322 VIALE 26_PLACA_21.0_1 | 4.8 |  | 3 | 22.857
B-19322 VIALE 26 | 177.8 | 3000 | PLACA T1 PISO 9 EJE 15 AL 12 ENTRE AYJ | 2026-03-25 | 3/26/2026 12:00:00 AM | 1 | 21 | 5 | 24 | PLACA | B-19322 VIALE 26_PLACA_21.0_1 | 4.8 |  | 3 | 23.81
B-19322 VIALE 26 | 228.6 | 3000 PSI | MURO T1 P8 EJES 4Y5 ENTRE AF M= 2,13,9,22,23,24 | 2026-03-25 | 3/26/2026 12:00:00 AM | 1 | 21 | 3.1 | 14 | MURO | B-19322 VIALE 26_MURO_21.0_1 | 3.2 |  | 3 | 14.762
B-19322 VIALE 26 | 228.6 | 3000 PSI | MURO T1 P8 EJES 4Y5 ENTRE AF M= 2,13,9,22,23,24 | 2026-03-25 | 3/26/2026 12:00:00 AM | 1 | 21 | 3.2 | 15 | MURO | B-19322 VIALE 26_MURO_21.0_1 | 3.2 |  | 3 | 15.238
B-19322 VIALE 26 | 228.6 | 3000 PSI | MURO T1 P8 EJES 4Y5 ENTRE AF M= 2,13,9,22,23,24 | 2026-03-25 | 3/26/2026 12:00:00 AM | 1 | 21 | 3.3 | 16 | MURO | B-19322 VIALE 26_MURO_21.0_1 | 3.2 |  | 3 | 15.714
B-19322 VIALE 26 | 152.4 | 3000 PSI | PLACA T2 PISO 13 EJES 12 AL 15 ENTRE AYJ | 2026-03-25 | 3/26/2026 12:00:00 AM | 1 | 21 | 4 | 19 | PLACA | B-19322 VIALE 26_PLACA_21.0_1 | 3.9 |  | 3 | 19.048
B-19322 VIALE 26 | 152.4 | 3000 PSI | PLACA T2 PISO 13 EJES 12 AL 15 ENTRE AYJ | 2026-03-25 | 3/26/2026 12:00:00 AM | 1 | 21 | 4 | 19 | PLACA | B-19322 VIALE 26_PLACA_21.0_1 | 3.9 |  | 3 | 19.048
B-19322 VIALE 26 | 152.4 | 3000 PSI | PLACA T2 PISO 13 EJES 12 AL 15 ENTRE AYJ | 2026-03-25 | 3/26/2026 12:00:00 AM | 1 | 21 | 3.7 | 18 | PLACA | B-19322 VIALE 26_PLACA_21.0_1 | 3.9 |  | 3 | 17.619
B-19322 VIALE 26 | 203.2 | 3000 PSI | MUROS T2 P12 EJE 7 DEL JAL F-M=32,9,29 EJE 6 ENTRE AYJ M=14,31,2 | 2026-03-25 | 3/26/2026 12:00:00 AM | 1 | 21 | 3.5 | 17 | MURO | B-19322 VIALE 26_MURO_21.0_1 | 3.567 |  | 3 | 16.667
B-19322 VIALE 26 | 203.2 | 3000 PSI | MUROS T2 P12 EJE 7 DEL JAL F-M=32,9,29 EJE 6 ENTRE AYJ M=14,31,2 | 2026-03-25 | 3/26/2026 12:00:00 AM | 1 | 21 | 3.6 | 17 | MURO | B-19322 VIALE 26_MURO_21.0_1 | 3.567 |  | 3 | 17.143
B-19322 VIALE 26 | 203.2 | 3000 PSI | MUROS T2 P12 EJE 7 DEL JAL F-M=32,9,29 EJE 6 ENTRE AYJ M=14,31,2 | 2026-03-25 | 3/26/2026 12:00:00 AM | 1 | 21 | 3.6 | 17 | MURO | B-19322 VIALE 26_MURO_21.0_1 | 3.567 |  | 3 | 17.143
B-19322 VIALE 26 | 203.2 | 3000 PSI | MUROS T1 P8 EJE 3Y4 ENTRE JYG M=2,8,13,23,24 | 2026-03-26 | 3/27/2026 12:00:00 AM | 1 | 21 | 2.8 | 14 | MURO | B-19322 VIALE 26_MURO_21.0_1 | 2.833 |  | 3 | 13.333
B-19322 VIALE 26 | 203.2 | 3000 PSI | MUROS T1 P8 EJE 3Y4 ENTRE JYG M=2,8,13,23,24 | 2026-03-26 | 3/27/2026 12:00:00 AM | 1 | 21 | 2.8 | 13 | MURO | B-19322 VIALE 26_MURO_21.0_1 | 2.833 |  | 3 | 13.333
B-19322 VIALE 26 | 203.2 | 3000 PSI | MUROS T1 P8 EJE 3Y4 ENTRE JYG M=2,8,13,23,24 | 2026-03-26 | 3/27/2026 12:00:00 AM | 1 | 21 | 2.9 | 14 | MURO | B-19322 VIALE 26_MURO_21.0_1 | 2.833 |  | 3 | 13.81
B-19322 VIALE 26 | 139.7 | 3000 PSI | PLACA T2 PISO 13 EJES 10 AL 12 ENTRE AYJ | 2026-03-26 | 3/27/2026 12:00:00 AM | 1 | 21 | 2.5 | 12 | PLACA | B-19322 VIALE 26_PLACA_21.0_1 | 2.5 |  | 3 | 11.905
B-19322 VIALE 26 | 139.7 | 3000 PSI | PLACA T2 PISO 13 EJES 10 AL 12 ENTRE AYJ | 2026-03-26 | 3/27/2026 12:00:00 AM | 1 | 21 | 2.5 | 12 | PLACA | B-19322 VIALE 26_PLACA_21.0_1 | 2.5 |  | 3 | 11.905
B-19322 VIALE 26 | 139.7 | 3000 PSI | PLACA T2 PISO 13 EJES 10 AL 12 ENTRE AYJ | 2026-03-26 | 3/27/2026 12:00:00 AM | 1 | 21 | 2.5 | 12 | PLACA | B-19322 VIALE 26_PLACA_21.0_1 | 2.5 |  | 3 | 11.905
B-19322 VIALE 26 | 228.6 | 3000 PSI | MUROS T2 P12 EJE 5 JALF EJE 4 J AL A EJE 4 JALF EJE 3 DEL J ALA M=32,9A,29A | 2026-03-26 | 3/27/2026 12:00:00 AM | 1 | 21 | 2.2 | 10 | MURO | B-19322 VIALE 26_MURO_21.0_1 | 2.2 |  | 3 | 10.476
B-19322 VIALE 26 | 228.6 | 3000 PSI | MUROS T2 P12 EJE 5 JALF EJE 4 J AL A EJE 4 JALF EJE 3 DEL J ALA M=32,9A,29A | 2026-03-26 | 3/27/2026 12:00:00 AM | 1 | 21 | 2.3 | 11 | MURO | B-19322 VIALE 26_MURO_21.0_1 | 2.2 |  | 3 | 10.952
B-19322 VIALE 26 | 228.6 | 3000 PSI | MUROS T2 P12 EJE 5 JALF EJE 4 J AL A EJE 4 JALF EJE 3 DEL J ALA M=32,9A,29A | 2026-03-26 | 3/27/2026 12:00:00 AM | 1 | 21 | 2.1 | 10 | MURO | B-19322 VIALE 26_MURO_21.0_1 | 2.2 |  | 3 | 10
B-19322 VIALE 26 | 177.8 | 3000 PSI | PLACA PISO 9 T2 EJES 10 AL 12 ENTRE AYJ | 2026-03-26 | 3/27/2026 12:00:00 AM | 1 | 21 | 3.6 | 17 | PLACA | B-19322 VIALE 26_PLACA_21.0_1 | 3.533 |  | 3 | 17.143
B-19322 VIALE 26 | 177.8 | 3000 PSI | PLACA PISO 9 T2 EJES 10 AL 12 ENTRE AYJ | 2026-03-26 | 3/27/2026 12:00:00 AM | 1 | 21 | 3.3 | 16 | PLACA | B-19322 VIALE 26_PLACA_21.0_1 | 3.533 |  | 3 | 15.714
B-19322 VIALE 26 | 177.8 | 3000 PSI | PLACA PISO 9 T2 EJES 10 AL 12 ENTRE AYJ | 2026-03-26 | 3/27/2026 12:00:00 AM | 1 | 21 | 3.7 | 17 | PLACA | B-19322 VIALE 26_PLACA_21.0_1 | 3.533 |  | 3 | 17.619
B-19322 VIALE 26 | 215.9 | 3000 PSI | MUROS T2 P12 EJES 2 AL 1 ENTRE AYJ M=1,5,20,19,22,23,24 | 2026-03-27 | 3/28/2026 12:00:00 AM | 1 | 21 | 3 | 14 | MURO | B-19322 VIALE 26_MURO_21.0_1 | 2.833 |  | 3 | 14.286
B-19322 VIALE 26 | 215.9 | 3000 PSI | MUROS T2 P12 EJES 2 AL 1 ENTRE AYJ M=1,5,20,19,22,23,24 | 2026-03-27 | 3/28/2026 12:00:00 AM | 1 | 21 | 2.7 | 13 | MURO | B-19322 VIALE 26_MURO_21.0_1 | 2.833 |  | 3 | 12.857
B-19322 VIALE 26 | 215.9 | 3000 PSI | MUROS T2 P12 EJES 2 AL 1 ENTRE AYJ M=1,5,20,19,22,23,24 | 2026-03-27 | 3/28/2026 12:00:00 AM | 1 | 21 | 2.8 | 13 | MURO | B-19322 VIALE 26_MURO_21.0_1 | 2.833 |  | 3 | 13.333
B-19322 VIALE 26 | 177.8 | 3000 PSI | PLACA T1 PISO 9 EJE 8 AL 10 ENTRE AyJ | 2026-03-27 | 3/28/2026 12:00:00 AM | 1 | 21 | 3.5 | 16 | PLACA | B-19322 VIALE 26_PLACA_21.0_1 | 3.533 |  | 3 | 16.667
B-19322 VIALE 26 | 177.8 | 3000 PSI | PLACA T1 PISO 9 EJE 8 AL 10 ENTRE AyJ | 2026-03-27 | 3/28/2026 12:00:00 AM | 1 | 21 | 3.6 | 17 | PLACA | B-19322 VIALE 26_PLACA_21.0_1 | 3.533 |  | 3 | 17.143
B-19322 VIALE 26 | 177.8 | 3000 PSI | PLACA T1 PISO 9 EJE 8 AL 10 ENTRE AyJ | 2026-03-27 | 3/28/2026 12:00:00 AM | 1 | 21 | 3.5 | 17 | PLACA | B-19322 VIALE 26_PLACA_21.0_1 | 3.533 |  | 3 | 16.667
B-19322 VIALE 26 | 228.6 | 3000 PSI | MUROS T2 P12 EJES 1Y2 ENTRE AYJ M=1,18,19,12,14,15,17 | 2026-03-27 | 3/28/2026 12:00:00 AM | 1 | 21 | 3 | 14 | MURO | B-19322 VIALE 26_MURO_21.0_1 | 2.967 |  | 3 | 14.286
B-19322 VIALE 26 | 228.6 | 3000 PSI | MUROS T2 P12 EJES 1Y2 ENTRE AYJ M=1,18,19,12,14,15,17 | 2026-03-27 | 3/28/2026 12:00:00 AM | 1 | 21 | 3.1 | 15 | MURO | B-19322 VIALE 26_MURO_21.0_1 | 2.967 |  | 3 | 14.762
B-19322 VIALE 26 | 228.6 | 3000 PSI | MUROS T2 P12 EJES 1Y2 ENTRE AYJ M=1,18,19,12,14,15,17 | 2026-03-27 | 3/28/2026 12:00:00 AM | 1 | 21 | 2.8 | 13 | MURO | B-19322 VIALE 26_MURO_21.0_1 | 2.967 |  | 3 | 13.333
B-19322 VIALE 26 | 177.8 | 3000 PSI | MUROS T2 PISO 13 EJE 11 AL 15 JYF #29,9,32 | 2026-03-30 | 3/31/2026 12:00:00 AM | 1 | 21 | 3 | 14 | MURO | B-19322 VIALE 26_MURO_21.0_1 | 2.967 |  | 3 | 14.286
B-19322 VIALE 26 | 177.8 | 3000 PSI | MUROS T2 PISO 13 EJE 11 AL 15 JYF #29,9,32 | 2026-03-30 | 3/31/2026 12:00:00 AM | 1 | 21 | 3 | 14 | MURO | B-19322 VIALE 26_MURO_21.0_1 | 2.967 |  | 3 | 14.286
B-19322 VIALE 26 | 177.8 | 3000 PSI | MUROS T2 PISO 13 EJE 11 AL 15 JYF #29,9,32 | 2026-03-30 | 3/31/2026 12:00:00 AM | 1 | 21 | 2.9 | 14 | MURO | B-19322 VIALE 26_MURO_21.0_1 | 2.967 |  | 3 | 13.81
B-19322 VIALE 26 | 1 | concreto 3000 psi | Muros P11 T1 (EJES 04-05 ENTRE A-J) M=02,03,09,22,24,25 | 2026-05-05 | 5/6/2026 12:00:00 AM | 1 | 21 | 6.6 | 31 | MURO | B-19322 VIALE 26_MURO_21.0_1 | 6.733 |  | 3 | 31.429
B-19322 VIALE 26 | 1 | concreto 3000 psi | Muros P11 T1 (EJES 04-05 ENTRE A-J) M=02,03,09,22,24,25 | 2026-05-05 | 5/6/2026 12:00:00 AM | 1 | 21 | 6.5 | 31 | MURO | B-19322 VIALE 26_MURO_21.0_1 | 6.733 |  | 3 | 30.952
B-19322 VIALE 26 | 1 | concreto 3000 psi | Muros P11 T1 (EJES 04-05 ENTRE A-J) M=02,03,09,22,24,25 | 2026-05-05 | 5/6/2026 12:00:00 AM | 1 | 21 | 7.1 | 34 | MURO | B-19322 VIALE 26_MURO_21.0_1 | 6.733 |  | 3 | 33.81
B-19322 VIALE 26 | 1 | concreto 3000 psi | Placa P12 T1 (ejes 10-12 entre A-J) | 2026-05-05 | 5/6/2026 12:00:00 AM | 1 | 21 | 4.6 | 22 | PLACA | B-19322 VIALE 26_PLACA_21.0_1 | 4.467 |  | 3 | 21.905
B-19322 VIALE 26 | 1 | concreto 3000 psi | Placa P12 T1 (ejes 10-12 entre A-J) | 2026-05-05 | 5/6/2026 12:00:00 AM | 1 | 21 | 4.4 | 21 | PLACA | B-19322 VIALE 26_PLACA_21.0_1 | 4.467 |  | 3 | 20.952
B-19322 VIALE 26 | 1 | concreto 3000 psi | Placa P12 T1 (ejes 10-12 entre A-J) | 2026-05-05 | 5/6/2026 12:00:00 AM | 1 | 21 | 4.4 | 21 | PLACA | B-19322 VIALE 26_PLACA_21.0_1 | 4.467 |  | 3 | 20.952