## Hoja1
label | codigoObra | localizacion | asentamiento | remision | fechaMuestreo | fechaRotura | dimension | tipoMaterial | codigoMezcla | edad | hora de falla | Resistencia Nominal Mpa | Resistencia Mpa | Resistencia Psi | Resistencia Kg/Cm2 | porcentaje | concretera | falla | Fecha de ensayo | Módulo de elasticidad Mpa | Relación de Poisson | Temperatura | ContenidoAire | Densidad
P1 | B-19322 VIALE 26 | TORRE 2 PILOTE 78 | 203 | 0 | 2025-03-25 | 4/2/2025 12:00:00 AM | 4"x8" | Concreto | 3500 PSI | 8 | 0 | 24.5 | 27.5 | 3992.2 | 281 | 112 | CEMEX | 3
P1 | B-19322 VIALE 26 | TORRE 2 PILOTE 78 | 203 | 0 | 2025-03-25 | 4/2/2025 12:00:00 AM | 4"x8" | Concreto | 3500 PSI | 8 | 0 | 24.5 | 28.4 | 4121.1 | 290 | 116 | CEMEX | 3
P1 | B-19322 VIALE 26 | TORRE 2 PILOTE 78 | 203 | 0 | 2025-03-25 | 4/2/2025 12:00:00 AM | 4"x8" | Concreto | 3500 PSI | 8 | 0 | 24.5 | 24.9 | 3611.2 | 254 | 102 | CEMEX | 4
P2 | B-19322 VIALE 26 | torre 2 pilotes -54-61 | 228 | . | 2025-03-29 | 4/5/2025 12:00:00 AM | 4"x8" | Concreto | 3500 PSI | 7 | 0 | 24.5 | 24.5 | 3560.3 | 250 | 100 | CEMEX | 4
P2 | B-19322 VIALE 26 | torre 2 pilotes -54-61 | 228 | . | 2025-03-29 | 4/5/2025 12:00:00 AM | 4"x8" | Concreto | 3500 PSI | 7 | 0 | 24.5 | 21.6 | 3130.1 | 220 | 88 | CEMEX | 3
P2 | B-19322 VIALE 26 | torre 2 pilotes -54-61 | 228 | . | 2025-03-29 | 4/5/2025 12:00:00 AM | 4"x8" | Concreto | 3500 PSI | 7 | 0 | 24.5 | 24.3 | 3520.8 | 248 | 99 | CEMEX | 3
P1 | B-19322 VIALE 26 | TORRE 2 PILOTE 78 | 203 | 0 | 2025-03-25 | 4/8/2025 12:00:00 AM | 4"x8" | Concreto | 3500 PSI | 14 | 0 | 24.5 | 30.4 | 4409.8 | 310 | 124 | CEMEX | 4
P1 | B-19322 VIALE 26 | TORRE 2 PILOTE 78 | 203 | 0 | 2025-03-25 | 4/8/2025 12:00:00 AM | 4"x8" | Concreto | 3500 PSI | 14 | 0 | 24.5 | 28.6 | 4148.6 | 292 | 117 | CEMEX | 4
P1 | B-19322 VIALE 26 | TORRE 2 PILOTE 78 | 203 | 0 | 2025-03-25 | 4/8/2025 12:00:00 AM | 4"x8" | Concreto | 3500 PSI | 14 | 0 | 24.5 | 28.5 | 4139.9 | 291 | 116 | CEMEX | 4
P3 | B-19322 VIALE 26 | TORRE 2 PILOTE 58 | 177 | 0 | 2025-03-31 | 4/9/2025 12:00:00 AM | 4"x8" | Concreto | 3500 PSI | 9 | 0 | 24.5 | 20.3 | 2939.9 | 207 | 83 | CEMEX | 4
P3 | B-19322 VIALE 26 | TORRE 2 PILOTE 58 | 177 | 0 | 2025-03-31 | 4/9/2025 12:00:00 AM | 4"x8" | Concreto | 3500 PSI | 9 | 0 | 24.5 | 22.3 | 3231.4 | 227 | 91 | CEMEX | 3
P3 | B-19322 VIALE 26 | TORRE 2 PILOTE 58 | 177 | 0 | 2025-03-31 | 4/9/2025 12:00:00 AM | 4"x8" | Concreto | 3500 PSI | 9 | 0 | 24.5 | 21.9 | 3179 | 224 | 89 | CEMEX | 4
P4 | B-19322 VIALE 26 | TORRE 2 PILOTE 63 | 177 | 0 | 2025-03-01 | 4/9/2025 12:00:00 AM | 4"x8" | Concreto | 3500 PSI | 39 | 0 | 24.5 | 27.3 | 3961.8 | 279 | 111 | CEMEX | 4
P4 | B-19322 VIALE 26 | TORRE 2 PILOTE 63 | 177 | 0 | 2025-03-01 | 4/9/2025 12:00:00 AM | 4"x8" | Concreto | 3500 PSI | 39 | 0 | 24.5 | 28.9 | 4186.8 | 294 | 118 | CEMEX | 4
P4 | B-19322 VIALE 26 | TORRE 2 PILOTE 63 | 177 | 0 | 2025-03-01 | 4/9/2025 12:00:00 AM | 4"x8" | Concreto | 3500 PSI | 39 | 0 | 24.5 | 12.4 | 1795.8 | 126 | 50 | CEMEX | 3
P5 | B-19322 VIALE 26 | TORRE 2 PILOTE 67 | 203 | 0 | 2025-03-02 | 4/9/2025 12:00:00 AM | 4"x8" | Concreto | 3500 PSI | 38 | 0 | 24.5 | 27.3 | 3954.2 | 278 | 111 | CEMEX | 4
P5 | B-19322 VIALE 26 | TORRE 2 PILOTE 67 | 203 | 0 | 2025-03-02 | 4/9/2025 12:00:00 AM | 4"x8" | Concreto | 3500 PSI | 38 | 0 | 24.5 | 24.6 | 3568 | 251 | 100 | CEMEX | 1
P5 | B-19322 VIALE 26 | TORRE 2 PILOTE 67 | 203 | 0 | 2025-03-02 | 4/9/2025 12:00:00 AM | 4"x8" | Concreto | 3500 PSI | 38 | 0 | 24.5 | 27.8 | 4031.9 | 283 | 113 | CEMEX | 4
P8 | B-19322 VIALE 26 | TORRE 2 PILOTE 53 | 203 | 0 | 2025-04-05 | 4/12/2025 12:00:00 AM | 4"x8" | Concreto | 3500 PSI | 7 | 0 | 24.5 | 28.1 | 4070.9 | 286 | 114 | CEMEX | 2
P8 | B-19322 VIALE 26 | TORRE 2 PILOTE 53 | 203 | 0 | 2025-04-05 | 4/12/2025 12:00:00 AM | 4"x8" | Concreto | 3500 PSI | 7 | 0 | 24.5 | 26.2 | 3798.8 | 267 | 107 | CEMEX | 3
P8 | B-19322 VIALE 26 | TORRE 2 PILOTE 53 | 203 | 0 | 2025-04-05 | 4/12/2025 12:00:00 AM | 4"x8" | Concreto | 3500 PSI | 7 | 0 | 24.5 | 26.2 | 3803.4 | 267 | 107 | CEMEX | 3
P6 | B-19322 VIALE 26 | TORRE 2 PILOTE 67 | 203 | 0 | 2025-04-03 | 4/12/2025 12:00:00 AM | 4"x8" | Concreto | 3500 PSI | 9 | 0 | 24.5 | 21.2 | 3075 | 216 | 86 | CEMEX | 3
P6 | B-19322 VIALE 26 | TORRE 2 PILOTE 67 | 203 | 0 | 2025-04-03 | 4/12/2025 12:00:00 AM | 4"x8" | Concreto | 3500 PSI | 9 | 0 | 24.5 | 23.4 | 3399.5 | 239 | 96 | CEMEX | 3
P6 | B-19322 VIALE 26 | TORRE 2 PILOTE 67 | 203 | 0 | 2025-04-03 | 4/12/2025 12:00:00 AM | 4"x8" | Concreto | 3500 PSI | 9 | 0 | 24.5 | 23.2 | 3357.8 | 236 | 94 | CEMEX | 3
P2 | B-19322 VIALE 26 | torre 2 pilotes -54-61 | 228 | . | 2025-03-29 | 4/12/2025 12:00:00 AM | 4"x8" | Concreto | 3500 PSI | 14 | 0 | 24.5 | 20.9 | 3034.9 | 213 | 85 | CEMEX | 3
P2 | B-19322 VIALE 26 | torre 2 pilotes -54-61 | 228 | . | 2025-03-29 | 4/12/2025 12:00:00 AM | 4"x8" | Concreto | 3500 PSI | 14 | 0 | 24.5 | 26.1 | 3785.6 | 266 | 106 | CEMEX | 3
P2 | B-19322 VIALE 26 | torre 2 pilotes -54-61 | 228 | . | 2025-03-29 | 4/12/2025 12:00:00 AM | 4"x8" | Concreto | 3500 PSI | 14 | 0 | 24.5 | 24.8 | 3597.3 | 253 | 101 | CEMEX | 4
P3 | B-19322 VIALE 26 | TORRE 2 PILOTE 58 | 177 | 0 | 2025-03-31 | 4/14/2025 12:00:00 AM | 4"x8" | Concreto | 3500 PSI | 14 | 0 | 24.5 | 21.1 | 3061.5 | 215 | 86 | CEMEX | 4
P3 | B-19322 VIALE 26 | TORRE 2 PILOTE 58 | 177 | 0 | 2025-03-31 | 4/14/2025 12:00:00 AM | 4"x8" | Concreto | 3500 PSI | 14 | 0 | 24.5 | 20 | 2896.8 | 204 | 82 | CEMEX | 4
P3 | B-19322 VIALE 26 | TORRE 2 PILOTE 58 | 177 | 0 | 2025-03-31 | 4/14/2025 12:00:00 AM | 4"x8" | Concreto | 3500 PSI | 14 | 0 | 24.5 | 24 | 3484 | 245 | 98 | CEMEX | 4
P9 | B-19322 VIALE 26 | TORRE 2 PILOTE 72 | 177 | 0 | 2025-04-07 | 4/14/2025 12:00:00 AM | 4"x8" | Concreto | 3500 PSI | 7 | 0 | 24.5 | 27 | 3921.8 | 276 | 110 | CEMEX | 3
P9 | B-19322 VIALE 26 | TORRE 2 PILOTE 72 | 177 | 0 | 2025-04-07 | 4/14/2025 12:00:00 AM | 4"x8" | Concreto | 3500 PSI | 7 | 0 | 24.5 | 26.9 | 3895.7 | 274 | 110 | CEMEX | 2
P9 | B-19322 VIALE 26 | TORRE 2 PILOTE 72 | 177 | 0 | 2025-04-07 | 4/14/2025 12:00:00 AM | 4"x8" | Concreto | 3500 PSI | 7 | 0 | 24.5 | 26.5 | 3836.8 | 270 | 108 | CEMEX | 3
P4 | B-19322 VIALE 26 | TORRE 2 PILOTE 63 | 177 | 0 | 2025-03-01 | 4/15/2025 12:00:00 AM | 4"x8" | Concreto | 3500 PSI | 45 | 0 | 24.5 | 29.8 | 4324.1 | 304 | 122 | CEMEX | 3
P4 | B-19322 VIALE 26 | TORRE 2 PILOTE 63 | 177 | 0 | 2025-03-01 | 4/15/2025 12:00:00 AM | 4"x8" | Concreto | 3500 PSI | 45 | 0 | 24.5 | 30 | 4350.2 | 306 | 122 | CEMEX | 3
P4 | B-19322 VIALE 26 | TORRE 2 PILOTE 63 | 177 | 0 | 2025-03-01 | 4/15/2025 12:00:00 AM | 4"x8" | Concreto | 3500 PSI | 45 | 0 | 24.5 | 28.3 | 4101.9 | 288 | 115 | CEMEX | 3
P5 | B-19322 VIALE 26 | TORRE 2 PILOTE 67 | 203 | 0 | 2025-03-02 | 4/16/2025 12:00:00 AM | 4"x8" | Concreto | 3500 PSI | 45 | 0 | 24.5 | 31.3 | 4532.9 | 319 | 128 | CEMEX | 3
P5 | B-19322 VIALE 26 | TORRE 2 PILOTE 67 | 203 | 0 | 2025-03-02 | 4/16/2025 12:00:00 AM | 4"x8" | Concreto | 3500 PSI | 45 | 0 | 24.5 | 31.2 | 4522.9 | 318 | 127 | CEMEX | 3
P5 | B-19322 VIALE 26 | TORRE 2 PILOTE 67 | 203 | 0 | 2025-03-02 | 4/16/2025 12:00:00 AM | 4"x8" | Concreto | 3500 PSI | 45 | 0 | 24.5 | 30.1 | 4371 | 307 | 123 | CEMEX | 3
P10 | B-19322 VIALE 26 | TORRE 2 PILOTE 104 | 177 | 0 | 2025-04-08 | 4/15/2025 12:00:00 AM | 4"x8" | Concreto | 3500 PSI | 7 | 0 | 24.5 | 23.6 | 3415.8 | 240 | 96 | CEMEX | 3
P10 | B-19322 VIALE 26 | TORRE 2 PILOTE 104 | 177 | 0 | 2025-04-08 | 4/15/2025 12:00:00 AM | 4"x8" | Concreto | 3500 PSI | 7 | 0 | 24.5 | 21.7 | 3153.4 | 222 | 89 | CEMEX | 3
P10 | B-19322 VIALE 26 | TORRE 2 PILOTE 104 | 177 | 0 | 2025-04-08 | 4/15/2025 12:00:00 AM | 4"x8" | Concreto | 3500 PSI | 7 | 0 | 24.5 | 21.6 | 3130.6 | 220 | 88 | CEMEX | 3
P6 | B-19322 VIALE 26 | TORRE 2 PILOTE 67 | 203 | 0 | 2025-04-03 | 4/17/2025 12:00:00 AM | 4"x8" | Concreto | 3500 PSI | 14 | 0 | 24.5 | 25.1 | 3641.1 | 256 | 102 | CEMEX | 4
P6 | B-19322 VIALE 26 | TORRE 2 PILOTE 67 | 203 | 0 | 2025-04-03 | 4/17/2025 12:00:00 AM | 4"x8" | Concreto | 3500 PSI | 14 | 0 | 24.5 | 26.2 | 3807 | 268 | 107 | CEMEX | 3
P6 | B-19322 VIALE 26 | TORRE 2 PILOTE 67 | 203 | 0 | 2025-04-03 | 4/17/2025 12:00:00 AM | 4"x8" | Concreto | 3500 PSI | 14 | 0 | 24.5 | 27.9 | 4043.7 | 284 | 114 | CEMEX | 4
P8 | B-19322 VIALE 26 | TORRE 2 PILOTE 53 | 203 | 0 | 2025-04-05 | 4/19/2025 12:00:00 AM | 4"x8" | Concreto | 3500 PSI | 14 | 0 | 24.5 | 37.4 | 5419.7 | 381 | 152 | CEMEX | 3
P8 | B-19322 VIALE 26 | TORRE 2 PILOTE 53 | 203 | 0 | 2025-04-05 | 4/19/2025 12:00:00 AM | 4"x8" | Concreto | 3500 PSI | 14 | 0 | 24.5 | 36.1 | 5239.1 | 368 | 147 | CEMEX | 2
P8 | B-19322 VIALE 26 | TORRE 2 PILOTE 53 | 203 | 0 | 2025-04-05 | 4/19/2025 12:00:00 AM | 4"x8" | Concreto | 3500 PSI | 14 | 0 | 24.5 | 34.3 | 4978.2 | 350 | 140 | CEMEX | 2
P9 | B-19322 VIALE 26 | TORRE 2 PILOTE 72 | 177 | 0 | 2025-04-07 | 4/21/2025 12:00:00 AM | 4"x8" | Concreto | 3500 PSI | 14 | 0 | 24.5 | 34.2 | 4964.7 | 349 | 140 | CEMEX | 5
P9 | B-19322 VIALE 26 | TORRE 2 PILOTE 72 | 177 | 0 | 2025-04-07 | 4/21/2025 12:00:00 AM | 4"x8" | Concreto | 3500 PSI | 14 | 0 | 24.5 | 35.7 | 5171.6 | 364 | 146 | CEMEX | 3
P9 | B-19322 VIALE 26 | TORRE 2 PILOTE 72 | 177 | 0 | 2025-04-07 | 4/21/2025 12:00:00 AM | 4"x8" | Concreto | 3500 PSI | 14 | 0 | 24.5 | 35.3 | 5123.3 | 360 | 144 | CEMEX | 2
P11 | B-19322 VIALE 26 | TORRE 2 PILOTE 107 | 203 | 0 | 2025-04-08 | 4/22/2025 12:00:00 AM | 4"x8" | Concreto | 3500 PSI | 14 | 0 | 24.5 | 26.8 | 3881.7 | 273 | 109 | CEMEX | 3
P11 | B-19322 VIALE 26 | TORRE 2 PILOTE 107 | 203 | 0 | 2025-04-08 | 4/22/2025 12:00:00 AM | 4"x8" | Concreto | 3500 PSI | 14 | 0 | 24.5 | 27.1 | 3934.9 | 277 | 111 | CEMEX | 4
P11 | B-19322 VIALE 26 | TORRE 2 PILOTE 107 | 203 | 0 | 2025-04-08 | 4/22/2025 12:00:00 AM | 4"x8" | Concreto | 3500 PSI | 14 | 0 | 24.5 | 26.8 | 3884.4 | 273 | 109 | CEMEX | 3
P12 | B-19322 VIALE 26 | TORRE 2 PILOTE 105 | 203 | 0 | 2025-04-09 | 4/22/2025 12:00:00 AM | 4"x8" | Concreto | 3500 PSI | 13 | 0 | 24.5 | 26.2 | 3801.2 | 267 | 107 | CEMEX | 3
P12 | B-19322 VIALE 26 | TORRE 2 PILOTE 105 | 203 | 0 | 2025-04-09 | 4/22/2025 12:00:00 AM | 4"x8" | Concreto | 3500 PSI | 13 | 0 | 24.5 | 24.2 | 3508.9 | 247 | 99 | CEMEX | 3
P12 | B-19322 VIALE 26 | TORRE 2 PILOTE 105 | 203 | 0 | 2025-04-09 | 4/22/2025 12:00:00 AM | 4"x8" | Concreto | 3500 PSI | 13 | 0 | 24.5 | 26.4 | 3826.8 | 269 | 108 | CEMEX | 4
P13 | B-19322 VIALE 26 | TORRE 2 PILOTE 108 | 203 | 0 | 2025-04-09 | 4/22/2025 12:00:00 AM | 4"x8" | Concreto | 3500 PSI | 13 | 0 | 24.5 | 20.7 | 2995.9 | 211 | 84 | CEMEX | 3
P13 | B-19322 VIALE 26 | TORRE 2 PILOTE 108 | 203 | 0 | 2025-04-09 | 4/22/2025 12:00:00 AM | 4"x8" | Concreto | 3500 PSI | 13 | 0 | 24.5 | 19.5 | 2832.7 | 199 | 80 | CEMEX | 3
P13 | B-19322 VIALE 26 | TORRE 2 PILOTE 108 | 203 | 0 | 2025-04-09 | 4/22/2025 12:00:00 AM | 4"x8" | Concreto | 3500 PSI | 13 | 0 | 24.5 | 20.7 | 3000 | 211 | 84 | CEMEX | 3
P14 | B-19322 VIALE 26 | TORRE 2 PILOTE 106 | 215 | 0 | 2025-04-10 | 4/22/2025 12:00:00 AM | 4"x8" | Concreto | 3500 PSI | 12 | 0 | 24.5 | 27.5 | 3983.7 | 280 | 112 | CEMEX | 3
P14 | B-19322 VIALE 26 | TORRE 2 PILOTE 106 | 215 | 0 | 2025-04-10 | 4/22/2025 12:00:00 AM | 4"x8" | Concreto | 3500 PSI | 12 | 0 | 24.5 | 28.9 | 4184.6 | 294 | 118 | CEMEX | 3
P14 | B-19322 VIALE 26 | TORRE 2 PILOTE 106 | 215 | 0 | 2025-04-10 | 4/22/2025 12:00:00 AM | 4"x8" | Concreto | 3500 PSI | 12 | 0 | 24.5 | 27.8 | 4032.8 | 284 | 113 | CEMEX | 4
P7. | B-19322 VIALE 26 | TORRE 2 PILOTE 69 | 177 | 0 | 2025-04-04 | 4/22/2025 12:00:00 AM | 4"x8" | Concreto | 3500 PSI | 18 | 0 | 24.5 | 31.5 | 4575.1 | 322 | 129 | CEMEX | 4
P7. | B-19322 VIALE 26 | TORRE 2 PILOTE 69 | 177 | 0 | 2025-04-04 | 4/22/2025 12:00:00 AM | 4"x8" | Concreto | 3500 PSI | 18 | 0 | 24.5 | 30.1 | 4371.7 | 307 | 123 | CEMEX | 4
P7. | B-19322 VIALE 26 | TORRE 2 PILOTE 69 | 177 | 0 | 2025-04-04 | 4/22/2025 12:00:00 AM | 4"x8" | Concreto | 3500 PSI | 18 | 0 | 24.5 | 30.9 | 4480.7 | 315 | 126 | CEMEX | 4
P17 | B-19322 VIALE 26 | TORRE 2 PILOTE 56 | 203 | 0 | 2025-04-14 | 4/22/2025 12:00:00 AM | 4"x8" | Concreto | 3500 PSI | 8 | 0 | 24.5 | 23.7 | 3432 | 241 | 96 | CEMEX | 4
P17 | B-19322 VIALE 26 | TORRE 2 PILOTE 56 | 203 | 0 | 2025-04-14 | 4/22/2025 12:00:00 AM | 4"x8" | Concreto | 3500 PSI | 8 | 0 | 24.5 | 19.2 | 2783.3 | 196 | 78 | CEMEX | 3
P17 | B-19322 VIALE 26 | TORRE 2 PILOTE 56 | 203 | 0 | 2025-04-14 | 4/22/2025 12:00:00 AM | 4"x8" | Concreto | 3500 PSI | 8 | 0 | 24.5 | 24.7 | 3581.4 | 252 | 101 | CEMEX | 2
P16 | B-19322 VIALE 26 | TORRE 2 PILOTE 65 | 215 | 0 | 2025-04-12 | 4/22/2025 12:00:00 AM | 4"x8" | Concreto | 3500 PSI | 10 | 0 | 24.5 | 24.9 | 3606.2 | 254 | 101 | CEMEX | 4
P16 | B-19322 VIALE 26 | TORRE 2 PILOTE 65 | 215 | 0 | 2025-04-12 | 4/22/2025 12:00:00 AM | 4"x8" | Concreto | 3500 PSI | 10 | 0 | 24.5 | 24.9 | 3611.1 | 254 | 102 | CEMEX | 4
P16 | B-19322 VIALE 26 | TORRE 2 PILOTE 65 | 215 | 0 | 2025-04-12 | 4/22/2025 12:00:00 AM | 4"x8" | Concreto | 3500 PSI | 10 | 0 | 24.5 | 25.8 | 3743.5 | 263 | 105 | CEMEX | 3
P15 | B-19322 VIALE 26 | TORRE 2 PILOTE 55 | 228 | 0 | 2025-04-10 | 4/22/2025 12:00:00 AM | 4"x8" | Concreto | 3500 PSI | 12 | 0 | 24.5 | 17.7 | 2574 | 181 | 72 | CEMEX | 2
P15 | B-19322 VIALE 26 | TORRE 2 PILOTE 55 | 228 | 0 | 2025-04-10 | 4/22/2025 12:00:00 AM | 4"x8" | Concreto | 3500 PSI | 12 | 0 | 24.5 | 20.8 | 3023.8 | 213 | 85 | CEMEX | 4
P15 | B-19322 VIALE 26 | TORRE 2 PILOTE 55 | 228 | 0 | 2025-04-10 | 4/22/2025 12:00:00 AM | 4"x8" | Concreto | 3500 PSI | 12 | 0 | 24.5 | 19.4 | 2813.7 | 198 | 79 | CEMEX | 3
P1 | B-19322 VIALE 26 | TORRE 2 PILOTE 78 | 203 | 0 | 2025-03-25 | 4/22/2025 12:00:00 AM | 4"x8" | Concreto | 3500 PSI | 28 | 0 | 24.5 | 32.1 | 4657.5 | 327 | 131 | CEMEX | 3
P1 | B-19322 VIALE 26 | TORRE 2 PILOTE 78 | 203 | 0 | 2025-03-25 | 4/22/2025 12:00:00 AM | 4"x8" | Concreto | 3500 PSI | 28 | 0 | 24.5 | 34 | 4934.8 | 347 | 139 | CEMEX | 3
P1 | B-19322 VIALE 26 | TORRE 2 PILOTE 78 | 203 | 0 | 2025-03-25 | 4/22/2025 12:00:00 AM | 4"x8" | Concreto | 3500 PSI | 28 | 0 | 24.5 | 33.9 | 4917.2 | 346 | 138 | CEMEX | 2
P12 | B-19322 VIALE 26 | TORRE 2 PILOTE 105 | 203 | 0 | 2025-04-09 | 4/23/2025 12:00:00 AM | 4"x8" | Concreto | 3500 PSI | 14 | 0 | 24.5 | 24.9 | 3607.5 | 254 | 102 | CEMEX | 3
P12 | B-19322 VIALE 26 | TORRE 2 PILOTE 105 | 203 | 0 | 2025-04-09 | 4/23/2025 12:00:00 AM | 4"x8" | Concreto | 3500 PSI | 14 | 0 | 24.5 | 27.9 | 4046.6 | 284 | 114 | CEMEX | 4
P12 | B-19322 VIALE 26 | TORRE 2 PILOTE 105 | 203 | 0 | 2025-04-09 | 4/23/2025 12:00:00 AM | 4"x8" | Concreto | 3500 PSI | 14 | 0 | 24.5 | 25.6 | 3717.9 | 261 | 105 | CEMEX | 4
P13 | B-19322 VIALE 26 | TORRE 2 PILOTE 108 | 203 | 0 | 2025-04-09 | 4/23/2025 12:00:00 AM | 4"x8" | Concreto | 3500 PSI | 14 | 0 | 24.5 | 21.8 | 3165.3 | 223 | 89 | CEMEX | 3
P13 | B-19322 VIALE 26 | TORRE 2 PILOTE 108 | 203 | 0 | 2025-04-09 | 4/23/2025 12:00:00 AM | 4"x8" | Concreto | 3500 PSI | 14 | 0 | 24.5 | 18.5 | 2680.1 | 188 | 75 | CEMEX | 4
P13 | B-19322 VIALE 26 | TORRE 2 PILOTE 108 | 203 | 0 | 2025-04-09 | 4/23/2025 12:00:00 AM | 4"x8" | Concreto | 3500 PSI | 14 | 0 | 24.5 | 22.3 | 3232.5 | 227 | 91 | CEMEX | 3
P14 | B-19322 VIALE 26 | TORRE 2 PILOTE 106 | 215 | 0 | 2025-04-10 | 4/24/2025 12:00:00 AM | 4"x8" | Concreto | 3500 PSI | 14 | 0 | 24.5 | 29.8 | 4322.5 | 304 | 122 | CEMEX | 2
P14 | B-19322 VIALE 26 | TORRE 2 PILOTE 106 | 215 | 0 | 2025-04-10 | 4/24/2025 12:00:00 AM | 4"x8" | Concreto | 3500 PSI | 14 | 0 | 24.5 | 25.7 | 3729.5 | 262 | 105 | CEMEX | 3
P14 | B-19322 VIALE 26 | TORRE 2 PILOTE 106 | 215 | 0 | 2025-04-10 | 4/24/2025 12:00:00 AM | 4"x8" | Concreto | 3500 PSI | 14 | 0 | 24.5 | 29.6 | 4299.2 | 302 | 121 | CEMEX | 2
P15 | B-19322 VIALE 26 | TORRE 2 PILOTE 55 | 228 | 0 | 2025-04-10 | 4/24/2025 12:00:00 AM | 4"x8" | Concreto | 3500 PSI | 14 | 0 | 24.5 | 22.9 | 3324.2 | 234 | 94 | CEMEX | 4
P15 | B-19322 VIALE 26 | TORRE 2 PILOTE 55 | 228 | 0 | 2025-04-10 | 4/24/2025 12:00:00 AM | 4"x8" | Concreto | 3500 PSI | 14 | 0 | 24.5 | 23.7 | 3441.9 | 242 | 97 | CEMEX | 4
P15 | B-19322 VIALE 26 | TORRE 2 PILOTE 55 | 228 | 0 | 2025-04-10 | 4/24/2025 12:00:00 AM | 4"x8" | Concreto | 3500 PSI | 14 | 0 | 24.5 | 21.8 | 3159.5 | 222 | 89 | CEMEX | 4
P11 | B-19322 VIALE 26 | TORRE 2 PILOTE 107 | 203 | 0 | 2025-04-08 | 4/25/2025 12:00:00 AM | 4"x8" | Concreto | 3500 PSI | 17 | 0 | 24.5 | 28.6 | 4147.3 | 292 | 117 | CEMEX | 3
P11 | B-19322 VIALE 26 | TORRE 2 PILOTE 107 | 203 | 0 | 2025-04-08 | 4/25/2025 12:00:00 AM | 4"x8" | Concreto | 3500 PSI | 17 | 0 | 24.5 | 28.7 | 4161.4 | 293 | 117 | CEMEX | 3
P11 | B-19322 VIALE 26 | TORRE 2 PILOTE 107 | 203 | 0 | 2025-04-08 | 4/25/2025 12:00:00 AM | 4"x8" | Concreto | 3500 PSI | 17 | 0 | 24.5 | 24.6 | 3569 | 251 | 100 | CEMEX | 3
P16 | B-19322 VIALE 26 | TORRE 2 PILOTE 65 | 215 | 0 | 2025-04-12 | 4/26/2025 12:00:00 AM | 4"x8" | Concreto | 3500 PSI | 14 | 0 | 24.5 | 28.7 | 4169.1 | 293 | 117 | CEMEX | 4
P16 | B-19322 VIALE 26 | TORRE 2 PILOTE 65 | 215 | 0 | 2025-04-12 | 4/26/2025 12:00:00 AM | 4"x8" | Concreto | 3500 PSI | 14 | 0 | 24.5 | 21.2 | 3078.8 | 216 | 87 | CEMEX | 3
P16 | B-19322 VIALE 26 | TORRE 2 PILOTE 65 | 215 | 0 | 2025-04-12 | 4/26/2025 12:00:00 AM | 4"x8" | Concreto | 3500 PSI | 14 | 0 | 24.5 | 27.1 | 3931.3 | 276 | 111 | CEMEX | 3
P2 | B-19322 VIALE 26 | torre 2 pilotes -54-61 | 228 | . | 2025-03-29 | 4/26/2025 12:00:00 AM | 4"x8" | Concreto | 3500 PSI | 28 | 0 | 24.5 | 28.8 | 4171.3 | 293 | 117 | CEMEX | 3
P2 | B-19322 VIALE 26 | torre 2 pilotes -54-61 | 228 | . | 2025-03-29 | 4/26/2025 12:00:00 AM | 4"x8" | Concreto | 3500 PSI | 28 | 0 | 24.5 | 30.2 | 4383.4 | 308 | 123 | CEMEX | 3
P2 | B-19322 VIALE 26 | torre 2 pilotes -54-61 | 228 | . | 2025-03-29 | 4/26/2025 12:00:00 AM | 4"x8" | Concreto | 3500 PSI | 28 | 0 | 24.5 | 30.8 | 4469 | 314 | 126 | CEMEX | 3
P4 | B-19322 VIALE 26 | TORRE 2 PILOTE 63 | 177 | 0 | 2025-03-01 | 4/26/2025 12:00:00 AM | 4"x8" | Concreto | 3500 PSI | 56 | 0 | 24.5 | 34.1 | 4948.5 | 348 | 139 | CEMEX | 4
P4 | B-19322 VIALE 26 | TORRE 2 PILOTE 63 | 177 | 0 | 2025-03-01 | 4/26/2025 12:00:00 AM | 4"x8" | Concreto | 3500 PSI | 56 | 0 | 24.5 | 33.2 | 4814.9 | 339 | 136 | CEMEX | 4
P4 | B-19322 VIALE 26 | TORRE 2 PILOTE 63 | 177 | 0 | 2025-03-01 | 4/26/2025 12:00:00 AM | 4"x8" | Concreto | 3500 PSI | 56 | 0 | 24.5 | 35.5 | 5146.5 | 362 | 145 | CEMEX | 3
P5 | B-19322 VIALE 26 | TORRE 2 PILOTE 67 | 203 | 0 | 2025-03-02 | 4/26/2025 12:00:00 AM | 4"x8" | Concreto | 3500 PSI | 55 | 0 | 24.5 | 29.2 | 4240.9 | 298 | 119 | CEMEX | 3
P5 | B-19322 VIALE 26 | TORRE 2 PILOTE 67 | 203 | 0 | 2025-03-02 | 4/26/2025 12:00:00 AM | 4"x8" | Concreto | 3500 PSI | 55 | 0 | 24.5 | 32.8 | 4752.4 | 334 | 134 | CEMEX | 2
P5 | B-19322 VIALE 26 | TORRE 2 PILOTE 67 | 203 | 0 | 2025-03-02 | 4/26/2025 12:00:00 AM | 4"x8" | Concreto | 3500 PSI | 55 | 0 | 24.5 | 33.8 | 4895.9 | 344 | 138 | CEMEX | 2
P10 | B-19322 VIALE 26 | TORRE 2 PILOTE 104 | 177 | 0 | 2025-04-08 | 4/22/2025 12:00:00 AM | 4"x8" | Concreto | 3500 PSI | 14 | 0 | 24.5 | 29.1 | 4226.4 | 297 | 119 | CEMEX | 3
P10 | B-19322 VIALE 26 | TORRE 2 PILOTE 104 | 177 | 0 | 2025-04-08 | 4/22/2025 12:00:00 AM | 4"x8" | Concreto | 3500 PSI | 14 | 0 | 24.5 | 27.9 | 4042.6 | 284 | 114 | CEMEX | 4
P10 | B-19322 VIALE 26 | TORRE 2 PILOTE 104 | 177 | 0 | 2025-04-08 | 4/22/2025 12:00:00 AM | 4"x8" | Concreto | 3500 PSI | 14 | 0 | 24.5 | 30.2 | 4384.1 | 308 | 123 | CEMEX | 3
P17 | B-19322 VIALE 26 | TORRE 2 PILOTE 56 | 203 | 0 | 2025-04-14 | 4/28/2025 12:00:00 AM | 4"x8" | Concreto | 3500 PSI | 14 | 0 | 24.5 | 26.3 | 3807.4 | 268 | 107 | CEMEX | 3
P17 | B-19322 VIALE 26 | TORRE 2 PILOTE 56 | 203 | 0 | 2025-04-14 | 4/28/2025 12:00:00 AM | 4"x8" | Concreto | 3500 PSI | 14 | 0 | 24.5 | 27.7 | 4022 | 283 | 113 | CEMEX | 3
P17 | B-19322 VIALE 26 | TORRE 2 PILOTE 56 | 203 | 0 | 2025-04-14 | 4/28/2025 12:00:00 AM | 4"x8" | Concreto | 3500 PSI | 14 | 0 | 24.5 | 25.3 | 3674.9 | 258 | 103 | CEMEX | 3
P3 | B-19322 VIALE 26 | TORRE 2 PILOTE 58 | 177 | 0 | 2025-03-31 | 4/28/2025 12:00:00 AM | 4"x8" | Concreto | 3500 PSI | 28 | 0 | 24.5 | 25.8 | 3745 | 263 | 105 | CEMEX | 4
P3 | B-19322 VIALE 26 | TORRE 2 PILOTE 58 | 177 | 0 | 2025-03-31 | 4/28/2025 12:00:00 AM | 4"x8" | Concreto | 3500 PSI | 28 | 0 | 24.5 | 28.8 | 4177.1 | 294 | 118 | CEMEX | 4
P3 | B-19322 VIALE 26 | TORRE 2 PILOTE 58 | 177 | 0 | 2025-03-31 | 4/28/2025 12:00:00 AM | 4"x8" | Concreto | 3500 PSI | 28 | 0 | 24.5 | 27.3 | 3962.1 | 279 | 112 | CEMEX | 4
P6 | B-19322 VIALE 26 | TORRE 2 PILOTE 67 | 203 | 0 | 2025-04-03 | 5/1/2025 12:00:00 AM | 4"x8" | Concreto | 3500 PSI | 28 | 0 | 24.5 | 29.2 | 4231.8 | 298 | 119 | CEMEX | 3
P6 | B-19322 VIALE 26 | TORRE 2 PILOTE 67 | 203 | 0 | 2025-04-03 | 5/1/2025 12:00:00 AM | 4"x8" | Concreto | 3500 PSI | 28 | 0 | 24.5 | 27.6 | 4005.2 | 282 | 113 | CEMEX | 4
P6 | B-19322 VIALE 26 | TORRE 2 PILOTE 67 | 203 | 0 | 2025-04-03 | 5/1/2025 12:00:00 AM | 4"x8" | Concreto | 3500 PSI | 28 | 0 | 24.5 | 28.9 | 4194.1 | 295 | 118 | CEMEX | 4
P7. | B-19322 VIALE 26 | TORRE 2 PILOTE 69 | 177 | 0 | 2025-04-04 | 5/2/2025 12:00:00 AM | 4"x8" | Concreto | 3500 PSI | 28 | 0 | 24.5 | 33.9 | 4920.5 | 346 | 138 | CEMEX | 4
P7. | B-19322 VIALE 26 | TORRE 2 PILOTE 69 | 177 | 0 | 2025-04-04 | 5/2/2025 12:00:00 AM | 4"x8" | Concreto | 3500 PSI | 28 | 0 | 24.5 | 35.7 | 5173.7 | 364 | 146 | CEMEX | 4
P7. | B-19322 VIALE 26 | TORRE 2 PILOTE 69 | 177 | 0 | 2025-04-04 | 5/2/2025 12:00:00 AM | 4"x8" | Concreto | 3500 PSI | 28 | 0 | 24.5 | 32.5 | 4717 | 332 | 133 | CEMEX | 3
P8 | B-19322 VIALE 26 | TORRE 2 PILOTE 53 | 203 | 0 | 2025-04-05 | 5/3/2025 12:00:00 AM | 4"x8" | Concreto | 3500 PSI | 28 | 0 | 24.5 | 32.2 | 4670.8 | 328 | 131 | CEMEX | 3
P8 | B-19322 VIALE 26 | TORRE 2 PILOTE 53 | 203 | 0 | 2025-04-05 | 5/3/2025 12:00:00 AM | 4"x8" | Concreto | 3500 PSI | 28 | 0 | 24.5 | 35.3 | 5113.7 | 360 | 144 | CEMEX | 4
P8 | B-19322 VIALE 26 | TORRE 2 PILOTE 53 | 203 | 0 | 2025-04-05 | 5/3/2025 12:00:00 AM | 4"x8" | Concreto | 3500 PSI | 28 | 0 | 24.5 | 39.1 | 5666.5 | 398 | 159 | CEMEX | 3
P18 | B-19322 VIALE 26 | TORRE 2 PILOTE 63-57 | 203 | 00 | 2025-04-15 | 5/3/2025 12:00:00 AM | 4"x8" | Concreto | 3500 PSI | 18 | 0 | 24.5 | 30.3 | 4387.6 | 308 | 123 | CEMEX | 3
P18 | B-19322 VIALE 26 | TORRE 2 PILOTE 63-57 | 203 | 00 | 2025-04-15 | 5/3/2025 12:00:00 AM | 4"x8" | Concreto | 3500 PSI | 18 | 0 | 24.5 | 29.8 | 4328.2 | 304 | 122 | CEMEX | 3
P18 | B-19322 VIALE 26 | TORRE 2 PILOTE 63-57 | 203 | 00 | 2025-04-15 | 5/3/2025 12:00:00 AM | 4"x8" | Concreto | 3500 PSI | 18 | 0 | 24.5 | 28.1 | 4075.4 | 287 | 115 | CEMEX | 3
P19 | B-19322 VIALE 26 | TORRE 2 PILOTE 70 | 177 | 00 | 2025-04-16 | 5/3/2025 12:00:00 AM | 4"x8" | Concreto | 3500 PSI | 17 | 0 | 24.5 | 21.5 | 3124.6 | 220 | 88 | CEMEX | 3
P19 | B-19322 VIALE 26 | TORRE 2 PILOTE 70 | 177 | 00 | 2025-04-16 | 5/3/2025 12:00:00 AM | 4"x8" | Concreto | 3500 PSI | 17 | 0 | 24.5 | 22.5 | 3263 | 229 | 92 | CEMEX | 3
P19 | B-19322 VIALE 26 | TORRE 2 PILOTE 70 | 177 | 00 | 2025-04-16 | 5/3/2025 12:00:00 AM | 4"x8" | Concreto | 3500 PSI | 17 | 0 | 24.5 | 19 | 2753.5 | 194 | 77 | CEMEX | 3
P21 | B-19322 VIALE 26 | TORRE 2 PILOTE 62 | 177 | 00 | 2025-04-23 | 5/3/2025 12:00:00 AM | 4"x8" | Concreto | 3500 PSI | 10 | 0 | 24.5 | 32.1 | 4660.7 | 328 | 131 | CEMEX | 3
P21 | B-19322 VIALE 26 | TORRE 2 PILOTE 62 | 177 | 00 | 2025-04-23 | 5/3/2025 12:00:00 AM | 4"x8" | Concreto | 3500 PSI | 10 | 0 | 24.5 | 33 | 4782.9 | 336 | 135 | CEMEX | 3
P21 | B-19322 VIALE 26 | TORRE 2 PILOTE 62 | 177 | 00 | 2025-04-23 | 5/3/2025 12:00:00 AM | 4"x8" | Concreto | 3500 PSI | 10 | 0 | 24.5 | 32.5 | 4707.7 | 331 | 132 | CEMEX | 4
P22 | B-19322 VIALE 26 | TORRE 2 PILOTE 66 | 203 | 00 | 2025-04-24 | 5/3/2025 12:00:00 AM | 4"x8" | Concreto | 3500 PSI | 9 | 0 | 24.5 | 20.3 | 2942.8 | 207 | 83 | CEMEX | 3
P22 | B-19322 VIALE 26 | TORRE 2 PILOTE 66 | 203 | 00 | 2025-04-24 | 5/3/2025 12:00:00 AM | 4"x8" | Concreto | 3500 PSI | 9 | 0 | 24.5 | 18.4 | 2667.1 | 188 | 75 | CEMEX | 4
P22 | B-19322 VIALE 26 | TORRE 2 PILOTE 66 | 203 | 00 | 2025-04-24 | 5/3/2025 12:00:00 AM | 4"x8" | Concreto | 3500 PSI | 9 | 0 | 24.5 | 18.4 | 2665.9 | 187 | 75 | CEMEX | 3
P23 | B-19322 VIALE 26 | TORRE 2 PILOTE 92 | 177 | 00 | 2025-04-25 | 5/3/2025 12:00:00 AM | 4"x8" | Concreto | 3500 PSI | 8 | 0 | 24.5 | 22.8 | 3311.4 | 233 | 93 | CEMEX | 3
P23 | B-19322 VIALE 26 | TORRE 2 PILOTE 92 | 177 | 00 | 2025-04-25 | 5/3/2025 12:00:00 AM | 4"x8" | Concreto | 3500 PSI | 8 | 0 | 24.5 | 24.1 | 3491.9 | 246 | 98 | CEMEX | 3
P23 | B-19322 VIALE 26 | TORRE 2 PILOTE 92 | 177 | 00 | 2025-04-25 | 5/3/2025 12:00:00 AM | 4"x8" | Concreto | 3500 PSI | 8 | 0 | 24.5 | 24.3 | 3518.4 | 247 | 99 | CEMEX | 3
P25 | B-19322 VIALE 26 | TORRE 2 PILOTE 62 | 228 | 00 | 2025-04-26 | 5/3/2025 12:00:00 AM | 4"x8" | Concreto | 3500 PSI | 7 | 0 | 24.5 | 16 | 2323.5 | 163 | 65 | CEMEX | 3
P25 | B-19322 VIALE 26 | TORRE 2 PILOTE 62 | 228 | 00 | 2025-04-26 | 5/3/2025 12:00:00 AM | 4"x8" | Concreto | 3500 PSI | 7 | 0 | 24.5 | 15.8 | 2295.4 | 161 | 64 | CEMEX | 3
P25 | B-19322 VIALE 26 | TORRE 2 PILOTE 62 | 228 | 00 | 2025-04-26 | 5/3/2025 12:00:00 AM | 4"x8" | Concreto | 3500 PSI | 7 | 0 | 24.5 | 16.3 | 2369.4 | 167 | 67 | CEMEX | 2
P24 | B-19322 VIALE 26 | TORRE 2 PILOTE 60 | 203 | 00 | 2025-04-26 | 5/3/2025 12:00:00 AM | 4"x8" | Concreto | 3500 PSI | 7 | 0 | 24.5 | 16.5 | 2395 | 168 | 67 | CEMEX | 2
P24 | B-19322 VIALE 26 | TORRE 2 PILOTE 60 | 203 | 00 | 2025-04-26 | 5/3/2025 12:00:00 AM | 4"x8" | Concreto | 3500 PSI | 7 | 0 | 24.5 | 17.9 | 2602.8 | 183 | 73 | CEMEX | 2
P24 | B-19322 VIALE 26 | TORRE 2 PILOTE 60 | 203 | 00 | 2025-04-26 | 5/3/2025 12:00:00 AM | 4"x8" | Concreto | 3500 PSI | 7 | 0 | 24.5 | 20.1 | 2910.1 | 205 | 82 | CEMEX | 3
P9 | B-19322 VIALE 26 | TORRE 2 PILOTE 72 | 177 | 0 | 2025-04-07 | 5/5/2025 12:00:00 AM | 4"x8" | Concreto | 3500 PSI | 28 | 0 | 24.5 | 32.7 | 4746.4 | 334 | 134 | CEMEX | 3
P9 | B-19322 VIALE 26 | TORRE 2 PILOTE 72 | 177 | 0 | 2025-04-07 | 5/5/2025 12:00:00 AM | 4"x8" | Concreto | 3500 PSI | 28 | 0 | 24.5 | 40.3 | 5845.9 | 411 | 164 | CEMEX | 3
P9 | B-19322 VIALE 26 | TORRE 2 PILOTE 72 | 177 | 0 | 2025-04-07 | 5/5/2025 12:00:00 AM | 4"x8" | Concreto | 3500 PSI | 28 | 0 | 24.5 | 33.8 | 4895.5 | 344 | 138 | CEMEX | 3
P19 | B-19322 VIALE 26 | TORRE 2 PILOTE 70 | 177 | 00 | 2025-04-16 | 5/6/2025 12:00:00 AM | 4"x8" | Concreto | 3500 PSI | 20 | 0 | 24.5 | 21.7 | 3140.9 | 221 | 88 | CEMEX | 3
P19 | B-19322 VIALE 26 | TORRE 2 PILOTE 70 | 177 | 00 | 2025-04-16 | 5/6/2025 12:00:00 AM | 4"x8" | Concreto | 3500 PSI | 20 | 0 | 24.5 | 21.5 | 3124.4 | 220 | 88 | CEMEX | 3
P19 | B-19322 VIALE 26 | TORRE 2 PILOTE 70 | 177 | 00 | 2025-04-16 | 5/6/2025 12:00:00 AM | 4"x8" | Concreto | 3500 PSI | 20 | 0 | 24.5 | 20.7 | 3008.1 | 211 | 85 | CEMEX | 4
P20 | B-19322 VIALE 26 | TORRE 2 PILOTE 59-71 | 203 | 00 | 2025-04-22 | 5/5/2025 12:00:00 AM | 4"x8" | Concreto | 3500 PSI | 13 | 0 | 24.5 | 19.6 | 2837.2 | 199 | 80 | CEMEX | 3
P20 | B-19322 VIALE 26 | TORRE 2 PILOTE 59-71 | 203 | 00 | 2025-04-22 | 5/5/2025 12:00:00 AM | 4"x8" | Concreto | 3500 PSI | 13 | 0 | 24.5 | 22.8 | 3310.6 | 233 | 93 | CEMEX | 3
P20 | B-19322 VIALE 26 | TORRE 2 PILOTE 59-71 | 203 | 00 | 2025-04-22 | 5/5/2025 12:00:00 AM | 4"x8" | Concreto | 3500 PSI | 13 | 0 | 24.5 | 19.1 | 2764.3 | 194 | 78 | CEMEX | 3
P20 | B-19322 VIALE 26 | TORRE 2 PILOTE 59-71 | 203 | 00 | 2025-04-22 | 5/6/2025 12:00:00 AM | 4"x8" | Concreto | 3500 PSI | 14 | 0 | 24.5 | 20.9 | 3032.3 | 213 | 85 | CEMEX | 3
P20 | B-19322 VIALE 26 | TORRE 2 PILOTE 59-71 | 203 | 00 | 2025-04-22 | 5/6/2025 12:00:00 AM | 4"x8" | Concreto | 3500 PSI | 14 | 0 | 24.5 | 20.7 | 2999 | 211 | 84 | CEMEX | 4
P20 | B-19322 VIALE 26 | TORRE 2 PILOTE 59-71 | 203 | 00 | 2025-04-22 | 5/6/2025 12:00:00 AM | 4"x8" | Concreto | 3500 PSI | 14 | 0 | 24.5 | 21.4 | 3107.3 | 218 | 87 | CEMEX | 3
P11 | B-19322 VIALE 26 | TORRE 2 PILOTE 107 | 203 | 0 | 2025-04-08 | 5/6/2025 12:00:00 AM | 4"x8" | Concreto | 3500 PSI | 28 | 0 | 24.5 | 28.8 | 4171.1 | 293 | 117 | CEMEX | 4
P11 | B-19322 VIALE 26 | TORRE 2 PILOTE 107 | 203 | 0 | 2025-04-08 | 5/6/2025 12:00:00 AM | 4"x8" | Concreto | 3500 PSI | 28 | 0 | 24.5 | 28.2 | 4092.9 | 288 | 115 | CEMEX | 3
P11 | B-19322 VIALE 26 | TORRE 2 PILOTE 107 | 203 | 0 | 2025-04-08 | 5/6/2025 12:00:00 AM | 4"x8" | Concreto | 3500 PSI | 28 | 0 | 24.5 | 54.1 | 7845.6 | 552 | 221 | CEMEX | 3
P18 | B-19322 VIALE 26 | TORRE 2 PILOTE 63-57 | 203 | 00 | 2025-04-15 | 5/5/2025 12:00:00 AM | 4"x8" | Concreto | 3500 PSI | 20 | 0 | 24.5 | 29.3 | 4251.7 | 299 | 120 | CEMEX | 3
P18 | B-19322 VIALE 26 | TORRE 2 PILOTE 63-57 | 203 | 00 | 2025-04-15 | 5/5/2025 12:00:00 AM | 4"x8" | Concreto | 3500 PSI | 20 | 0 | 24.5 | 29.8 | 4316 | 303 | 121 | CEMEX | 3
P18 | B-19322 VIALE 26 | TORRE 2 PILOTE 63-57 | 203 | 00 | 2025-04-15 | 5/5/2025 12:00:00 AM | 4"x8" | Concreto | 3500 PSI | 20 | 0 | 24.5 | 30.7 | 4449.8 | 313 | 125 | CEMEX | 3
P10 | B-19322 VIALE 26 | TORRE 2 PILOTE 104 | 177 | 0 | 2025-04-08 | 5/6/2025 12:00:00 AM | 4"x8" | Concreto | 3500 PSI | 28 | 0 | 24.5 | 32 | 4635.7 | 326 | 130 | CEMEX | 3
P10 | B-19322 VIALE 26 | TORRE 2 PILOTE 104 | 177 | 0 | 2025-04-08 | 5/6/2025 12:00:00 AM | 4"x8" | Concreto | 3500 PSI | 28 | 0 | 24.5 | 32.8 | 4751 | 334 | 134 | CEMEX | 3
P10 | B-19322 VIALE 26 | TORRE 2 PILOTE 104 | 177 | 0 | 2025-04-08 | 5/6/2025 12:00:00 AM | 4"x8" | Concreto | 3500 PSI | 28 | 0 | 24.5 | 31.4 | 4548.8 | 320 | 128 | CEMEX | 3
P21 | B-19322 VIALE 26 | TORRE 2 PILOTE 62 | 177 | 00 | 2025-04-23 | 5/7/2025 12:00:00 AM | 4"x8" | Concreto | 3500 PSI | 14 | 0 | 24.5 | 32.5 | 4717.1 | 332 | 133 | CEMEX | 4
P21 | B-19322 VIALE 26 | TORRE 2 PILOTE 62 | 177 | 00 | 2025-04-23 | 5/7/2025 12:00:00 AM | 4"x8" | Concreto | 3500 PSI | 14 | 0 | 24.5 | 31 | 4494.8 | 316 | 126 | CEMEX | 3
P21 | B-19322 VIALE 26 | TORRE 2 PILOTE 62 | 177 | 00 | 2025-04-23 | 5/7/2025 12:00:00 AM | 4"x8" | Concreto | 3500 PSI | 14 | 0 | 24.5 | 28.6 | 4151.3 | 292 | 117 | CEMEX | 4
P13 | B-19322 VIALE 26 | TORRE 2 PILOTE 108 | 203 | 0 | 2025-04-09 | 5/7/2025 12:00:00 AM | 4"x8" | Concreto | 3500 PSI | 28 | 0 | 24.5 | 20.7 | 3001.1 | 211 | 84 | CEMEX | 3
P13 | B-19322 VIALE 26 | TORRE 2 PILOTE 108 | 203 | 0 | 2025-04-09 | 5/7/2025 12:00:00 AM | 4"x8" | Concreto | 3500 PSI | 28 | 0 | 24.5 | 24.7 | 3578.9 | 252 | 101 | CEMEX | 3
P13 | B-19322 VIALE 26 | TORRE 2 PILOTE 108 | 203 | 0 | 2025-04-09 | 5/7/2025 12:00:00 AM | 4"x8" | Concreto | 3500 PSI | 28 | 0 | 24.5 | 24.6 | 3562.6 | 250 | 100 | CEMEX | 3
P12 | B-19322 VIALE 26 | TORRE 2 PILOTE 105 | 203 | 0 | 2025-04-09 | 5/7/2025 12:00:00 AM | 4"x8" | Concreto | 3500 PSI | 28 | 0 | 24.5 | 28.2 | 4091.5 | 288 | 115 | CEMEX | 3
P12 | B-19322 VIALE 26 | TORRE 2 PILOTE 105 | 203 | 0 | 2025-04-09 | 5/7/2025 12:00:00 AM | 4"x8" | Concreto | 3500 PSI | 28 | 0 | 24.5 | 31.4 | 4552.2 | 320 | 128 | CEMEX | 3
P12 | B-19322 VIALE 26 | TORRE 2 PILOTE 105 | 203 | 0 | 2025-04-09 | 5/7/2025 12:00:00 AM | 4"x8" | Concreto | 3500 PSI | 28 | 0 | 24.5 | 26 | 3776.3 | 266 | 106 | CEMEX | 3
P22 | B-19322 VIALE 26 | TORRE 2 PILOTE 66 | 203 | 00 | 2025-04-24 | 5/8/2025 12:00:00 AM | 4"x8" | Concreto | 3500 PSI | 14 | 0 | 24.5 | 19.7 | 2860.6 | 201 | 80 | CEMEX | 4
P22 | B-19322 VIALE 26 | TORRE 2 PILOTE 66 | 203 | 00 | 2025-04-24 | 5/8/2025 12:00:00 AM | 4"x8" | Concreto | 3500 PSI | 14 | 0 | 24.5 | 21 | 3044.7 | 214 | 86 | CEMEX | 3
P22 | B-19322 VIALE 26 | TORRE 2 PILOTE 66 | 203 | 00 | 2025-04-24 | 5/8/2025 12:00:00 AM | 4"x8" | Concreto | 3500 PSI | 14 | 0 | 24.5 | 21.8 | 3164.9 | 223 | 89 | CEMEX | 4
P14 | B-19322 VIALE 26 | TORRE 2 PILOTE 106 | 215 | 0 | 2025-04-10 | 5/8/2025 12:00:00 AM | 4"x8" | Concreto | 3500 PSI | 28 | 0 | 24.5 | 33.6 | 4873.2 | 343 | 137 | CEMEX | 3
P14 | B-19322 VIALE 26 | TORRE 2 PILOTE 106 | 215 | 0 | 2025-04-10 | 5/8/2025 12:00:00 AM | 4"x8" | Concreto | 3500 PSI | 28 | 0 | 24.5 | 32.4 | 4699.1 | 330 | 132 | CEMEX | 4
P14 | B-19322 VIALE 26 | TORRE 2 PILOTE 106 | 215 | 0 | 2025-04-10 | 5/8/2025 12:00:00 AM | 4"x8" | Concreto | 3500 PSI | 28 | 0 | 24.5 | 34.1 | 4940.2 | 347 | 139 | CEMEX | 4
P15 | B-19322 VIALE 26 | TORRE 2 PILOTE 55 | 228 | 0 | 2025-04-10 | 5/8/2025 12:00:00 AM | 4"x8" | Concreto | 3500 PSI | 28 | 0 | 24.5 | 25.2 | 3659.5 | 257 | 103 | CEMEX | 4
P15 | B-19322 VIALE 26 | TORRE 2 PILOTE 55 | 228 | 0 | 2025-04-10 | 5/8/2025 12:00:00 AM | 4"x8" | Concreto | 3500 PSI | 28 | 0 | 24.5 | 25.2 | 3656.8 | 257 | 103 | CEMEX | 3
P15 | B-19322 VIALE 26 | TORRE 2 PILOTE 55 | 228 | 0 | 2025-04-10 | 5/8/2025 12:00:00 AM | 4"x8" | Concreto | 3500 PSI | 28 | 0 | 24.5 | 23.6 | 3426.8 | 241 | 96 | CEMEX | 4
P30 | B-19322 VIALE 26 | TORRE 2 PILOTE 26 | 215 | 00 | 2025-05-02 | 5/9/2025 12:00:00 AM | 4"x8" | Concreto | 3500 PSI | 7 | 0 | 24.5 | 20.5 | 2967.6 | 209 | 84 | CEMEX | 4
P30 | B-19322 VIALE 26 | TORRE 2 PILOTE 26 | 215 | 00 | 2025-05-02 | 5/9/2025 12:00:00 AM | 4"x8" | Concreto | 3500 PSI | 7 | 0 | 24.5 | 23.3 | 3376.8 | 237 | 95 | CEMEX | 4
P30 | B-19322 VIALE 26 | TORRE 2 PILOTE 26 | 215 | 00 | 2025-05-02 | 5/9/2025 12:00:00 AM | 4"x8" | Concreto | 3500 PSI | 7 | 0 | 24.5 | 23.1 | 3351.8 | 236 | 94 | CEMEX | 4
P25 | B-19322 VIALE 26 | TORRE 2 PILOTE 62 | 228 | 00 | 2025-04-26 | 5/10/2025 12:00:00 AM | 4"x8" | Concreto | 3500 PSI | 14 | 0 | 24.5 | 19.3 | 2804.2 | 197 | 79 | CEMEX | 3
P25 | B-19322 VIALE 26 | TORRE 2 PILOTE 62 | 228 | 00 | 2025-04-26 | 5/10/2025 12:00:00 AM | 4"x8" | Concreto | 3500 PSI | 14 | 0 | 24.5 | 17.6 | 2546.1 | 179 | 72 | CEMEX | 4
P25 | B-19322 VIALE 26 | TORRE 2 PILOTE 62 | 228 | 00 | 2025-04-26 | 5/10/2025 12:00:00 AM | 4"x8" | Concreto | 3500 PSI | 14 | 0 | 24.5 | 15.9 | 2309.7 | 162 | 65 | CEMEX | 4
P24 | B-19322 VIALE 26 | TORRE 2 PILOTE 60 | 203 | 00 | 2025-04-26 | 5/10/2025 12:00:00 AM | 4"x8" | Concreto | 3500 PSI | 14 | 0 | 24.5 | 23.8 | 3449.4 | 243 | 97 | CEMEX | 4
P24 | B-19322 VIALE 26 | TORRE 2 PILOTE 60 | 203 | 00 | 2025-04-26 | 5/10/2025 12:00:00 AM | 4"x8" | Concreto | 3500 PSI | 14 | 0 | 24.5 | 23 | 3331 | 234 | 94 | CEMEX | 4
P24 | B-19322 VIALE 26 | TORRE 2 PILOTE 60 | 203 | 00 | 2025-04-26 | 5/10/2025 12:00:00 AM | 4"x8" | Concreto | 3500 PSI | 14 | 0 | 24.5 | 23.8 | 3459 | 243 | 97 | CEMEX | 4
P16 | B-19322 VIALE 26 | TORRE 2 PILOTE 65 | 215 | 0 | 2025-04-12 | 5/10/2025 12:00:00 AM | 4"x8" | Concreto | 3500 PSI | 28 | 0 | 24.5 | 28.1 | 4081.6 | 287 | 115 | CEMEX | 4
P16 | B-19322 VIALE 26 | TORRE 2 PILOTE 65 | 215 | 0 | 2025-04-12 | 5/10/2025 12:00:00 AM | 4"x8" | Concreto | 3500 PSI | 28 | 0 | 24.5 | 29.7 | 4314.7 | 303 | 121 | CEMEX | 4
P16 | B-19322 VIALE 26 | TORRE 2 PILOTE 65 | 215 | 0 | 2025-04-12 | 5/10/2025 12:00:00 AM | 4"x8" | Concreto | 3500 PSI | 28 | 0 | 24.5 | 28.7 | 4162.7 | 293 | 117 | CEMEX | 3
P29 | B-19322 VIALE 26 | TORRE 2 PILOTE 40 | 215 | 00 | 2025-04-30 | 5/10/2025 12:00:00 AM | 4"x8" | Concreto | 3500 PSI | 10 | 0 | 24.5 | 21.4 | 3110.7 | 219 | 88 | CEMEX | 3
P29 | B-19322 VIALE 26 | TORRE 2 PILOTE 40 | 215 | 00 | 2025-04-30 | 5/10/2025 12:00:00 AM | 4"x8" | Concreto | 3500 PSI | 10 | 0 | 24.5 | 21.5 | 3122.6 | 220 | 88 | CEMEX | 3
P29 | B-19322 VIALE 26 | TORRE 2 PILOTE 40 | 215 | 00 | 2025-04-30 | 5/10/2025 12:00:00 AM | 4"x8" | Concreto | 3500 PSI | 10 | 0 | 24.5 | 22.5 | 3257.7 | 229 | 92 | CEMEX | 3
P26 | B-19322 VIALE 26 | TORRE 2 PILOTE 91 | 215 | 00 | 2025-04-28 | 5/9/2025 12:00:00 AM | 4"x8" | Concreto | 3500 PSI | 11 | 0 | 24.5 | 19.6 | 2846.7 | 200 | 80 | CEMEX | 3
P26 | B-19322 VIALE 26 | TORRE 2 PILOTE 91 | 215 | 00 | 2025-04-28 | 5/9/2025 12:00:00 AM | 4"x8" | Concreto | 3500 PSI | 11 | 0 | 24.5 | 22.8 | 3313.7 | 233 | 93 | CEMEX | 4
P26 | B-19322 VIALE 26 | TORRE 2 PILOTE 91 | 215 | 00 | 2025-04-28 | 5/9/2025 12:00:00 AM | 4"x8" | Concreto | 3500 PSI | 11 | 0 | 24.5 | 19.2 | 2783.2 | 196 | 78 | CEMEX | 4
P17 | B-19322 VIALE 26 | TORRE 2 PILOTE 56 | 203 | 0 | 2025-04-14 | 5/12/2025 12:00:00 AM | 4"x8" | Concreto | 3500 PSI | 28 | 0 | 24.5 | 29.3 | 4253.9 | 299 | 120 | CEMEX | 4
P17 | B-19322 VIALE 26 | TORRE 2 PILOTE 56 | 203 | 0 | 2025-04-14 | 5/12/2025 12:00:00 AM | 4"x8" | Concreto | 3500 PSI | 28 | 0 | 24.5 | 29.2 | 4230.2 | 297 | 119 | CEMEX | 3
P17 | B-19322 VIALE 26 | TORRE 2 PILOTE 56 | 203 | 0 | 2025-04-14 | 5/12/2025 12:00:00 AM | 4"x8" | Concreto | 3500 PSI | 28 | 0 | 24.5 | 22.8 | 3300.6 | 232 | 93 | CEMEX | 4
P26 | B-19322 VIALE 26 | TORRE 2 PILOTE 91 | 215 | 00 | 2025-04-28 | 5/12/2025 12:00:00 AM | 4"x8" | Concreto | 3500 PSI | 14 | 0 | 24.5 | 21.5 | 3118.3 | 219 | 88 | CEMEX | 3
P26 | B-19322 VIALE 26 | TORRE 2 PILOTE 91 | 215 | 00 | 2025-04-28 | 5/12/2025 12:00:00 AM | 4"x8" | Concreto | 3500 PSI | 14 | 0 | 24.5 | 20.2 | 2929.2 | 206 | 82 | CEMEX | 3
P26 | B-19322 VIALE 26 | TORRE 2 PILOTE 91 | 215 | 00 | 2025-04-28 | 5/12/2025 12:00:00 AM | 4"x8" | Concreto | 3500 PSI | 14 | 0 | 24.5 | 21.4 | 3103.6 | 218 | 87 | CEMEX | 3
P31 | B-19322 VIALE 26 | TORRE 2 PILOTE 45 | 215 | 00 | 2025-05-05 | 5/12/2025 12:00:00 AM | 4"x8" | Concreto | 3500 PSI | 7 | 0 | 24.5 | 15.1 | 2183.7 | 154 | 61 | CEMEX | 3
P31 | B-19322 VIALE 26 | TORRE 2 PILOTE 45 | 215 | 00 | 2025-05-05 | 5/12/2025 12:00:00 AM | 4"x8" | Concreto | 3500 PSI | 7 | 0 | 24.5 | 17.3 | 2515.5 | 177 | 71 | CEMEX | 3
P31 | B-19322 VIALE 26 | TORRE 2 PILOTE 45 | 215 | 00 | 2025-05-05 | 5/12/2025 12:00:00 AM | 4"x8" | Concreto | 3500 PSI | 7 | 0 | 24.5 | 22.1 | 3210.1 | 226 | 90 | CEMEX | 4
P32 | B-19322 VIALE 26 | TORRE 2 PILOTE 41 | 215 | 00 | 2025-05-05 | 5/12/2025 12:00:00 AM | 4"x8" | Concreto | 3500 PSI | 7 | 0 | 24.5 | 21 | 3045.5 | 214 | 86 | CEMEX | 3
P32 | B-19322 VIALE 26 | TORRE 2 PILOTE 41 | 215 | 00 | 2025-05-05 | 5/12/2025 12:00:00 AM | 4"x8" | Concreto | 3500 PSI | 7 | 0 | 24.5 | 17.4 | 2520 | 177 | 71 | CEMEX | 3
P32 | B-19322 VIALE 26 | TORRE 2 PILOTE 41 | 215 | 00 | 2025-05-05 | 5/12/2025 12:00:00 AM | 4"x8" | Concreto | 3500 PSI | 7 | 0 | 24.5 | 21.7 | 3153 | 222 | 89 | CEMEX | 3
P27 | B-19322 VIALE 26 | TORRE 2 PILOTE 87 | 190 | 00 | 2025-04-29 | 5/9/2025 12:00:00 AM | 4"x8" | Concreto | 3500 PSI | 10 | 0 | 24.5 | 20.9 | 3027.3 | 213 | 85 | CEMEX | 3
P27 | B-19322 VIALE 26 | TORRE 2 PILOTE 87 | 190 | 00 | 2025-04-29 | 5/9/2025 12:00:00 AM | 4"x8" | Concreto | 3500 PSI | 10 | 0 | 24.5 | 20.6 | 2988.5 | 210 | 84 | CEMEX | 3
P27 | B-19322 VIALE 26 | TORRE 2 PILOTE 87 | 190 | 00 | 2025-04-29 | 5/9/2025 12:00:00 AM | 4"x8" | Concreto | 3500 PSI | 10 | 0 | 24.5 | 19.7 | 2859.2 | 201 | 80 | CEMEX | 3
P27 | B-19322 VIALE 26 | TORRE 2 PILOTE 87 | 190 | 00 | 2025-04-29 | 5/13/2025 12:00:00 AM | 4"x8" | Concreto | 3500 PSI | 14 | 0 | 24.5 | 20.4 | 2964.5 | 208 | 83 | CEMEX | 3
P27 | B-19322 VIALE 26 | TORRE 2 PILOTE 87 | 190 | 00 | 2025-04-29 | 5/13/2025 12:00:00 AM | 4"x8" | Concreto | 3500 PSI | 14 | 0 | 24.5 | 22.6 | 3279.8 | 231 | 92 | CEMEX | 3
P27 | B-19322 VIALE 26 | TORRE 2 PILOTE 87 | 190 | 00 | 2025-04-29 | 5/13/2025 12:00:00 AM | 4"x8" | Concreto | 3500 PSI | 14 | 0 | 24.5 | 18 | 2610.1 | 184 | 73 | CEMEX | 3
P18 | B-19322 VIALE 26 | TORRE 2 PILOTE 63-57 | 203 | 00 | 2025-04-15 | 5/13/2025 12:00:00 AM | 4"x8" | Concreto | 3500 PSI | 28 | 0 | 24.5 | 28.8 | 4174.5 | 294 | 117 | CEMEX | 3
P18 | B-19322 VIALE 26 | TORRE 2 PILOTE 63-57 | 203 | 00 | 2025-04-15 | 5/13/2025 12:00:00 AM | 4"x8" | Concreto | 3500 PSI | 28 | 0 | 24.5 | 28.3 | 4105.7 | 289 | 116 | CEMEX | 3
P18 | B-19322 VIALE 26 | TORRE 2 PILOTE 63-57 | 203 | 00 | 2025-04-15 | 5/13/2025 12:00:00 AM | 4"x8" | Concreto | 3500 PSI | 28 | 0 | 24.5 | 31.3 | 4537.8 | 319 | 128 | CEMEX | 3
P29 | B-19322 VIALE 26 | TORRE 2 PILOTE 40 | 215 | 00 | 2025-04-30 | 5/14/2025 12:00:00 AM | 4"x8" | Concreto | 3500 PSI | 14 | 0 | 24.5 | 23.2 | 3363.7 | 236 | 95 | CEMEX | 3
P29 | B-19322 VIALE 26 | TORRE 2 PILOTE 40 | 215 | 00 | 2025-04-30 | 5/14/2025 12:00:00 AM | 4"x8" | Concreto | 3500 PSI | 14 | 0 | 24.5 | 21.1 | 3053.5 | 215 | 86 | CEMEX | 3
P29 | B-19322 VIALE 26 | TORRE 2 PILOTE 40 | 215 | 00 | 2025-04-30 | 5/14/2025 12:00:00 AM | 4"x8" | Concreto | 3500 PSI | 14 | 0 | 24.5 | 21.8 | 3161.6 | 222 | 89 | CEMEX | 3
P19 | B-19322 VIALE 26 | TORRE 2 PILOTE 70 | 177 | 00 | 2025-04-16 | 5/14/2025 12:00:00 AM | 4"x8" | Concreto | 3500 PSI | 28 | 0 | 24.5 | 21.6 | 3130.2 | 220 | 88 | CEMEX | 2
P19 | B-19322 VIALE 26 | TORRE 2 PILOTE 70 | 177 | 00 | 2025-04-16 | 5/14/2025 12:00:00 AM | 4"x8" | Concreto | 3500 PSI | 28 | 0 | 24.5 | 22 | 3187.3 | 224 | 90 | CEMEX | 3
P19 | B-19322 VIALE 26 | TORRE 2 PILOTE 70 | 177 | 00 | 2025-04-16 | 5/14/2025 12:00:00 AM | 4"x8" | Concreto | 3500 PSI | 28 | 0 | 24.5 | 21.4 | 3106.4 | 218 | 87 | CEMEX | 3
P33 | B-19322 VIALE 26 | TORRE 2 PILOTE 75 | 215 | 00 | 2025-05-06 | 5/13/2025 12:00:00 AM | 4"x8" | Concreto | 3500 PSI | 7 | 0 | 24.5 | 20.2 | 2934.7 | 206 | 82 | CEMEX | 3
P33 | B-19322 VIALE 26 | TORRE 2 PILOTE 75 | 215 | 00 | 2025-05-06 | 5/13/2025 12:00:00 AM | 4"x8" | Concreto | 3500 PSI | 7 | 0 | 24.5 | 20.3 | 2943 | 207 | 83 | CEMEX | 3
P33 | B-19322 VIALE 26 | TORRE 2 PILOTE 75 | 215 | 00 | 2025-05-06 | 5/13/2025 12:00:00 AM | 4"x8" | Concreto | 3500 PSI | 7 | 0 | 24.5 | 22.4 | 3249.1 | 228 | 91 | CEMEX | 3
P30 | B-19322 VIALE 26 | TORRE 2 PILOTE 26 | 215 | 00 | 2025-05-02 | 5/16/2025 12:00:00 AM | 4"x8" | Concreto | 3500 PSI | 14 | 0 | 24.5 | 23.7 | 3433.8 | 241 | 97 | CEMEX | 3
P30 | B-19322 VIALE 26 | TORRE 2 PILOTE 26 | 215 | 00 | 2025-05-02 | 5/16/2025 12:00:00 AM | 4"x8" | Concreto | 3500 PSI | 14 | 0 | 24.5 | 22.5 | 3256.9 | 229 | 92 | CEMEX | 3
P30 | B-19322 VIALE 26 | TORRE 2 PILOTE 26 | 215 | 00 | 2025-05-02 | 5/16/2025 12:00:00 AM | 4"x8" | Concreto | 3500 PSI | 14 | 0 | 24.5 | 24.2 | 3503.3 | 246 | 98 | CEMEX | 3
P38 | B-19322 VIALE 26 | TORRE 2 PILOTE 75 | 0 | 00 | 2025-05-10 | 5/17/2025 12:00:00 AM | 4"x8" | Concreto | 3500 PSI | 7 | 0 | 24.5 | 21.9 | 3179 | 224 | 89 | CEMEX | 4
P38 | B-19322 VIALE 26 | TORRE 2 PILOTE 75 | 0 | 00 | 2025-05-10 | 5/17/2025 12:00:00 AM | 4"x8" | Concreto | 3500 PSI | 7 | 0 | 24.5 | 24.5 | 3547.5 | 249 | 100 | CEMEX | 4
P38 | B-19322 VIALE 26 | TORRE 2 PILOTE 75 | 0 | 00 | 2025-05-10 | 5/17/2025 12:00:00 AM | 4"x8" | Concreto | 3500 PSI | 7 | 0 | 24.5 | 21.9 | 3180 | 224 | 89 | CEMEX | 4
P34 | B-19322 VIALE 26 | TORRE 2 PILOTE 90-43 | 0 | 00 | 2025-05-07 | 5/17/2025 12:00:00 AM | 4"x8" | Concreto | 3500 PSI | 10 | 0 | 24.5 | 19.5 | 2826.9 | 199 | 80 | CEMEX | 4
P34 | B-19322 VIALE 26 | TORRE 2 PILOTE 90-43 | 0 | 00 | 2025-05-07 | 5/17/2025 12:00:00 AM | 4"x8" | Concreto | 3500 PSI | 10 | 0 | 24.5 | 17.8 | 2584.5 | 182 | 73 | CEMEX | 4
P34 | B-19322 VIALE 26 | TORRE 2 PILOTE 90-43 | 0 | 00 | 2025-05-07 | 5/17/2025 12:00:00 AM | 4"x8" | Concreto | 3500 PSI | 10 | 0 | 24.5 | 21.5 | 3125.1 | 220 | 88 | CEMEX | 4
P35 | B-19322 VIALE 26 | TORRE 2 PILOTE 25-46 | 0 | 00 | 2025-05-08 | 5/17/2025 12:00:00 AM | 4"x8" | Concreto | 3500 PSI | 9 | 0 | 24.5 | 24.3 | 3519.7 | 247 | 99 | CEMEX | 4
P35 | B-19322 VIALE 26 | TORRE 2 PILOTE 25-46 | 0 | 00 | 2025-05-08 | 5/17/2025 12:00:00 AM | 4"x8" | Concreto | 3500 PSI | 9 | 0 | 24.5 | 24.7 | 3578.5 | 252 | 101 | CEMEX | 4
P35 | B-19322 VIALE 26 | TORRE 2 PILOTE 25-46 | 0 | 00 | 2025-05-08 | 5/17/2025 12:00:00 AM | 4"x8" | Concreto | 3500 PSI | 9 | 0 | 24.5 | 20.6 | 2994.6 | 211 | 84 | CEMEX | 4
p36 | B-19322 VIALE 26 | TORRE 2 PILOTE 83 | 0 | 00 | 2025-05-09 | 5/17/2025 12:00:00 AM | 4"x8" | Concreto | 3500 PSI | 8 | 0 | 24.5 | 23.5 | 3402 | 239 | 96 | CEMEX | 4
p36 | B-19322 VIALE 26 | TORRE 2 PILOTE 83 | 0 | 00 | 2025-05-09 | 5/17/2025 12:00:00 AM | 4"x8" | Concreto | 3500 PSI | 8 | 0 | 24.5 | 21.5 | 3113.5 | 219 | 88 | CEMEX | 4
p36 | B-19322 VIALE 26 | TORRE 2 PILOTE 83 | 0 | 00 | 2025-05-09 | 5/17/2025 12:00:00 AM | 4"x8" | Concreto | 3500 PSI | 8 | 0 | 24.5 | 23.5 | 3407.4 | 240 | 96 | CEMEX | 4
P37 | B-19322 VIALE 26 | TORRE 2 PILOTE 49 | 0 | 00 | 2025-05-09 | 5/17/2025 12:00:00 AM | 4"x8" | Concreto | 3500 PSI | 8 | 0 | 24.5 | 20.4 | 2961.5 | 208 | 83 | CEMEX | 4
P37 | B-19322 VIALE 26 | TORRE 2 PILOTE 49 | 0 | 00 | 2025-05-09 | 5/17/2025 12:00:00 AM | 4"x8" | Concreto | 3500 PSI | 8 | 0 | 24.5 | 22.3 | 3241.3 | 228 | 91 | CEMEX | 4
P37 | B-19322 VIALE 26 | TORRE 2 PILOTE 49 | 0 | 00 | 2025-05-09 | 5/17/2025 12:00:00 AM | 4"x8" | Concreto | 3500 PSI | 8 | 0 | 24.5 | 19.7 | 2863.6 | 201 | 80 | CEMEX | 4
P32 | B-19322 VIALE 26 | TORRE 2 PILOTE 41 | 215 | 00 | 2025-05-05 | 5/19/2025 12:00:00 AM | 4"x8" | Concreto | 3500 PSI | 14 | 0 | 24.5 | 25 | 3626.2 | 255 | 102 | CEMEX | 4
P32 | B-19322 VIALE 26 | TORRE 2 PILOTE 41 | 215 | 00 | 2025-05-05 | 5/19/2025 12:00:00 AM | 4"x8" | Concreto | 3500 PSI | 14 | 0 | 24.5 | 23.7 | 3437 | 242 | 97 | CEMEX | 5
P32 | B-19322 VIALE 26 | TORRE 2 PILOTE 41 | 215 | 00 | 2025-05-05 | 5/19/2025 12:00:00 AM | 4"x8" | Concreto | 3500 PSI | 14 | 0 | 24.5 | 27.1 | 3923.5 | 276 | 110 | CEMEX | 4
P39 | B-19322 VIALE 26 | TORRE 2 PILOTE 85 | 0 | 00 | 2025-05-12 | 5/19/2025 12:00:00 AM | 4"x8" | Concreto | 3500 PSI | 7 | 0 | 24.5 | 19.4 | 2817.7 | 198 | 79 | CEMEX | 4
P39 | B-19322 VIALE 26 | TORRE 2 PILOTE 85 | 0 | 00 | 2025-05-12 | 5/19/2025 12:00:00 AM | 4"x8" | Concreto | 3500 PSI | 7 | 0 | 24.5 | 17 | 2460.3 | 173 | 69 | CEMEX | 4
P39 | B-19322 VIALE 26 | TORRE 2 PILOTE 85 | 0 | 00 | 2025-05-12 | 5/19/2025 12:00:00 AM | 4"x8" | Concreto | 3500 PSI | 7 | 0 | 24.5 | 19.8 | 2871 | 202 | 81 | CEMEX | 4
P31 | B-19322 VIALE 26 | TORRE 2 PILOTE 45 | 215 | 00 | 2025-05-05 | 5/19/2025 12:00:00 AM | 4"x8" | Concreto | 3500 PSI | 14 | 0 | 24.5 | 24.4 | 3541 | 249 | 100 | CEMEX | 4
P31 | B-19322 VIALE 26 | TORRE 2 PILOTE 45 | 215 | 00 | 2025-05-05 | 5/19/2025 12:00:00 AM | 4"x8" | Concreto | 3500 PSI | 14 | 0 | 24.5 | 22 | 3190.4 | 224 | 90 | CEMEX | 3
P31 | B-19322 VIALE 26 | TORRE 2 PILOTE 45 | 215 | 00 | 2025-05-05 | 5/19/2025 12:00:00 AM | 4"x8" | Concreto | 3500 PSI | 14 | 0 | 24.5 | 22.5 | 3259.2 | 229 | 92 | CEMEX | 2
P41 | B-19322 VIALE 26 | TORRE 2 PILOTE 24 | 0 | 00 | 2025-05-13 | 5/20/2025 12:00:00 AM | 4"x8" | Concreto | 3500 PSI | 7 | 0 | 24.5 | 24 | 3485.9 | 245 | 98 | CEMEX | 3
P41 | B-19322 VIALE 26 | TORRE 2 PILOTE 24 | 0 | 00 | 2025-05-13 | 5/20/2025 12:00:00 AM | 4"x8" | Concreto | 3500 PSI | 7 | 0 | 24.5 | 21.9 | 3172 | 223 | 89 | CEMEX | 3
P41 | B-19322 VIALE 26 | TORRE 2 PILOTE 24 | 0 | 00 | 2025-05-13 | 5/20/2025 12:00:00 AM | 4"x8" | Concreto | 3500 PSI | 7 | 0 | 24.5 | 21.1 | 3067.1 | 216 | 86 | CEMEX | 3
P40 | B-19322 VIALE 26 | TANQUE AGUAS LLUVIAS | 0 | 00 | 2025-05-13 | 5/20/2025 12:00:00 AM | 4"x8" | Concreto | 4000 PSI | 7 | 0 | 28 | 35.3 | 5114.9 | 360 | 126 | CEMEX | 3
P40 | B-19322 VIALE 26 | TANQUE AGUAS LLUVIAS | 0 | 00 | 2025-05-13 | 5/20/2025 12:00:00 AM | 4"x8" | Concreto | 4000 PSI | 7 | 0 | 28 | 35 | 5071.4 | 357 | 125 | CEMEX | 3
P40 | B-19322 VIALE 26 | TANQUE AGUAS LLUVIAS | 0 | 00 | 2025-05-13 | 5/20/2025 12:00:00 AM | 4"x8" | Concreto | 4000 PSI | 7 | 0 | 28 | 37.7 | 5471.3 | 385 | 135 | CEMEX | 3
P20 | B-19322 VIALE 26 | TORRE 2 PILOTE 59-71 | 203 | 00 | 2025-04-22 | 5/20/2025 12:00:00 AM | 4"x8" | Concreto | 3500 PSI | 28 | 0 | 24.5 | 23.5 | 3405.6 | 239 | 96 | CEMEX | 4
P20 | B-19322 VIALE 26 | TORRE 2 PILOTE 59-71 | 203 | 00 | 2025-04-22 | 5/20/2025 12:00:00 AM | 4"x8" | Concreto | 3500 PSI | 28 | 0 | 24.5 | 24.2 | 3506.4 | 247 | 99 | CEMEX | 4
P20 | B-19322 VIALE 26 | TORRE 2 PILOTE 59-71 | 203 | 00 | 2025-04-22 | 5/20/2025 12:00:00 AM | 4"x8" | Concreto | 3500 PSI | 28 | 0 | 24.5 | 21.6 | 3131.7 | 220 | 88 | CEMEX | 4
P33 | B-19322 VIALE 26 | TORRE 2 PILOTE 75 | 215 | 00 | 2025-05-06 | 5/20/2025 12:00:00 AM | 4"x8" | Concreto | 3500 PSI | 14 | 0 | 24.5 | 22.4 | 3249.2 | 228 | 91 | CEMEX | 4
P33 | B-19322 VIALE 26 | TORRE 2 PILOTE 75 | 215 | 00 | 2025-05-06 | 5/20/2025 12:00:00 AM | 4"x8" | Concreto | 3500 PSI | 14 | 0 | 24.5 | 21.9 | 3181.3 | 224 | 90 | CEMEX | 4
P33 | B-19322 VIALE 26 | TORRE 2 PILOTE 75 | 215 | 00 | 2025-05-06 | 5/20/2025 12:00:00 AM | 4"x8" | Concreto | 3500 PSI | 14 | 0 | 24.5 | 23.5 | 3403.1 | 239 | 96 | CEMEX | 4
P34 | B-19322 VIALE 26 | TORRE 2 PILOTE 90-43 | 0 | 00 | 2025-05-07 | 5/21/2025 12:00:00 AM | 4"x8" | Concreto | 3500 PSI | 14 | 0 | 24.5 | 23.1 | 3351.4 | 236 | 94 | CEMEX | 4
P34 | B-19322 VIALE 26 | TORRE 2 PILOTE 90-43 | 0 | 00 | 2025-05-07 | 5/21/2025 12:00:00 AM | 4"x8" | Concreto | 3500 PSI | 14 | 0 | 24.5 | 20.1 | 2921 | 205 | 82 | CEMEX | 3
P34 | B-19322 VIALE 26 | TORRE 2 PILOTE 90-43 | 0 | 00 | 2025-05-07 | 5/21/2025 12:00:00 AM | 4"x8" | Concreto | 3500 PSI | 14 | 0 | 24.5 | 22.1 | 3208.6 | 226 | 90 | CEMEX | 3
P21 | B-19322 VIALE 26 | TORRE 2 PILOTE 62 | 177 | 00 | 2025-04-23 | 5/21/2025 12:00:00 AM | 4"x8" | Concreto | 3500 PSI | 28 | 0 | 24.5 | 38.8 | 5628.9 | 396 | 158 | CEMEX | 3
P21 | B-19322 VIALE 26 | TORRE 2 PILOTE 62 | 177 | 00 | 2025-04-23 | 5/21/2025 12:00:00 AM | 4"x8" | Concreto | 3500 PSI | 28 | 0 | 24.5 | 37.1 | 5377.4 | 378 | 151 | CEMEX | 4
P21 | B-19322 VIALE 26 | TORRE 2 PILOTE 62 | 177 | 00 | 2025-04-23 | 5/21/2025 12:00:00 AM | 4"x8" | Concreto | 3500 PSI | 28 | 0 | 24.5 | 34.5 | 5008.4 | 352 | 141 | CEMEX | 4
P22 | B-19322 VIALE 26 | TORRE 2 PILOTE 66 | 203 | 00 | 2025-04-24 | 5/22/2025 12:00:00 AM | 4"x8" | Concreto | 3500 PSI | 28 | 0 | 24.5 | 21.2 | 3078.1 | 216 | 87 | CEMEX | 3
P22 | B-19322 VIALE 26 | TORRE 2 PILOTE 66 | 203 | 00 | 2025-04-24 | 5/22/2025 12:00:00 AM | 4"x8" | Concreto | 3500 PSI | 28 | 0 | 24.5 | 21.7 | 3148 | 221 | 88 | CEMEX | 4
P22 | B-19322 VIALE 26 | TORRE 2 PILOTE 66 | 203 | 00 | 2025-04-24 | 5/22/2025 12:00:00 AM | 4"x8" | Concreto | 3500 PSI | 28 | 0 | 24.5 | 21.3 | 3089.4 | 217 | 87 | CEMEX | 3
p36 | B-19322 VIALE 26 | TORRE 2 PILOTE 83 | 0 | 00 | 2025-05-09 | 5/23/2025 12:00:00 AM | 4"x8" | Concreto | 3500 PSI | 14 | 0 | 24.5 | 22.9 | 3320.4 | 233 | 93 | CEMEX | 4
p36 | B-19322 VIALE 26 | TORRE 2 PILOTE 83 | 0 | 00 | 2025-05-09 | 5/23/2025 12:00:00 AM | 4"x8" | Concreto | 3500 PSI | 14 | 0 | 24.5 | 22.1 | 3204.4 | 225 | 90 | CEMEX | 4
p36 | B-19322 VIALE 26 | TORRE 2 PILOTE 83 | 0 | 00 | 2025-05-09 | 5/23/2025 12:00:00 AM | 4"x8" | Concreto | 3500 PSI | 14 | 0 | 24.5 | 31 | 4496.2 | 316 | 126 | CEMEX | 4
P23 | B-19322 VIALE 26 | TORRE 2 PILOTE 92 | 177 | 00 | 2025-04-25 | 5/23/2025 12:00:00 AM | 4"x8" | Concreto | 3500 PSI | 28 | 0 | 24.5 | 26.3 | 3815.6 | 268 | 107 | CEMEX | 4
P23 | B-19322 VIALE 26 | TORRE 2 PILOTE 92 | 177 | 00 | 2025-04-25 | 5/23/2025 12:00:00 AM | 4"x8" | Concreto | 3500 PSI | 28 | 0 | 24.5 | 24.4 | 3546 | 249 | 100 | CEMEX | 4
P23 | B-19322 VIALE 26 | TORRE 2 PILOTE 92 | 177 | 00 | 2025-04-25 | 5/23/2025 12:00:00 AM | 4"x8" | Concreto | 3500 PSI | 28 | 0 | 24.5 | 28.4 | 4118.7 | 290 | 116 | CEMEX | 4
P42 | B-19322 VIALE 26 | TORRE 2 PILOTE 42 | 203 | 00 | 2025-05-14 | 5/24/2025 12:00:00 AM | 4"x8" | Concreto | 3500 PSI | 10 | 0 | 24.5 | 33.4 | 4839.3 | 340 | 136 | CEMEX | 3
P42 | B-19322 VIALE 26 | TORRE 2 PILOTE 42 | 203 | 00 | 2025-05-14 | 5/24/2025 12:00:00 AM | 4"x8" | Concreto | 3500 PSI | 10 | 0 | 24.5 | 31.3 | 4540.3 | 319 | 128 | CEMEX | 3
P42 | B-19322 VIALE 26 | TORRE 2 PILOTE 42 | 203 | 00 | 2025-05-14 | 5/24/2025 12:00:00 AM | 4"x8" | Concreto | 3500 PSI | 10 | 0 | 24.5 | 32 | 4640.4 | 326 | 130 | CEMEX | 3
P43 | B-19322 VIALE 26 | TORRE 2 PILOTE 48 | 203 | 00 | 2025-05-15 | 5/24/2025 12:00:00 AM | 4"x8" | Concreto | 3500 PSI | 9 | 0 | 24.5 | 21.2 | 3072.1 | 216 | 86 | CEMEX | 3
P43 | B-19322 VIALE 26 | TORRE 2 PILOTE 48 | 203 | 00 | 2025-05-15 | 5/24/2025 12:00:00 AM | 4"x8" | Concreto | 3500 PSI | 9 | 0 | 24.5 | 23.1 | 3347.3 | 235 | 94 | CEMEX | 3
P43 | B-19322 VIALE 26 | TORRE 2 PILOTE 48 | 203 | 00 | 2025-05-15 | 5/24/2025 12:00:00 AM | 4"x8" | Concreto | 3500 PSI | 9 | 0 | 24.5 | 19.5 | 2823.9 | 199 | 79 | CEMEX | 3
P44. | B-19322 VIALE 26 | TORRE 2 PILOTE 78 | 203 | 00 | 2025-05-15 | 5/24/2025 12:00:00 AM | 4"x8" | Concreto | 3500 PSI | 9 | 0 | 24.5 | 25.4 | 3689.2 | 259 | 104 | CEMEX | 3
P44. | B-19322 VIALE 26 | TORRE 2 PILOTE 78 | 203 | 00 | 2025-05-15 | 5/24/2025 12:00:00 AM | 4"x8" | Concreto | 3500 PSI | 9 | 0 | 24.5 | 23.7 | 3431.4 | 241 | 96 | CEMEX | 4
P44. | B-19322 VIALE 26 | TORRE 2 PILOTE 78 | 203 | 00 | 2025-05-15 | 5/24/2025 12:00:00 AM | 4"x8" | Concreto | 3500 PSI | 9 | 0 | 24.5 | 25 | 3632.4 | 255 | 102 | CEMEX | 3
P46 | B-19322 VIALE 26 | TORRE 2 PILOTE 93 | 228 | 00 | 2025-05-16 | 5/24/2025 12:00:00 AM | 4"x8" | Concreto | 3500 PSI | 8 | 0 | 24.5 | 12.1 | 1759.1 | 124 | 50 | CEMEX | 3
P46 | B-19322 VIALE 26 | TORRE 2 PILOTE 93 | 228 | 00 | 2025-05-16 | 5/24/2025 12:00:00 AM | 4"x8" | Concreto | 3500 PSI | 8 | 0 | 24.5 | 13 | 1885.1 | 133 | 53 | CEMEX | 3
P46 | B-19322 VIALE 26 | TORRE 2 PILOTE 93 | 228 | 00 | 2025-05-16 | 5/24/2025 12:00:00 AM | 4"x8" | Concreto | 3500 PSI | 8 | 0 | 24.5 | 9.8 | 1427.8 | 100 | 40 | CEMEX | 3
P45. | B-19322 VIALE 26 | TORRE 2 PILOTE 81 | 203 | 00 | 2025-05-16 | 5/24/2025 12:00:00 AM | 4"x8" | Concreto | 3500 PSI | 8 | 0 | 24.5 | 18.6 | 2692.4 | 189 | 76 | CEMEX | 4
P45. | B-19322 VIALE 26 | TORRE 2 PILOTE 81 | 203 | 00 | 2025-05-16 | 5/24/2025 12:00:00 AM | 4"x8" | Concreto | 3500 PSI | 8 | 0 | 24.5 | 19.4 | 2814.2 | 198 | 79 | CEMEX | 4
P45. | B-19322 VIALE 26 | TORRE 2 PILOTE 81 | 203 | 00 | 2025-05-16 | 5/24/2025 12:00:00 AM | 4"x8" | Concreto | 3500 PSI | 8 | 0 | 24.5 | 20 | 2894 | 203 | 81 | CEMEX | 3
P25 | B-19322 VIALE 26 | TORRE 2 PILOTE 62 | 228 | 00 | 2025-04-26 | 5/24/2025 12:00:00 AM | 4"x8" | Concreto | 3500 PSI | 28 | 0 | 24.5 | 16.3 | 2369.4 | 167 | 67 | CEMEX | 3
P25 | B-19322 VIALE 26 | TORRE 2 PILOTE 62 | 228 | 00 | 2025-04-26 | 5/24/2025 12:00:00 AM | 4"x8" | Concreto | 3500 PSI | 28 | 0 | 24.5 | 20.5 | 2973.2 | 209 | 84 | CEMEX | 4
P25 | B-19322 VIALE 26 | TORRE 2 PILOTE 62 | 228 | 00 | 2025-04-26 | 5/24/2025 12:00:00 AM | 4"x8" | Concreto | 3500 PSI | 28 | 0 | 24.5 | 20.6 | 2981.4 | 210 | 84 | CEMEX | 3
P38 | B-19322 VIALE 26 | TORRE 2 PILOTE 75 | 0 | 00 | 2025-05-10 | 5/24/2025 12:00:00 AM | 4"x8" | Concreto | 3500 PSI | 14 | 0 | 24.5 | 23.5 | 3415.1 | 240 | 96 | CEMEX | 3
P38 | B-19322 VIALE 26 | TORRE 2 PILOTE 75 | 0 | 00 | 2025-05-10 | 5/24/2025 12:00:00 AM | 4"x8" | Concreto | 3500 PSI | 14 | 0 | 24.5 | 21.7 | 3143.8 | 221 | 88 | CEMEX | 3
P38 | B-19322 VIALE 26 | TORRE 2 PILOTE 75 | 0 | 00 | 2025-05-10 | 5/24/2025 12:00:00 AM | 4"x8" | Concreto | 3500 PSI | 14 | 0 | 24.5 | 24.1 | 3496.4 | 246 | 98 | CEMEX | 3
P39 | B-19322 VIALE 26 | TORRE 2 PILOTE 85 | 0 | 00 | 2025-05-12 | 5/26/2025 12:00:00 AM | 4"x8" | Concreto | 3500 PSI | 14 | 0 | 24.5 | 21 | 3049.2 | 214 | 86 | CEMEX | 4
P39 | B-19322 VIALE 26 | TORRE 2 PILOTE 85 | 0 | 00 | 2025-05-12 | 5/26/2025 12:00:00 AM | 4"x8" | Concreto | 3500 PSI | 14 | 0 | 24.5 | 20 | 2898.7 | 204 | 82 | CEMEX | 4
P39 | B-19322 VIALE 26 | TORRE 2 PILOTE 85 | 0 | 00 | 2025-05-12 | 5/26/2025 12:00:00 AM | 4"x8" | Concreto | 3500 PSI | 14 | 0 | 24.5 | 21.1 | 3058.8 | 215 | 86 | CEMEX | 4
P40 | B-19322 VIALE 26 | TANQUE AGUAS LLUVIAS | 0 | 00 | 2025-05-13 | 5/27/2025 12:00:00 AM | 4"x8" | Concreto | 4000 PSI | 14 | 0 | 28 | 43.7 | 6335.8 | 445 | 156 | CEMEX | 3
P40 | B-19322 VIALE 26 | TANQUE AGUAS LLUVIAS | 0 | 00 | 2025-05-13 | 5/27/2025 12:00:00 AM | 4"x8" | Concreto | 4000 PSI | 14 | 0 | 28 | 41.6 | 6033.9 | 424 | 148 | CEMEX | 3
P40 | B-19322 VIALE 26 | TANQUE AGUAS LLUVIAS | 0 | 00 | 2025-05-13 | 5/27/2025 12:00:00 AM | 4"x8" | Concreto | 4000 PSI | 14 | 0 | 28 | 42.4 | 6142.4 | 432 | 151 | CEMEX | 3
P41 | B-19322 VIALE 26 | TORRE 2 PILOTE 24 | 0 | 00 | 2025-05-13 | 5/27/2025 12:00:00 AM | 4"x8" | Concreto | 3500 PSI | 14 | 0 | 24.5 | 29.9 | 4342.5 | 305 | 122 | CEMEX | 3
P41 | B-19322 VIALE 26 | TORRE 2 PILOTE 24 | 0 | 00 | 2025-05-13 | 5/27/2025 12:00:00 AM | 4"x8" | Concreto | 3500 PSI | 14 | 0 | 24.5 | 23.4 | 3387.9 | 238 | 95 | CEMEX | 3
P41 | B-19322 VIALE 26 | TORRE 2 PILOTE 24 | 0 | 00 | 2025-05-13 | 5/27/2025 12:00:00 AM | 4"x8" | Concreto | 3500 PSI | 14 | 0 | 24.5 | 28.5 | 4137.1 | 291 | 116 | CEMEX | 3
P27 | B-19322 VIALE 26 | TORRE 2 PILOTE 87 | 190 | 00 | 2025-04-29 | 5/27/2025 12:00:00 AM | 4"x8" | Concreto | 3500 PSI | 28 | 0 | 24.5 | 22.8 | 3299.7 | 232 | 93 | CEMEX | 3
P27 | B-19322 VIALE 26 | TORRE 2 PILOTE 87 | 190 | 00 | 2025-04-29 | 5/27/2025 12:00:00 AM | 4"x8" | Concreto | 3500 PSI | 28 | 0 | 24.5 | 25.6 | 3714.1 | 261 | 104 | CEMEX | 3
P27 | B-19322 VIALE 26 | TORRE 2 PILOTE 87 | 190 | 00 | 2025-04-29 | 5/27/2025 12:00:00 AM | 4"x8" | Concreto | 3500 PSI | 28 | 0 | 24.5 | 23.5 | 3404 | 239 | 96 | CEMEX | 3
P29 | B-19322 VIALE 26 | TORRE 2 PILOTE 40 | 215 | 00 | 2025-04-30 | 5/28/2025 12:00:00 AM | 4"x8" | Concreto | 3500 PSI | 28 | 0 | 24.5 | 23.5 | 3403.7 | 239 | 96 | CEMEX | 3
P29 | B-19322 VIALE 26 | TORRE 2 PILOTE 40 | 215 | 00 | 2025-04-30 | 5/28/2025 12:00:00 AM | 4"x8" | Concreto | 3500 PSI | 28 | 0 | 24.5 | 25 | 3626.6 | 255 | 102 | CEMEX | 3
P29 | B-19322 VIALE 26 | TORRE 2 PILOTE 40 | 215 | 00 | 2025-04-30 | 5/28/2025 12:00:00 AM | 4"x8" | Concreto | 3500 PSI | 28 | 0 | 24.5 | 25.4 | 3689.1 | 259 | 104 | CEMEX | 3
P24 | B-19322 VIALE 26 | TORRE 2 PILOTE 60 | 203 | 00 | 2025-04-26 | 5/24/2025 12:00:00 AM | 4"x8" | Concreto | 3500 PSI | 28 | 0 | 24.5 | 23.3 | 3383.7 | 238 | 95 | CEMEX | 4
P24 | B-19322 VIALE 26 | TORRE 2 PILOTE 60 | 203 | 00 | 2025-04-26 | 5/24/2025 12:00:00 AM | 4"x8" | Concreto | 3500 PSI | 28 | 0 | 24.5 | 25 | 3630.8 | 255 | 102 | CEMEX | 3
P24 | B-19322 VIALE 26 | TORRE 2 PILOTE 60 | 203 | 00 | 2025-04-26 | 5/24/2025 12:00:00 AM | 4"x8" | Concreto | 3500 PSI | 28 | 0 | 24.5 | 25.4 | 3684.2 | 259 | 104 | CEMEX | 3
P28 | B-19322 VIALE 26 | TORRE 2 PILOTE 68-89 | 190 | 00 | 2025-04-30 | 5/28/2025 12:00:00 AM | 4"x8" | Concreto | 3500 PSI | 28 | 0 | 24.5 | 22.3 | 3240.4 | 228 | 91 | CEMEX | 3
P28 | B-19322 VIALE 26 | TORRE 2 PILOTE 68-89 | 190 | 00 | 2025-04-30 | 5/28/2025 12:00:00 AM | 4"x8" | Concreto | 3500 PSI | 28 | 0 | 24.5 | 23.5 | 3406.4 | 239 | 96 | CEMEX | 3
P28 | B-19322 VIALE 26 | TORRE 2 PILOTE 68-89 | 190 | 00 | 2025-04-30 | 5/28/2025 12:00:00 AM | 4"x8" | Concreto | 3500 PSI | 28 | 0 | 24.5 | 23.3 | 3386.5 | 238 | 95 | CEMEX | 4
P42 | B-19322 VIALE 26 | TORRE 2 PILOTE 42 | 203 | 00 | 2025-05-14 | 5/28/2025 12:00:00 AM | 4"x8" | Concreto | 3500 PSI | 14 | 0 | 24.5 | 31.7 | 4595.5 | 323 | 129 | CEMEX | 4
P42 | B-19322 VIALE 26 | TORRE 2 PILOTE 42 | 203 | 00 | 2025-05-14 | 5/28/2025 12:00:00 AM | 4"x8" | Concreto | 3500 PSI | 14 | 0 | 24.5 | 33.7 | 4891 | 344 | 138 | CEMEX | 4
P42 | B-19322 VIALE 26 | TORRE 2 PILOTE 42 | 203 | 00 | 2025-05-14 | 5/28/2025 12:00:00 AM | 4"x8" | Concreto | 3500 PSI | 14 | 0 | 24.5 | 34.4 | 4984 | 350 | 140 | CEMEX | 4
P43 | B-19322 VIALE 26 | TORRE 2 PILOTE 48 | 203 | 00 | 2025-05-15 | 5/29/2025 12:00:00 AM | 4"x8" | Concreto | 3500 PSI | 14 | 0 | 24.5 | 23.4 | 3397.6 | 239 | 96 | CEMEX | 3
P43 | B-19322 VIALE 26 | TORRE 2 PILOTE 48 | 203 | 00 | 2025-05-15 | 5/29/2025 12:00:00 AM | 4"x8" | Concreto | 3500 PSI | 14 | 0 | 24.5 | 24.6 | 3573.3 | 251 | 100 | CEMEX | 3
P43 | B-19322 VIALE 26 | TORRE 2 PILOTE 48 | 203 | 00 | 2025-05-15 | 5/29/2025 12:00:00 AM | 4"x8" | Concreto | 3500 PSI | 14 | 0 | 24.5 | 21.1 | 3058.1 | 215 | 86 | CEMEX | 3
P44. | B-19322 VIALE 26 | TORRE 2 PILOTE 78 | 203 | 00 | 2025-05-15 | 5/29/2025 12:00:00 AM | 4"x8" | Concreto | 3500 PSI | 14 | 0 | 24.5 | 25.7 | 3727.8 | 262 | 105 | CEMEX | 3
P44. | B-19322 VIALE 26 | TORRE 2 PILOTE 78 | 203 | 00 | 2025-05-15 | 5/29/2025 12:00:00 AM | 4"x8" | Concreto | 3500 PSI | 14 | 0 | 24.5 | 24.7 | 3576.1 | 251 | 101 | CEMEX | 3
P44. | B-19322 VIALE 26 | TORRE 2 PILOTE 78 | 203 | 00 | 2025-05-15 | 5/29/2025 12:00:00 AM | 4"x8" | Concreto | 3500 PSI | 14 | 0 | 24.5 | 24.9 | 3606.3 | 254 | 101 | CEMEX | 3
P49 | B-19322 VIALE 26 | TORRE 2 PILOTE 80 | 203 | 00 | 2025-05-21 | 5/28/2025 12:00:00 AM | 4"x8" | Concreto | 3500 PSI | 7 | 0 | 24.5 | 18.5 | 2688.3 | 189 | 76 | CEMEX | 3
P49 | B-19322 VIALE 26 | TORRE 2 PILOTE 80 | 203 | 00 | 2025-05-21 | 5/28/2025 12:00:00 AM | 4"x8" | Concreto | 3500 PSI | 7 | 0 | 24.5 | 21.3 | 3091.7 | 217 | 87 | CEMEX | 4
P49 | B-19322 VIALE 26 | TORRE 2 PILOTE 80 | 203 | 00 | 2025-05-21 | 5/28/2025 12:00:00 AM | 4"x8" | Concreto | 3500 PSI | 7 | 0 | 24.5 | 16.8 | 2435.1 | 171 | 68 | CEMEX | 3
P26 | B-19322 VIALE 26 | TORRE 2 PILOTE 91 | 215 | 00 | 2025-04-28 | 5/26/2025 12:00:00 AM | 4"x8" | Concreto | 3500 PSI | 28 | 0 | 24.5 | 22.4 | 3246.8 | 228 | 91 | CEMEX | 3
P26 | B-19322 VIALE 26 | TORRE 2 PILOTE 91 | 215 | 00 | 2025-04-28 | 5/26/2025 12:00:00 AM | 4"x8" | Concreto | 3500 PSI | 28 | 0 | 24.5 | 24.8 | 3595 | 253 | 101 | CEMEX | 3
P26 | B-19322 VIALE 26 | TORRE 2 PILOTE 91 | 215 | 00 | 2025-04-28 | 5/26/2025 12:00:00 AM | 4"x8" | Concreto | 3500 PSI | 28 | 0 | 24.5 | 24.9 | 3612.2 | 254 | 102 | CEMEX | 3
P30 | B-19322 VIALE 26 | TORRE 2 PILOTE 26 | 215 | 00 | 2025-05-02 | 5/30/2025 12:00:00 AM | 4"x8" | Concreto | 3500 PSI | 28 | 0 | 24.5 | 23.4 | 3391.6 | 238 | 95 | CEMEX | 4
P30 | B-19322 VIALE 26 | TORRE 2 PILOTE 26 | 215 | 00 | 2025-05-02 | 5/30/2025 12:00:00 AM | 4"x8" | Concreto | 3500 PSI | 28 | 0 | 24.5 | 28.9 | 4190.3 | 295 | 118 | CEMEX | 3
P30 | B-19322 VIALE 26 | TORRE 2 PILOTE 26 | 215 | 00 | 2025-05-02 | 5/30/2025 12:00:00 AM | 4"x8" | Concreto | 3500 PSI | 28 | 0 | 24.5 | 36.1 | 5234.3 | 368 | 147 | CEMEX | 3
P48 | B-19322 VIALE 26 | TORRE 2 PILOTE 44 | 203 | 00 | 2025-05-20 | 5/27/2025 12:00:00 AM | 4"x8" | Concreto | 3500 PSI | 7 | 0 | 24.5 | 14.6 | 2122.8 | 149 | 60 | CEMEX | 4
P48 | B-19322 VIALE 26 | TORRE 2 PILOTE 44 | 203 | 00 | 2025-05-20 | 5/27/2025 12:00:00 AM | 4"x8" | Concreto | 3500 PSI | 7 | 0 | 24.5 | 13.9 | 2018 | 142 | 57 | CEMEX | 4
P48 | B-19322 VIALE 26 | TORRE 2 PILOTE 44 | 203 | 00 | 2025-05-20 | 5/27/2025 12:00:00 AM | 4"x8" | Concreto | 3500 PSI | 7 | 0 | 24.5 | 14.6 | 2124.1 | 149 | 60 | CEMEX | 4
P46 | B-19322 VIALE 26 | TORRE 2 PILOTE 93 | 228 | 00 | 2025-05-16 | 5/30/2025 12:00:00 AM | 4"x8" | Concreto | 3500 PSI | 14 | 0 | 24.5 | 13.2 | 1909.3 | 134 | 54 | CEMEX | 4
P46 | B-19322 VIALE 26 | TORRE 2 PILOTE 93 | 228 | 00 | 2025-05-16 | 5/30/2025 12:00:00 AM | 4"x8" | Concreto | 3500 PSI | 14 | 0 | 24.5 | 13.4 | 1943.4 | 137 | 55 | CEMEX | 4
P46 | B-19322 VIALE 26 | TORRE 2 PILOTE 93 | 228 | 00 | 2025-05-16 | 5/30/2025 12:00:00 AM | 4"x8" | Concreto | 3500 PSI | 14 | 0 | 24.5 | 14.9 | 2162.8 | 152 | 61 | CEMEX | 4
P45. | B-19322 VIALE 26 | TORRE 2 PILOTE 81 | 203 | 00 | 2025-05-16 | 5/30/2025 12:00:00 AM | 4"x8" | Concreto | 3500 PSI | 14 | 0 | 24.5 | 20.7 | 3000.7 | 211 | 84 | CEMEX | 4
P45. | B-19322 VIALE 26 | TORRE 2 PILOTE 81 | 203 | 00 | 2025-05-16 | 5/30/2025 12:00:00 AM | 4"x8" | Concreto | 3500 PSI | 14 | 0 | 24.5 | 22.3 | 3233.6 | 227 | 91 | CEMEX | 4
P45. | B-19322 VIALE 26 | TORRE 2 PILOTE 81 | 203 | 00 | 2025-05-16 | 5/30/2025 12:00:00 AM | 4"x8" | Concreto | 3500 PSI | 14 | 0 | 24.5 | 22.5 | 3256.6 | 229 | 92 | CEMEX | 4
P23 | B-19322 VIALE 26 | TORRE 2 PILOTE 92 | 177 | 00 | 2025-04-25 | 5/9/2025 12:00:00 AM | 4"x8" | Concreto | 3500 PSI | 14 | 0 | 24.5 | 27 | 3917.4 | 275 | 110 | CEMEX | 3
P23 | B-19322 VIALE 26 | TORRE 2 PILOTE 92 | 177 | 00 | 2025-04-25 | 5/9/2025 12:00:00 AM | 4"x8" | Concreto | 3500 PSI | 14 | 0 | 24.5 | 24.4 | 3546.2 | 249 | 100 | CEMEX | 3
P23 | B-19322 VIALE 26 | TORRE 2 PILOTE 92 | 177 | 00 | 2025-04-25 | 5/9/2025 12:00:00 AM | 4"x8" | Concreto | 3500 PSI | 14 | 0 | 24.5 | 26.2 | 3794.2 | 267 | 107 | CEMEX | 3
P28 | B-19322 VIALE 26 | TORRE 2 PILOTE 68-89 | 190 | 00 | 2025-04-30 | 5/9/2025 12:00:00 AM | 4"x8" | Concreto | 3500 PSI | 9 | 0 | 24.5 | 19.9 | 2879.8 | 202 | 81 | CEMEX | 4
P28 | B-19322 VIALE 26 | TORRE 2 PILOTE 68-89 | 190 | 00 | 2025-04-30 | 5/9/2025 12:00:00 AM | 4"x8" | Concreto | 3500 PSI | 9 | 0 | 24.5 | 21.5 | 3121.5 | 219 | 88 | CEMEX | 5
P28 | B-19322 VIALE 26 | TORRE 2 PILOTE 68-89 | 190 | 00 | 2025-04-30 | 5/9/2025 12:00:00 AM | 4"x8" | Concreto | 3500 PSI | 9 | 0 | 24.5 | 20.9 | 3026.2 | 213 | 85 | CEMEX | 3
P31 | B-19322 VIALE 26 | TORRE 2 PILOTE 45 | 215 | 00 | 2025-05-05 | 6/2/2025 12:00:00 AM | 4"x8" | Concreto | 3500 PSI | 28 | 0 | 24.5 | 23.4 | 3399.2 | 239 | 96 | CEMEX | 3
P31 | B-19322 VIALE 26 | TORRE 2 PILOTE 45 | 215 | 00 | 2025-05-05 | 6/2/2025 12:00:00 AM | 4"x8" | Concreto | 3500 PSI | 28 | 0 | 24.5 | 23.9 | 3465.6 | 244 | 98 | CEMEX | 3
P31 | B-19322 VIALE 26 | TORRE 2 PILOTE 45 | 215 | 00 | 2025-05-05 | 6/2/2025 12:00:00 AM | 4"x8" | Concreto | 3500 PSI | 28 | 0 | 24.5 | 26.2 | 3801.9 | 267 | 107 | CEMEX | 3
P32 | B-19322 VIALE 26 | TORRE 2 PILOTE 41 | 215 | 00 | 2025-05-05 | 6/2/2025 12:00:00 AM | 4"x8" | Concreto | 3500 PSI | 28 | 0 | 24.5 | 24.6 | 3568.6 | 251 | 100 | CEMEX | 3
P32 | B-19322 VIALE 26 | TORRE 2 PILOTE 41 | 215 | 00 | 2025-05-05 | 6/2/2025 12:00:00 AM | 4"x8" | Concreto | 3500 PSI | 28 | 0 | 24.5 | 27.8 | 4028.8 | 283 | 113 | CEMEX | 3
P32 | B-19322 VIALE 26 | TORRE 2 PILOTE 41 | 215 | 00 | 2025-05-05 | 6/2/2025 12:00:00 AM | 4"x8" | Concreto | 3500 PSI | 28 | 0 | 24.5 | 27.1 | 3936.3 | 277 | 111 | CEMEX | 3
P48 | B-19322 VIALE 26 | TORRE 2 PILOTE 44 | 203 | 00 | 2025-05-20 | 6/3/2025 12:00:00 AM | 4"x8" | Concreto | 3500 PSI | 14 | 0 | 24.5 | 17.1 | 2479 | 174 | 70 | CEMEX | 3
P48 | B-19322 VIALE 26 | TORRE 2 PILOTE 44 | 203 | 00 | 2025-05-20 | 6/3/2025 12:00:00 AM | 4"x8" | Concreto | 3500 PSI | 14 | 0 | 24.5 | 14.6 | 2119.4 | 149 | 60 | CEMEX | 3
P48 | B-19322 VIALE 26 | TORRE 2 PILOTE 44 | 203 | 00 | 2025-05-20 | 6/3/2025 12:00:00 AM | 4"x8" | Concreto | 3500 PSI | 14 | 0 | 24.5 | 17.9 | 2599.5 | 183 | 73 | CEMEX | 3
P50 | B-19322 VIALE 26 | Torre 2 Pilote85 | 203 | 00 | 2025-05-21 | 6/3/2025 12:00:00 AM | 4"x8" | Concreto | 3500 PSI | 13 | 0 | 24.5 | 19.7 | 2857.8 | 201 | 80 | CEMEX | 3
P50 | B-19322 VIALE 26 | Torre 2 Pilote85 | 203 | 00 | 2025-05-21 | 6/3/2025 12:00:00 AM | 4"x8" | Concreto | 3500 PSI | 13 | 0 | 24.5 | 19.8 | 2878.6 | 202 | 81 | CEMEX | 3
P50 | B-19322 VIALE 26 | Torre 2 Pilote85 | 203 | 00 | 2025-05-21 | 6/3/2025 12:00:00 AM | 4"x8" | Concreto | 3500 PSI | 13 | 0 | 24.5 | 20 | 2895.1 | 204 | 81 | CEMEX | 3
P52 | B-19322 VIALE 26 | TORRE 2 PILOTE 39 | 228 | 00 | 2025-05-23 | 6/3/2025 12:00:00 AM | 4"x8" | Concreto | 3500 PSI | 11 | 0 | 24.5 | 19.6 | 2840.4 | 200 | 80 | CEMEX | 3
P52 | B-19322 VIALE 26 | TORRE 2 PILOTE 39 | 228 | 00 | 2025-05-23 | 6/3/2025 12:00:00 AM | 4"x8" | Concreto | 3500 PSI | 11 | 0 | 24.5 | 19.5 | 2824.6 | 199 | 79 | CEMEX | 3
P52 | B-19322 VIALE 26 | TORRE 2 PILOTE 39 | 228 | 00 | 2025-05-23 | 6/3/2025 12:00:00 AM | 4"x8" | Concreto | 3500 PSI | 11 | 0 | 24.5 | 20.8 | 3013 | 212 | 85 | CEMEX | 3
P53 | B-19322 VIALE 26 | TORRE 1 PILOTE 79 | 203 | 00 | 2025-05-24 | 6/3/2025 12:00:00 AM | 4"x8" | Concreto | 3500 PSI | 10 | 0 | 24.5 | 20.4 | 2961.8 | 208 | 83 | CEMEX | 3
P53 | B-19322 VIALE 26 | TORRE 1 PILOTE 79 | 203 | 00 | 2025-05-24 | 6/3/2025 12:00:00 AM | 4"x8" | Concreto | 3500 PSI | 10 | 0 | 24.5 | 20.3 | 2938 | 207 | 83 | CEMEX | 3
P53 | B-19322 VIALE 26 | TORRE 1 PILOTE 79 | 203 | 00 | 2025-05-24 | 6/3/2025 12:00:00 AM | 4"x8" | Concreto | 3500 PSI | 10 | 0 | 24.5 | 20 | 2896 | 204 | 81 | CEMEX | 3
P54 | B-19322 VIALE 26 | TORRE 2 PILOTE 86 | 203 | 00 | 2025-05-26 | 6/3/2025 12:00:00 AM | 4"x8" | Concreto | 3500 PSI | 8 | 0 | 24.5 | 24.5 | 3554.3 | 250 | 100 | CEMEX | 3
P54 | B-19322 VIALE 26 | TORRE 2 PILOTE 86 | 203 | 00 | 2025-05-26 | 6/3/2025 12:00:00 AM | 4"x8" | Concreto | 3500 PSI | 8 | 0 | 24.5 | 25.5 | 3699.5 | 260 | 104 | CEMEX | 3
P54 | B-19322 VIALE 26 | TORRE 2 PILOTE 86 | 203 | 00 | 2025-05-26 | 6/3/2025 12:00:00 AM | 4"x8" | Concreto | 3500 PSI | 8 | 0 | 24.5 | 22.4 | 3255 | 229 | 92 | CEMEX | 3
P55 | B-19322 VIALE 26 | TORRE 2 PILOTE 82 | 203 | 00 | 2025-05-27 | 6/3/2025 12:00:00 AM | 4"x8" | Concreto | 3500 PSI | 7 | 0 | 24.5 | 16.2 | 2352.6 | 165 | 66 | CEMEX | 3
P55 | B-19322 VIALE 26 | TORRE 2 PILOTE 82 | 203 | 00 | 2025-05-27 | 6/3/2025 12:00:00 AM | 4"x8" | Concreto | 3500 PSI | 7 | 0 | 24.5 | 16.8 | 2437.3 | 171 | 68 | CEMEX | 3
P55 | B-19322 VIALE 26 | TORRE 2 PILOTE 82 | 203 | 00 | 2025-05-27 | 6/3/2025 12:00:00 AM | 4"x8" | Concreto | 3500 PSI | 7 | 0 | 24.5 | 16.3 | 2369.1 | 167 | 67 | CEMEX | 4
P47 | B-19322 VIALE 26 | TORRE LLENO MORTERO | 156 | 00 | 2025-05-17 | 5/31/2025 12:00:00 AM | 4"x8" | Concreto | RELLENO FLUIDO 10KG/CM2 | 14 | 0 | 10 | 0.9 | 125.3 | 9 | 9 | CEMEX | 3
P47 | B-19322 VIALE 26 | TORRE LLENO MORTERO | 156 | 00 | 2025-05-17 | 5/31/2025 12:00:00 AM | 4"x8" | Concreto | RELLENO FLUIDO 10KG/CM2 | 14 | 0 | 10 | 1.9 | 278.6 | 20 | 19 | CEMEX | 3
P28 | B-19322 VIALE 26 | TORRE 2 PILOTE 68-89 | 190 | 00 | 2025-04-30 | 5/14/2025 12:00:00 AM | 4"x8" | Concreto | 3500 PSI | 14 | 0 | 24.5 | 24.2 | 3509.5 | 247 | 99 | CEMEX | 2
P28 | B-19322 VIALE 26 | TORRE 2 PILOTE 68-89 | 190 | 00 | 2025-04-30 | 5/14/2025 12:00:00 AM | 4"x8" | Concreto | 3500 PSI | 14 | 0 | 24.5 | 23.3 | 3385.1 | 238 | 95 | CEMEX | 3
P28 | B-19322 VIALE 26 | TORRE 2 PILOTE 68-89 | 190 | 00 | 2025-04-30 | 5/14/2025 12:00:00 AM | 4"x8" | Concreto | 3500 PSI | 14 | 0 | 24.5 | 22.8 | 3305.3 | 232 | 93 | CEMEX | 3
P7. | B-19322 VIALE 26 | TORRE 2 PILOTE 69 | 177 | 0 | 2025-04-04 | 5/30/2025 12:00:00 AM | 4"x8" | Concreto | 3500 PSI | 56 | 0 | 24.5 | 35.3 | 5119.7 | 360 | 144 | CEMEX | 3
P7. | B-19322 VIALE 26 | TORRE 2 PILOTE 69 | 177 | 0 | 2025-04-04 | 5/30/2025 12:00:00 AM | 4"x8" | Concreto | 3500 PSI | 56 | 0 | 24.5 | 35 | 5073.3 | 357 | 143 | CEMEX | 4
P7. | B-19322 VIALE 26 | TORRE 2 PILOTE 69 | 177 | 0 | 2025-04-04 | 5/30/2025 12:00:00 AM | 4"x8" | Concreto | 3500 PSI | 56 | 0 | 24.5 | 35.9 | 5201.3 | 366 | 146 | CEMEX | 4
P33 | B-19322 VIALE 26 | TORRE 2 PILOTE 75 | 215 | 00 | 2025-05-06 | 6/3/2025 12:00:00 AM | 4"x8" | Concreto | 3500 PSI | 28 | 0 | 24.5 | 26.1 | 3788 | 266 | 107 | CEMEX | 4
P33 | B-19322 VIALE 26 | TORRE 2 PILOTE 75 | 215 | 00 | 2025-05-06 | 6/3/2025 12:00:00 AM | 4"x8" | Concreto | 3500 PSI | 28 | 0 | 24.5 | 26.6 | 3859.7 | 271 | 109 | CEMEX | 4
P33 | B-19322 VIALE 26 | TORRE 2 PILOTE 75 | 215 | 00 | 2025-05-06 | 6/3/2025 12:00:00 AM | 4"x8" | Concreto | 3500 PSI | 28 | 0 | 24.5 | 26.7 | 3879 | 273 | 109 | CEMEX | 4
P51 | B-19322 VIALE 26 | TORRE 1 PILOTE 01 | 177 | 00 | 2025-05-23 | 6/4/2025 12:00:00 AM | 4"x8" | Concreto | 3500 PSI | 12 | 0 | 24.5 | 19.8 | 2873.7 | 202 | 81 | CEMEX | 4
P51 | B-19322 VIALE 26 | TORRE 1 PILOTE 01 | 177 | 00 | 2025-05-23 | 6/4/2025 12:00:00 AM | 4"x8" | Concreto | 3500 PSI | 12 | 0 | 24.5 | 20.4 | 2956.1 | 208 | 83 | CEMEX | 4
P51 | B-19322 VIALE 26 | TORRE 1 PILOTE 01 | 177 | 00 | 2025-05-23 | 6/4/2025 12:00:00 AM | 4"x8" | Concreto | 3500 PSI | 12 | 0 | 24.5 | 21.1 | 3062 | 215 | 86 | CEMEX | 3
P56 | B-19322 VIALE 26 | TORRE 2 PILOTE 74 | 203 | 00 | 2025-05-28 | 6/4/2025 12:00:00 AM | 4"x8" | Concreto | 3500 PSI | 7 | 0 | 24.5 | 22.9 | 3324.7 | 234 | 94 | CEMEX | 3
P56 | B-19322 VIALE 26 | TORRE 2 PILOTE 74 | 203 | 00 | 2025-05-28 | 6/4/2025 12:00:00 AM | 4"x8" | Concreto | 3500 PSI | 7 | 0 | 24.5 | 23.4 | 3398.3 | 239 | 96 | CEMEX | 4
P56 | B-19322 VIALE 26 | TORRE 2 PILOTE 74 | 203 | 00 | 2025-05-28 | 6/4/2025 12:00:00 AM | 4"x8" | Concreto | 3500 PSI | 7 | 0 | 24.5 | 15.2 | 2210.1 | 155 | 62 | CEMEX | 3
P34 | B-19322 VIALE 26 | TORRE 2 PILOTE 90-43 | 0 | 00 | 2025-05-07 | 6/4/2025 12:00:00 AM | 4"x8" | Concreto | 3500 PSI | 28 | 0 | 24.5 | 23.6 | 3417 | 240 | 96 | CEMEX | 3
P34 | B-19322 VIALE 26 | TORRE 2 PILOTE 90-43 | 0 | 00 | 2025-05-07 | 6/4/2025 12:00:00 AM | 4"x8" | Concreto | 3500 PSI | 28 | 0 | 24.5 | 21.1 | 3062.2 | 215 | 86 | CEMEX | 3
P34 | B-19322 VIALE 26 | TORRE 2 PILOTE 90-43 | 0 | 00 | 2025-05-07 | 6/4/2025 12:00:00 AM | 4"x8" | Concreto | 3500 PSI | 28 | 0 | 24.5 | 23.2 | 3372 | 237 | 95 | CEMEX | 3
P49 | B-19322 VIALE 26 | TORRE 2 PILOTE 80 | 203 | 00 | 2025-05-21 | 6/4/2025 12:00:00 AM | 4"x8" | Concreto | 3500 PSI | 14 | 0 | 24.5 | 21 | 3049.1 | 214 | 86 | CEMEX | 3
P49 | B-19322 VIALE 26 | TORRE 2 PILOTE 80 | 203 | 00 | 2025-05-21 | 6/4/2025 12:00:00 AM | 4"x8" | Concreto | 3500 PSI | 14 | 0 | 24.5 | 20.1 | 2909.8 | 205 | 82 | CEMEX | 3
P49 | B-19322 VIALE 26 | TORRE 2 PILOTE 80 | 203 | 00 | 2025-05-21 | 6/4/2025 12:00:00 AM | 4"x8" | Concreto | 3500 PSI | 14 | 0 | 24.5 | 22.7 | 3292.3 | 231 | 93 | CEMEX | 4
P35 | B-19322 VIALE 26 | TORRE 2 PILOTE 25-46 | 0 | 00 | 2025-05-08 | 6/5/2025 12:00:00 AM | 4"x8" | Concreto | 3500 PSI | 28 | 0 | 24.5 | 26.7 | 3871.5 | 272 | 109 | CEMEX | 3
P35 | B-19322 VIALE 26 | TORRE 2 PILOTE 25-46 | 0 | 00 | 2025-05-08 | 6/5/2025 12:00:00 AM | 4"x8" | Concreto | 3500 PSI | 28 | 0 | 24.5 | 23.9 | 3460.6 | 243 | 97 | CEMEX | 4
P35 | B-19322 VIALE 26 | TORRE 2 PILOTE 25-46 | 0 | 00 | 2025-05-08 | 6/5/2025 12:00:00 AM | 4"x8" | Concreto | 3500 PSI | 28 | 0 | 24.5 | 24.1 | 3492.1 | 246 | 98 | CEMEX | 3
P57 | B-19322 VIALE 26 | TORRE 2 PILOTE 76 | 203 | 00 | 2025-05-29 | 6/5/2025 12:00:00 AM | 4"x8" | Concreto | 3500 PSI | 7 | 0 | 24.5 | 20.5 | 2973.5 | 209 | 84 | CEMEX | 3
P57 | B-19322 VIALE 26 | TORRE 2 PILOTE 76 | 203 | 00 | 2025-05-29 | 6/5/2025 12:00:00 AM | 4"x8" | Concreto | 3500 PSI | 7 | 0 | 24.5 | 16.4 | 2375.4 | 167 | 67 | CEMEX | 3
P57 | B-19322 VIALE 26 | TORRE 2 PILOTE 76 | 203 | 00 | 2025-05-29 | 6/5/2025 12:00:00 AM | 4"x8" | Concreto | 3500 PSI | 7 | 0 | 24.5 | 18.8 | 2729.4 | 192 | 77 | CEMEX | 3
P37 | B-19322 VIALE 26 | TORRE 2 PILOTE 49 | 0 | 00 | 2025-05-09 | 6/6/2025 12:00:00 AM | 4"x8" | Concreto | 3500 PSI | 28 | 0 | 24.5 | 23.1 | 3349.2 | 235 | 94 | CEMEX | 4
P37 | B-19322 VIALE 26 | TORRE 2 PILOTE 49 | 0 | 00 | 2025-05-09 | 6/6/2025 12:00:00 AM | 4"x8" | Concreto | 3500 PSI | 28 | 0 | 24.5 | 25.2 | 3652.5 | 257 | 103 | CEMEX | 4
P37 | B-19322 VIALE 26 | TORRE 2 PILOTE 49 | 0 | 00 | 2025-05-09 | 6/6/2025 12:00:00 AM | 4"x8" | Concreto | 3500 PSI | 28 | 0 | 24.5 | 24.7 | 3577.5 | 252 | 101 | CEMEX | 4
p36 | B-19322 VIALE 26 | TORRE 2 PILOTE 83 | 0 | 00 | 2025-05-09 | 6/6/2025 12:00:00 AM | 4"x8" | Concreto | 3500 PSI | 28 | 0 | 24.5 | 26.5 | 3836.7 | 270 | 108 | CEMEX | 4
p36 | B-19322 VIALE 26 | TORRE 2 PILOTE 83 | 0 | 00 | 2025-05-09 | 6/6/2025 12:00:00 AM | 4"x8" | Concreto | 3500 PSI | 28 | 0 | 24.5 | 27.8 | 4025.3 | 283 | 113 | CEMEX | 4
p36 | B-19322 VIALE 26 | TORRE 2 PILOTE 83 | 0 | 00 | 2025-05-09 | 6/6/2025 12:00:00 AM | 4"x8" | Concreto | 3500 PSI | 28 | 0 | 24.5 | 27.2 | 3947.1 | 278 | 111 | CEMEX | 4
P51 | B-19322 VIALE 26 | TORRE 1 PILOTE 01 | 177 | 00 | 2025-05-23 | 6/6/2025 12:00:00 AM | 4"x8" | Concreto | 3500 PSI | 14 | 0 | 24.5 | 18.6 | 2703.4 | 190 | 76 | CEMEX | 4
P51 | B-19322 VIALE 26 | TORRE 1 PILOTE 01 | 177 | 00 | 2025-05-23 | 6/6/2025 12:00:00 AM | 4"x8" | Concreto | 3500 PSI | 14 | 0 | 24.5 | 21.5 | 3120.8 | 219 | 88 | CEMEX | 4
P51 | B-19322 VIALE 26 | TORRE 1 PILOTE 01 | 177 | 00 | 2025-05-23 | 6/6/2025 12:00:00 AM | 4"x8" | Concreto | 3500 PSI | 14 | 0 | 24.5 | 24.6 | 3565.1 | 251 | 100 | CEMEX | 4
P52 | B-19322 VIALE 26 | TORRE 2 PILOTE 39 | 228 | 00 | 2025-05-23 | 6/6/2025 12:00:00 AM | 4"x8" | Concreto | 3500 PSI | 14 | 0 | 24.5 | 17 | 2469 | 174 | 69 | CEMEX | 4
P52 | B-19322 VIALE 26 | TORRE 2 PILOTE 39 | 228 | 00 | 2025-05-23 | 6/6/2025 12:00:00 AM | 4"x8" | Concreto | 3500 PSI | 14 | 0 | 24.5 | 18.7 | 2713.3 | 191 | 76 | CEMEX | 4
P52 | B-19322 VIALE 26 | TORRE 2 PILOTE 39 | 228 | 00 | 2025-05-23 | 6/6/2025 12:00:00 AM | 4"x8" | Concreto | 3500 PSI | 14 | 0 | 24.5 | 22.4 | 3243.6 | 228 | 91 | CEMEX | 4
P53 | B-19322 VIALE 26 | TORRE 1 PILOTE 79 | 203 | 00 | 2025-05-24 | 6/7/2025 12:00:00 AM | 4"x8" | Concreto | 3500 PSI | 14 | 0 | 24.5 | 21.4 | 3105.1 | 218 | 87 | CEMEX | 4
P53 | B-19322 VIALE 26 | TORRE 1 PILOTE 79 | 203 | 00 | 2025-05-24 | 6/7/2025 12:00:00 AM | 4"x8" | Concreto | 3500 PSI | 14 | 0 | 24.5 | 20.8 | 3018.8 | 212 | 85 | CEMEX | 4
P53 | B-19322 VIALE 26 | TORRE 1 PILOTE 79 | 203 | 00 | 2025-05-24 | 6/7/2025 12:00:00 AM | 4"x8" | Concreto | 3500 PSI | 14 | 0 | 24.5 | 19.2 | 2789 | 196 | 78 | CEMEX | 4
P39 | B-19322 VIALE 26 | TORRE 2 PILOTE 85 | 0 | 00 | 2025-05-12 | 6/9/2025 12:00:00 AM | 4"x8" | Concreto | 3500 PSI | 28 | 0 | 24.5 | 22.6 | 3284 | 231 | 92 | CEMEX | 4
P39 | B-19322 VIALE 26 | TORRE 2 PILOTE 85 | 0 | 00 | 2025-05-12 | 6/9/2025 12:00:00 AM | 4"x8" | Concreto | 3500 PSI | 28 | 0 | 24.5 | 23.6 | 3416.6 | 240 | 96 | CEMEX | 4
P39 | B-19322 VIALE 26 | TORRE 2 PILOTE 85 | 0 | 00 | 2025-05-12 | 6/9/2025 12:00:00 AM | 4"x8" | Concreto | 3500 PSI | 28 | 0 | 24.5 | 23.3 | 3380.1 | 238 | 95 | CEMEX | 4
P13 | B-19322 VIALE 26 | TORRE 2 PILOTE 108 | 203 | 0 | 2025-04-09 | 6/4/2025 12:00:00 AM | 4"x8" | Concreto | 3500 PSI | 56 | 0 | 24.5 | 20.1 | 2920 | 205 | 82 | CEMEX | 3
P13 | B-19322 VIALE 26 | TORRE 2 PILOTE 108 | 203 | 0 | 2025-04-09 | 6/4/2025 12:00:00 AM | 4"x8" | Concreto | 3500 PSI | 56 | 0 | 24.5 | 24.5 | 3550.4 | 250 | 100 | CEMEX | 3
P13 | B-19322 VIALE 26 | TORRE 2 PILOTE 108 | 203 | 0 | 2025-04-09 | 6/4/2025 12:00:00 AM | 4"x8" | Concreto | 3500 PSI | 56 | 0 | 24.5 | 20.5 | 2968.1 | 209 | 84 | CEMEX | 3
P38 | B-19322 VIALE 26 | TORRE 2 PILOTE 75 | 0 | 00 | 2025-05-10 | 6/7/2025 12:00:00 AM | 4"x8" | Concreto | 3500 PSI | 28 | 0 | 24.5 | 27.8 | 4039.2 | 284 | 114 | CEMEX | 4
P38 | B-19322 VIALE 26 | TORRE 2 PILOTE 75 | 0 | 00 | 2025-05-10 | 6/7/2025 12:00:00 AM | 4"x8" | Concreto | 3500 PSI | 28 | 0 | 24.5 | 24.3 | 3518.5 | 247 | 99 | CEMEX | 3
P38 | B-19322 VIALE 26 | TORRE 2 PILOTE 75 | 0 | 00 | 2025-05-10 | 6/7/2025 12:00:00 AM | 4"x8" | Concreto | 3500 PSI | 28 | 0 | 24.5 | 22.9 | 3315.3 | 233 | 93 | CEMEX | 3
P54 | B-19322 VIALE 26 | TORRE 2 PILOTE 86 | 203 | 00 | 2025-05-26 | 6/9/2025 12:00:00 AM | 4"x8" | Concreto | 3500 PSI | 14 | 0 | 24.5 | 26.7 | 3872 | 272 | 109 | CEMEX | 3
P54 | B-19322 VIALE 26 | TORRE 2 PILOTE 86 | 203 | 00 | 2025-05-26 | 6/9/2025 12:00:00 AM | 4"x8" | Concreto | 3500 PSI | 14 | 0 | 24.5 | 25.6 | 3711.6 | 261 | 104 | CEMEX | 4
P54 | B-19322 VIALE 26 | TORRE 2 PILOTE 86 | 203 | 00 | 2025-05-26 | 6/9/2025 12:00:00 AM | 4"x8" | Concreto | 3500 PSI | 14 | 0 | 24.5 | 29.3 | 4251.1 | 299 | 120 | CEMEX | 4
P40 | B-19322 VIALE 26 | TANQUE AGUAS LLUVIAS | 0 | 00 | 2025-05-13 | 6/10/2025 12:00:00 AM | 4"x8" | Concreto | 4000 PSI | 28 | 0 | 28 | 42.5 | 6164 | 433 | 152 | CEMEX | 4
P40 | B-19322 VIALE 26 | TANQUE AGUAS LLUVIAS | 0 | 00 | 2025-05-13 | 6/10/2025 12:00:00 AM | 4"x8" | Concreto | 4000 PSI | 28 | 0 | 28 | 42.6 | 6181.6 | 435 | 152 | CEMEX | 3
P40 | B-19322 VIALE 26 | TANQUE AGUAS LLUVIAS | 0 | 00 | 2025-05-13 | 6/10/2025 12:00:00 AM | 4"x8" | Concreto | 4000 PSI | 28 | 0 | 28 | 49.2 | 7133.3 | 502 | 176 | CEMEX | 3
P41 | B-19322 VIALE 26 | TORRE 2 PILOTE 24 | 0 | 00 | 2025-05-13 | 6/10/2025 12:00:00 AM | 4"x8" | Concreto | 3500 PSI | 28 | 0 | 24.5 | 30.8 | 4461.9 | 314 | 126 | CEMEX | 3
P41 | B-19322 VIALE 26 | TORRE 2 PILOTE 24 | 0 | 00 | 2025-05-13 | 6/10/2025 12:00:00 AM | 4"x8" | Concreto | 3500 PSI | 28 | 0 | 24.5 | 27.2 | 3949.6 | 278 | 111 | CEMEX | 4
P41 | B-19322 VIALE 26 | TORRE 2 PILOTE 24 | 0 | 00 | 2025-05-13 | 6/10/2025 12:00:00 AM | 4"x8" | Concreto | 3500 PSI | 28 | 0 | 24.5 | 33.1 | 4805.9 | 338 | 135 | CEMEX | 3
P55 | B-19322 VIALE 26 | TORRE 2 PILOTE 82 | 203 | 00 | 2025-05-27 | 6/10/2025 12:00:00 AM | 4"x8" | Concreto | 3500 PSI | 14 | 0 | 24.5 | 18.1 | 2625.6 | 185 | 74 | CEMEX | 3
P55 | B-19322 VIALE 26 | TORRE 2 PILOTE 82 | 203 | 00 | 2025-05-27 | 6/10/2025 12:00:00 AM | 4"x8" | Concreto | 3500 PSI | 14 | 0 | 24.5 | 18.3 | 2649.7 | 186 | 74 | CEMEX | 4
P55 | B-19322 VIALE 26 | TORRE 2 PILOTE 82 | 203 | 00 | 2025-05-27 | 6/10/2025 12:00:00 AM | 4"x8" | Concreto | 3500 PSI | 14 | 0 | 24.5 | 16.9 | 2449.9 | 172 | 69 | CEMEX | 3
P62 | B-19322 VIALE 26 | TORRE 2 PILOTE 28 | 177 | 00 | 2025-06-04 | 6/11/2025 12:00:00 AM | 4"x8" | Concreto | 3500 PSI | 7 | 0 | 24.5 | 24.2 | 3506.6 | 247 | 99 | CEMEX | 4
P62 | B-19322 VIALE 26 | TORRE 2 PILOTE 28 | 177 | 00 | 2025-06-04 | 6/11/2025 12:00:00 AM | 4"x8" | Concreto | 3500 PSI | 7 | 0 | 24.5 | 24.6 | 3572.3 | 251 | 100 | CEMEX | 4
P62 | B-19322 VIALE 26 | TORRE 2 PILOTE 28 | 177 | 00 | 2025-06-04 | 6/11/2025 12:00:00 AM | 4"x8" | Concreto | 3500 PSI | 7 | 0 | 24.5 | 24.7 | 3584 | 252 | 101 | CEMEX | 4
P35 | B-19322 VIALE 26 | TORRE 2 PILOTE 25-46 | 0 | 00 | 2025-05-08 | 5/22/2025 12:00:00 AM | 4"x8" | Concreto | 3500 PSI | 14 | 0 | 24.5 | 24.6 | 3573.8 | 251 | 100 | CEMEX | 3
P35 | B-19322 VIALE 26 | TORRE 2 PILOTE 25-46 | 0 | 00 | 2025-05-08 | 5/22/2025 12:00:00 AM | 4"x8" | Concreto | 3500 PSI | 14 | 0 | 24.5 | 24 | 3475.9 | 244 | 98 | CEMEX | 3
P35 | B-19322 VIALE 26 | TORRE 2 PILOTE 25-46 | 0 | 00 | 2025-05-08 | 5/22/2025 12:00:00 AM | 4"x8" | Concreto | 3500 PSI | 14 | 0 | 24.5 | 23.2 | 3365.7 | 237 | 95 | CEMEX | 3
P37 | B-19322 VIALE 26 | TORRE 2 PILOTE 49 | 0 | 00 | 2025-05-09 | 5/23/2025 12:00:00 AM | 4"x8" | Concreto | 3500 PSI | 14 | 0 | 24.5 | 22.3 | 3235.2 | 227 | 91 | CEMEX | 4
P37 | B-19322 VIALE 26 | TORRE 2 PILOTE 49 | 0 | 00 | 2025-05-09 | 5/23/2025 12:00:00 AM | 4"x8" | Concreto | 3500 PSI | 14 | 0 | 24.5 | 21.7 | 3145.8 | 221 | 88 | CEMEX | 4
P37 | B-19322 VIALE 26 | TORRE 2 PILOTE 49 | 0 | 00 | 2025-05-09 | 5/23/2025 12:00:00 AM | 4"x8" | Concreto | 3500 PSI | 14 | 0 | 24.5 | 20.2 | 2932.8 | 206 | 82 | CEMEX | 4
P19 | B-19322 VIALE 26 | TORRE 2 PILOTE 70 | 177 | 00 | 2025-04-16 | 6/11/2025 12:00:00 AM | 4"x8" | Concreto | 3500 PSI | 56 | 0 | 24.5 | 25.7 | 3724.4 | 262 | 105 | CEMEX | 4
P19 | B-19322 VIALE 26 | TORRE 2 PILOTE 70 | 177 | 00 | 2025-04-16 | 6/11/2025 12:00:00 AM | 4"x8" | Concreto | 3500 PSI | 56 | 0 | 24.5 | 25.3 | 3664.7 | 258 | 103 | CEMEX | 4
P19 | B-19322 VIALE 26 | TORRE 2 PILOTE 70 | 177 | 00 | 2025-04-16 | 6/11/2025 12:00:00 AM | 4"x8" | Concreto | 3500 PSI | 56 | 0 | 24.5 | 23.8 | 3451.8 | 243 | 97 | CEMEX | 4
P56 | B-19322 VIALE 26 | TORRE 2 PILOTE 74 | 203 | 00 | 2025-05-28 | 6/11/2025 12:00:00 AM | 4"x8" | Concreto | 3500 PSI | 14 | 0 | 24.5 | 25.2 | 3649.6 | 257 | 103 | CEMEX | 4
P56 | B-19322 VIALE 26 | TORRE 2 PILOTE 74 | 203 | 00 | 2025-05-28 | 6/11/2025 12:00:00 AM | 4"x8" | Concreto | 3500 PSI | 14 | 0 | 24.5 | 26 | 3774.5 | 265 | 106 | CEMEX | 4
P56 | B-19322 VIALE 26 | TORRE 2 PILOTE 74 | 203 | 00 | 2025-05-28 | 6/11/2025 12:00:00 AM | 4"x8" | Concreto | 3500 PSI | 14 | 0 | 24.5 | 29.4 | 4269.9 | 300 | 120 | CEMEX | 4
P42 | B-19322 VIALE 26 | TORRE 2 PILOTE 42 | 203 | 00 | 2025-05-14 | 6/11/2025 12:00:00 AM | 4"x8" | Concreto | 3500 PSI | 28 | 0 | 24.5 | 37.3 | 5406.7 | 380 | 152 | CEMEX | 4
P42 | B-19322 VIALE 26 | TORRE 2 PILOTE 42 | 203 | 00 | 2025-05-14 | 6/11/2025 12:00:00 AM | 4"x8" | Concreto | 3500 PSI | 28 | 0 | 24.5 | 35 | 5072.1 | 357 | 143 | CEMEX | 4
P42 | B-19322 VIALE 26 | TORRE 2 PILOTE 42 | 203 | 00 | 2025-05-14 | 6/11/2025 12:00:00 AM | 4"x8" | Concreto | 3500 PSI | 28 | 0 | 24.5 | 35.9 | 5208.1 | 366 | 146 | CEMEX | 4
P58 | B-19322 VIALE 26 | TORRE 2 PILOTE 84 | 203 | 00 | 2025-05-29 | 6/12/2025 12:00:00 AM | 4"x8" | Concreto | 3500 PSI | 14 | 0 | 24.5 | 22.6 | 3273.9 | 230 | 92 | CEMEX | 4
P58 | B-19322 VIALE 26 | TORRE 2 PILOTE 84 | 203 | 00 | 2025-05-29 | 6/12/2025 12:00:00 AM | 4"x8" | Concreto | 3500 PSI | 14 | 0 | 24.5 | 21.5 | 3115.2 | 219 | 88 | CEMEX | 4
P58 | B-19322 VIALE 26 | TORRE 2 PILOTE 84 | 203 | 00 | 2025-05-29 | 6/12/2025 12:00:00 AM | 4"x8" | Concreto | 3500 PSI | 14 | 0 | 24.5 | 23 | 3341.7 | 235 | 94 | CEMEX | 4
P58 | B-19322 VIALE 26 | TORRE 2 PILOTE 84 | 203 | 00 | 2025-05-29 | 6/11/2025 12:00:00 AM | 4"x8" | Concreto | 3500 PSI | 13 | 0 | 24.5 | 21 | 3040.7 | 214 | 86 | CEMEX | 3
P58 | B-19322 VIALE 26 | TORRE 2 PILOTE 84 | 203 | 00 | 2025-05-29 | 6/11/2025 12:00:00 AM | 4"x8" | Concreto | 3500 PSI | 13 | 0 | 24.5 | 21.8 | 3168.5 | 223 | 89 | CEMEX | 4
P58 | B-19322 VIALE 26 | TORRE 2 PILOTE 84 | 203 | 00 | 2025-05-29 | 6/11/2025 12:00:00 AM | 4"x8" | Concreto | 3500 PSI | 13 | 0 | 24.5 | 21.8 | 3160.9 | 222 | 89 | CEMEX | 4
P61 | B-19322 VIALE 26 | Torre 2 Pilote 78' | 228 | 00 | 2025-06-03 | 6/11/2025 12:00:00 AM | 4"x8" | Concreto | 3500 PSI | 8 | 0 | 24.5 | 19.5 | 2832.4 | 199 | 80 | CEMEX | 4
P61 | B-19322 VIALE 26 | Torre 2 Pilote 78' | 228 | 00 | 2025-06-03 | 6/11/2025 12:00:00 AM | 4"x8" | Concreto | 3500 PSI | 8 | 0 | 24.5 | 23.2 | 3366.7 | 237 | 95 | CEMEX | 3
P61 | B-19322 VIALE 26 | Torre 2 Pilote 78' | 228 | 00 | 2025-06-03 | 6/11/2025 12:00:00 AM | 4"x8" | Concreto | 3500 PSI | 8 | 0 | 24.5 | 19 | 2762.5 | 194 | 78 | CEMEX | 4
P63 | B-19322 VIALE 26 | TORRE 2 PILOTE 30 | 203 | 00 | 2025-06-05 | 6/12/2025 12:00:00 AM | 4"x8" | Concreto | 3500 PSI | 7 | 0 | 24.5 | 26.6 | 3853.7 | 271 | 108 | CEMEX | 4
P63 | B-19322 VIALE 26 | TORRE 2 PILOTE 30 | 203 | 00 | 2025-06-05 | 6/12/2025 12:00:00 AM | 4"x8" | Concreto | 3500 PSI | 7 | 0 | 24.5 | 29.7 | 4310.1 | 303 | 121 | CEMEX | 4
P63 | B-19322 VIALE 26 | TORRE 2 PILOTE 30 | 203 | 00 | 2025-06-05 | 6/12/2025 12:00:00 AM | 4"x8" | Concreto | 3500 PSI | 7 | 0 | 24.5 | 30 | 4346.1 | 306 | 122 | CEMEX | 4
P43 | B-19322 VIALE 26 | TORRE 2 PILOTE 48 | 203 | 00 | 2025-05-15 | 6/12/2025 12:00:00 AM | 4"x8" | Concreto | 3500 PSI | 28 | 0 | 24.5 | 28.8 | 4180.1 | 294 | 118 | CEMEX | 3
P43 | B-19322 VIALE 26 | TORRE 2 PILOTE 48 | 203 | 00 | 2025-05-15 | 6/12/2025 12:00:00 AM | 4"x8" | Concreto | 3500 PSI | 28 | 0 | 24.5 | 24.3 | 3518.7 | 247 | 99 | CEMEX | 3
P43 | B-19322 VIALE 26 | TORRE 2 PILOTE 48 | 203 | 00 | 2025-05-15 | 6/12/2025 12:00:00 AM | 4"x8" | Concreto | 3500 PSI | 28 | 0 | 24.5 | 23.7 | 3433.1 | 241 | 97 | CEMEX | 3
P44. | B-19322 VIALE 26 | TORRE 2 PILOTE 78 | 203 | 00 | 2025-05-15 | 6/12/2025 12:00:00 AM | 4"x8" | Concreto | 3500 PSI | 28 | 0 | 24.5 | 28.5 | 4136.2 | 291 | 116 | CEMEX | 3
P44. | B-19322 VIALE 26 | TORRE 2 PILOTE 78 | 203 | 00 | 2025-05-15 | 6/12/2025 12:00:00 AM | 4"x8" | Concreto | 3500 PSI | 28 | 0 | 24.5 | 31.7 | 4591.1 | 323 | 129 | CEMEX | 4
P44. | B-19322 VIALE 26 | TORRE 2 PILOTE 78 | 203 | 00 | 2025-05-15 | 6/12/2025 12:00:00 AM | 4"x8" | Concreto | 3500 PSI | 28 | 0 | 24.5 | 24.1 | 3501.5 | 246 | 98 | CEMEX | 4
P57 | B-19322 VIALE 26 | TORRE 2 PILOTE 76 | 203 | 00 | 2025-05-29 | 6/12/2025 12:00:00 AM | 4"x8" | Concreto | 3500 PSI | 14 | 0 | 24.5 | 23.5 | 3401.5 | 239 | 96 | CEMEX | 3
P57 | B-19322 VIALE 26 | TORRE 2 PILOTE 76 | 203 | 00 | 2025-05-29 | 6/12/2025 12:00:00 AM | 4"x8" | Concreto | 3500 PSI | 14 | 0 | 24.5 | 20.2 | 2925.4 | 206 | 82 | CEMEX | 4
P57 | B-19322 VIALE 26 | TORRE 2 PILOTE 76 | 203 | 00 | 2025-05-29 | 6/12/2025 12:00:00 AM | 4"x8" | Concreto | 3500 PSI | 14 | 0 | 24.5 | 23.5 | 3409.3 | 240 | 96 | CEMEX | 3
P59 | B-19322 VIALE 26 | TORRE 2 PILOTE 09-88 | 177 | 00 | 2025-05-30 | 6/13/2025 12:00:00 AM | 4"x8" | Concreto | 3500 PSI | 14 | 0 | 24.5 | 19.1 | 2773.9 | 195 | 78 | CEMEX | 3
P59 | B-19322 VIALE 26 | TORRE 2 PILOTE 09-88 | 177 | 00 | 2025-05-30 | 6/13/2025 12:00:00 AM | 4"x8" | Concreto | 3500 PSI | 14 | 0 | 24.5 | 18.7 | 2719 | 191 | 76 | CEMEX | 3
P59 | B-19322 VIALE 26 | TORRE 2 PILOTE 09-88 | 177 | 00 | 2025-05-30 | 6/13/2025 12:00:00 AM | 4"x8" | Concreto | 3500 PSI | 14 | 0 | 24.5 | 19.1 | 2771 | 195 | 78 | CEMEX | 3
P64 | B-19322 VIALE 26 | TORRE 2 PILOTE 93 | 177 | 00 | 2025-06-06 | 6/13/2025 12:00:00 AM | 4"x8" | Concreto | 3500 PSI | 7 | 0 | 24.5 | 21.8 | 3165.7 | 223 | 89 | CEMEX | 2
P64 | B-19322 VIALE 26 | TORRE 2 PILOTE 93 | 177 | 00 | 2025-06-06 | 6/13/2025 12:00:00 AM | 4"x8" | Concreto | 3500 PSI | 7 | 0 | 24.5 | 24 | 3483.2 | 245 | 98 | CEMEX | 3
P64 | B-19322 VIALE 26 | TORRE 2 PILOTE 93 | 177 | 00 | 2025-06-06 | 6/13/2025 12:00:00 AM | 4"x8" | Concreto | 3500 PSI | 7 | 0 | 24.5 | 20.1 | 2919.6 | 205 | 82 | CEMEX | 4
P60 | B-19322 VIALE 26 | TORRE 2 PILOTE 75 | 203 | 00 | 2025-05-31 | 6/14/2025 12:00:00 AM | 4"x8" | Concreto | 3500 PSI | 14 | 0 | 24.5 | 12.2 | 1764.1 | 124 | 50 | CEMEX | 3
P60 | B-19322 VIALE 26 | TORRE 2 PILOTE 75 | 203 | 00 | 2025-05-31 | 6/14/2025 12:00:00 AM | 4"x8" | Concreto | 3500 PSI | 14 | 0 | 24.5 | 15.1 | 2187 | 154 | 62 | CEMEX | 3
P60 | B-19322 VIALE 26 | TORRE 2 PILOTE 75 | 203 | 00 | 2025-05-31 | 6/14/2025 12:00:00 AM | 4"x8" | Concreto | 3500 PSI | 14 | 0 | 24.5 | 15.2 | 2204.8 | 155 | 62 | CEMEX | 3
P45. | B-19322 VIALE 26 | TORRE 2 PILOTE 81 | 203 | 00 | 2025-05-16 | 6/13/2025 12:00:00 AM | 4"x8" | Concreto | 3500 PSI | 28 | 0 | 24.5 | 25.4 | 3681.2 | 259 | 104 | CEMEX | 3
P45. | B-19322 VIALE 26 | TORRE 2 PILOTE 81 | 203 | 00 | 2025-05-16 | 6/13/2025 12:00:00 AM | 4"x8" | Concreto | 3500 PSI | 28 | 0 | 24.5 | 26.2 | 3806.7 | 268 | 107 | CEMEX | 4
P45. | B-19322 VIALE 26 | TORRE 2 PILOTE 81 | 203 | 00 | 2025-05-16 | 6/13/2025 12:00:00 AM | 4"x8" | Concreto | 3500 PSI | 28 | 0 | 24.5 | 28 | 4056.2 | 285 | 114 | CEMEX | 3
P60 | B-19322 VIALE 26 | TORRE 2 PILOTE 75 | 203 | 00 | 2025-05-31 | 6/11/2025 12:00:00 AM | 4"x8" | Concreto | 3500 PSI | 11 | 0 | 24.5 | 14.3 | 2067.5 | 145 | 58 | CEMEX | 4
P60 | B-19322 VIALE 26 | TORRE 2 PILOTE 75 | 203 | 00 | 2025-05-31 | 6/11/2025 12:00:00 AM | 4"x8" | Concreto | 3500 PSI | 11 | 0 | 24.5 | 14.6 | 2123.9 | 149 | 60 | CEMEX | 4
P60 | B-19322 VIALE 26 | TORRE 2 PILOTE 75 | 203 | 00 | 2025-05-31 | 6/11/2025 12:00:00 AM | 4"x8" | Concreto | 3500 PSI | 11 | 0 | 24.5 | 14.4 | 2084.3 | 147 | 59 | CEMEX | 4
P48 | B-19322 VIALE 26 | TORRE 2 PILOTE 44 | 203 | 00 | 2025-05-20 | 6/17/2025 12:00:00 AM | 4"x8" | Concreto | 3500 PSI | 28 | 0 | 24.5 | 16.8 | 2442.5 | 172 | 69 | CEMEX | 3
P48 | B-19322 VIALE 26 | TORRE 2 PILOTE 44 | 203 | 00 | 2025-05-20 | 6/17/2025 12:00:00 AM | 4"x8" | Concreto | 3500 PSI | 28 | 0 | 24.5 | 17.5 | 2540.4 | 179 | 71 | CEMEX | 3
P48 | B-19322 VIALE 26 | TORRE 2 PILOTE 44 | 203 | 00 | 2025-05-20 | 6/17/2025 12:00:00 AM | 4"x8" | Concreto | 3500 PSI | 28 | 0 | 24.5 | 19 | 2755.9 | 194 | 78 | CEMEX | 3
P61 | B-19322 VIALE 26 | Torre 2 Pilote 78' | 228 | 00 | 2025-06-03 | 6/17/2025 12:00:00 AM | 4"x8" | Concreto | 3500 PSI | 14 | 0 | 24.5 | 22.4 | 3247.4 | 228 | 91 | CEMEX | 4
P61 | B-19322 VIALE 26 | Torre 2 Pilote 78' | 228 | 00 | 2025-06-03 | 6/17/2025 12:00:00 AM | 4"x8" | Concreto | 3500 PSI | 14 | 0 | 24.5 | 23.2 | 3367.3 | 237 | 95 | CEMEX | 4
P61 | B-19322 VIALE 26 | Torre 2 Pilote 78' | 228 | 00 | 2025-06-03 | 6/17/2025 12:00:00 AM | 4"x8" | Concreto | 3500 PSI | 14 | 0 | 24.5 | 23 | 3340.6 | 235 | 94 | CEMEX | 4
P65 | B-19322 VIALE 26 | TORRE 2 PILOTE 27 | 177 | 00 | 2025-06-07 | 6/17/2025 12:00:00 AM | 4"x8" | Concreto | 3500 PSI | 10 | 0 | 24.5 | 28.1 | 4068.7 | 286 | 114 | CEMEX | 3
P65 | B-19322 VIALE 26 | TORRE 2 PILOTE 27 | 177 | 00 | 2025-06-07 | 6/17/2025 12:00:00 AM | 4"x8" | Concreto | 3500 PSI | 10 | 0 | 24.5 | 30.3 | 4399.5 | 309 | 124 | CEMEX | 3
P65 | B-19322 VIALE 26 | TORRE 2 PILOTE 27 | 177 | 00 | 2025-06-07 | 6/17/2025 12:00:00 AM | 4"x8" | Concreto | 3500 PSI | 10 | 0 | 24.5 | 29.6 | 4291 | 302 | 121 | CEMEX | 3
P66 | B-19322 VIALE 26 | TORRE 2 PILOTE 29 | 177 | 00 | 2025-06-09 | 6/17/2025 12:00:00 AM | 4"x8" | Concreto | 3500 PSI | 8 | 0 | 24.5 | 24.2 | 3516.1 | 247 | 99 | CEMEX | 4
P66 | B-19322 VIALE 26 | TORRE 2 PILOTE 29 | 177 | 00 | 2025-06-09 | 6/17/2025 12:00:00 AM | 4"x8" | Concreto | 3500 PSI | 8 | 0 | 24.5 | 23.9 | 3463.5 | 244 | 97 | CEMEX | 4
P66 | B-19322 VIALE 26 | TORRE 2 PILOTE 29 | 177 | 00 | 2025-06-09 | 6/17/2025 12:00:00 AM | 4"x8" | Concreto | 3500 PSI | 8 | 0 | 24.5 | 21.8 | 3168.9 | 223 | 89 | CEMEX | 4
P67 | B-19322 VIALE 26 | TORRE 2 PILOTE 31 | 177 | 00 | 2025-06-10 | 6/17/2025 12:00:00 AM | 4"x8" | Concreto | 3500 PSI | 7 | 0 | 24.5 | 20.7 | 2995.9 | 211 | 84 | CEMEX | 4
P67 | B-19322 VIALE 26 | TORRE 2 PILOTE 31 | 177 | 00 | 2025-06-10 | 6/17/2025 12:00:00 AM | 4"x8" | Concreto | 3500 PSI | 7 | 0 | 24.5 | 22.9 | 3325.1 | 234 | 94 | CEMEX | 4
P67 | B-19322 VIALE 26 | TORRE 2 PILOTE 31 | 177 | 00 | 2025-06-10 | 6/17/2025 12:00:00 AM | 4"x8" | Concreto | 3500 PSI | 7 | 0 | 24.5 | 20.4 | 2964.9 | 208 | 83 | CEMEX | 4
P71 | B-19322 VIALE 26 | TANQUE POTABLE-CONCRETO FIBRA POLIPROPILENIO | 177 | 00 | 2025-06-11 | 6/18/2025 12:00:00 AM | 4"x8" | Concreto | 4000 PSI | 7 | 0 | 28 | 32.7 | 4745.4 | 334 | 117 | CEMEX | 3
P71 | B-19322 VIALE 26 | TANQUE POTABLE-CONCRETO FIBRA POLIPROPILENIO | 177 | 00 | 2025-06-11 | 6/18/2025 12:00:00 AM | 4"x8" | Concreto | 4000 PSI | 7 | 0 | 28 | 32.7 | 4745.4 | 334 | 117 | CEMEX | 3
P71 | B-19322 VIALE 26 | TANQUE POTABLE-CONCRETO FIBRA POLIPROPILENIO | 177 | 00 | 2025-06-11 | 6/18/2025 12:00:00 AM | 4"x8" | Concreto | 4000 PSI | 7 | 0 | 28 | 35.6 | 5157.6 | 363 | 127 | CEMEX | 3
P71 | B-19322 VIALE 26 | TANQUE POTABLE-CONCRETO FIBRA POLIPROPILENIO | 177 | 00 | 2025-06-11 | 6/18/2025 12:00:00 AM | 4"x8" | Concreto | 4000 PSI | 7 | 0 | 28 | 35.6 | 5157.6 | 363 | 127 | CEMEX | 3
P71 | B-19322 VIALE 26 | TANQUE POTABLE-CONCRETO FIBRA POLIPROPILENIO | 177 | 00 | 2025-06-11 | 6/18/2025 12:00:00 AM | 4"x8" | Concreto | 4000 PSI | 7 | 0 | 28 | 30.7 | 4451.7 | 313 | 110 | CEMEX | 3
P71 | B-19322 VIALE 26 | TANQUE POTABLE-CONCRETO FIBRA POLIPROPILENIO | 177 | 00 | 2025-06-11 | 6/18/2025 12:00:00 AM | 4"x8" | Concreto | 4000 PSI | 7 | 0 | 28 | 30.7 | 4451.7 | 313 | 110 | CEMEX | 3
P49 | B-19322 VIALE 26 | TORRE 2 PILOTE 80 | 203 | 00 | 2025-05-21 | 6/18/2025 12:00:00 AM | 4"x8" | Concreto | 3500 PSI | 28 | 0 | 24.5 | 22.7 | 3285.5 | 231 | 92 | CEMEX | 4
P49 | B-19322 VIALE 26 | TORRE 2 PILOTE 80 | 203 | 00 | 2025-05-21 | 6/18/2025 12:00:00 AM | 4"x8" | Concreto | 3500 PSI | 28 | 0 | 24.5 | 25.3 | 3668.8 | 258 | 103 | CEMEX | 3
P49 | B-19322 VIALE 26 | TORRE 2 PILOTE 80 | 203 | 00 | 2025-05-21 | 6/18/2025 12:00:00 AM | 4"x8" | Concreto | 3500 PSI | 28 | 0 | 24.5 | 26.3 | 3819.6 | 269 | 107 | CEMEX | 3
P50 | B-19322 VIALE 26 | Torre 2 Pilote85 | 203 | 00 | 2025-05-21 | 6/18/2025 12:00:00 AM | 4"x8" | Concreto | 3500 PSI | 28 | 0 | 24.5 | 23.2 | 3369.2 | 237 | 95 | CEMEX | 4
P50 | B-19322 VIALE 26 | Torre 2 Pilote85 | 203 | 00 | 2025-05-21 | 6/18/2025 12:00:00 AM | 4"x8" | Concreto | 3500 PSI | 28 | 0 | 24.5 | 18.6 | 2695.9 | 190 | 76 | CEMEX | 2
P50 | B-19322 VIALE 26 | Torre 2 Pilote85 | 203 | 00 | 2025-05-21 | 6/18/2025 12:00:00 AM | 4"x8" | Concreto | 3500 PSI | 28 | 0 | 24.5 | 19.4 | 2815.1 | 198 | 79 | CEMEX | 4
P62 | B-19322 VIALE 26 | TORRE 2 PILOTE 28 | 177 | 00 | 2025-06-04 | 6/18/2025 12:00:00 AM | 4"x8" | Concreto | 3500 PSI | 14 | 0 | 24.5 | 24.5 | 3555.8 | 250 | 100 | CEMEX | 4
P62 | B-19322 VIALE 26 | TORRE 2 PILOTE 28 | 177 | 00 | 2025-06-04 | 6/18/2025 12:00:00 AM | 4"x8" | Concreto | 3500 PSI | 14 | 0 | 24.5 | 25.8 | 3746.8 | 263 | 105 | CEMEX | 3
P62 | B-19322 VIALE 26 | TORRE 2 PILOTE 28 | 177 | 00 | 2025-06-04 | 6/18/2025 12:00:00 AM | 4"x8" | Concreto | 3500 PSI | 14 | 0 | 24.5 | 23.6 | 3421.9 | 241 | 96 | CEMEX | 4
P70 | B-19322 VIALE 26 | TANQUE POTABLE-CONCRETO FIBRA POLIPROPILENIO | 177 | 00 | 2025-06-11 | 6/18/2025 12:00:00 AM | 4"x8" | Concreto | 4000 PSI | 7 | 0 | 28 | 34.3 | 4976.6 | 350 | 122 | CEMEX | 3
P70 | B-19322 VIALE 26 | TANQUE POTABLE-CONCRETO FIBRA POLIPROPILENIO | 177 | 00 | 2025-06-11 | 6/18/2025 12:00:00 AM | 4"x8" | Concreto | 4000 PSI | 7 | 0 | 28 | 34.3 | 4976.6 | 350 | 122 | CEMEX | 3
P70 | B-19322 VIALE 26 | TANQUE POTABLE-CONCRETO FIBRA POLIPROPILENIO | 177 | 00 | 2025-06-11 | 6/18/2025 12:00:00 AM | 4"x8" | Concreto | 4000 PSI | 7 | 0 | 28 | 35.5 | 5149.7 | 362 | 127 | CEMEX | 3
P70 | B-19322 VIALE 26 | TANQUE POTABLE-CONCRETO FIBRA POLIPROPILENIO | 177 | 00 | 2025-06-11 | 6/18/2025 12:00:00 AM | 4"x8" | Concreto | 4000 PSI | 7 | 0 | 28 | 35.5 | 5149.7 | 362 | 127 | CEMEX | 3
P70 | B-19322 VIALE 26 | TANQUE POTABLE-CONCRETO FIBRA POLIPROPILENIO | 177 | 00 | 2025-06-11 | 6/18/2025 12:00:00 AM | 4"x8" | Concreto | 4000 PSI | 7 | 0 | 28 | 30.3 | 4397.1 | 309 | 108 | CEMEX | 3
P70 | B-19322 VIALE 26 | TANQUE POTABLE-CONCRETO FIBRA POLIPROPILENIO | 177 | 00 | 2025-06-11 | 6/18/2025 12:00:00 AM | 4"x8" | Concreto | 4000 PSI | 7 | 0 | 28 | 30.3 | 4397.1 | 309 | 108 | CEMEX | 3
P69 | B-19322 VIALE 26 | TORRE 2 PILOTE 94-38 | 177 | 00 | 2025-06-11 | 6/18/2025 12:00:00 AM | 4"x8" | Concreto | 3500 PSI | 7 | 0 | 24.5 | 22.6 | 3285.2 | 231 | 92 | CEMEX | 3
P69 | B-19322 VIALE 26 | TORRE 2 PILOTE 94-38 | 177 | 00 | 2025-06-11 | 6/18/2025 12:00:00 AM | 4"x8" | Concreto | 3500 PSI | 7 | 0 | 24.5 | 22.5 | 3264.6 | 230 | 92 | CEMEX | 3
P69 | B-19322 VIALE 26 | TORRE 2 PILOTE 94-38 | 177 | 00 | 2025-06-11 | 6/18/2025 12:00:00 AM | 4"x8" | Concreto | 3500 PSI | 7 | 0 | 24.5 | 23.6 | 3430.2 | 241 | 96 | CEMEX | 3
P68 | B-19322 VIALE 26 | TANQUE POTABLE- CONCRETO FIBRA POLIPROPILENIO | 177 | 00 | 2025-06-11 | 6/18/2025 12:00:00 AM | 4"x8" | Concreto | 4000 PSI | 7 | 0 | 28 | 37.1 | 5374 | 378 | 132 | CEMEX | 3
P68 | B-19322 VIALE 26 | TANQUE POTABLE- CONCRETO FIBRA POLIPROPILENIO | 177 | 00 | 2025-06-11 | 6/18/2025 12:00:00 AM | 4"x8" | Concreto | 4000 PSI | 7 | 0 | 28 | 37.1 | 5374 | 378 | 132 | CEMEX | 3
P68 | B-19322 VIALE 26 | TANQUE POTABLE- CONCRETO FIBRA POLIPROPILENIO | 177 | 00 | 2025-06-11 | 6/18/2025 12:00:00 AM | 4"x8" | Concreto | 4000 PSI | 7 | 0 | 28 | 34 | 4934.8 | 347 | 122 | CEMEX | 3
P68 | B-19322 VIALE 26 | TANQUE POTABLE- CONCRETO FIBRA POLIPROPILENIO | 177 | 00 | 2025-06-11 | 6/18/2025 12:00:00 AM | 4"x8" | Concreto | 4000 PSI | 7 | 0 | 28 | 34 | 4934.8 | 347 | 122 | CEMEX | 3
P68 | B-19322 VIALE 26 | TANQUE POTABLE- CONCRETO FIBRA POLIPROPILENIO | 177 | 00 | 2025-06-11 | 6/18/2025 12:00:00 AM | 4"x8" | Concreto | 4000 PSI | 7 | 0 | 28 | 40.3 | 5840.1 | 411 | 144 | CEMEX | 4
P68 | B-19322 VIALE 26 | TANQUE POTABLE- CONCRETO FIBRA POLIPROPILENIO | 177 | 00 | 2025-06-11 | 6/18/2025 12:00:00 AM | 4"x8" | Concreto | 4000 PSI | 7 | 0 | 28 | 40.3 | 5840.1 | 411 | 144 | CEMEX | 4
P22 | B-19322 VIALE 26 | TORRE 2 PILOTE 66 | 203 | 00 | 2025-04-24 | 6/19/2025 12:00:00 AM | 4"x8" | Concreto | 3500 PSI | 56 | 0 | 24.5 | 24.4 | 3541.1 | 249 | 100 | CEMEX | 4
P22 | B-19322 VIALE 26 | TORRE 2 PILOTE 66 | 203 | 00 | 2025-04-24 | 6/19/2025 12:00:00 AM | 4"x8" | Concreto | 3500 PSI | 56 | 0 | 24.5 | 24.7 | 3578.1 | 252 | 101 | CEMEX | 4
P22 | B-19322 VIALE 26 | TORRE 2 PILOTE 66 | 203 | 00 | 2025-04-24 | 6/19/2025 12:00:00 AM | 4"x8" | Concreto | 3500 PSI | 56 | 0 | 24.5 | 23.5 | 3410.1 | 240 | 96 | CEMEX | 4
P63 | B-19322 VIALE 26 | TORRE 2 PILOTE 30 | 203 | 00 | 2025-06-05 | 6/19/2025 12:00:00 AM | 4"x8" | Concreto | 3500 PSI | 14 | 0 | 24.5 | 32.8 | 4756.5 | 334 | 134 | CEMEX | 3
P63 | B-19322 VIALE 26 | TORRE 2 PILOTE 30 | 203 | 00 | 2025-06-05 | 6/19/2025 12:00:00 AM | 4"x8" | Concreto | 3500 PSI | 14 | 0 | 24.5 | 33.4 | 4838.5 | 340 | 136 | CEMEX | 3
P63 | B-19322 VIALE 26 | TORRE 2 PILOTE 30 | 203 | 00 | 2025-06-05 | 6/19/2025 12:00:00 AM | 4"x8" | Concreto | 3500 PSI | 14 | 0 | 24.5 | 30 | 4350.6 | 306 | 122 | CEMEX | 3
P72 | B-19322 VIALE 26 | TORRE 2 PILOTE 33-21 | 177 | 00 | 2025-06-12 | 6/19/2025 12:00:00 AM | 4"x8" | Concreto | 3500 PSI | 7 | 0 | 24.5 | 25.4 | 3679.7 | 259 | 104 | CEMEX | 4
P72 | B-19322 VIALE 26 | TORRE 2 PILOTE 33-21 | 177 | 00 | 2025-06-12 | 6/19/2025 12:00:00 AM | 4"x8" | Concreto | 3500 PSI | 7 | 0 | 24.5 | 26.2 | 3803.7 | 267 | 107 | CEMEX | 4
P72 | B-19322 VIALE 26 | TORRE 2 PILOTE 33-21 | 177 | 00 | 2025-06-12 | 6/19/2025 12:00:00 AM | 4"x8" | Concreto | 3500 PSI | 7 | 0 | 24.5 | 24.8 | 3595.7 | 253 | 101 | CEMEX | 4
P50 | B-19322 VIALE 26 | Torre 2 Pilote85 | 203 | 00 | 2025-05-21 | 6/4/2025 12:00:00 AM | 4"x8" | Concreto | 3500 PSI | 14 | 0 | 24.5 | 18.3 | 2651.7 | 186 | 75 | CEMEX | 3
P50 | B-19322 VIALE 26 | Torre 2 Pilote85 | 203 | 00 | 2025-05-21 | 6/4/2025 12:00:00 AM | 4"x8" | Concreto | 3500 PSI | 14 | 0 | 24.5 | 19.6 | 2845 | 200 | 80 | CEMEX | 3
P50 | B-19322 VIALE 26 | Torre 2 Pilote85 | 203 | 00 | 2025-05-21 | 6/4/2025 12:00:00 AM | 4"x8" | Concreto | 3500 PSI | 14 | 0 | 24.5 | 18.7 | 2712.3 | 191 | 76 | CEMEX | 3
P51 | B-19322 VIALE 26 | TORRE 1 PILOTE 01 | 177 | 00 | 2025-05-23 | 6/20/2025 12:00:00 AM | 4"x8" | Concreto | 3500 PSI | 28 | 0 | 24.5 | 25.5 | 3692.3 | 260 | 104 | CEMEX | 4
P51 | B-19322 VIALE 26 | TORRE 1 PILOTE 01 | 177 | 00 | 2025-05-23 | 6/20/2025 12:00:00 AM | 4"x8" | Concreto | 3500 PSI | 28 | 0 | 24.5 | 24 | 3477.3 | 244 | 98 | CEMEX | 3
P51 | B-19322 VIALE 26 | TORRE 1 PILOTE 01 | 177 | 00 | 2025-05-23 | 6/20/2025 12:00:00 AM | 4"x8" | Concreto | 3500 PSI | 28 | 0 | 24.5 | 22.9 | 3327.9 | 234 | 94 | CEMEX | 3
P52 | B-19322 VIALE 26 | TORRE 2 PILOTE 39 | 228 | 00 | 2025-05-23 | 6/20/2025 12:00:00 AM | 4"x8" | Concreto | 3500 PSI | 28 | 0 | 24.5 | 21.9 | 3178.1 | 223 | 89 | CEMEX | 3
P52 | B-19322 VIALE 26 | TORRE 2 PILOTE 39 | 228 | 00 | 2025-05-23 | 6/20/2025 12:00:00 AM | 4"x8" | Concreto | 3500 PSI | 28 | 0 | 24.5 | 19.9 | 2889.9 | 203 | 81 | CEMEX | 3
P52 | B-19322 VIALE 26 | TORRE 2 PILOTE 39 | 228 | 00 | 2025-05-23 | 6/20/2025 12:00:00 AM | 4"x8" | Concreto | 3500 PSI | 28 | 0 | 24.5 | 19.9 | 2884.9 | 203 | 81 | CEMEX | 3
P65 | B-19322 VIALE 26 | TORRE 2 PILOTE 27 | 177 | 00 | 2025-06-07 | 6/21/2025 12:00:00 AM | 4"x8" | Concreto | 3500 PSI | 14 | 0 | 24.5 | 25.6 | 3715.1 | 261 | 104 | CEMEX | 4
P65 | B-19322 VIALE 26 | TORRE 2 PILOTE 27 | 177 | 00 | 2025-06-07 | 6/21/2025 12:00:00 AM | 4"x8" | Concreto | 3500 PSI | 14 | 0 | 24.5 | 31.3 | 4539.6 | 319 | 128 | CEMEX | 3
P65 | B-19322 VIALE 26 | TORRE 2 PILOTE 27 | 177 | 00 | 2025-06-07 | 6/21/2025 12:00:00 AM | 4"x8" | Concreto | 3500 PSI | 14 | 0 | 24.5 | 29.6 | 4298.7 | 302 | 121 | CEMEX | 2
P25 | B-19322 VIALE 26 | TORRE 2 PILOTE 62 | 228 | 00 | 2025-04-26 | 6/21/2025 12:00:00 AM | 4"x8" | Concreto | 3500 PSI | 56 | 0 | 24.5 | 16.3 | 2364.5 | 166 | 66 | CEMEX | 4
P25 | B-19322 VIALE 26 | TORRE 2 PILOTE 62 | 228 | 00 | 2025-04-26 | 6/21/2025 12:00:00 AM | 4"x8" | Concreto | 3500 PSI | 56 | 0 | 24.5 | 18.9 | 2739.3 | 193 | 77 | CEMEX | 4
P25 | B-19322 VIALE 26 | TORRE 2 PILOTE 62 | 228 | 00 | 2025-04-26 | 6/21/2025 12:00:00 AM | 4"x8" | Concreto | 3500 PSI | 56 | 0 | 24.5 | 21.7 | 3153.4 | 222 | 89 | CEMEX | 4
P66 | B-19322 VIALE 26 | TORRE 2 PILOTE 29 | 177 | 00 | 2025-06-09 | 6/23/2025 12:00:00 AM | 4"x8" | Concreto | 3500 PSI | 14 | 0 | 24.5 | 28.6 | 4154.1 | 292 | 117 | CEMEX | 3
P66 | B-19322 VIALE 26 | TORRE 2 PILOTE 29 | 177 | 00 | 2025-06-09 | 6/23/2025 12:00:00 AM | 4"x8" | Concreto | 3500 PSI | 14 | 0 | 24.5 | 22.4 | 3244.7 | 228 | 91 | CEMEX | 3
P66 | B-19322 VIALE 26 | TORRE 2 PILOTE 29 | 177 | 00 | 2025-06-09 | 6/23/2025 12:00:00 AM | 4"x8" | Concreto | 3500 PSI | 14 | 0 | 24.5 | 26.6 | 3857.6 | 271 | 108 | CEMEX | 3
P54 | B-19322 VIALE 26 | TORRE 2 PILOTE 86 | 203 | 00 | 2025-05-26 | 6/23/2025 12:00:00 AM | 4"x8" | Concreto | 3500 PSI | 28 | 0 | 24.5 | 28.2 | 4086.3 | 287 | 115 | CEMEX | 3
P54 | B-19322 VIALE 26 | TORRE 2 PILOTE 86 | 203 | 00 | 2025-05-26 | 6/23/2025 12:00:00 AM | 4"x8" | Concreto | 3500 PSI | 28 | 0 | 24.5 | 28.8 | 4178.2 | 294 | 118 | CEMEX | 3
P54 | B-19322 VIALE 26 | TORRE 2 PILOTE 86 | 203 | 00 | 2025-05-26 | 6/23/2025 12:00:00 AM | 4"x8" | Concreto | 3500 PSI | 28 | 0 | 24.5 | 31 | 4499.8 | 316 | 127 | CEMEX | 4
P53 | B-19322 VIALE 26 | TORRE 1 PILOTE 79 | 203 | 00 | 2025-05-24 | 6/21/2025 12:00:00 AM | 4"x8" | Concreto | 3500 PSI | 28 | 0 | 24.5 | 24.6 | 3573.4 | 251 | 100 | CEMEX | 3
P53 | B-19322 VIALE 26 | TORRE 1 PILOTE 79 | 203 | 00 | 2025-05-24 | 6/21/2025 12:00:00 AM | 4"x8" | Concreto | 3500 PSI | 28 | 0 | 24.5 | 23 | 3330.7 | 234 | 94 | CEMEX | 4
P53 | B-19322 VIALE 26 | TORRE 1 PILOTE 79 | 203 | 00 | 2025-05-24 | 6/21/2025 12:00:00 AM | 4"x8" | Concreto | 3500 PSI | 28 | 0 | 24.5 | 20.9 | 3035.3 | 213 | 85 | CEMEX | 4
P67 | B-19322 VIALE 26 | TORRE 2 PILOTE 31 | 177 | 00 | 2025-06-10 | 6/24/2025 12:00:00 AM | 4"x8" | Concreto | 3500 PSI | 14 | 0 | 24.5 | 20.3 | 2947.4 | 207 | 83 | CEMEX | 4
P67 | B-19322 VIALE 26 | TORRE 2 PILOTE 31 | 177 | 00 | 2025-06-10 | 6/24/2025 12:00:00 AM | 4"x8" | Concreto | 3500 PSI | 14 | 0 | 24.5 | 21.5 | 3123.5 | 220 | 88 | CEMEX | 4
P67 | B-19322 VIALE 26 | TORRE 2 PILOTE 31 | 177 | 00 | 2025-06-10 | 6/24/2025 12:00:00 AM | 4"x8" | Concreto | 3500 PSI | 14 | 0 | 24.5 | 23.3 | 3373.7 | 237 | 95 | CEMEX | 4
P55 | B-19322 VIALE 26 | TORRE 2 PILOTE 82 | 203 | 00 | 2025-05-27 | 6/24/2025 12:00:00 AM | 4"x8" | Concreto | 3500 PSI | 28 | 0 | 24.5 | 20.1 | 2919.1 | 205 | 82 | CEMEX | 3
P55 | B-19322 VIALE 26 | TORRE 2 PILOTE 82 | 203 | 00 | 2025-05-27 | 6/24/2025 12:00:00 AM | 4"x8" | Concreto | 3500 PSI | 28 | 0 | 24.5 | 24.7 | 3582.3 | 252 | 101 | CEMEX | 3
P55 | B-19322 VIALE 26 | TORRE 2 PILOTE 82 | 203 | 00 | 2025-05-27 | 6/24/2025 12:00:00 AM | 4"x8" | Concreto | 3500 PSI | 28 | 0 | 24.5 | 19.8 | 2865.3 | 201 | 81 | CEMEX | 3
P27 | B-19322 VIALE 26 | TORRE 2 PILOTE 87 | 190 | 00 | 2025-04-29 | 6/24/2025 12:00:00 AM | 4"x8" | Concreto | 3500 PSI | 56 | 0 | 24.5 | 24.8 | 3600.3 | 253 | 101 | CEMEX | 4
P27 | B-19322 VIALE 26 | TORRE 2 PILOTE 87 | 190 | 00 | 2025-04-29 | 6/24/2025 12:00:00 AM | 4"x8" | Concreto | 3500 PSI | 56 | 0 | 24.5 | 23.4 | 3398.4 | 239 | 96 | CEMEX | 3
P27 | B-19322 VIALE 26 | TORRE 2 PILOTE 87 | 190 | 00 | 2025-04-29 | 6/24/2025 12:00:00 AM | 4"x8" | Concreto | 3500 PSI | 56 | 0 | 24.5 | 25 | 3627.9 | 255 | 102 | CEMEX | 3
P74 | B-19322 VIALE 26 | TORRE 2 PILOTE 10 | 177 | 00 | 2025-06-14 | 6/24/2025 12:00:00 AM | 4"x8" | Concreto | 3500 PSI | 10 | 0 | 24.5 | 20.4 | 2960.2 | 208 | 83 | CEMEX | 4
P74 | B-19322 VIALE 26 | TORRE 2 PILOTE 10 | 177 | 00 | 2025-06-14 | 6/24/2025 12:00:00 AM | 4"x8" | Concreto | 3500 PSI | 10 | 0 | 24.5 | 21.7 | 3147.8 | 221 | 88 | CEMEX | 4
P74 | B-19322 VIALE 26 | TORRE 2 PILOTE 10 | 177 | 00 | 2025-06-14 | 6/24/2025 12:00:00 AM | 4"x8" | Concreto | 3500 PSI | 10 | 0 | 24.5 | 21.5 | 3122.2 | 220 | 88 | CEMEX | 4
P75 | B-19322 VIALE 26 | TORRE 2 PILOTE 37 | 177 | 00 | 2025-06-16 | 6/24/2025 12:00:00 AM | 4"x8" | Concreto | 3500 PSI | 8 | 0 | 24.5 | 19.6 | 2845.7 | 200 | 80 | CEMEX | 3
P75 | B-19322 VIALE 26 | TORRE 2 PILOTE 37 | 177 | 00 | 2025-06-16 | 6/24/2025 12:00:00 AM | 4"x8" | Concreto | 3500 PSI | 8 | 0 | 24.5 | 23 | 3343.2 | 235 | 94 | CEMEX | 3
P75 | B-19322 VIALE 26 | TORRE 2 PILOTE 37 | 177 | 00 | 2025-06-16 | 6/24/2025 12:00:00 AM | 4"x8" | Concreto | 3500 PSI | 8 | 0 | 24.5 | 23.5 | 3402.6 | 239 | 96 | CEMEX | 3
P76 | B-19322 VIALE 26 | TORRE 2 PILOTE 92 | 228 | 00 | 2025-06-17 | 6/24/2025 12:00:00 AM | 4"x8" | Concreto | 3500 PSI | 7 | 0 | 24.5 | 19.1 | 2766.9 | 195 | 78 | CEMEX | 3
P76 | B-19322 VIALE 26 | TORRE 2 PILOTE 92 | 228 | 00 | 2025-06-17 | 6/24/2025 12:00:00 AM | 4"x8" | Concreto | 3500 PSI | 7 | 0 | 24.5 | 21.8 | 3158.7 | 222 | 89 | CEMEX | 3
P76 | B-19322 VIALE 26 | TORRE 2 PILOTE 92 | 228 | 00 | 2025-06-17 | 6/24/2025 12:00:00 AM | 4"x8" | Concreto | 3500 PSI | 7 | 0 | 24.5 | 21.4 | 3108.7 | 219 | 87 | CEMEX | 3
P73 | B-19322 VIALE 26 | TORRE 2 PILOTE 35-01 | 203 | 00 | 2025-06-13 | 6/24/2025 12:00:00 AM | 4"x8" | Concreto | 3500 PSI | 11 | 0 | 24.5 | 22.8 | 3312.5 | 233 | 93 | CEMEX | 3
P73 | B-19322 VIALE 26 | TORRE 2 PILOTE 35-01 | 203 | 00 | 2025-06-13 | 6/24/2025 12:00:00 AM | 4"x8" | Concreto | 3500 PSI | 11 | 0 | 24.5 | 22.7 | 3293.3 | 232 | 93 | CEMEX | 3
P73 | B-19322 VIALE 26 | TORRE 2 PILOTE 35-01 | 203 | 00 | 2025-06-13 | 6/24/2025 12:00:00 AM | 4"x8" | Concreto | 3500 PSI | 11 | 0 | 24.5 | 22.6 | 3278.7 | 231 | 92 | CEMEX | 3
P77 | B-19322 VIALE 26 | TORRE 2 PILOTE 23-32 | 203 | 00 | 2025-06-18 | 6/25/2025 12:00:00 AM | 4"x8" | Concreto | 3500 PSI | 7 | 0 | 24.5 | 14.1 | 2040.4 | 143 | 57 | CEMEX | 4
P77 | B-19322 VIALE 26 | TORRE 2 PILOTE 23-32 | 203 | 00 | 2025-06-18 | 6/25/2025 12:00:00 AM | 4"x8" | Concreto | 3500 PSI | 7 | 0 | 24.5 | 15.1 | 2195.5 | 154 | 62 | CEMEX | 4
P77 | B-19322 VIALE 26 | TORRE 2 PILOTE 23-32 | 203 | 00 | 2025-06-18 | 6/25/2025 12:00:00 AM | 4"x8" | Concreto | 3500 PSI | 7 | 0 | 24.5 | 16.3 | 2368.2 | 166 | 67 | CEMEX | 3
P56 | B-19322 VIALE 26 | TORRE 2 PILOTE 74 | 203 | 00 | 2025-05-28 | 6/25/2025 12:00:00 AM | 4"x8" | Concreto | 3500 PSI | 28 | 0 | 24.5 | 30.7 | 4450.1 | 313 | 125 | CEMEX | 4
P56 | B-19322 VIALE 26 | TORRE 2 PILOTE 74 | 203 | 00 | 2025-05-28 | 6/25/2025 12:00:00 AM | 4"x8" | Concreto | 3500 PSI | 28 | 0 | 24.5 | 32 | 4638 | 326 | 130 | CEMEX | 4
P56 | B-19322 VIALE 26 | TORRE 2 PILOTE 74 | 203 | 00 | 2025-05-28 | 6/25/2025 12:00:00 AM | 4"x8" | Concreto | 3500 PSI | 28 | 0 | 24.5 | 30.8 | 4465 | 314 | 126 | CEMEX | 4
P71 | B-19322 VIALE 26 | TANQUE POTABLE-CONCRETO FIBRA POLIPROPILENIO | 177 | 00 | 2025-06-11 | 6/25/2025 12:00:00 AM | 4"x8" | Concreto | 4000 PSI | 14 | 0 | 28 | 42.5 | 6158.6 | 433 | 152 | CEMEX | 4
P71 | B-19322 VIALE 26 | TANQUE POTABLE-CONCRETO FIBRA POLIPROPILENIO | 177 | 00 | 2025-06-11 | 6/25/2025 12:00:00 AM | 4"x8" | Concreto | 4000 PSI | 14 | 0 | 28 | 45.3 | 6564.1 | 462 | 162 | CEMEX | 3
P71 | B-19322 VIALE 26 | TANQUE POTABLE-CONCRETO FIBRA POLIPROPILENIO | 177 | 00 | 2025-06-11 | 6/25/2025 12:00:00 AM | 4"x8" | Concreto | 4000 PSI | 14 | 0 | 28 | 44.4 | 6433.8 | 452 | 158 | CEMEX | 3
P69 | B-19322 VIALE 26 | TORRE 2 PILOTE 94-38 | 177 | 00 | 2025-06-11 | 6/25/2025 12:00:00 AM | 4"x8" | Concreto | 3500 PSI | 14 | 0 | 24.5 | 25.7 | 3723.6 | 262 | 105 | CEMEX | 3
P69 | B-19322 VIALE 26 | TORRE 2 PILOTE 94-38 | 177 | 00 | 2025-06-11 | 6/25/2025 12:00:00 AM | 4"x8" | Concreto | 3500 PSI | 14 | 0 | 24.5 | 26.2 | 3793.2 | 267 | 107 | CEMEX | 3
P69 | B-19322 VIALE 26 | TORRE 2 PILOTE 94-38 | 177 | 00 | 2025-06-11 | 6/25/2025 12:00:00 AM | 4"x8" | Concreto | 3500 PSI | 14 | 0 | 24.5 | 32 | 4645.2 | 327 | 131 | CEMEX | 3
P70 | B-19322 VIALE 26 | TANQUE POTABLE-CONCRETO FIBRA POLIPROPILENIO | 177 | 00 | 2025-06-11 | 6/25/2025 12:00:00 AM | 4"x8" | Concreto | 4000 PSI | 14 | 0 | 28 | 42.7 | 6190.1 | 435 | 152 | CEMEX | 3
P70 | B-19322 VIALE 26 | TANQUE POTABLE-CONCRETO FIBRA POLIPROPILENIO | 177 | 00 | 2025-06-11 | 6/25/2025 12:00:00 AM | 4"x8" | Concreto | 4000 PSI | 14 | 0 | 28 | 44.2 | 6408.6 | 451 | 158 | CEMEX | 3
P70 | B-19322 VIALE 26 | TANQUE POTABLE-CONCRETO FIBRA POLIPROPILENIO | 177 | 00 | 2025-06-11 | 6/25/2025 12:00:00 AM | 4"x8" | Concreto | 4000 PSI | 14 | 0 | 28 | 41.4 | 6010.6 | 423 | 148 | CEMEX | 3
P68 | B-19322 VIALE 26 | TANQUE POTABLE- CONCRETO FIBRA POLIPROPILENIO | 177 | 00 | 2025-06-11 | 6/25/2025 12:00:00 AM | 4"x8" | Concreto | 4000 PSI | 14 | 0 | 28 | 46 | 6670.4 | 469 | 164 | CEMEX | 3
P68 | B-19322 VIALE 26 | TANQUE POTABLE- CONCRETO FIBRA POLIPROPILENIO | 177 | 00 | 2025-06-11 | 6/25/2025 12:00:00 AM | 4"x8" | Concreto | 4000 PSI | 14 | 0 | 28 | 47.1 | 6829.8 | 480 | 168 | CEMEX | 3
P68 | B-19322 VIALE 26 | TANQUE POTABLE- CONCRETO FIBRA POLIPROPILENIO | 177 | 00 | 2025-06-11 | 6/25/2025 12:00:00 AM | 4"x8" | Concreto | 4000 PSI | 14 | 0 | 28 | 44 | 6382.4 | 449 | 157 | CEMEX | 3
P28 | B-19322 VIALE 26 | TORRE 2 PILOTE 68-89 | 190 | 00 | 2025-04-30 | 6/25/2025 12:00:00 AM | 4"x8" | Concreto | 3500 PSI | 56 | 0 | 24.5 | 27.2 | 3950.9 | 278 | 111 | CEMEX | 4
P28 | B-19322 VIALE 26 | TORRE 2 PILOTE 68-89 | 190 | 00 | 2025-04-30 | 6/25/2025 12:00:00 AM | 4"x8" | Concreto | 3500 PSI | 56 | 0 | 24.5 | 29.5 | 4282.7 | 301 | 120 | CEMEX | 4
P28 | B-19322 VIALE 26 | TORRE 2 PILOTE 68-89 | 190 | 00 | 2025-04-30 | 6/25/2025 12:00:00 AM | 4"x8" | Concreto | 3500 PSI | 56 | 0 | 24.5 | 28.5 | 4128.4 | 290 | 116 | CEMEX | 4
P59 | B-19322 VIALE 26 | TORRE 2 PILOTE 09-88 | 177 | 00 | 2025-05-30 | 6/11/2025 12:00:00 AM | 4"x8" | Concreto | 3500 PSI | 12 | 0 | 24.5 | 19.4 | 2815.3 | 198 | 79 | CEMEX | 4
P59 | B-19322 VIALE 26 | TORRE 2 PILOTE 09-88 | 177 | 00 | 2025-05-30 | 6/11/2025 12:00:00 AM | 4"x8" | Concreto | 3500 PSI | 12 | 0 | 24.5 | 16.5 | 2388.3 | 168 | 67 | CEMEX | 3
P59 | B-19322 VIALE 26 | TORRE 2 PILOTE 09-88 | 177 | 00 | 2025-05-30 | 6/11/2025 12:00:00 AM | 4"x8" | Concreto | 3500 PSI | 12 | 0 | 24.5 | 17.9 | 2593 | 182 | 73 | CEMEX | 4
P47 | B-19322 VIALE 26 | TORRE LLENO MORTERO | 156 | 00 | 2025-05-17 | 6/14/2025 12:00:00 AM | 4"x8" | Concreto | RELLENO FLUIDO 10KG/CM2 | 28 | 0 | 10 | 2 | 285.8 | 20 | 20 | CEMEX | 4
P47 | B-19322 VIALE 26 | TORRE LLENO MORTERO | 156 | 00 | 2025-05-17 | 6/14/2025 12:00:00 AM | 4"x8" | Concreto | RELLENO FLUIDO 10KG/CM2 | 28 | 0 | 10 | 3.4 | 495 | 35 | 34 | CEMEX | 3
P78 | B-19322 VIALE 26 | TAPA TANQUE LLUVIAS | 152 | 00 | 2025-06-19 | 6/26/2025 12:00:00 AM | 4"x8" | Concreto | 4000 PSI | 7 | 0 | 28 | 37.6 | 5454.4 | 383 | 134 | CEMEX | 3
P78 | B-19322 VIALE 26 | TAPA TANQUE LLUVIAS | 152 | 00 | 2025-06-19 | 6/26/2025 12:00:00 AM | 4"x8" | Concreto | 4000 PSI | 7 | 0 | 28 | 36.6 | 5303.3 | 373 | 130 | CEMEX | 3
P78 | B-19322 VIALE 26 | TAPA TANQUE LLUVIAS | 152 | 00 | 2025-06-19 | 6/26/2025 12:00:00 AM | 4"x8" | Concreto | 4000 PSI | 7 | 0 | 28 | 39.1 | 5674.9 | 399 | 140 | CEMEX | 3
P46 | B-19322 VIALE 26 | TORRE 2 PILOTE 93 | 228 | 00 | 2025-05-16 | 6/13/2025 12:00:00 AM | 4"x8" | Concreto | 3500 PSI | 28 | 0 | 24.5 | 14.5 | 2106.7 | 148 | 59 | CEMEX | 3
P46 | B-19322 VIALE 26 | TORRE 2 PILOTE 93 | 228 | 00 | 2025-05-16 | 6/13/2025 12:00:00 AM | 4"x8" | Concreto | 3500 PSI | 28 | 0 | 24.5 | 17.2 | 2489.4 | 175 | 70 | CEMEX | 3
P46 | B-19322 VIALE 26 | TORRE 2 PILOTE 93 | 228 | 00 | 2025-05-16 | 6/13/2025 12:00:00 AM | 4"x8" | Concreto | 3500 PSI | 28 | 0 | 24.5 | 16.1 | 2336.1 | 164 | 66 | CEMEX | 3
P20 | B-19322 VIALE 26 | TORRE 2 PILOTE 59-71 | 203 | 00 | 2025-04-22 | 6/17/2025 12:00:00 AM | 4"x8" | Concreto | 3500 PSI | 56 | 0 | 24.5 | 25.1 | 3639.6 | 256 | 102 | CEMEX | 3
P20 | B-19322 VIALE 26 | TORRE 2 PILOTE 59-71 | 203 | 00 | 2025-04-22 | 6/17/2025 12:00:00 AM | 4"x8" | Concreto | 3500 PSI | 56 | 0 | 24.5 | 25.6 | 3710.5 | 261 | 104 | CEMEX | 3
P20 | B-19322 VIALE 26 | TORRE 2 PILOTE 59-71 | 203 | 00 | 2025-04-22 | 6/17/2025 12:00:00 AM | 4"x8" | Concreto | 3500 PSI | 56 | 0 | 24.5 | 25 | 3623.5 | 255 | 102 | CEMEX | 3
P57 | B-19322 VIALE 26 | TORRE 2 PILOTE 76 | 203 | 00 | 2025-05-29 | 6/26/2025 12:00:00 AM | 4"x8" | Concreto | 3500 PSI | 28 | 0 | 24.5 | 25.3 | 3669.1 | 258 | 103 | CEMEX | 3
P57 | B-19322 VIALE 26 | TORRE 2 PILOTE 76 | 203 | 00 | 2025-05-29 | 6/26/2025 12:00:00 AM | 4"x8" | Concreto | 3500 PSI | 28 | 0 | 24.5 | 21.6 | 3126.7 | 220 | 88 | CEMEX | 4
P57 | B-19322 VIALE 26 | TORRE 2 PILOTE 76 | 203 | 00 | 2025-05-29 | 6/26/2025 12:00:00 AM | 4"x8" | Concreto | 3500 PSI | 28 | 0 | 24.5 | 25.6 | 3716.8 | 261 | 105 | CEMEX | 3
P79 | B-19322 VIALE 26 | TORRE 2 PILOTE 36-77 | 203 | 00 | 2025-06-19 | 6/26/2025 12:00:00 AM | 4"x8" | Concreto | 3500 PSI | 7 | 0 | 24.5 | 20.7 | 2995.4 | 211 | 84 | CEMEX | 3
P79 | B-19322 VIALE 26 | TORRE 2 PILOTE 36-77 | 203 | 00 | 2025-06-19 | 6/26/2025 12:00:00 AM | 4"x8" | Concreto | 3500 PSI | 7 | 0 | 24.5 | 20.2 | 2926.5 | 206 | 82 | CEMEX | 3
P79 | B-19322 VIALE 26 | TORRE 2 PILOTE 36-77 | 203 | 00 | 2025-06-19 | 6/26/2025 12:00:00 AM | 4"x8" | Concreto | 3500 PSI | 7 | 0 | 24.5 | 20.3 | 2949.5 | 207 | 83 | CEMEX | 3
P59 | B-19322 VIALE 26 | TORRE 2 PILOTE 09-88 | 177 | 00 | 2025-05-30 | 6/27/2025 12:00:00 AM | 4"x8" | Concreto | 3500 PSI | 28 | 0 | 24.5 | 26 | 3769.7 | 265 | 106 | CEMEX | 3
P59 | B-19322 VIALE 26 | TORRE 2 PILOTE 09-88 | 177 | 00 | 2025-05-30 | 6/27/2025 12:00:00 AM | 4"x8" | Concreto | 3500 PSI | 28 | 0 | 24.5 | 24.6 | 3572.3 | 251 | 100 | CEMEX | 4
P59 | B-19322 VIALE 26 | TORRE 2 PILOTE 09-88 | 177 | 00 | 2025-05-30 | 6/27/2025 12:00:00 AM | 4"x8" | Concreto | 3500 PSI | 28 | 0 | 24.5 | 21.4 | 3098.8 | 218 | 87 | CEMEX | 4
P60 | B-19322 VIALE 26 | TORRE 2 PILOTE 75 | 203 | 00 | 2025-05-31 | 6/28/2025 12:00:00 AM | 4"x8" | Concreto | 3500 PSI | 28 | 0 | 24.5 | 13.5 | 1953.6 | 137 | 55 | CEMEX | 3
P60 | B-19322 VIALE 26 | TORRE 2 PILOTE 75 | 203 | 00 | 2025-05-31 | 6/28/2025 12:00:00 AM | 4"x8" | Concreto | 3500 PSI | 28 | 0 | 24.5 | 16.9 | 2456.9 | 173 | 69 | CEMEX | 3
P60 | B-19322 VIALE 26 | TORRE 2 PILOTE 75 | 203 | 00 | 2025-05-31 | 6/28/2025 12:00:00 AM | 4"x8" | Concreto | 3500 PSI | 28 | 0 | 24.5 | 15.6 | 2257.4 | 159 | 64 | CEMEX | 3
P73 | B-19322 VIALE 26 | TORRE 2 PILOTE 35-01 | 203 | 00 | 2025-06-13 | 6/27/2025 12:00:00 AM | 4"x8" | Concreto | 3500 PSI | 14 | 0 | 24.5 | 18 | 2611.3 | 184 | 73 | CEMEX | 4
P73 | B-19322 VIALE 26 | TORRE 2 PILOTE 35-01 | 203 | 00 | 2025-06-13 | 6/27/2025 12:00:00 AM | 4"x8" | Concreto | 3500 PSI | 14 | 0 | 24.5 | 25.1 | 3634.9 | 256 | 102 | CEMEX | 3
P73 | B-19322 VIALE 26 | TORRE 2 PILOTE 35-01 | 203 | 00 | 2025-06-13 | 6/27/2025 12:00:00 AM | 4"x8" | Concreto | 3500 PSI | 14 | 0 | 24.5 | 23.5 | 3414.9 | 240 | 96 | CEMEX | 3
P74 | B-19322 VIALE 26 | TORRE 2 PILOTE 10 | 177 | 00 | 2025-06-14 | 6/28/2025 12:00:00 AM | 4"x8" | Concreto | 3500 PSI | 14 | 0 | 24.5 | 21.6 | 3133.4 | 220 | 88 | CEMEX | 3
P74 | B-19322 VIALE 26 | TORRE 2 PILOTE 10 | 177 | 00 | 2025-06-14 | 6/28/2025 12:00:00 AM | 4"x8" | Concreto | 3500 PSI | 14 | 0 | 24.5 | 20.3 | 2939.1 | 207 | 83 | CEMEX | 3
P74 | B-19322 VIALE 26 | TORRE 2 PILOTE 10 | 177 | 00 | 2025-06-14 | 6/28/2025 12:00:00 AM | 4"x8" | Concreto | 3500 PSI | 14 | 0 | 24.5 | 23.6 | 3429.2 | 241 | 96 | CEMEX | 3
P75 | B-19322 VIALE 26 | TORRE 2 PILOTE 37 | 177 | 00 | 2025-06-16 | 6/30/2025 12:00:00 AM | 4"x8" | Concreto | 3500 PSI | 14 | 0 | 24.5 | 21.3 | 3084.8 | 217 | 87 | CEMEX | 3
P75 | B-19322 VIALE 26 | TORRE 2 PILOTE 37 | 177 | 00 | 2025-06-16 | 6/30/2025 12:00:00 AM | 4"x8" | Concreto | 3500 PSI | 14 | 0 | 24.5 | 32.6 | 4733.7 | 333 | 133 | CEMEX | 3
P75 | B-19322 VIALE 26 | TORRE 2 PILOTE 37 | 177 | 00 | 2025-06-16 | 6/30/2025 12:00:00 AM | 4"x8" | Concreto | 3500 PSI | 14 | 0 | 24.5 | 24.5 | 3554 | 250 | 100 | CEMEX | 3
P76 | B-19322 VIALE 26 | TORRE 2 PILOTE 92 | 228 | 00 | 2025-06-17 | 7/1/2025 12:00:00 AM | 4"x8" | Concreto | 3500 PSI | 14 | 0 | 24.5 | 25.7 | 3721.5 | 262 | 105 | CEMEX | 4
P76 | B-19322 VIALE 26 | TORRE 2 PILOTE 92 | 228 | 00 | 2025-06-17 | 7/1/2025 12:00:00 AM | 4"x8" | Concreto | 3500 PSI | 14 | 0 | 24.5 | 24.7 | 3587.6 | 252 | 101 | CEMEX | 4
P76 | B-19322 VIALE 26 | TORRE 2 PILOTE 92 | 228 | 00 | 2025-06-17 | 7/1/2025 12:00:00 AM | 4"x8" | Concreto | 3500 PSI | 14 | 0 | 24.5 | 24.7 | 3583.5 | 252 | 101 | CEMEX | 4
P58 | B-19322 VIALE 26 | TORRE 2 PILOTE 84 | 203 | 00 | 2025-05-29 | 6/26/2025 12:00:00 AM | 4"x8" | Concreto | 3500 PSI | 28 | 0 | 24.5 | 24.9 | 3606.4 | 254 | 101 | CEMEX | 4
P58 | B-19322 VIALE 26 | TORRE 2 PILOTE 84 | 203 | 00 | 2025-05-29 | 6/26/2025 12:00:00 AM | 4"x8" | Concreto | 3500 PSI | 28 | 0 | 24.5 | 24.9 | 3612.7 | 254 | 102 | CEMEX | 4
P58 | B-19322 VIALE 26 | TORRE 2 PILOTE 84 | 203 | 00 | 2025-05-29 | 6/26/2025 12:00:00 AM | 4"x8" | Concreto | 3500 PSI | 28 | 0 | 24.5 | 23.4 | 3400.5 | 239 | 96 | CEMEX | 4
P61 | B-19322 VIALE 26 | Torre 2 Pilote 78' | 228 | 00 | 2025-06-03 | 7/1/2025 12:00:00 AM | 4"x8" | Concreto | 3500 PSI | 28 | 0 | 24.5 | 25 | 3621 | 255 | 102 | CEMEX | 3
P61 | B-19322 VIALE 26 | Torre 2 Pilote 78' | 228 | 00 | 2025-06-03 | 7/1/2025 12:00:00 AM | 4"x8" | Concreto | 3500 PSI | 28 | 0 | 24.5 | 25.8 | 3735.5 | 263 | 105 | CEMEX | 3
P61 | B-19322 VIALE 26 | Torre 2 Pilote 78' | 228 | 00 | 2025-06-03 | 7/1/2025 12:00:00 AM | 4"x8" | Concreto | 3500 PSI | 28 | 0 | 24.5 | 21.4 | 3098.2 | 218 | 87 | CEMEX | 3
P26 | B-19322 VIALE 26 | TORRE 2 PILOTE 91 | 215 | 00 | 2025-04-28 | 6/23/2025 12:00:00 AM | 4"x8" | Concreto | 3500 PSI | 56 | 0 | 24.5 | 31.5 | 4569.3 | 321 | 128 | CEMEX | 4
P26 | B-19322 VIALE 26 | TORRE 2 PILOTE 91 | 215 | 00 | 2025-04-28 | 6/23/2025 12:00:00 AM | 4"x8" | Concreto | 3500 PSI | 56 | 0 | 24.5 | 26.4 | 3826.8 | 269 | 108 | CEMEX | 4
P26 | B-19322 VIALE 26 | TORRE 2 PILOTE 91 | 215 | 00 | 2025-04-28 | 6/23/2025 12:00:00 AM | 4"x8" | Concreto | 3500 PSI | 56 | 0 | 24.5 | 32.8 | 4759.6 | 335 | 134 | CEMEX | 4
P72 | B-19322 VIALE 26 | TORRE 2 PILOTE 33-21 | 177 | 00 | 2025-06-12 | 6/26/2025 12:00:00 AM | 4"x8" | Concreto | 3500 PSI | 14 | 0 | 24.5 | 27.6 | 4000.2 | 281 | 112 | CEMEX | 4
P72 | B-19322 VIALE 26 | TORRE 2 PILOTE 33-21 | 177 | 00 | 2025-06-12 | 6/26/2025 12:00:00 AM | 4"x8" | Concreto | 3500 PSI | 14 | 0 | 24.5 | 27.3 | 3965.7 | 279 | 112 | CEMEX | 4
P72 | B-19322 VIALE 26 | TORRE 2 PILOTE 33-21 | 177 | 00 | 2025-06-12 | 6/26/2025 12:00:00 AM | 4"x8" | Concreto | 3500 PSI | 14 | 0 | 24.5 | 27.9 | 4049.4 | 285 | 114 | CEMEX | 4
P64 | B-19322 VIALE 26 | TORRE 2 PILOTE 93 | 177 | 00 | 2025-06-06 | 6/20/2025 12:00:00 AM | 4"x8" | Concreto | 3500 PSI | 14 | 0 | 24.5 | 23.3 | 3381.6 | 238 | 95 | CEMEX | 3
P64 | B-19322 VIALE 26 | TORRE 2 PILOTE 93 | 177 | 00 | 2025-06-06 | 6/20/2025 12:00:00 AM | 4"x8" | Concreto | 3500 PSI | 14 | 0 | 24.5 | 28.5 | 4131.9 | 290 | 116 | CEMEX | 3
P64 | B-19322 VIALE 26 | TORRE 2 PILOTE 93 | 177 | 00 | 2025-06-06 | 6/20/2025 12:00:00 AM | 4"x8" | Concreto | 3500 PSI | 14 | 0 | 24.5 | 25.4 | 3691 | 260 | 104 | CEMEX | 3
P77 | B-19322 VIALE 26 | TORRE 2 PILOTE 23-32 | 203 | 00 | 2025-06-18 | 7/2/2025 12:00:00 AM | 4"x8" | Concreto | 3500 PSI | 14 | 0 | 24.5 | 18.7 | 2711.5 | 191 | 76 | CEMEX | 4
P77 | B-19322 VIALE 26 | TORRE 2 PILOTE 23-32 | 203 | 00 | 2025-06-18 | 7/2/2025 12:00:00 AM | 4"x8" | Concreto | 3500 PSI | 14 | 0 | 24.5 | 17.1 | 2481.6 | 174 | 70 | CEMEX | 4
P77 | B-19322 VIALE 26 | TORRE 2 PILOTE 23-32 | 203 | 00 | 2025-06-18 | 7/2/2025 12:00:00 AM | 4"x8" | Concreto | 3500 PSI | 14 | 0 | 24.5 | 20.7 | 2996.4 | 211 | 84 | CEMEX | 4
P62 | B-19322 VIALE 26 | TORRE 2 PILOTE 28 | 177 | 00 | 2025-06-04 | 7/2/2025 12:00:00 AM | 4"x8" | Concreto | 3500 PSI | 28 | 0 | 24.5 | 25.1 | 3639.4 | 256 | 102 | CEMEX | 3
P62 | B-19322 VIALE 26 | TORRE 2 PILOTE 28 | 177 | 00 | 2025-06-04 | 7/2/2025 12:00:00 AM | 4"x8" | Concreto | 3500 PSI | 28 | 0 | 24.5 | 28.2 | 4088.9 | 287 | 115 | CEMEX | 3
P62 | B-19322 VIALE 26 | TORRE 2 PILOTE 28 | 177 | 00 | 2025-06-04 | 7/2/2025 12:00:00 AM | 4"x8" | Concreto | 3500 PSI | 28 | 0 | 24.5 | 25 | 3619.6 | 254 | 102 | CEMEX | 3
P80 | B-19322 VIALE 26 | Torre 2 Pilote 20-34 | 190.5 | 1 | 2025-06-20 | 7/2/2025 12:00:00 AM | 4"x8" | Concreto | concreto 3500 psi | 12 | 0 | 24.5 | 22.6 | 3272.8 | 230 | 92 | CEMEX | 4
P80 | B-19322 VIALE 26 | Torre 2 Pilote 20-34 | 190.5 | 1 | 2025-06-20 | 7/2/2025 12:00:00 AM | 4"x8" | Concreto | concreto 3500 psi | 12 | 0 | 24.5 | 25.9 | 3762.8 | 265 | 106 | CEMEX | 4
P80 | B-19322 VIALE 26 | Torre 2 Pilote 20-34 | 190.5 | 1 | 2025-06-20 | 7/2/2025 12:00:00 AM | 4"x8" | Concreto | concreto 3500 psi | 12 | 0 | 24.5 | 23.4 | 3401 | 239 | 96 | CEMEX | 4
P81 | B-19322 VIALE 26 | Torre 2 Pilote 22 | 203.2 | 1 | 2025-06-21 | 7/2/2025 12:00:00 AM | 4"x8" | Concreto | concreto 3500 psi | 11 | 0 | 24.5 | 26.1 | 3780.8 | 266 | 106 | CEMEX | 4
P81 | B-19322 VIALE 26 | Torre 2 Pilote 22 | 203.2 | 1 | 2025-06-21 | 7/2/2025 12:00:00 AM | 4"x8" | Concreto | concreto 3500 psi | 11 | 0 | 24.5 | 29.3 | 4245.5 | 298 | 119 | CEMEX | 4
P81 | B-19322 VIALE 26 | Torre 2 Pilote 22 | 203.2 | 1 | 2025-06-21 | 7/2/2025 12:00:00 AM | 4"x8" | Concreto | concreto 3500 psi | 11 | 0 | 24.5 | 28.2 | 4094 | 288 | 115 | CEMEX | 4
P82 | B-19322 VIALE 26 | Torre 2 Pilote 11-52 | 203.2 | 1 | 2025-06-24 | 7/2/2025 12:00:00 AM | 4"x8" | Concreto | concreto 3500 psi | 8 | 0 | 24.5 | 21.9 | 3174.8 | 223 | 89 | CEMEX | 4
P82 | B-19322 VIALE 26 | Torre 2 Pilote 11-52 | 203.2 | 1 | 2025-06-24 | 7/2/2025 12:00:00 AM | 4"x8" | Concreto | concreto 3500 psi | 8 | 0 | 24.5 | 21.1 | 3065.3 | 216 | 86 | CEMEX | 4
P82 | B-19322 VIALE 26 | Torre 2 Pilote 11-52 | 203.2 | 1 | 2025-06-24 | 7/2/2025 12:00:00 AM | 4"x8" | Concreto | concreto 3500 psi | 8 | 0 | 24.5 | 21.4 | 3105.1 | 218 | 87 | CEMEX | 4
P83 | B-19322 VIALE 26 | Torre 2 Pilote 19-17 | 190.5 | 1 | 2025-06-25 | 7/2/2025 12:00:00 AM | 4"x8" | Concreto | concreto 3500 psi | 7 | 0 | 24.5 | 21.4 | 3101.3 | 218 | 87 | CEMEX | 4
P83 | B-19322 VIALE 26 | Torre 2 Pilote 19-17 | 190.5 | 1 | 2025-06-25 | 7/2/2025 12:00:00 AM | 4"x8" | Concreto | concreto 3500 psi | 7 | 0 | 24.5 | 19.6 | 2842.7 | 200 | 80 | CEMEX | 4
P83 | B-19322 VIALE 26 | Torre 2 Pilote 19-17 | 190.5 | 1 | 2025-06-25 | 7/2/2025 12:00:00 AM | 4"x8" | Concreto | concreto 3500 psi | 7 | 0 | 24.5 | 22.4 | 3255.2 | 229 | 92 | CEMEX | 4
P63 | B-19322 VIALE 26 | TORRE 2 PILOTE 30 | 203 | 00 | 2025-06-05 | 7/3/2025 12:00:00 AM | 4"x8" | Concreto | 3500 PSI | 28 | 0 | 24.5 | 32.5 | 4713.9 | 331 | 133 | CEMEX | 3
P63 | B-19322 VIALE 26 | TORRE 2 PILOTE 30 | 203 | 00 | 2025-06-05 | 7/3/2025 12:00:00 AM | 4"x8" | Concreto | 3500 PSI | 28 | 0 | 24.5 | 32.1 | 4652.6 | 327 | 131 | CEMEX | 3
P63 | B-19322 VIALE 26 | TORRE 2 PILOTE 30 | 203 | 00 | 2025-06-05 | 7/3/2025 12:00:00 AM | 4"x8" | Concreto | 3500 PSI | 28 | 0 | 24.5 | 33.7 | 4885.1 | 343 | 137 | CEMEX | 4
P79 | B-19322 VIALE 26 | TORRE 2 PILOTE 36-77 | 203 | 00 | 2025-06-19 | 7/3/2025 12:00:00 AM | 4"x8" | Concreto | 3500 PSI | 14 | 0 | 24.5 | 21.5 | 3119.9 | 219 | 88 | CEMEX | 3
P79 | B-19322 VIALE 26 | TORRE 2 PILOTE 36-77 | 203 | 00 | 2025-06-19 | 7/3/2025 12:00:00 AM | 4"x8" | Concreto | 3500 PSI | 14 | 0 | 24.5 | 23.6 | 3419.8 | 240 | 96 | CEMEX | 3
P79 | B-19322 VIALE 26 | TORRE 2 PILOTE 36-77 | 203 | 00 | 2025-06-19 | 7/3/2025 12:00:00 AM | 4"x8" | Concreto | 3500 PSI | 14 | 0 | 24.5 | 23.1 | 3353.5 | 236 | 94 | CEMEX | 3
P78 | B-19322 VIALE 26 | TAPA TANQUE LLUVIAS | 152 | 00 | 2025-06-19 | 7/3/2025 12:00:00 AM | 4"x8" | Concreto | 4000 PSI | 14 | 0 | 28 | 37.5 | 5438.2 | 382 | 134 | CEMEX | 3
P78 | B-19322 VIALE 26 | TAPA TANQUE LLUVIAS | 152 | 00 | 2025-06-19 | 7/3/2025 12:00:00 AM | 4"x8" | Concreto | 4000 PSI | 14 | 0 | 28 | 40.5 | 5880.8 | 413 | 145 | CEMEX | 3
P78 | B-19322 VIALE 26 | TAPA TANQUE LLUVIAS | 152 | 00 | 2025-06-19 | 7/3/2025 12:00:00 AM | 4"x8" | Concreto | 4000 PSI | 14 | 0 | 28 | 39.7 | 5763.6 | 405 | 142 | CEMEX | 3
P80 | B-19322 VIALE 26 | Torre 2 Pilote 20-34 | 190.5 | 1 | 2025-06-20 | 7/4/2025 12:00:00 AM | 4"x8" | Concreto | concreto 3500 psi | 14 | 0 | 24.5 | 23.8 | 3446.7 | 242 | 97 | CEMEX | 3
P80 | B-19322 VIALE 26 | Torre 2 Pilote 20-34 | 190.5 | 1 | 2025-06-20 | 7/4/2025 12:00:00 AM | 4"x8" | Concreto | concreto 3500 psi | 14 | 0 | 24.5 | 25 | 3623.5 | 255 | 102 | CEMEX | 3
P80 | B-19322 VIALE 26 | Torre 2 Pilote 20-34 | 190.5 | 1 | 2025-06-20 | 7/4/2025 12:00:00 AM | 4"x8" | Concreto | concreto 3500 psi | 14 | 0 | 24.5 | 25.2 | 3652 | 257 | 103 | CEMEX | 3
P64 | B-19322 VIALE 26 | TORRE 2 PILOTE 93 | 177 | 00 | 2025-06-06 | 7/4/2025 12:00:00 AM | 4"x8" | Concreto | 3500 PSI | 28 | 0 | 24.5 | 31 | 4496.4 | 316 | 126 | CEMEX | 3
P64 | B-19322 VIALE 26 | TORRE 2 PILOTE 93 | 177 | 00 | 2025-06-06 | 7/4/2025 12:00:00 AM | 4"x8" | Concreto | 3500 PSI | 28 | 0 | 24.5 | 31.2 | 4526.6 | 318 | 127 | CEMEX | 3
P64 | B-19322 VIALE 26 | TORRE 2 PILOTE 93 | 177 | 00 | 2025-06-06 | 7/4/2025 12:00:00 AM | 4"x8" | Concreto | 3500 PSI | 28 | 0 | 24.5 | 29 | 4205.6 | 296 | 118 | CEMEX | 3
P65 | B-19322 VIALE 26 | TORRE 2 PILOTE 27 | 177 | 00 | 2025-06-07 | 7/5/2025 12:00:00 AM | 4"x8" | Concreto | 3500 PSI | 28 | 0 | 24.5 | 34.9 | 5061.8 | 356 | 142 | CEMEX | 3
P65 | B-19322 VIALE 26 | TORRE 2 PILOTE 27 | 177 | 00 | 2025-06-07 | 7/5/2025 12:00:00 AM | 4"x8" | Concreto | 3500 PSI | 28 | 0 | 24.5 | 32.8 | 4760.6 | 335 | 134 | CEMEX | 4
P65 | B-19322 VIALE 26 | TORRE 2 PILOTE 27 | 177 | 00 | 2025-06-07 | 7/5/2025 12:00:00 AM | 4"x8" | Concreto | 3500 PSI | 28 | 0 | 24.5 | 35.2 | 5099.5 | 359 | 144 | CEMEX | 3
P81 | B-19322 VIALE 26 | Torre 2 Pilote 22 | 203.2 | 1 | 2025-06-21 | 7/5/2025 12:00:00 AM | 4"x8" | Concreto | concreto 3500 psi | 14 | 0 | 24.5 | 28.5 | 4138 | 291 | 116 | CEMEX | 3
P81 | B-19322 VIALE 26 | Torre 2 Pilote 22 | 203.2 | 1 | 2025-06-21 | 7/5/2025 12:00:00 AM | 4"x8" | Concreto | concreto 3500 psi | 14 | 0 | 24.5 | 28.9 | 4188.2 | 294 | 118 | CEMEX | 3
P81 | B-19322 VIALE 26 | Torre 2 Pilote 22 | 203.2 | 1 | 2025-06-21 | 7/5/2025 12:00:00 AM | 4"x8" | Concreto | concreto 3500 psi | 14 | 0 | 24.5 | 29 | 4200.1 | 295 | 118 | CEMEX | 3
P66 | B-19322 VIALE 26 | TORRE 2 PILOTE 29 | 177 | 00 | 2025-06-09 | 7/7/2025 12:00:00 AM | 4"x8" | Concreto | 3500 PSI | 28 | 0 | 24.5 | 27.2 | 3949.1 | 278 | 111 | CEMEX | 3
P66 | B-19322 VIALE 26 | TORRE 2 PILOTE 29 | 177 | 00 | 2025-06-09 | 7/7/2025 12:00:00 AM | 4"x8" | Concreto | 3500 PSI | 28 | 0 | 24.5 | 26.5 | 3838.2 | 270 | 108 | CEMEX | 4
P66 | B-19322 VIALE 26 | TORRE 2 PILOTE 29 | 177 | 00 | 2025-06-09 | 7/7/2025 12:00:00 AM | 4"x8" | Concreto | 3500 PSI | 28 | 0 | 24.5 | 27.6 | 3996.3 | 281 | 112 | CEMEX | 4
P82 | B-19322 VIALE 26 | Torre 2 Pilote 11-52 | 203.2 | 1 | 2025-06-24 | 7/8/2025 12:00:00 AM | 4"x8" | Concreto | concreto 3500 psi | 14 | 0 | 24.5 | 26.4 | 3830.8 | 269 | 108 | CEMEX | 3
P82 | B-19322 VIALE 26 | Torre 2 Pilote 11-52 | 203.2 | 1 | 2025-06-24 | 7/8/2025 12:00:00 AM | 4"x8" | Concreto | concreto 3500 psi | 14 | 0 | 24.5 | 23.9 | 3472 | 244 | 98 | CEMEX | 3
P82 | B-19322 VIALE 26 | Torre 2 Pilote 11-52 | 203.2 | 1 | 2025-06-24 | 7/8/2025 12:00:00 AM | 4"x8" | Concreto | concreto 3500 psi | 14 | 0 | 24.5 | 23.6 | 3425.6 | 241 | 96 | CEMEX | 3
P67 | B-19322 VIALE 26 | TORRE 2 PILOTE 31 | 177 | 00 | 2025-06-10 | 7/8/2025 12:00:00 AM | 4"x8" | Concreto | 3500 PSI | 28 | 0 | 24.5 | 24 | 3481.9 | 245 | 98 | CEMEX | 3
P67 | B-19322 VIALE 26 | TORRE 2 PILOTE 31 | 177 | 00 | 2025-06-10 | 7/8/2025 12:00:00 AM | 4"x8" | Concreto | 3500 PSI | 28 | 0 | 24.5 | 29.6 | 4292.9 | 302 | 121 | CEMEX | 4
P67 | B-19322 VIALE 26 | TORRE 2 PILOTE 31 | 177 | 00 | 2025-06-10 | 7/8/2025 12:00:00 AM | 4"x8" | Concreto | 3500 PSI | 28 | 0 | 24.5 | 25.6 | 3707.1 | 261 | 104 | CEMEX | 3
P71 | B-19322 VIALE 26 | TANQUE POTABLE-CONCRETO FIBRA POLIPROPILENIO | 177 | 00 | 2025-06-11 | 7/9/2025 12:00:00 AM | 4"x8" | Concreto | 4000 PSI | 28 | 0 | 28 | 49.3 | 7154.5 | 503 | 176 | CEMEX | 3
P71 | B-19322 VIALE 26 | TANQUE POTABLE-CONCRETO FIBRA POLIPROPILENIO | 177 | 00 | 2025-06-11 | 7/9/2025 12:00:00 AM | 4"x8" | Concreto | 4000 PSI | 28 | 0 | 28 | 46.1 | 6683.2 | 470 | 164 | CEMEX | 3
P71 | B-19322 VIALE 26 | TANQUE POTABLE-CONCRETO FIBRA POLIPROPILENIO | 177 | 00 | 2025-06-11 | 7/9/2025 12:00:00 AM | 4"x8" | Concreto | 4000 PSI | 28 | 0 | 28 | 47.5 | 6893.5 | 485 | 170 | CEMEX | 3
P68 | B-19322 VIALE 26 | TANQUE POTABLE- CONCRETO FIBRA POLIPROPILENIO | 177 | 00 | 2025-06-11 | 7/9/2025 12:00:00 AM | 4"x8" | Concreto | 4000 PSI | 28 | 0 | 28 | 50.8 | 7372 | 518 | 182 | CEMEX | 3
P68 | B-19322 VIALE 26 | TANQUE POTABLE- CONCRETO FIBRA POLIPROPILENIO | 177 | 00 | 2025-06-11 | 7/9/2025 12:00:00 AM | 4"x8" | Concreto | 4000 PSI | 28 | 0 | 28 | 53.2 | 7722.3 | 543 | 190 | CEMEX | 3
P68 | B-19322 VIALE 26 | TANQUE POTABLE- CONCRETO FIBRA POLIPROPILENIO | 177 | 00 | 2025-06-11 | 7/9/2025 12:00:00 AM | 4"x8" | Concreto | 4000 PSI | 28 | 0 | 28 | 53.5 | 7762 | 546 | 191 | CEMEX | 4
P70 | B-19322 VIALE 26 | TANQUE POTABLE-CONCRETO FIBRA POLIPROPILENIO | 177 | 00 | 2025-06-11 | 7/9/2025 12:00:00 AM | 4"x8" | Concreto | 4000 PSI | 28 | 0 | 28 | 50.4 | 7305.8 | 514 | 180 | CEMEX | 3
P70 | B-19322 VIALE 26 | TANQUE POTABLE-CONCRETO FIBRA POLIPROPILENIO | 177 | 00 | 2025-06-11 | 7/9/2025 12:00:00 AM | 4"x8" | Concreto | 4000 PSI | 28 | 0 | 28 | 49.7 | 7203.2 | 506 | 177 | CEMEX | 3
P70 | B-19322 VIALE 26 | TANQUE POTABLE-CONCRETO FIBRA POLIPROPILENIO | 177 | 00 | 2025-06-11 | 7/9/2025 12:00:00 AM | 4"x8" | Concreto | 4000 PSI | 28 | 0 | 28 | 48.5 | 7040.7 | 495 | 173 | CEMEX | 3
P69 | B-19322 VIALE 26 | TORRE 2 PILOTE 94-38 | 177 | 00 | 2025-06-11 | 7/9/2025 12:00:00 AM | 4"x8" | Concreto | 3500 PSI | 28 | 0 | 24.5 | 32.1 | 4655.1 | 327 | 131 | CEMEX | 3
P69 | B-19322 VIALE 26 | TORRE 2 PILOTE 94-38 | 177 | 00 | 2025-06-11 | 7/9/2025 12:00:00 AM | 4"x8" | Concreto | 3500 PSI | 28 | 0 | 24.5 | 30.3 | 4392.9 | 309 | 124 | CEMEX | 3
P69 | B-19322 VIALE 26 | TORRE 2 PILOTE 94-38 | 177 | 00 | 2025-06-11 | 7/9/2025 12:00:00 AM | 4"x8" | Concreto | 3500 PSI | 28 | 0 | 24.5 | 30.3 | 4399.6 | 309 | 124 | CEMEX | 3
P83 | B-19322 VIALE 26 | Torre 2 Pilote 19-17 | 190.5 | 1 | 2025-06-25 | 7/9/2025 12:00:00 AM | 4"x8" | Concreto | concreto 3500 psi | 14 | 0 | 24.5 | 24.3 | 3525.1 | 248 | 99 | CEMEX | 4
P83 | B-19322 VIALE 26 | Torre 2 Pilote 19-17 | 190.5 | 1 | 2025-06-25 | 7/9/2025 12:00:00 AM | 4"x8" | Concreto | concreto 3500 psi | 14 | 0 | 24.5 | 23.9 | 3465.6 | 244 | 98 | CEMEX | 4
P83 | B-19322 VIALE 26 | Torre 2 Pilote 19-17 | 190.5 | 1 | 2025-06-25 | 7/9/2025 12:00:00 AM | 4"x8" | Concreto | concreto 3500 psi | 14 | 0 | 24.5 | 23.9 | 3460.4 | 243 | 97 | CEMEX | 4
P90 | B-19322 VIALE 26 | Torre 2 Pilote 04-05 | 228.6 | 1 | 2025-07-03 | 7/10/2025 12:00:00 AM | 4"x8" | Concreto | concreto 3500 psi | 7 | 0 | 24.5 | 21.8 | 3166.9 | 223 | 89 | CEMEX | 3
P90 | B-19322 VIALE 26 | Torre 2 Pilote 04-05 | 228.6 | 1 | 2025-07-03 | 7/10/2025 12:00:00 AM | 4"x8" | Concreto | concreto 3500 psi | 7 | 0 | 24.5 | 19.9 | 2888.7 | 203 | 81 | CEMEX | 3
P90 | B-19322 VIALE 26 | Torre 2 Pilote 04-05 | 228.6 | 1 | 2025-07-03 | 7/10/2025 12:00:00 AM | 4"x8" | Concreto | concreto 3500 psi | 7 | 0 | 24.5 | 20.4 | 2960.2 | 208 | 83 | CEMEX | 3
P84 | B-19322 VIALE 26 | Torre 2 Pilote 02-12 | 203.2 | 1 | 2025-06-26 | 7/9/2025 12:00:00 AM | 4"x8" | Concreto | concreto 3500 psi | 13 | 0 | 24.5 | 23.2 | 3371.9 | 237 | 95 | CEMEX | 4
P84 | B-19322 VIALE 26 | Torre 2 Pilote 02-12 | 203.2 | 1 | 2025-06-26 | 7/9/2025 12:00:00 AM | 4"x8" | Concreto | concreto 3500 psi | 13 | 0 | 24.5 | 23.9 | 3463.1 | 243 | 97 | CEMEX | 4
P84 | B-19322 VIALE 26 | Torre 2 Pilote 02-12 | 203.2 | 1 | 2025-06-26 | 7/9/2025 12:00:00 AM | 4"x8" | Concreto | concreto 3500 psi | 13 | 0 | 24.5 | 25.6 | 3707.8 | 261 | 104 | CEMEX | 4
P84 | B-19322 VIALE 26 | Torre 2 Pilote 02-12 | 203.2 | 1 | 2025-06-26 | 7/10/2025 12:00:00 AM | 4"x8" | Concreto | concreto 3500 psi | 14 | 0 | 24.5 | 23.7 | 3438.8 | 242 | 97 | CEMEX | 3
P84 | B-19322 VIALE 26 | Torre 2 Pilote 02-12 | 203.2 | 1 | 2025-06-26 | 7/10/2025 12:00:00 AM | 4"x8" | Concreto | concreto 3500 psi | 14 | 0 | 24.5 | 24.4 | 3537.8 | 249 | 100 | CEMEX | 3
P84 | B-19322 VIALE 26 | Torre 2 Pilote 02-12 | 203.2 | 1 | 2025-06-26 | 7/10/2025 12:00:00 AM | 4"x8" | Concreto | concreto 3500 psi | 14 | 0 | 24.5 | 24.9 | 3612.9 | 254 | 102 | CEMEX | 3
P86 | B-19322 VIALE 26 | Torre 2 Pilote 99 | 228.6 | 1 | 2025-06-27 | 7/9/2025 12:00:00 AM | 4"x8" | Concreto | concreto 3500 psi | 12 | 0 | 24.5 | 21.2 | 3076.8 | 216 | 86 | CEMEX | 4
P86 | B-19322 VIALE 26 | Torre 2 Pilote 99 | 228.6 | 1 | 2025-06-27 | 7/9/2025 12:00:00 AM | 4"x8" | Concreto | concreto 3500 psi | 12 | 0 | 24.5 | 24.4 | 3546 | 249 | 100 | CEMEX | 4
P86 | B-19322 VIALE 26 | Torre 2 Pilote 99 | 228.6 | 1 | 2025-06-27 | 7/9/2025 12:00:00 AM | 4"x8" | Concreto | concreto 3500 psi | 12 | 0 | 24.5 | 24.7 | 3586.2 | 252 | 101 | CEMEX | 4
P88 | B-19322 VIALE 26 | Torre 2 Pilote 18 -13 | 228.6 | 1 | 2025-07-01 | 7/9/2025 12:00:00 AM | 4"x8" | Concreto | concreto 3500 psi | 8 | 0 | 24.5 | 20.5 | 2972.3 | 209 | 84 | CEMEX | 4
P88 | B-19322 VIALE 26 | Torre 2 Pilote 18 -13 | 228.6 | 1 | 2025-07-01 | 7/9/2025 12:00:00 AM | 4"x8" | Concreto | concreto 3500 psi | 8 | 0 | 24.5 | 19.2 | 2791.7 | 196 | 78 | CEMEX | 4
P88 | B-19322 VIALE 26 | Torre 2 Pilote 18 -13 | 228.6 | 1 | 2025-07-01 | 7/9/2025 12:00:00 AM | 4"x8" | Concreto | concreto 3500 psi | 8 | 0 | 24.5 | 20.8 | 3019.3 | 212 | 85 | CEMEX | 4
P89 | B-19322 VIALE 26 | Torre 2 Pilote 81-03 | 209.55 | 1 | 2025-07-02 | 7/9/2025 12:00:00 AM | 4"x8" | Concreto | concreto 3500 psi | 7 | 0 | 24.5 | 20.4 | 2956.8 | 208 | 83 | CEMEX | 5
P89 | B-19322 VIALE 26 | Torre 2 Pilote 81-03 | 209.55 | 1 | 2025-07-02 | 7/9/2025 12:00:00 AM | 4"x8" | Concreto | concreto 3500 psi | 7 | 0 | 24.5 | 20.7 | 3000.9 | 211 | 84 | CEMEX | 4
P89 | B-19322 VIALE 26 | Torre 2 Pilote 81-03 | 209.55 | 1 | 2025-07-02 | 7/9/2025 12:00:00 AM | 4"x8" | Concreto | concreto 3500 psi | 7 | 0 | 24.5 | 17.6 | 2557.7 | 180 | 72 | CEMEX | 4
P72 | B-19322 VIALE 26 | TORRE 2 PILOTE 33-21 | 177 | 00 | 2025-06-12 | 7/10/2025 12:00:00 AM | 4"x8" | Concreto | 3500 PSI | 28 | 0 | 24.5 | 29.3 | 4251.8 | 299 | 120 | CEMEX | 3
P72 | B-19322 VIALE 26 | TORRE 2 PILOTE 33-21 | 177 | 00 | 2025-06-12 | 7/10/2025 12:00:00 AM | 4"x8" | Concreto | 3500 PSI | 28 | 0 | 24.5 | 30.2 | 4375.6 | 308 | 123 | CEMEX | 4
P72 | B-19322 VIALE 26 | TORRE 2 PILOTE 33-21 | 177 | 00 | 2025-06-12 | 7/10/2025 12:00:00 AM | 4"x8" | Concreto | 3500 PSI | 28 | 0 | 24.5 | 31 | 4501 | 316 | 127 | CEMEX | 4
P85 | B-19322 VIALE 26 | Torre 2 Pilote 95 | 228.6 | 1 | 2025-06-27 | 7/9/2025 12:00:00 AM | 4"x8" | Concreto | concreto 3500 psi | 12 | 0 | 24.5 | 19 | 2750.1 | 193 | 77 | CEMEX | 4
P85 | B-19322 VIALE 26 | Torre 2 Pilote 95 | 228.6 | 1 | 2025-06-27 | 7/9/2025 12:00:00 AM | 4"x8" | Concreto | concreto 3500 psi | 12 | 0 | 24.5 | 18.9 | 2734.2 | 192 | 77 | CEMEX | 4
P85 | B-19322 VIALE 26 | Torre 2 Pilote 95 | 228.6 | 1 | 2025-06-27 | 7/9/2025 12:00:00 AM | 4"x8" | Concreto | concreto 3500 psi | 12 | 0 | 24.5 | 18.5 | 2681.1 | 188 | 75 | CEMEX | 4
P87 | B-19322 VIALE 26 | Torre 2 Pilote 16-97 | 203.2 | 1 | 2025-06-28 | 7/9/2025 12:00:00 AM | 4"x8" | Concreto | concreto 3500 psi | 11 | 0 | 24.5 | 24 | 3487.1 | 245 | 98 | CEMEX | 3
P87 | B-19322 VIALE 26 | Torre 2 Pilote 16-97 | 203.2 | 1 | 2025-06-28 | 7/9/2025 12:00:00 AM | 4"x8" | Concreto | concreto 3500 psi | 11 | 0 | 24.5 | 25.1 | 3638.8 | 256 | 102 | CEMEX | 3
P87 | B-19322 VIALE 26 | Torre 2 Pilote 16-97 | 203.2 | 1 | 2025-06-28 | 7/9/2025 12:00:00 AM | 4"x8" | Concreto | concreto 3500 psi | 11 | 0 | 24.5 | 21.7 | 3149.6 | 221 | 89 | CEMEX | 4
P85 | B-19322 VIALE 26 | Torre 2 Pilote 95 | 228.6 | 1 | 2025-06-27 | 7/11/2025 12:00:00 AM | 4"x8" | Concreto | concreto 3500 psi | 14 | 0 | 24.5 | 19.3 | 2801.1 | 197 | 79 | CEMEX | 4
P85 | B-19322 VIALE 26 | Torre 2 Pilote 95 | 228.6 | 1 | 2025-06-27 | 7/11/2025 12:00:00 AM | 4"x8" | Concreto | concreto 3500 psi | 14 | 0 | 24.5 | 18.3 | 2656.7 | 187 | 75 | CEMEX | 4
P85 | B-19322 VIALE 26 | Torre 2 Pilote 95 | 228.6 | 1 | 2025-06-27 | 7/11/2025 12:00:00 AM | 4"x8" | Concreto | concreto 3500 psi | 14 | 0 | 24.5 | 19.7 | 2863.4 | 201 | 80 | CEMEX | 4
P86 | B-19322 VIALE 26 | Torre 2 Pilote 99 | 228.6 | 1 | 2025-06-27 | 7/11/2025 12:00:00 AM | 4"x8" | Concreto | concreto 3500 psi | 14 | 0 | 24.5 | 24.8 | 3600.1 | 253 | 101 | CEMEX | 4
P86 | B-19322 VIALE 26 | Torre 2 Pilote 99 | 228.6 | 1 | 2025-06-27 | 7/11/2025 12:00:00 AM | 4"x8" | Concreto | concreto 3500 psi | 14 | 0 | 24.5 | 25.1 | 3642.2 | 256 | 102 | CEMEX | 4
P86 | B-19322 VIALE 26 | Torre 2 Pilote 99 | 228.6 | 1 | 2025-06-27 | 7/11/2025 12:00:00 AM | 4"x8" | Concreto | concreto 3500 psi | 14 | 0 | 24.5 | 23.6 | 3421 | 241 | 96 | CEMEX | 4
P73 | B-19322 VIALE 26 | TORRE 2 PILOTE 35-01 | 203 | 00 | 2025-06-13 | 7/11/2025 12:00:00 AM | 4"x8" | Concreto | 3500 PSI | 28 | 0 | 24.5 | 26.1 | 3779.4 | 266 | 106 | CEMEX | 3
P73 | B-19322 VIALE 26 | TORRE 2 PILOTE 35-01 | 203 | 00 | 2025-06-13 | 7/11/2025 12:00:00 AM | 4"x8" | Concreto | 3500 PSI | 28 | 0 | 24.5 | 25.9 | 3763.6 | 265 | 106 | CEMEX | 3
P73 | B-19322 VIALE 26 | TORRE 2 PILOTE 35-01 | 203 | 00 | 2025-06-13 | 7/11/2025 12:00:00 AM | 4"x8" | Concreto | 3500 PSI | 28 | 0 | 24.5 | 28.7 | 4167.1 | 293 | 117 | CEMEX | 3
P46 | B-19322 VIALE 26 | TORRE 2 PILOTE 93 | 228 | 00 | 2025-05-16 | 7/11/2025 12:00:00 AM | 4"x8" | Concreto | 3500 PSI | 56 | 0 | 24.5 | 18 | 2613.7 | 184 | 74 | CEMEX | 4
P46 | B-19322 VIALE 26 | TORRE 2 PILOTE 93 | 228 | 00 | 2025-05-16 | 7/11/2025 12:00:00 AM | 4"x8" | Concreto | 3500 PSI | 56 | 0 | 24.5 | 17.4 | 2522.9 | 177 | 71 | CEMEX | 3
P46 | B-19322 VIALE 26 | TORRE 2 PILOTE 93 | 228 | 00 | 2025-05-16 | 7/11/2025 12:00:00 AM | 4"x8" | Concreto | 3500 PSI | 56 | 0 | 24.5 | 17.7 | 2563.8 | 180 | 72 | CEMEX | 4
P37 | B-19322 VIALE 26 | TORRE 2 PILOTE 49 | 0 | 00 | 2025-05-09 | 7/11/2025 12:00:00 AM | 4"x8" | Concreto | concreto 3500 psi | 63 | 0 | 24.5 | 26.2 | 3796.8 | 267 | 107 | CEMEX | 4
P37 | B-19322 VIALE 26 | TORRE 2 PILOTE 49 | 0 | 00 | 2025-05-09 | 7/11/2025 12:00:00 AM | 4"x8" | Concreto | concreto 3500 psi | 63 | 0 | 24.5 | 25 | 3627.3 | 255 | 102 | CEMEX | 4
P37 | B-19322 VIALE 26 | TORRE 2 PILOTE 49 | 0 | 00 | 2025-05-09 | 7/11/2025 12:00:00 AM | 4"x8" | Concreto | concreto 3500 psi | 63 | 0 | 24.5 | 23.6 | 3421.7 | 241 | 96 | CEMEX | 4
P39 | B-19322 VIALE 26 | TORRE 2 PILOTE 85 | 0 | 00 | 2025-05-12 | 7/11/2025 12:00:00 AM | 4"x8" | Concreto | concreto 3500 psi | 60 | 0 | 24.5 | 20.6 | 2994.2 | 211 | 84 | CEMEX | 4
P39 | B-19322 VIALE 26 | TORRE 2 PILOTE 85 | 0 | 00 | 2025-05-12 | 7/11/2025 12:00:00 AM | 4"x8" | Concreto | concreto 3500 psi | 60 | 0 | 24.5 | 25.2 | 3649.2 | 257 | 103 | CEMEX | 4
P39 | B-19322 VIALE 26 | TORRE 2 PILOTE 85 | 0 | 00 | 2025-05-12 | 7/11/2025 12:00:00 AM | 4"x8" | Concreto | concreto 3500 psi | 60 | 0 | 24.5 | 24.5 | 3550 | 250 | 100 | CEMEX | 5
P91 | B-19322 VIALE 26 | Torre 2 Pilote 15-79 | 196.85 | 1 | 2025-07-04 | 7/11/2025 12:00:00 AM | 4"x8" | Concreto | concreto 3500 psi | 7 | 0 | 24.5 | 25.9 | 3760.1 | 264 | 106 | CEMEX | 4
P91 | B-19322 VIALE 26 | Torre 2 Pilote 15-79 | 196.85 | 1 | 2025-07-04 | 7/11/2025 12:00:00 AM | 4"x8" | Concreto | concreto 3500 psi | 7 | 0 | 24.5 | 27.7 | 4024.4 | 283 | 113 | CEMEX | 4
P91 | B-19322 VIALE 26 | Torre 2 Pilote 15-79 | 196.85 | 1 | 2025-07-04 | 7/11/2025 12:00:00 AM | 4"x8" | Concreto | concreto 3500 psi | 7 | 0 | 24.5 | 26.2 | 3797.1 | 267 | 107 | CEMEX | 3
P34 | B-19322 VIALE 26 | TORRE 2 PILOTE 90-43 | 0 | 00 | 2025-05-07 | 7/11/2025 12:00:00 AM | 4"x8" | Concreto | concreto 3500 psi | 65 | 0 | 24.5 | 27.3 | 3952.8 | 278 | 111 | CEMEX | 4
P34 | B-19322 VIALE 26 | TORRE 2 PILOTE 90-43 | 0 | 00 | 2025-05-07 | 7/11/2025 12:00:00 AM | 4"x8" | Concreto | concreto 3500 psi | 65 | 0 | 24.5 | 25 | 3632.8 | 255 | 102 | CEMEX | 4
P34 | B-19322 VIALE 26 | TORRE 2 PILOTE 90-43 | 0 | 00 | 2025-05-07 | 7/11/2025 12:00:00 AM | 4"x8" | Concreto | concreto 3500 psi | 65 | 0 | 24.5 | 24.8 | 3597.3 | 253 | 101 | CEMEX | 4
P74 | B-19322 VIALE 26 | TORRE 2 PILOTE 10 | 177 | 00 | 2025-06-14 | 7/12/2025 12:00:00 AM | 4"x8" | Concreto | 3500 PSI | 28 | 0 | 24.5 | 24.8 | 3592.4 | 253 | 101 | CEMEX | 3
P74 | B-19322 VIALE 26 | TORRE 2 PILOTE 10 | 177 | 00 | 2025-06-14 | 7/12/2025 12:00:00 AM | 4"x8" | Concreto | 3500 PSI | 28 | 0 | 24.5 | 26 | 3765.4 | 265 | 106 | CEMEX | 3
P74 | B-19322 VIALE 26 | TORRE 2 PILOTE 10 | 177 | 00 | 2025-06-14 | 7/12/2025 12:00:00 AM | 4"x8" | Concreto | 3500 PSI | 28 | 0 | 24.5 | 25.3 | 3665 | 258 | 103 | CEMEX | 3
P87 | B-19322 VIALE 26 | Torre 2 Pilote 16-97 | 203.2 | 1 | 2025-06-28 | 7/12/2025 12:00:00 AM | 4"x8" | Concreto | concreto 3500 psi | 14 | 0 | 24.5 | 26.5 | 3848 | 271 | 108 | CEMEX | 4
P87 | B-19322 VIALE 26 | Torre 2 Pilote 16-97 | 203.2 | 1 | 2025-06-28 | 7/12/2025 12:00:00 AM | 4"x8" | Concreto | concreto 3500 psi | 14 | 0 | 24.5 | 25.5 | 3704 | 260 | 104 | CEMEX | 4
P87 | B-19322 VIALE 26 | Torre 2 Pilote 16-97 | 203.2 | 1 | 2025-06-28 | 7/12/2025 12:00:00 AM | 4"x8" | Concreto | concreto 3500 psi | 14 | 0 | 24.5 | 28 | 4056.5 | 285 | 114 | CEMEX | 4
P92 | B-19322 VIALE 26 | Torre 2 Pilote 103 | 177.8 | 1 | 2025-07-05 | 7/12/2025 12:00:00 AM | 4"x8" | Concreto | concreto 3500 psi | 7 | 0 | 24.5 | 24.7 | 3575.2 | 251 | 101 | CEMEX | 4
P92 | B-19322 VIALE 26 | Torre 2 Pilote 103 | 177.8 | 1 | 2025-07-05 | 7/12/2025 12:00:00 AM | 4"x8" | Concreto | concreto 3500 psi | 7 | 0 | 24.5 | 25.1 | 3643.3 | 256 | 102 | CEMEX | 4
P92 | B-19322 VIALE 26 | Torre 2 Pilote 103 | 177.8 | 1 | 2025-07-05 | 7/12/2025 12:00:00 AM | 4"x8" | Concreto | concreto 3500 psi | 7 | 0 | 24.5 | 23 | 3336.3 | 235 | 94 | CEMEX | 4
P93 | B-19322 VIALE 26 | Torre 2 Pilote 14-82 | 177.8 | 1 | 2025-07-07 | 7/14/2025 12:00:00 AM | 4"x8" | Concreto | concreto 3500 psi | 7 | 0 | 24.5 | 25.2 | 3650.7 | 257 | 103 | CEMEX | 3
P93 | B-19322 VIALE 26 | Torre 2 Pilote 14-82 | 177.8 | 1 | 2025-07-07 | 7/14/2025 12:00:00 AM | 4"x8" | Concreto | concreto 3500 psi | 7 | 0 | 24.5 | 25.3 | 3670.7 | 258 | 103 | CEMEX | 3
P93 | B-19322 VIALE 26 | Torre 2 Pilote 14-82 | 177.8 | 1 | 2025-07-07 | 7/14/2025 12:00:00 AM | 4"x8" | Concreto | concreto 3500 psi | 7 | 0 | 24.5 | 22.6 | 3281.5 | 231 | 92 | CEMEX | 4
P76 | B-19322 VIALE 26 | TORRE 2 PILOTE 92 | 228 | 00 | 2025-06-17 | 7/15/2025 12:00:00 AM | 4"x8" | Concreto | 3500 PSI | 28 | 0 | 24.5 | 29.9 | 4337.1 | 305 | 122 | CEMEX | 4
P76 | B-19322 VIALE 26 | TORRE 2 PILOTE 92 | 228 | 00 | 2025-06-17 | 7/15/2025 12:00:00 AM | 4"x8" | Concreto | 3500 PSI | 28 | 0 | 24.5 | 27.4 | 3973.6 | 279 | 112 | CEMEX | 4
P76 | B-19322 VIALE 26 | TORRE 2 PILOTE 92 | 228 | 00 | 2025-06-17 | 7/15/2025 12:00:00 AM | 4"x8" | Concreto | 3500 PSI | 28 | 0 | 24.5 | 27.5 | 3994.5 | 281 | 112 | CEMEX | 4
P88 | B-19322 VIALE 26 | Torre 2 Pilote 18 -13 | 228.6 | 1 | 2025-07-01 | 7/15/2025 12:00:00 AM | 4"x8" | Concreto | concreto 3500 psi | 14 | 0 | 24.5 | 19.2 | 2780.1 | 195 | 78 | CEMEX | 4
P88 | B-19322 VIALE 26 | Torre 2 Pilote 18 -13 | 228.6 | 1 | 2025-07-01 | 7/15/2025 12:00:00 AM | 4"x8" | Concreto | concreto 3500 psi | 14 | 0 | 24.5 | 19.6 | 2838.6 | 200 | 80 | CEMEX | 3
P88 | B-19322 VIALE 26 | Torre 2 Pilote 18 -13 | 228.6 | 1 | 2025-07-01 | 7/15/2025 12:00:00 AM | 4"x8" | Concreto | concreto 3500 psi | 14 | 0 | 24.5 | 24.7 | 3589.1 | 252 | 101 | CEMEX | 3
P48 | B-19322 VIALE 26 | TORRE 2 PILOTE 44 | 203 | 00 | 2025-05-20 | 7/15/2025 12:00:00 AM | 4"x8" | Concreto | 3500 PSI | 56 | 0 | 24.5 | 21.1 | 3058.8 | 215 | 86 | CEMEX | 4
P48 | B-19322 VIALE 26 | TORRE 2 PILOTE 44 | 203 | 00 | 2025-05-20 | 7/15/2025 12:00:00 AM | 4"x8" | Concreto | 3500 PSI | 56 | 0 | 24.5 | 24.8 | 3603.1 | 253 | 101 | CEMEX | 4
P48 | B-19322 VIALE 26 | TORRE 2 PILOTE 44 | 203 | 00 | 2025-05-20 | 7/15/2025 12:00:00 AM | 4"x8" | Concreto | 3500 PSI | 56 | 0 | 24.5 | 21.5 | 3120.6 | 219 | 88 | CEMEX | 4
P94 | B-19322 VIALE 26 | Torre 2 Pilote 100 | 215.9 | 1 | 2025-07-08 | 7/15/2025 12:00:00 AM | 4"x8" | Concreto | concreto 3500 psi | 7 | 0 | 24.5 | 21.6 | 3136.4 | 221 | 88 | CEMEX | 3
P94 | B-19322 VIALE 26 | Torre 2 Pilote 100 | 215.9 | 1 | 2025-07-08 | 7/15/2025 12:00:00 AM | 4"x8" | Concreto | concreto 3500 psi | 7 | 0 | 24.5 | 23.1 | 3357.6 | 236 | 94 | CEMEX | 3
P94 | B-19322 VIALE 26 | Torre 2 Pilote 100 | 215.9 | 1 | 2025-07-08 | 7/15/2025 12:00:00 AM | 4"x8" | Concreto | concreto 3500 psi | 7 | 0 | 24.5 | 21.6 | 3137.6 | 221 | 88 | CEMEX | 4
P95 | B-19322 VIALE 26 | Torre 2 Pilote 101 | 203.2 | 1 | 2025-07-08 | 7/15/2025 12:00:00 AM | 4"x8" | Concreto | concreto 3500 psi | 7 | 0 | 24.5 | 23.5 | 3405.2 | 239 | 96 | CEMEX | 3
P95 | B-19322 VIALE 26 | Torre 2 Pilote 101 | 203.2 | 1 | 2025-07-08 | 7/15/2025 12:00:00 AM | 4"x8" | Concreto | concreto 3500 psi | 7 | 0 | 24.5 | 24.8 | 3600.9 | 253 | 101 | CEMEX | 3
P95 | B-19322 VIALE 26 | Torre 2 Pilote 101 | 203.2 | 1 | 2025-07-08 | 7/15/2025 12:00:00 AM | 4"x8" | Concreto | concreto 3500 psi | 7 | 0 | 24.5 | 23.9 | 3461.1 | 243 | 97 | CEMEX | 3
P89 | B-19322 VIALE 26 | Torre 2 Pilote 81-03 | 209.55 | 1 | 2025-07-02 | 7/16/2025 12:00:00 AM | 4"x8" | Concreto | concreto 3500 psi | 14 | 0 | 24.5 | 24.3 | 3524.7 | 248 | 99 | CEMEX | 3
P89 | B-19322 VIALE 26 | Torre 2 Pilote 81-03 | 209.55 | 1 | 2025-07-02 | 7/16/2025 12:00:00 AM | 4"x8" | Concreto | concreto 3500 psi | 14 | 0 | 24.5 | 24.5 | 3557.4 | 250 | 100 | CEMEX | 3
P89 | B-19322 VIALE 26 | Torre 2 Pilote 81-03 | 209.55 | 1 | 2025-07-02 | 7/16/2025 12:00:00 AM | 4"x8" | Concreto | concreto 3500 psi | 14 | 0 | 24.5 | 25.4 | 3684.9 | 259 | 104 | CEMEX | 3
P77 | B-19322 VIALE 26 | TORRE 2 PILOTE 23-32 | 203 | 00 | 2025-06-18 | 7/16/2025 12:00:00 AM | 4"x8" | Concreto | 3500 PSI | 28 | 0 | 24.5 | 21.9 | 3170.3 | 223 | 89 | CEMEX | 3
P77 | B-19322 VIALE 26 | TORRE 2 PILOTE 23-32 | 203 | 00 | 2025-06-18 | 7/16/2025 12:00:00 AM | 4"x8" | Concreto | 3500 PSI | 28 | 0 | 24.5 | 19.3 | 2798.7 | 197 | 79 | CEMEX | 3
P77 | B-19322 VIALE 26 | TORRE 2 PILOTE 23-32 | 203 | 00 | 2025-06-18 | 7/16/2025 12:00:00 AM | 4"x8" | Concreto | 3500 PSI | 28 | 0 | 24.5 | 21.2 | 3079.4 | 216 | 87 | CEMEX | 3
P50 | B-19322 VIALE 26 | Torre 2 Pilote85 | 203 | 00 | 2025-05-21 | 7/16/2025 12:00:00 AM | 4"x8" | Concreto | concreto 3500 psi | 56 | 0 | 24.5 | 24.8 | 3599.2 | 253 | 101 | CEMEX | 4
P50 | B-19322 VIALE 26 | Torre 2 Pilote85 | 203 | 00 | 2025-05-21 | 7/16/2025 12:00:00 AM | 4"x8" | Concreto | concreto 3500 psi | 56 | 0 | 24.5 | 25 | 3631.7 | 255 | 102 | CEMEX | 4
P50 | B-19322 VIALE 26 | Torre 2 Pilote85 | 203 | 00 | 2025-05-21 | 7/16/2025 12:00:00 AM | 4"x8" | Concreto | concreto 3500 psi | 56 | 0 | 24.5 | 24 | 3480.1 | 245 | 98 | CEMEX | 4
P96 | B-19322 VIALE 26 | Torre 2 Pilote 102 | 196.85 | 1 | 2025-07-09 | 7/16/2025 12:00:00 AM | 4"x8" | Concreto | concreto 3500 psi | 7 | 0 | 24.5 | 20.9 | 3032.3 | 213 | 85 | CEMEX | 3
P96 | B-19322 VIALE 26 | Torre 2 Pilote 102 | 196.85 | 1 | 2025-07-09 | 7/16/2025 12:00:00 AM | 4"x8" | Concreto | concreto 3500 psi | 7 | 0 | 24.5 | 20.8 | 3022.4 | 212 | 85 | CEMEX | 3
P96 | B-19322 VIALE 26 | Torre 2 Pilote 102 | 196.85 | 1 | 2025-07-09 | 7/16/2025 12:00:00 AM | 4"x8" | Concreto | concreto 3500 psi | 7 | 0 | 24.5 | 20.2 | 2934 | 206 | 82 | CEMEX | 3
P97 | B-19322 VIALE 26 | Tapa cubierta tanque potable | 165.1 | 1 | 2025-07-10 | 7/17/2025 12:00:00 AM | 4"x8" | Concreto | concreto 3000 psi | 7 | 0 | 21 | 44.8 | 6499.2 | 457 | 213 | CEMEX | 3
P97 | B-19322 VIALE 26 | Tapa cubierta tanque potable | 165.1 | 1 | 2025-07-10 | 7/17/2025 12:00:00 AM | 4"x8" | Concreto | concreto 3000 psi | 7 | 0 | 21 | 45.6 | 6617.2 | 465 | 217 | CEMEX | 3
P97 | B-19322 VIALE 26 | Tapa cubierta tanque potable | 165.1 | 1 | 2025-07-10 | 7/17/2025 12:00:00 AM | 4"x8" | Concreto | concreto 3000 psi | 7 | 0 | 21 | 44.6 | 6464.9 | 455 | 212 | CEMEX | 3
P75 | B-19322 VIALE 26 | TORRE 2 PILOTE 37 | 177 | 00 | 2025-06-16 | 7/14/2025 12:00:00 AM | 4"x8" | Concreto | 3500 PSI | 28 | 0 | 24.5 | 35.8 | 5187.3 | 365 | 146 | CEMEX | 3
P75 | B-19322 VIALE 26 | TORRE 2 PILOTE 37 | 177 | 00 | 2025-06-16 | 7/14/2025 12:00:00 AM | 4"x8" | Concreto | 3500 PSI | 28 | 0 | 24.5 | 35.1 | 5092.2 | 358 | 143 | CEMEX | 4
P75 | B-19322 VIALE 26 | TORRE 2 PILOTE 37 | 177 | 00 | 2025-06-16 | 7/14/2025 12:00:00 AM | 4"x8" | Concreto | 3500 PSI | 28 | 0 | 24.5 | 36.4 | 5272.4 | 371 | 148 | CEMEX | 3
P90 | B-19322 VIALE 26 | Torre 2 Pilote 04-05 | 228.6 | 1 | 2025-07-03 | 7/17/2025 12:00:00 AM | 4"x8" | Concreto | concreto 3500 psi | 14 | 0 | 24.5 | 21.8 | 3164.5 | 222 | 89 | CEMEX | 4
P90 | B-19322 VIALE 26 | Torre 2 Pilote 04-05 | 228.6 | 1 | 2025-07-03 | 7/17/2025 12:00:00 AM | 4"x8" | Concreto | concreto 3500 psi | 14 | 0 | 24.5 | 20.3 | 2947.2 | 207 | 83 | CEMEX | 3
P90 | B-19322 VIALE 26 | Torre 2 Pilote 04-05 | 228.6 | 1 | 2025-07-03 | 7/17/2025 12:00:00 AM | 4"x8" | Concreto | concreto 3500 psi | 14 | 0 | 24.5 | 22.5 | 3265.1 | 230 | 92 | CEMEX | 3
P78 | B-19322 VIALE 26 | TAPA TANQUE LLUVIAS | 152 | 00 | 2025-06-19 | 7/17/2025 12:00:00 AM | 4"x8" | Concreto | 4000 PSI | 28 | 0 | 28 | 45.5 | 6598.9 | 464 | 162 | CEMEX | 3
P78 | B-19322 VIALE 26 | TAPA TANQUE LLUVIAS | 152 | 00 | 2025-06-19 | 7/17/2025 12:00:00 AM | 4"x8" | Concreto | 4000 PSI | 28 | 0 | 28 | 43.5 | 6302.8 | 443 | 155 | CEMEX | 4
P78 | B-19322 VIALE 26 | TAPA TANQUE LLUVIAS | 152 | 00 | 2025-06-19 | 7/17/2025 12:00:00 AM | 4"x8" | Concreto | 4000 PSI | 28 | 0 | 28 | 42.9 | 6220.3 | 437 | 153 | CEMEX | 4
P79 | B-19322 VIALE 26 | TORRE 2 PILOTE 36-77 | 203 | 00 | 2025-06-19 | 7/17/2025 12:00:00 AM | 4"x8" | Concreto | 3500 PSI | 28 | 0 | 24.5 | 27 | 3916.7 | 275 | 110 | CEMEX | 4
P79 | B-19322 VIALE 26 | TORRE 2 PILOTE 36-77 | 203 | 00 | 2025-06-19 | 7/17/2025 12:00:00 AM | 4"x8" | Concreto | 3500 PSI | 28 | 0 | 24.5 | 25.1 | 3639.2 | 256 | 102 | CEMEX | 4
P79 | B-19322 VIALE 26 | TORRE 2 PILOTE 36-77 | 203 | 00 | 2025-06-19 | 7/17/2025 12:00:00 AM | 4"x8" | Concreto | 3500 PSI | 28 | 0 | 24.5 | 25 | 3631.5 | 255 | 102 | CEMEX | 3
P51 | B-19322 VIALE 26 | TORRE 1 PILOTE 01 | 177 | 00 | 2025-05-23 | 7/18/2025 12:00:00 AM | 4"x8" | Concreto | concreto 3500 psi | 56 | 0 | 24.5 | 32.7 | 4738.2 | 333 | 133 | CEMEX | 3
P51 | B-19322 VIALE 26 | TORRE 1 PILOTE 01 | 177 | 00 | 2025-05-23 | 7/18/2025 12:00:00 AM | 4"x8" | Concreto | concreto 3500 psi | 56 | 0 | 24.5 | 24.3 | 3529.9 | 248 | 99 | CEMEX | 4
P51 | B-19322 VIALE 26 | TORRE 1 PILOTE 01 | 177 | 00 | 2025-05-23 | 7/18/2025 12:00:00 AM | 4"x8" | Concreto | concreto 3500 psi | 56 | 0 | 24.5 | 23.9 | 3469.6 | 244 | 98 | CEMEX | 3
P52 | B-19322 VIALE 26 | TORRE 2 PILOTE 39 | 228 | 00 | 2025-05-23 | 7/18/2025 12:00:00 AM | 4"x8" | Concreto | concreto 3500 psi | 56 | 0 | 24.5 | 24.7 | 3577.7 | 252 | 101 | CEMEX | 3
P52 | B-19322 VIALE 26 | TORRE 2 PILOTE 39 | 228 | 00 | 2025-05-23 | 7/18/2025 12:00:00 AM | 4"x8" | Concreto | concreto 3500 psi | 56 | 0 | 24.5 | 23.5 | 3402.3 | 239 | 96 | CEMEX | 3
P52 | B-19322 VIALE 26 | TORRE 2 PILOTE 39 | 228 | 00 | 2025-05-23 | 7/18/2025 12:00:00 AM | 4"x8" | Concreto | concreto 3500 psi | 56 | 0 | 24.5 | 22.1 | 3211.1 | 226 | 90 | CEMEX | 3
P99 | B-19322 VIALE 26 | Torre 1 Pilote 09-28 | 190.5 | 1 | 2025-07-11 | 7/18/2025 12:00:00 AM | 4"x8" | Concreto | concreto 3500 psi | 7 | 0 | 24.5 | 16.8 | 2443 | 172 | 69 | ARGOS | 3
P99 | B-19322 VIALE 26 | Torre 1 Pilote 09-28 | 190.5 | 1 | 2025-07-11 | 7/18/2025 12:00:00 AM | 4"x8" | Concreto | concreto 3500 psi | 7 | 0 | 24.5 | 18.6 | 2697.3 | 190 | 76 | ARGOS | 4
P99 | B-19322 VIALE 26 | Torre 1 Pilote 09-28 | 190.5 | 1 | 2025-07-11 | 7/18/2025 12:00:00 AM | 4"x8" | Concreto | concreto 3500 psi | 7 | 0 | 24.5 | 19 | 2750.3 | 193 | 77 | ARGOS | 3
P91 | B-19322 VIALE 26 | Torre 2 Pilote 15-79 | 196.85 | 1 | 2025-07-04 | 7/18/2025 12:00:00 AM | 4"x8" | Concreto | concreto 3500 psi | 14 | 0 | 24.5 | 29.3 | 4254.5 | 299 | 120 | CEMEX | 3
P91 | B-19322 VIALE 26 | Torre 2 Pilote 15-79 | 196.85 | 1 | 2025-07-04 | 7/18/2025 12:00:00 AM | 4"x8" | Concreto | concreto 3500 psi | 14 | 0 | 24.5 | 23.8 | 3451.7 | 243 | 97 | CEMEX | 3
P91 | B-19322 VIALE 26 | Torre 2 Pilote 15-79 | 196.85 | 1 | 2025-07-04 | 7/18/2025 12:00:00 AM | 4"x8" | Concreto | concreto 3500 psi | 14 | 0 | 24.5 | 26.6 | 3858.5 | 271 | 108 | CEMEX | 3
P98 | B-19322 VIALE 26 | Torre 2 Pilote 80-50 | 215.9 | 1 | 2025-07-10 | 7/17/2025 12:00:00 AM | 4"x8" | Concreto | concreto 3500 psi | 7 | 0 | 24.5 | 24.7 | 3583 | 252 | 101 | CEMEX | 3
P98 | B-19322 VIALE 26 | Torre 2 Pilote 80-50 | 215.9 | 1 | 2025-07-10 | 7/17/2025 12:00:00 AM | 4"x8" | Concreto | concreto 3500 psi | 7 | 0 | 24.5 | 23.6 | 3417.6 | 240 | 96 | CEMEX | 3
P98 | B-19322 VIALE 26 | Torre 2 Pilote 80-50 | 215.9 | 1 | 2025-07-10 | 7/17/2025 12:00:00 AM | 4"x8" | Concreto | concreto 3500 psi | 7 | 0 | 24.5 | 22.6 | 3279.9 | 231 | 92 | CEMEX | 4
P92 | B-19322 VIALE 26 | Torre 2 Pilote 103 | 177.8 | 1 | 2025-07-05 | 7/19/2025 12:00:00 AM | 4"x8" | Concreto | concreto 3500 psi | 14 | 0 | 24.5 | 26.4 | 3833.1 | 269 | 108 | CEMEX | 3
P92 | B-19322 VIALE 26 | Torre 2 Pilote 103 | 177.8 | 1 | 2025-07-05 | 7/19/2025 12:00:00 AM | 4"x8" | Concreto | concreto 3500 psi | 14 | 0 | 24.5 | 29.7 | 4305.7 | 303 | 121 | CEMEX | 4
P92 | B-19322 VIALE 26 | Torre 2 Pilote 103 | 177.8 | 1 | 2025-07-05 | 7/19/2025 12:00:00 AM | 4"x8" | Concreto | concreto 3500 psi | 14 | 0 | 24.5 | 25.8 | 3734.9 | 263 | 105 | CEMEX | 4
P81 | B-19322 VIALE 26 | Torre 2 Pilote 22 | 203.2 | 1 | 2025-06-21 | 7/19/2025 12:00:00 AM | 4"x8" | Concreto | concreto 3500 psi | 28 | 0 | 24.5 | 30.5 | 4422 | 311 | 124 | CEMEX | 4
P81 | B-19322 VIALE 26 | Torre 2 Pilote 22 | 203.2 | 1 | 2025-06-21 | 7/19/2025 12:00:00 AM | 4"x8" | Concreto | concreto 3500 psi | 28 | 0 | 24.5 | 32.1 | 4648.8 | 327 | 131 | CEMEX | 3
P81 | B-19322 VIALE 26 | Torre 2 Pilote 22 | 203.2 | 1 | 2025-06-21 | 7/19/2025 12:00:00 AM | 4"x8" | Concreto | concreto 3500 psi | 28 | 0 | 24.5 | 31.5 | 4571.5 | 321 | 129 | CEMEX | 3
P53 | B-19322 VIALE 26 | TORRE 1 PILOTE 79 | 203 | 00 | 2025-05-24 | 7/19/2025 12:00:00 AM | 4"x8" | Concreto | concreto 3500 psi | 56 | 0 | 24.5 | 22 | 3188 | 224 | 90 | CEMEX | 4
P53 | B-19322 VIALE 26 | TORRE 1 PILOTE 79 | 203 | 00 | 2025-05-24 | 7/19/2025 12:00:00 AM | 4"x8" | Concreto | concreto 3500 psi | 56 | 0 | 24.5 | 25 | 3627.1 | 255 | 102 | CEMEX | 4
P53 | B-19322 VIALE 26 | TORRE 1 PILOTE 79 | 203 | 00 | 2025-05-24 | 7/19/2025 12:00:00 AM | 4"x8" | Concreto | concreto 3500 psi | 56 | 0 | 24.5 | 24.4 | 3544 | 249 | 100 | CEMEX | 3
P93 | B-19322 VIALE 26 | Torre 2 Pilote 14-82 | 177.8 | 1 | 2025-07-07 | 7/21/2025 12:00:00 AM | 4"x8" | Concreto | concreto 3500 psi | 14 | 0 | 24.5 | 26.2 | 3800.8 | 267 | 107 | CEMEX | 3
P93 | B-19322 VIALE 26 | Torre 2 Pilote 14-82 | 177.8 | 1 | 2025-07-07 | 7/21/2025 12:00:00 AM | 4"x8" | Concreto | concreto 3500 psi | 14 | 0 | 24.5 | 29.1 | 4221.9 | 297 | 119 | CEMEX | 4
P93 | B-19322 VIALE 26 | Torre 2 Pilote 14-82 | 177.8 | 1 | 2025-07-07 | 7/21/2025 12:00:00 AM | 4"x8" | Concreto | concreto 3500 psi | 14 | 0 | 24.5 | 25.6 | 3715.1 | 261 | 104 | CEMEX | 4
P102 | B-19322 VIALE 26 | Torre 1 Pilote 08-70 | 222.25 | 1 | 2025-07-15 | 7/22/2025 12:00:00 AM | 4"x8" | Concreto | concreto 3000 psi | 7 | 0 | 24.5 | 17.4 | 2522.1 | 177 | 71 | CEMEX | 4
P102 | B-19322 VIALE 26 | Torre 1 Pilote 08-70 | 222.25 | 1 | 2025-07-15 | 7/22/2025 12:00:00 AM | 4"x8" | Concreto | concreto 3000 psi | 7 | 0 | 24.5 | 17 | 2467.3 | 173 | 69 | CEMEX | 3
P102 | B-19322 VIALE 26 | Torre 1 Pilote 08-70 | 222.25 | 1 | 2025-07-15 | 7/22/2025 12:00:00 AM | 4"x8" | Concreto | concreto 3000 psi | 7 | 0 | 24.5 | 12.2 | 1773.5 | 125 | 50 | CEMEX | 3
P101 | B-19322 VIALE 26 | Torre 1 Pilote 50-22 | 190.5 | 1 | 2025-07-14 | 7/21/2025 12:00:00 AM | 4"x8" | Concreto | concreto 3500 psi | 7 | 0 | 24.5 | 17.7 | 2563.8 | 180 | 72 | CEMEX | 4
P101 | B-19322 VIALE 26 | Torre 1 Pilote 50-22 | 190.5 | 1 | 2025-07-14 | 7/21/2025 12:00:00 AM | 4"x8" | Concreto | concreto 3500 psi | 7 | 0 | 24.5 | 17.5 | 2531.7 | 178 | 71 | CEMEX | 4
P101 | B-19322 VIALE 26 | Torre 1 Pilote 50-22 | 190.5 | 1 | 2025-07-14 | 7/21/2025 12:00:00 AM | 4"x8" | Concreto | concreto 3500 psi | 7 | 0 | 24.5 | 17.5 | 2533.9 | 178 | 71 | CEMEX | 3
P94 | B-19322 VIALE 26 | Torre 2 Pilote 100 | 215.9 | 1 | 2025-07-08 | 7/22/2025 12:00:00 AM | 4"x8" | Concreto | concreto 3500 psi | 14 | 0 | 24.5 | 23.8 | 3459 | 243 | 97 | CEMEX | 4
P94 | B-19322 VIALE 26 | Torre 2 Pilote 100 | 215.9 | 1 | 2025-07-08 | 7/22/2025 12:00:00 AM | 4"x8" | Concreto | concreto 3500 psi | 14 | 0 | 24.5 | 23.6 | 3424.4 | 241 | 96 | CEMEX | 4
P94 | B-19322 VIALE 26 | Torre 2 Pilote 100 | 215.9 | 1 | 2025-07-08 | 7/22/2025 12:00:00 AM | 4"x8" | Concreto | concreto 3500 psi | 14 | 0 | 24.5 | 24.1 | 3491.1 | 245 | 98 | CEMEX | 4
P103 | B-19322 VIALE 26 | Torre 1 Pilote 73 | 177.8 | 1 | 2025-07-15 | 7/22/2025 12:00:00 AM | 4"x8" | Concreto | concreto 3500 psi | 7 | 0 | 24.5 | 13.8 | 2003.6 | 141 | 56 | CEMEX | 3
P103 | B-19322 VIALE 26 | Torre 1 Pilote 73 | 177.8 | 1 | 2025-07-15 | 7/22/2025 12:00:00 AM | 4"x8" | Concreto | concreto 3500 psi | 7 | 0 | 24.5 | 15.2 | 2198.5 | 155 | 62 | CEMEX | 3
P103 | B-19322 VIALE 26 | Torre 1 Pilote 73 | 177.8 | 1 | 2025-07-15 | 7/22/2025 12:00:00 AM | 4"x8" | Concreto | concreto 3500 psi | 7 | 0 | 24.5 | 16.1 | 2340.3 | 165 | 66 | CEMEX | 4
P80 | B-19322 VIALE 26 | Torre 2 Pilote 20-34 | 190.5 | 1 | 2025-06-20 | 7/18/2025 12:00:00 AM | 4"x8" | Concreto | concreto 3500 psi | 28 | 0 | 24.5 | 26.9 | 3899 | 274 | 110 | CEMEX | 4
P80 | B-19322 VIALE 26 | Torre 2 Pilote 20-34 | 190.5 | 1 | 2025-06-20 | 7/18/2025 12:00:00 AM | 4"x8" | Concreto | concreto 3500 psi | 28 | 0 | 24.5 | 27.1 | 3933.3 | 277 | 111 | CEMEX | 3
P80 | B-19322 VIALE 26 | Torre 2 Pilote 20-34 | 190.5 | 1 | 2025-06-20 | 7/18/2025 12:00:00 AM | 4"x8" | Concreto | concreto 3500 psi | 28 | 0 | 24.5 | 28.4 | 4121 | 290 | 116 | CEMEX | 3
P82 | B-19322 VIALE 26 | Torre 2 Pilote 11-52 | 203.2 | 1 | 2025-06-24 | 7/22/2025 12:00:00 AM | 4"x8" | Concreto | concreto 3500 psi | 28 | 0 | 24.5 | 24.7 | 3586.2 | 252 | 101 | CEMEX | 3
P82 | B-19322 VIALE 26 | Torre 2 Pilote 11-52 | 203.2 | 1 | 2025-06-24 | 7/22/2025 12:00:00 AM | 4"x8" | Concreto | concreto 3500 psi | 28 | 0 | 24.5 | 26.5 | 3846.5 | 270 | 108 | CEMEX | 3
P82 | B-19322 VIALE 26 | Torre 2 Pilote 11-52 | 203.2 | 1 | 2025-06-24 | 7/22/2025 12:00:00 AM | 4"x8" | Concreto | concreto 3500 psi | 28 | 0 | 24.5 | 26.6 | 3853.2 | 271 | 108 | CEMEX | 4
P95 | B-19322 VIALE 26 | Torre 2 Pilote 101 | 203.2 | 1 | 2025-07-08 | 7/22/2025 12:00:00 AM | 4"x8" | Concreto | concreto 3500 psi | 14 | 0 | 24.5 | 26 | 3767.8 | 265 | 106 | CEMEX | 4
P95 | B-19322 VIALE 26 | Torre 2 Pilote 101 | 203.2 | 1 | 2025-07-08 | 7/22/2025 12:00:00 AM | 4"x8" | Concreto | concreto 3500 psi | 14 | 0 | 24.5 | 26.6 | 3852.3 | 271 | 108 | CEMEX | 4
P95 | B-19322 VIALE 26 | Torre 2 Pilote 101 | 203.2 | 1 | 2025-07-08 | 7/22/2025 12:00:00 AM | 4"x8" | Concreto | concreto 3500 psi | 14 | 0 | 24.5 | 28.8 | 4181 | 294 | 118 | CEMEX | 4
P100 | B-19322 VIALE 26 | Torre 2 Pilote 06-07 | 196.85 | 1 | 2025-07-12 | 7/19/2025 12:00:00 AM | 4"x8" | Concreto | concreto 3500 psi | 7 | 0 | 24.5 | 25.9 | 3749.3 | 264 | 106 | CEMEX | 4
P100 | B-19322 VIALE 26 | Torre 2 Pilote 06-07 | 196.85 | 1 | 2025-07-12 | 7/19/2025 12:00:00 AM | 4"x8" | Concreto | concreto 3500 psi | 7 | 0 | 24.5 | 22.2 | 3215.2 | 226 | 90 | CEMEX | 4
P100 | B-19322 VIALE 26 | Torre 2 Pilote 06-07 | 196.85 | 1 | 2025-07-12 | 7/19/2025 12:00:00 AM | 4"x8" | Concreto | concreto 3500 psi | 7 | 0 | 24.5 | 23.5 | 3403 | 239 | 96 | CEMEX | 3
P55 | B-19322 VIALE 26 | TORRE 2 PILOTE 82 | 203 | 00 | 2025-05-27 | 7/22/2025 12:00:00 AM | 4"x8" | Concreto | concreto 3500 psi | 56 | 0 | 24.5 | 22.3 | 3238.6 | 228 | 91 | CEMEX | 4
P55 | B-19322 VIALE 26 | TORRE 2 PILOTE 82 | 203 | 00 | 2025-05-27 | 7/22/2025 12:00:00 AM | 4"x8" | Concreto | concreto 3500 psi | 56 | 0 | 24.5 | 22.1 | 3206.7 | 225 | 90 | CEMEX | 4
P55 | B-19322 VIALE 26 | TORRE 2 PILOTE 82 | 203 | 00 | 2025-05-27 | 7/22/2025 12:00:00 AM | 4"x8" | Concreto | concreto 3500 psi | 56 | 0 | 24.5 | 20.7 | 2996.8 | 211 | 84 | CEMEX | 4
P104 | B-19322 VIALE 26 | Torre 1 Pilote 48-06 | 228.6 | 1 | 2025-07-16 | 7/23/2025 12:00:00 AM | 4"x8" | Concreto | concreto 3500 psi | 7 | 0 | 24.5 | 13.2 | 1909.1 | 134 | 54 | ARGOS | 3
P104 | B-19322 VIALE 26 | Torre 1 Pilote 48-06 | 228.6 | 1 | 2025-07-16 | 7/23/2025 12:00:00 AM | 4"x8" | Concreto | concreto 3500 psi | 7 | 0 | 24.5 | 12.5 | 1819.7 | 128 | 51 | ARGOS | 3
P104 | B-19322 VIALE 26 | Torre 1 Pilote 48-06 | 228.6 | 1 | 2025-07-16 | 7/23/2025 12:00:00 AM | 4"x8" | Concreto | concreto 3500 psi | 7 | 0 | 24.5 | 14.7 | 2128.2 | 150 | 60 | ARGOS | 3
P96 | B-19322 VIALE 26 | Torre 2 Pilote 102 | 196.85 | 1 | 2025-07-09 | 7/23/2025 12:00:00 AM | 4"x8" | Concreto | concreto 3500 psi | 14 | 0 | 24.5 | 24.5 | 3552 | 250 | 100 | CEMEX | 4
P96 | B-19322 VIALE 26 | Torre 2 Pilote 102 | 196.85 | 1 | 2025-07-09 | 7/23/2025 12:00:00 AM | 4"x8" | Concreto | concreto 3500 psi | 14 | 0 | 24.5 | 23.6 | 3426 | 241 | 96 | CEMEX | 4
P96 | B-19322 VIALE 26 | Torre 2 Pilote 102 | 196.85 | 1 | 2025-07-09 | 7/23/2025 12:00:00 AM | 4"x8" | Concreto | concreto 3500 psi | 14 | 0 | 24.5 | 24.9 | 3613.4 | 254 | 102 | CEMEX | 4
P97 | B-19322 VIALE 26 | Tapa cubierta tanque potable | 165.1 | 1 | 2025-07-10 | 7/24/2025 12:00:00 AM | 4"x8" | Concreto | concreto 3000 psi | 14 | 0 | 21 | 44.1 | 6392.1 | 449 | 210 | CEMEX | 3
P97 | B-19322 VIALE 26 | Tapa cubierta tanque potable | 165.1 | 1 | 2025-07-10 | 7/24/2025 12:00:00 AM | 4"x8" | Concreto | concreto 3000 psi | 14 | 0 | 21 | 46.4 | 6725.9 | 473 | 221 | CEMEX | 3
P97 | B-19322 VIALE 26 | Tapa cubierta tanque potable | 165.1 | 1 | 2025-07-10 | 7/24/2025 12:00:00 AM | 4"x8" | Concreto | concreto 3000 psi | 14 | 0 | 21 | 51 | 7393.9 | 520 | 243 | CEMEX | 4
P84 | B-19322 VIALE 26 | Torre 2 Pilote 02-12 | 203.2 | 1 | 2025-06-26 | 7/24/2025 12:00:00 AM | 4"x8" | Concreto | concreto 3500 psi | 28 | 0 | 24.5 | 28.6 | 4148.8 | 292 | 117 | CEMEX | 3
P84 | B-19322 VIALE 26 | Torre 2 Pilote 02-12 | 203.2 | 1 | 2025-06-26 | 7/24/2025 12:00:00 AM | 4"x8" | Concreto | concreto 3500 psi | 28 | 0 | 24.5 | 23.3 | 3372.1 | 237 | 95 | CEMEX | 4
P84 | B-19322 VIALE 26 | Torre 2 Pilote 02-12 | 203.2 | 1 | 2025-06-26 | 7/24/2025 12:00:00 AM | 4"x8" | Concreto | concreto 3500 psi | 28 | 0 | 24.5 | 25.1 | 3633.2 | 255 | 102 | CEMEX | 3
P57 | B-19322 VIALE 26 | TORRE 2 PILOTE 76 | 203 | 00 | 2025-05-29 | 7/24/2025 12:00:00 AM | 4"x8" | Concreto | concreto 3500 psi | 56 | 0 | 24.5 | 25.2 | 3657.7 | 257 | 103 | CEMEX | 3
P57 | B-19322 VIALE 26 | TORRE 2 PILOTE 76 | 203 | 00 | 2025-05-29 | 7/24/2025 12:00:00 AM | 4"x8" | Concreto | concreto 3500 psi | 56 | 0 | 24.5 | 27.4 | 3976.1 | 280 | 112 | CEMEX | 3
P57 | B-19322 VIALE 26 | TORRE 2 PILOTE 76 | 203 | 00 | 2025-05-29 | 7/24/2025 12:00:00 AM | 4"x8" | Concreto | concreto 3500 psi | 56 | 0 | 24.5 | 24 | 3485.7 | 245 | 98 | CEMEX | 3
P98 | B-19322 VIALE 26 | Torre 2 Pilote 80-50 | 215.9 | 1 | 2025-07-10 | 7/24/2025 12:00:00 AM | 4"x8" | Concreto | concreto 3500 psi | 14 | 0 | 24.5 | 23.6 | 3417 | 240 | 96 | CEMEX | 3
P98 | B-19322 VIALE 26 | Torre 2 Pilote 80-50 | 215.9 | 1 | 2025-07-10 | 7/24/2025 12:00:00 AM | 4"x8" | Concreto | concreto 3500 psi | 14 | 0 | 24.5 | 25.4 | 3685.8 | 259 | 104 | CEMEX | 3
P98 | B-19322 VIALE 26 | Torre 2 Pilote 80-50 | 215.9 | 1 | 2025-07-10 | 7/24/2025 12:00:00 AM | 4"x8" | Concreto | concreto 3500 psi | 14 | 0 | 24.5 | 23.6 | 3424.2 | 241 | 96 | CEMEX | 3
P85 | B-19322 VIALE 26 | Torre 2 Pilote 95 | 228.6 | 1 | 2025-06-27 | 7/25/2025 12:00:00 AM | 4"x8" | Concreto | concreto 3500 psi | 28 | 0 | 24.5 | 18.3 | 2649.9 | 186 | 74 | CEMEX | 3
P85 | B-19322 VIALE 26 | Torre 2 Pilote 95 | 228.6 | 1 | 2025-06-27 | 7/25/2025 12:00:00 AM | 4"x8" | Concreto | concreto 3500 psi | 28 | 0 | 24.5 | 19.1 | 2765.9 | 194 | 78 | CEMEX | 3
P85 | B-19322 VIALE 26 | Torre 2 Pilote 95 | 228.6 | 1 | 2025-06-27 | 7/25/2025 12:00:00 AM | 4"x8" | Concreto | concreto 3500 psi | 28 | 0 | 24.5 | 21.4 | 3098.4 | 218 | 87 | CEMEX | 3
P86 | B-19322 VIALE 26 | Torre 2 Pilote 99 | 228.6 | 1 | 2025-06-27 | 7/25/2025 12:00:00 AM | 4"x8" | Concreto | concreto 3500 psi | 28 | 0 | 24.5 | 26.3 | 3818.1 | 268 | 107 | CEMEX | 3
P86 | B-19322 VIALE 26 | Torre 2 Pilote 99 | 228.6 | 1 | 2025-06-27 | 7/25/2025 12:00:00 AM | 4"x8" | Concreto | concreto 3500 psi | 28 | 0 | 24.5 | 26 | 3774.7 | 265 | 106 | CEMEX | 3
P86 | B-19322 VIALE 26 | Torre 2 Pilote 99 | 228.6 | 1 | 2025-06-27 | 7/25/2025 12:00:00 AM | 4"x8" | Concreto | concreto 3500 psi | 28 | 0 | 24.5 | 26.5 | 3849.5 | 271 | 108 | CEMEX | 3
P99 | B-19322 VIALE 26 | Torre 1 Pilote 09-28 | 190.5 | 1 | 2025-07-11 | 7/25/2025 12:00:00 AM | 4"x8" | Concreto | concreto 3500 psi | 14 | 0 | 24.5 | 21.5 | 3112.1 | 219 | 88 | ARGOS | 3
P99 | B-19322 VIALE 26 | Torre 1 Pilote 09-28 | 190.5 | 1 | 2025-07-11 | 7/25/2025 12:00:00 AM | 4"x8" | Concreto | concreto 3500 psi | 14 | 0 | 24.5 | 22.5 | 3263.8 | 229 | 92 | ARGOS | 3
P99 | B-19322 VIALE 26 | Torre 1 Pilote 09-28 | 190.5 | 1 | 2025-07-11 | 7/25/2025 12:00:00 AM | 4"x8" | Concreto | concreto 3500 psi | 14 | 0 | 24.5 | 22.6 | 3275.9 | 230 | 92 | ARGOS | 3
P83 | B-19322 VIALE 26 | Torre 2 Pilote 19-17 | 190.5 | 1 | 2025-06-25 | 7/23/2025 12:00:00 AM | 4"x8" | Concreto | concreto 3500 psi | 28 | 0 | 24.5 | 27.4 | 3972.9 | 279 | 112 | CEMEX | 3
P83 | B-19322 VIALE 26 | Torre 2 Pilote 19-17 | 190.5 | 1 | 2025-06-25 | 7/23/2025 12:00:00 AM | 4"x8" | Concreto | concreto 3500 psi | 28 | 0 | 24.5 | 23.5 | 3414.3 | 240 | 96 | CEMEX | 3
P83 | B-19322 VIALE 26 | Torre 2 Pilote 19-17 | 190.5 | 1 | 2025-06-25 | 7/23/2025 12:00:00 AM | 4"x8" | Concreto | concreto 3500 psi | 28 | 0 | 24.5 | 23.2 | 3369 | 237 | 95 | CEMEX | 3
P59 | B-19322 VIALE 26 | TORRE 2 PILOTE 09-88 | 177 | 00 | 2025-05-30 | 7/25/2025 12:00:00 AM | 4"x8" | Concreto | concreto 3500 psi | 56 | 0 | 24.5 | 21 | 3048.3 | 214 | 86 | CEMEX | 3
P59 | B-19322 VIALE 26 | TORRE 2 PILOTE 09-88 | 177 | 00 | 2025-05-30 | 7/25/2025 12:00:00 AM | 4"x8" | Concreto | concreto 3500 psi | 56 | 0 | 24.5 | 20.4 | 2961.5 | 208 | 83 | CEMEX | 3
P59 | B-19322 VIALE 26 | TORRE 2 PILOTE 09-88 | 177 | 00 | 2025-05-30 | 7/25/2025 12:00:00 AM | 4"x8" | Concreto | concreto 3500 psi | 56 | 0 | 24.5 | 20.6 | 2988.3 | 210 | 84 | CEMEX | 3
P100 | B-19322 VIALE 26 | Torre 2 Pilote 06-07 | 196.85 | 1 | 2025-07-12 | 7/26/2025 12:00:00 AM | 4"x8" | Concreto | concreto 3500 psi | 14 | 0 | 24.5 | 28.1 | 4068.8 | 286 | 114 | CEMEX | 3
P100 | B-19322 VIALE 26 | Torre 2 Pilote 06-07 | 196.85 | 1 | 2025-07-12 | 7/26/2025 12:00:00 AM | 4"x8" | Concreto | concreto 3500 psi | 14 | 0 | 24.5 | 22.4 | 3252.1 | 229 | 92 | CEMEX | 3
P100 | B-19322 VIALE 26 | Torre 2 Pilote 06-07 | 196.85 | 1 | 2025-07-12 | 7/26/2025 12:00:00 AM | 4"x8" | Concreto | concreto 3500 psi | 14 | 0 | 24.5 | 29.3 | 4254.1 | 299 | 120 | CEMEX | 3
P87 | B-19322 VIALE 26 | Torre 2 Pilote 16-97 | 203.2 | 1 | 2025-06-28 | 7/26/2025 12:00:00 AM | 4"x8" | Concreto | concreto 3500 psi | 28 | 0 | 24.5 | 27.8 | 4027.7 | 283 | 113 | CEMEX | 3
P87 | B-19322 VIALE 26 | Torre 2 Pilote 16-97 | 203.2 | 1 | 2025-06-28 | 7/26/2025 12:00:00 AM | 4"x8" | Concreto | concreto 3500 psi | 28 | 0 | 24.5 | 26.6 | 3854.8 | 271 | 108 | CEMEX | 4
P87 | B-19322 VIALE 26 | Torre 2 Pilote 16-97 | 203.2 | 1 | 2025-06-28 | 7/26/2025 12:00:00 AM | 4"x8" | Concreto | concreto 3500 psi | 28 | 0 | 24.5 | 29.4 | 4266.2 | 300 | 120 | CEMEX | 3
P101 | B-19322 VIALE 26 | Torre 1 Pilote 50-22 | 190.5 | 1 | 2025-07-14 | 7/28/2025 12:00:00 AM | 4"x8" | Concreto | concreto 3500 psi | 14 | 0 | 24.5 | 22.2 | 3213 | 226 | 90 | CEMEX | 3
P101 | B-19322 VIALE 26 | Torre 1 Pilote 50-22 | 190.5 | 1 | 2025-07-14 | 7/28/2025 12:00:00 AM | 4"x8" | Concreto | concreto 3500 psi | 14 | 0 | 24.5 | 22.2 | 3215 | 226 | 90 | CEMEX | 3
P101 | B-19322 VIALE 26 | Torre 1 Pilote 50-22 | 190.5 | 1 | 2025-07-14 | 7/28/2025 12:00:00 AM | 4"x8" | Concreto | concreto 3500 psi | 14 | 0 | 24.5 | 21.5 | 3112.6 | 219 | 88 | CEMEX | 3
P103 | B-19322 VIALE 26 | Torre 1 Pilote 73 | 177.8 | 1 | 2025-07-15 | 7/29/2025 12:00:00 AM | 4"x8" | Concreto | concreto 3500 psi | 14 | 0 | 24.5 | 19.6 | 2839.8 | 200 | 80 | CEMEX | 3
P103 | B-19322 VIALE 26 | Torre 1 Pilote 73 | 177.8 | 1 | 2025-07-15 | 7/29/2025 12:00:00 AM | 4"x8" | Concreto | concreto 3500 psi | 14 | 0 | 24.5 | 30.9 | 4474.6 | 315 | 126 | CEMEX | 4
P103 | B-19322 VIALE 26 | Torre 1 Pilote 73 | 177.8 | 1 | 2025-07-15 | 7/29/2025 12:00:00 AM | 4"x8" | Concreto | concreto 3500 psi | 14 | 0 | 24.5 | 21.2 | 3077.9 | 216 | 87 | CEMEX | 4
P60 | B-19322 VIALE 26 | TORRE 2 PILOTE 75 | 203 | 00 | 2025-05-31 | 7/26/2025 12:00:00 AM | 4"x8" | Concreto | concreto 3500 psi | 56 | 0 | 24.5 | 14 | 2035.5 | 143 | 57 | CEMEX | 3
P60 | B-19322 VIALE 26 | TORRE 2 PILOTE 75 | 203 | 00 | 2025-05-31 | 7/26/2025 12:00:00 AM | 4"x8" | Concreto | concreto 3500 psi | 56 | 0 | 24.5 | 17.5 | 2537.8 | 178 | 71 | CEMEX | 4
P60 | B-19322 VIALE 26 | TORRE 2 PILOTE 75 | 203 | 00 | 2025-05-31 | 7/26/2025 12:00:00 AM | 4"x8" | Concreto | concreto 3500 psi | 56 | 0 | 24.5 | 14.7 | 2131.9 | 150 | 60 | CEMEX | 3
P102 | B-19322 VIALE 26 | Torre 1 Pilote 08-70 | 222.25 | 1 | 2025-07-15 | 7/29/2025 12:00:00 AM | 4"x8" | Concreto | concreto 3000 psi | 14 | 0 | 24.5 | 23.9 | 3463.7 | 244 | 97 | CEMEX | 3
P102 | B-19322 VIALE 26 | Torre 1 Pilote 08-70 | 222.25 | 1 | 2025-07-15 | 7/29/2025 12:00:00 AM | 4"x8" | Concreto | concreto 3000 psi | 14 | 0 | 24.5 | 21.7 | 3140.6 | 221 | 88 | CEMEX | 3
P102 | B-19322 VIALE 26 | Torre 1 Pilote 08-70 | 222.25 | 1 | 2025-07-15 | 7/29/2025 12:00:00 AM | 4"x8" | Concreto | concreto 3000 psi | 14 | 0 | 24.5 | 24.4 | 3542.7 | 249 | 100 | CEMEX | 4
P88 | B-19322 VIALE 26 | Torre 2 Pilote 18 -13 | 228.6 | 1 | 2025-07-01 | 7/29/2025 12:00:00 AM | 4"x8" | Concreto | concreto 3500 psi | 28 | 0 | 24.5 | 24.7 | 3578.5 | 252 | 101 | CEMEX | 4
P88 | B-19322 VIALE 26 | Torre 2 Pilote 18 -13 | 228.6 | 1 | 2025-07-01 | 7/29/2025 12:00:00 AM | 4"x8" | Concreto | concreto 3500 psi | 28 | 0 | 24.5 | 24.9 | 3606.2 | 254 | 101 | CEMEX | 4
P88 | B-19322 VIALE 26 | Torre 2 Pilote 18 -13 | 228.6 | 1 | 2025-07-01 | 7/29/2025 12:00:00 AM | 4"x8" | Concreto | concreto 3500 psi | 28 | 0 | 24.5 | 27.9 | 4047.7 | 285 | 114 | CEMEX | 4
P105 | B-19322 VIALE 26 | Torre 1 Pilote 03-52 | 215.9 | 1 | 2025-07-17 | 7/29/2025 12:00:00 AM | 4"x8" | Concreto | concreto 3500 psi | 12 | 0 | 24.5 | 25.9 | 3751.2 | 264 | 106 | ARGOS | 3
P105 | B-19322 VIALE 26 | Torre 1 Pilote 03-52 | 215.9 | 1 | 2025-07-17 | 7/29/2025 12:00:00 AM | 4"x8" | Concreto | concreto 3500 psi | 12 | 0 | 24.5 | 21.9 | 3176 | 223 | 89 | ARGOS | 3
P105 | B-19322 VIALE 26 | Torre 1 Pilote 03-52 | 215.9 | 1 | 2025-07-17 | 7/29/2025 12:00:00 AM | 4"x8" | Concreto | concreto 3500 psi | 12 | 0 | 24.5 | 22.9 | 3314.9 | 233 | 93 | ARGOS | 5
P106 | B-19322 VIALE 26 | Torre 1 Pilote 89 | 196.85 | 1 | 2025-07-17 | 7/29/2025 12:00:00 AM | 4"x8" | Concreto | concreto 3000 psi | 12 | 0 | 24.5 | 20.4 | 2957.2 | 208 | 83 | ARGOS | 3
P106 | B-19322 VIALE 26 | Torre 1 Pilote 89 | 196.85 | 1 | 2025-07-17 | 7/29/2025 12:00:00 AM | 4"x8" | Concreto | concreto 3000 psi | 12 | 0 | 24.5 | 18.6 | 2696.2 | 190 | 76 | ARGOS | 3
P106 | B-19322 VIALE 26 | Torre 1 Pilote 89 | 196.85 | 1 | 2025-07-17 | 7/29/2025 12:00:00 AM | 4"x8" | Concreto | concreto 3000 psi | 12 | 0 | 24.5 | 17.3 | 2502.9 | 176 | 70 | ARGOS | 3
P107 | B-19322 VIALE 26 | Torre 1 Pilote 10-21 | 190.5 | 1 | 2025-07-21 | 7/29/2025 12:00:00 AM | 4"x8" | Concreto | concreto 3500 psi | 8 | 0 | 24.5 | 14.8 | 2144.1 | 151 | 60 | ARGOS | 3
P107 | B-19322 VIALE 26 | Torre 1 Pilote 10-21 | 190.5 | 1 | 2025-07-21 | 7/29/2025 12:00:00 AM | 4"x8" | Concreto | concreto 3500 psi | 8 | 0 | 24.5 | 18.8 | 2727.8 | 192 | 77 | ARGOS | 3
P107 | B-19322 VIALE 26 | Torre 1 Pilote 10-21 | 190.5 | 1 | 2025-07-21 | 7/29/2025 12:00:00 AM | 4"x8" | Concreto | concreto 3500 psi | 8 | 0 | 24.5 | 15.5 | 2245.8 | 158 | 63 | ARGOS | 3
P108 | B-19322 VIALE 26 | Torre 1 Pilote 47 | 184.15 | 1 | 2025-07-21 | 7/29/2025 12:00:00 AM | 4"x8" | Concreto | concreto 3500 psi | 8 | 0 | 24.5 | 22 | 3187.5 | 224 | 90 | ARGOS | 4
P108 | B-19322 VIALE 26 | Torre 1 Pilote 47 | 184.15 | 1 | 2025-07-21 | 7/29/2025 12:00:00 AM | 4"x8" | Concreto | concreto 3500 psi | 8 | 0 | 24.5 | 21 | 3039.3 | 214 | 86 | ARGOS | 3
P108 | B-19322 VIALE 26 | Torre 1 Pilote 47 | 184.15 | 1 | 2025-07-21 | 7/29/2025 12:00:00 AM | 4"x8" | Concreto | concreto 3500 psi | 8 | 0 | 24.5 | 22.2 | 3212.8 | 226 | 90 | ARGOS | 3
P109 | B-19322 VIALE 26 | Torre 1 Pilotes 07-61 | 215.9 | 1 | 2025-07-22 | 7/29/2025 12:00:00 AM | 4"x8" | Concreto | concreto 3500 psi | 7 | 0 | 24.5 | 13 | 1889.3 | 133 | 53 | ARGOS | 4
P109 | B-19322 VIALE 26 | Torre 1 Pilotes 07-61 | 215.9 | 1 | 2025-07-22 | 7/29/2025 12:00:00 AM | 4"x8" | Concreto | concreto 3500 psi | 7 | 0 | 24.5 | 13.4 | 1937.2 | 136 | 54 | ARGOS | 3
P109 | B-19322 VIALE 26 | Torre 1 Pilotes 07-61 | 215.9 | 1 | 2025-07-22 | 7/29/2025 12:00:00 AM | 4"x8" | Concreto | concreto 3500 psi | 7 | 0 | 24.5 | 13.8 | 2007.9 | 141 | 56 | ARGOS | 3
P110 | B-19322 VIALE 26 | Torre 1 Pilote 53 | 203.2 | 1 | 2025-07-22 | 7/29/2025 12:00:00 AM | 4"x8" | Concreto | concreto 3500 psi | 7 | 0 | 24.5 | 18.9 | 2743.8 | 193 | 77 | ARGOS | 3
P110 | B-19322 VIALE 26 | Torre 1 Pilote 53 | 203.2 | 1 | 2025-07-22 | 7/29/2025 12:00:00 AM | 4"x8" | Concreto | concreto 3500 psi | 7 | 0 | 24.5 | 20 | 2901.6 | 204 | 82 | ARGOS | 3
P110 | B-19322 VIALE 26 | Torre 1 Pilote 53 | 203.2 | 1 | 2025-07-22 | 7/29/2025 12:00:00 AM | 4"x8" | Concreto | concreto 3500 psi | 7 | 0 | 24.5 | 17.9 | 2601.7 | 183 | 73 | ARGOS | 3
P61 | B-19322 VIALE 26 | Torre 2 Pilote 78' | 228 | 00 | 2025-06-03 | 7/29/2025 12:00:00 AM | 4"x8" | Concreto | concreto 3500 psi | 56 | 0 | 24.5 | 24.7 | 3576.9 | 251 | 101 | CEMEX | 3
P61 | B-19322 VIALE 26 | Torre 2 Pilote 78' | 228 | 00 | 2025-06-03 | 7/29/2025 12:00:00 AM | 4"x8" | Concreto | concreto 3500 psi | 56 | 0 | 24.5 | 26.5 | 3844.6 | 270 | 108 | CEMEX | 3
P61 | B-19322 VIALE 26 | Torre 2 Pilote 78' | 228 | 00 | 2025-06-03 | 7/29/2025 12:00:00 AM | 4"x8" | Concreto | concreto 3500 psi | 56 | 0 | 24.5 | 22 | 3185 | 224 | 90 | CEMEX | 3
P111 | B-19322 VIALE 26 | Torre 1 Pilote 92-54 | 177.8 | 1 | 2025-07-23 | 7/30/2025 12:00:00 AM | 4"x8" | Concreto | concreto 3500 psi | 7 | 0 | 24.5 | 20.1 | 2908.3 | 204 | 82 | ARGOS | 3
P111 | B-19322 VIALE 26 | Torre 1 Pilote 92-54 | 177.8 | 1 | 2025-07-23 | 7/30/2025 12:00:00 AM | 4"x8" | Concreto | concreto 3500 psi | 7 | 0 | 24.5 | 21.1 | 3061.3 | 215 | 86 | ARGOS | 3
P111 | B-19322 VIALE 26 | Torre 1 Pilote 92-54 | 177.8 | 1 | 2025-07-23 | 7/30/2025 12:00:00 AM | 4"x8" | Concreto | concreto 3500 psi | 7 | 0 | 24.5 | 18.9 | 2734.5 | 192 | 77 | ARGOS | 3
P112 | B-19322 VIALE 26 | Torre 1 Pilote 60 | 190.5 | 1 | 2025-07-23 | 7/30/2025 12:00:00 AM | 4"x8" | Concreto | concreto 3500 psi | 7 | 0 | 24.5 | 13.2 | 1907.2 | 134 | 54 | ARGOS | 3
P112 | B-19322 VIALE 26 | Torre 1 Pilote 60 | 190.5 | 1 | 2025-07-23 | 7/30/2025 12:00:00 AM | 4"x8" | Concreto | concreto 3500 psi | 7 | 0 | 24.5 | 13 | 1885.4 | 133 | 53 | ARGOS | 3
P112 | B-19322 VIALE 26 | Torre 1 Pilote 60 | 190.5 | 1 | 2025-07-23 | 7/30/2025 12:00:00 AM | 4"x8" | Concreto | concreto 3500 psi | 7 | 0 | 24.5 | 13.9 | 2015.5 | 142 | 57 | ARGOS | 3
P89 | B-19322 VIALE 26 | Torre 2 Pilote 81-03 | 209.55 | 1 | 2025-07-02 | 7/30/2025 12:00:00 AM | 4"x8" | Concreto | concreto 3500 psi | 28 | 0 | 24.5 | 24.6 | 3564.6 | 251 | 100 | CEMEX | 4
P89 | B-19322 VIALE 26 | Torre 2 Pilote 81-03 | 209.55 | 1 | 2025-07-02 | 7/30/2025 12:00:00 AM | 4"x8" | Concreto | concreto 3500 psi | 28 | 0 | 24.5 | 33 | 4785.3 | 336 | 135 | CEMEX | 3
P89 | B-19322 VIALE 26 | Torre 2 Pilote 81-03 | 209.55 | 1 | 2025-07-02 | 7/30/2025 12:00:00 AM | 4"x8" | Concreto | concreto 3500 psi | 28 | 0 | 24.5 | 26.3 | 3821.4 | 269 | 108 | CEMEX | 3
P90 | B-19322 VIALE 26 | Torre 2 Pilote 04-05 | 228.6 | 1 | 2025-07-03 | 7/31/2025 12:00:00 AM | 4"x8" | Concreto | concreto 3500 psi | 28 | 0 | 24.5 | 28.4 | 4113.1 | 289 | 116 | CEMEX | 3
P90 | B-19322 VIALE 26 | Torre 2 Pilote 04-05 | 228.6 | 1 | 2025-07-03 | 7/31/2025 12:00:00 AM | 4"x8" | Concreto | concreto 3500 psi | 28 | 0 | 24.5 | 28.3 | 4101.4 | 288 | 115 | CEMEX | 3
P90 | B-19322 VIALE 26 | Torre 2 Pilote 04-05 | 228.6 | 1 | 2025-07-03 | 7/31/2025 12:00:00 AM | 4"x8" | Concreto | concreto 3500 psi | 28 | 0 | 24.5 | 25.3 | 3665.8 | 258 | 103 | CEMEX | 3
P104 | B-19322 VIALE 26 | Torre 1 Pilote 48-06 | 228.6 | 1 | 2025-07-16 | 7/30/2025 12:00:00 AM | 4"x8" | Concreto | concreto 3500 psi | 14 | 0 | 24.5 | 19.7 | 2858.4 | 201 | 80 | ARGOS | 3
P104 | B-19322 VIALE 26 | Torre 1 Pilote 48-06 | 228.6 | 1 | 2025-07-16 | 7/30/2025 12:00:00 AM | 4"x8" | Concreto | concreto 3500 psi | 14 | 0 | 24.5 | 16.4 | 2378.7 | 167 | 67 | ARGOS | 3
P104 | B-19322 VIALE 26 | Torre 1 Pilote 48-06 | 228.6 | 1 | 2025-07-16 | 7/30/2025 12:00:00 AM | 4"x8" | Concreto | concreto 3500 psi | 14 | 0 | 24.5 | 19.3 | 2794.4 | 196 | 79 | ARGOS | 3
P113 | B-19322 VIALE 26 | Tapa tanque suministro | 158.75 | 1 | 2025-07-24 | 7/31/2025 12:00:00 AM | 4"x8" | Concreto | concreto 3000 psi | 7 | 0 | 21 | 34.3 | 4981.1 | 350 | 164 | CEMEX | 3
P113 | B-19322 VIALE 26 | Tapa tanque suministro | 158.75 | 1 | 2025-07-24 | 7/31/2025 12:00:00 AM | 4"x8" | Concreto | concreto 3000 psi | 7 | 0 | 21 | 35.3 | 5122.6 | 360 | 168 | CEMEX | 4
P113 | B-19322 VIALE 26 | Tapa tanque suministro | 158.75 | 1 | 2025-07-24 | 7/31/2025 12:00:00 AM | 4"x8" | Concreto | concreto 3000 psi | 7 | 0 | 21 | 38.1 | 5524.3 | 388 | 181 | CEMEX | 4
P115 | B-19322 VIALE 26 | Torre 1 Pilote 51 | 203.2 | 1 | 2025-07-24 | 7/31/2025 12:00:00 AM | 4"x8" | Concreto | concreto 3500 psi | 7 | 0 | 24.5 | 17 | 2470.9 | 174 | 70 | ARGOS | 3
P115 | B-19322 VIALE 26 | Torre 1 Pilote 51 | 203.2 | 1 | 2025-07-24 | 7/31/2025 12:00:00 AM | 4"x8" | Concreto | concreto 3500 psi | 7 | 0 | 24.5 | 14.8 | 2146.6 | 151 | 60 | ARGOS | 3
P115 | B-19322 VIALE 26 | Torre 1 Pilote 51 | 203.2 | 1 | 2025-07-24 | 7/31/2025 12:00:00 AM | 4"x8" | Concreto | concreto 3500 psi | 7 | 0 | 24.5 | 14.7 | 2137.8 | 150 | 60 | ARGOS | 3
P106 | B-19322 VIALE 26 | Torre 1 Pilote 89 | 196.85 | 1 | 2025-07-17 | 7/31/2025 12:00:00 AM | 4"x8" | Concreto | concreto 3000 psi | 14 | 0 | 24.5 | 20.3 | 2941.8 | 207 | 83 | ARGOS | 3
P106 | B-19322 VIALE 26 | Torre 1 Pilote 89 | 196.85 | 1 | 2025-07-17 | 7/31/2025 12:00:00 AM | 4"x8" | Concreto | concreto 3000 psi | 14 | 0 | 24.5 | 22.7 | 3287.4 | 231 | 92 | ARGOS | 4
P106 | B-19322 VIALE 26 | Torre 1 Pilote 89 | 196.85 | 1 | 2025-07-17 | 7/31/2025 12:00:00 AM | 4"x8" | Concreto | concreto 3000 psi | 14 | 0 | 24.5 | 22.6 | 3280.6 | 231 | 92 | ARGOS | 4
P117 | B-19322 VIALE 26 | Torre 1 Pilote 59-97 | 228.6 | 1 | 2025-07-25 | 8/1/2025 12:00:00 AM | 4"x8" | Concreto | concreto 3500 psi | 7 | 0 | 24.5 | 19.4 | 2819.5 | 198 | 79 | ARGOS | 4
P117 | B-19322 VIALE 26 | Torre 1 Pilote 59-97 | 228.6 | 1 | 2025-07-25 | 8/1/2025 12:00:00 AM | 4"x8" | Concreto | concreto 3500 psi | 7 | 0 | 24.5 | 20.3 | 2950.7 | 207 | 83 | ARGOS | 4
P117 | B-19322 VIALE 26 | Torre 1 Pilote 59-97 | 228.6 | 1 | 2025-07-25 | 8/1/2025 12:00:00 AM | 4"x8" | Concreto | concreto 3500 psi | 7 | 0 | 24.5 | 21.4 | 3097.1 | 218 | 87 | ARGOS | 4
P114 | B-19322 VIALE 26 | Torre 1 Pilotes 11-20 | 184.15 | 1 | 2025-07-24 | 7/31/2025 12:00:00 AM | 4"x8" | Concreto | concreto 3500 psi | 7 | 0 | 24.5 | 16.8 | 2437.2 | 171 | 68 | ARGOS | 4
P114 | B-19322 VIALE 26 | Torre 1 Pilotes 11-20 | 184.15 | 1 | 2025-07-24 | 7/31/2025 12:00:00 AM | 4"x8" | Concreto | concreto 3500 psi | 7 | 0 | 24.5 | 14.7 | 2130.1 | 150 | 60 | ARGOS | 3
P114 | B-19322 VIALE 26 | Torre 1 Pilotes 11-20 | 184.15 | 1 | 2025-07-24 | 7/31/2025 12:00:00 AM | 4"x8" | Concreto | concreto 3500 psi | 7 | 0 | 24.5 | 17.5 | 2532.7 | 178 | 71 | ARGOS | 6
P91 | B-19322 VIALE 26 | Torre 2 Pilote 15-79 | 196.85 | 1 | 2025-07-04 | 8/1/2025 12:00:00 AM | 4"x8" | Concreto | concreto 3500 psi | 28 | 0 | 24.5 | 29.7 | 4311.6 | 303 | 121 | CEMEX | 3
P91 | B-19322 VIALE 26 | Torre 2 Pilote 15-79 | 196.85 | 1 | 2025-07-04 | 8/1/2025 12:00:00 AM | 4"x8" | Concreto | concreto 3500 psi | 28 | 0 | 24.5 | 28.8 | 4170.9 | 293 | 117 | CEMEX | 4
P91 | B-19322 VIALE 26 | Torre 2 Pilote 15-79 | 196.85 | 1 | 2025-07-04 | 8/1/2025 12:00:00 AM | 4"x8" | Concreto | concreto 3500 psi | 28 | 0 | 24.5 | 30.2 | 4376.4 | 308 | 123 | CEMEX | 4
P105 | B-19322 VIALE 26 | Torre 1 Pilote 03-52 | 215.9 | 1 | 2025-07-17 | 7/31/2025 12:00:00 AM | 4"x8" | Concreto | concreto 3500 psi | 14 | 0 | 24.5 | 30.9 | 4481.4 | 315 | 126 | ARGOS | 3
P105 | B-19322 VIALE 26 | Torre 1 Pilote 03-52 | 215.9 | 1 | 2025-07-17 | 7/31/2025 12:00:00 AM | 4"x8" | Concreto | concreto 3500 psi | 14 | 0 | 24.5 | 27.2 | 3949.4 | 278 | 111 | ARGOS | 3
P105 | B-19322 VIALE 26 | Torre 1 Pilote 03-52 | 215.9 | 1 | 2025-07-17 | 7/31/2025 12:00:00 AM | 4"x8" | Concreto | concreto 3500 psi | 14 | 0 | 24.5 | 30 | 4348.2 | 306 | 122 | ARGOS | 4
P116 | B-19322 VIALE 26 | Torre 1 Pilote 23-55 | 215.9 | 1 | 2025-07-25 | 8/1/2025 12:00:00 AM | 4"x8" | Concreto | concreto 3500 psi | 7 | 0 | 24.5 | 21.1 | 3064.5 | 215 | 86 | ARGOS | 4
P116 | B-19322 VIALE 26 | Torre 1 Pilote 23-55 | 215.9 | 1 | 2025-07-25 | 8/1/2025 12:00:00 AM | 4"x8" | Concreto | concreto 3500 psi | 7 | 0 | 24.5 | 20.8 | 3011 | 212 | 85 | ARGOS | 3
P116 | B-19322 VIALE 26 | Torre 1 Pilote 23-55 | 215.9 | 1 | 2025-07-25 | 8/1/2025 12:00:00 AM | 4"x8" | Concreto | concreto 3500 psi | 7 | 0 | 24.5 | 20.9 | 3032.8 | 213 | 85 | ARGOS | 3
P92 | B-19322 VIALE 26 | Torre 2 Pilote 103 | 177.8 | 1 | 2025-07-05 | 8/2/2025 12:00:00 AM | 4"x8" | Concreto | concreto 3500 psi | 28 | 0 | 24.5 | 29.2 | 4230.2 | 297 | 119 | CEMEX | 3
P92 | B-19322 VIALE 26 | Torre 2 Pilote 103 | 177.8 | 1 | 2025-07-05 | 8/2/2025 12:00:00 AM | 4"x8" | Concreto | concreto 3500 psi | 28 | 0 | 24.5 | 33.5 | 4862.5 | 342 | 137 | CEMEX | 4
P92 | B-19322 VIALE 26 | Torre 2 Pilote 103 | 177.8 | 1 | 2025-07-05 | 8/2/2025 12:00:00 AM | 4"x8" | Concreto | concreto 3500 psi | 28 | 0 | 24.5 | 34.1 | 4939.3 | 347 | 139 | CEMEX | 3
P118 | B-19322 VIALE 26 | Torre 1 Pilote 46-62 | 228.6 | 1 | 2025-07-26 | 8/2/2025 12:00:00 AM | 4"x8" | Concreto | concreto 3500 psi | 7 | 0 | 24.5 | 18.2 | 2645.6 | 186 | 74 | ARGOS | 3
P118 | B-19322 VIALE 26 | Torre 1 Pilote 46-62 | 228.6 | 1 | 2025-07-26 | 8/2/2025 12:00:00 AM | 4"x8" | Concreto | concreto 3500 psi | 7 | 0 | 24.5 | 16.5 | 2389.5 | 168 | 67 | ARGOS | 3
P118 | B-19322 VIALE 26 | Torre 1 Pilote 46-62 | 228.6 | 1 | 2025-07-26 | 8/2/2025 12:00:00 AM | 4"x8" | Concreto | concreto 3500 psi | 7 | 0 | 24.5 | 17.1 | 2483.2 | 175 | 70 | ARGOS | 3
P119 | B-19322 VIALE 26 | Torre 1 Pilotes 102-91 | 196.85 | 1 | 2025-07-28 | 8/4/2025 12:00:00 AM | 4"x8" | Concreto | concreto 3500 psi | 7 | 0 | 24.5 | 10.7 | 1557.9 | 110 | 44 | ARGOS | 4
P119 | B-19322 VIALE 26 | Torre 1 Pilotes 102-91 | 196.85 | 1 | 2025-07-28 | 8/4/2025 12:00:00 AM | 4"x8" | Concreto | concreto 3500 psi | 7 | 0 | 24.5 | 10.3 | 1492.4 | 105 | 42 | ARGOS | 3
P119 | B-19322 VIALE 26 | Torre 1 Pilotes 102-91 | 196.85 | 1 | 2025-07-28 | 8/4/2025 12:00:00 AM | 4"x8" | Concreto | concreto 3500 psi | 7 | 0 | 24.5 | 11.1 | 1604.4 | 113 | 45 | ARGOS | 3
P93 | B-19322 VIALE 26 | Torre 2 Pilote 14-82 | 177.8 | 1 | 2025-07-07 | 8/4/2025 12:00:00 AM | 4"x8" | Concreto | concreto 3500 psi | 28 | 0 | 24.5 | 32.6 | 4729.5 | 333 | 133 | CEMEX | 4
P93 | B-19322 VIALE 26 | Torre 2 Pilote 14-82 | 177.8 | 1 | 2025-07-07 | 8/4/2025 12:00:00 AM | 4"x8" | Concreto | concreto 3500 psi | 28 | 0 | 24.5 | 34 | 4936 | 347 | 139 | CEMEX | 3
P93 | B-19322 VIALE 26 | Torre 2 Pilote 14-82 | 177.8 | 1 | 2025-07-07 | 8/4/2025 12:00:00 AM | 4"x8" | Concreto | concreto 3500 psi | 28 | 0 | 24.5 | 33.3 | 4825.4 | 339 | 136 | CEMEX | 4
P108 | B-19322 VIALE 26 | Torre 1 Pilote 47 | 184.15 | 1 | 2025-07-21 | 8/4/2025 12:00:00 AM | 4"x8" | Concreto | concreto 3500 psi | 14 | 0 | 24.5 | 27 | 3918.8 | 276 | 110 | ARGOS | 4
P108 | B-19322 VIALE 26 | Torre 1 Pilote 47 | 184.15 | 1 | 2025-07-21 | 8/4/2025 12:00:00 AM | 4"x8" | Concreto | concreto 3500 psi | 14 | 0 | 24.5 | 28 | 4062.2 | 286 | 114 | ARGOS | 3
P108 | B-19322 VIALE 26 | Torre 1 Pilote 47 | 184.15 | 1 | 2025-07-21 | 8/4/2025 12:00:00 AM | 4"x8" | Concreto | concreto 3500 psi | 14 | 0 | 24.5 | 27.6 | 4002.8 | 281 | 113 | ARGOS | 3
P107 | B-19322 VIALE 26 | Torre 1 Pilote 10-21 | 190.5 | 1 | 2025-07-21 | 8/4/2025 12:00:00 AM | 4"x8" | Concreto | concreto 3500 psi | 14 | 0 | 24.5 | 23.9 | 3462.2 | 243 | 97 | ARGOS | 4
P107 | B-19322 VIALE 26 | Torre 1 Pilote 10-21 | 190.5 | 1 | 2025-07-21 | 8/4/2025 12:00:00 AM | 4"x8" | Concreto | concreto 3500 psi | 14 | 0 | 24.5 | 24.7 | 3576.8 | 251 | 101 | ARGOS | 3
P107 | B-19322 VIALE 26 | Torre 1 Pilote 10-21 | 190.5 | 1 | 2025-07-21 | 8/4/2025 12:00:00 AM | 4"x8" | Concreto | concreto 3500 psi | 14 | 0 | 24.5 | 23.1 | 3343.5 | 235 | 94 | ARGOS | 4
P109 | B-19322 VIALE 26 | Torre 1 Pilotes 07-61 | 215.9 | 1 | 2025-07-22 | 8/5/2025 12:00:00 AM | 4"x8" | Concreto | concreto 3500 psi | 14 | 0 | 24.5 | 20.3 | 2943.3 | 207 | 83 | ARGOS | 3
P109 | B-19322 VIALE 26 | Torre 1 Pilotes 07-61 | 215.9 | 1 | 2025-07-22 | 8/5/2025 12:00:00 AM | 4"x8" | Concreto | concreto 3500 psi | 14 | 0 | 24.5 | 18.1 | 2631.5 | 185 | 74 | ARGOS | 4
P109 | B-19322 VIALE 26 | Torre 1 Pilotes 07-61 | 215.9 | 1 | 2025-07-22 | 8/5/2025 12:00:00 AM | 4"x8" | Concreto | concreto 3500 psi | 14 | 0 | 24.5 | 18.8 | 2733.7 | 192 | 77 | ARGOS | 4
P110 | B-19322 VIALE 26 | Torre 1 Pilote 53 | 203.2 | 1 | 2025-07-22 | 8/5/2025 12:00:00 AM | 4"x8" | Concreto | concreto 3500 psi | 14 | 0 | 24.5 | 28.3 | 4103.4 | 288 | 115 | ARGOS | 3
P110 | B-19322 VIALE 26 | Torre 1 Pilote 53 | 203.2 | 1 | 2025-07-22 | 8/5/2025 12:00:00 AM | 4"x8" | Concreto | concreto 3500 psi | 14 | 0 | 24.5 | 27.7 | 4013.8 | 282 | 113 | ARGOS | 3
P110 | B-19322 VIALE 26 | Torre 1 Pilote 53 | 203.2 | 1 | 2025-07-22 | 8/5/2025 12:00:00 AM | 4"x8" | Concreto | concreto 3500 psi | 14 | 0 | 24.5 | 29 | 4206.9 | 296 | 118 | ARGOS | 4
P94 | B-19322 VIALE 26 | Torre 2 Pilote 100 | 215.9 | 1 | 2025-07-08 | 8/5/2025 12:00:00 AM | 4"x8" | Concreto | concreto 3500 psi | 28 | 0 | 24.5 | 24.5 | 3551.8 | 250 | 100 | CEMEX | 4
P94 | B-19322 VIALE 26 | Torre 2 Pilote 100 | 215.9 | 1 | 2025-07-08 | 8/5/2025 12:00:00 AM | 4"x8" | Concreto | concreto 3500 psi | 28 | 0 | 24.5 | 29.4 | 4258.5 | 299 | 120 | CEMEX | 3
P94 | B-19322 VIALE 26 | Torre 2 Pilote 100 | 215.9 | 1 | 2025-07-08 | 8/5/2025 12:00:00 AM | 4"x8" | Concreto | concreto 3500 psi | 28 | 0 | 24.5 | 30.4 | 4410.4 | 310 | 124 | CEMEX | 2
P120 | B-19322 VIALE 26 | Torre 1 Pilote 96 | 203.2 | 1 | 2025-07-29 | 8/5/2025 12:00:00 AM | 4"x8" | Concreto | concreto 3000 psi | 7 | 0 | 24.5 | 23.7 | 3438.4 | 242 | 97 | ARGOS | 4
P120 | B-19322 VIALE 26 | Torre 1 Pilote 96 | 203.2 | 1 | 2025-07-29 | 8/5/2025 12:00:00 AM | 4"x8" | Concreto | concreto 3000 psi | 7 | 0 | 24.5 | 21.4 | 3105.8 | 218 | 87 | ARGOS | 4
P120 | B-19322 VIALE 26 | Torre 1 Pilote 96 | 203.2 | 1 | 2025-07-29 | 8/5/2025 12:00:00 AM | 4"x8" | Concreto | concreto 3000 psi | 7 | 0 | 24.5 | 22.9 | 3315 | 233 | 93 | ARGOS | 4
P95 | B-19322 VIALE 26 | Torre 2 Pilote 101 | 203.2 | 1 | 2025-07-08 | 8/5/2025 12:00:00 AM | 4"x8" | Concreto | concreto 3500 psi | 28 | 0 | 24.5 | 27.4 | 3977.5 | 280 | 112 | CEMEX | 3
P95 | B-19322 VIALE 26 | Torre 2 Pilote 101 | 203.2 | 1 | 2025-07-08 | 8/5/2025 12:00:00 AM | 4"x8" | Concreto | concreto 3500 psi | 28 | 0 | 24.5 | 30 | 4353.6 | 306 | 122 | CEMEX | 3
P95 | B-19322 VIALE 26 | Torre 2 Pilote 101 | 203.2 | 1 | 2025-07-08 | 8/5/2025 12:00:00 AM | 4"x8" | Concreto | concreto 3500 psi | 28 | 0 | 24.5 | 29.1 | 4214.4 | 296 | 119 | CEMEX | 4
P122 | B-19322 VIALE 26 | Torre 1 Pilote 90 | 196.85 | 1 | 2025-07-30 | 8/6/2025 12:00:00 AM | 4"x8" | Concreto | concreto 3500 psi | 7 | 0 | 24.5 | 15 | 2170.5 | 153 | 61 | ARGOS | 4
P122 | B-19322 VIALE 26 | Torre 1 Pilote 90 | 196.85 | 1 | 2025-07-30 | 8/6/2025 12:00:00 AM | 4"x8" | Concreto | concreto 3500 psi | 7 | 0 | 24.5 | 14.2 | 2053.1 | 144 | 58 | ARGOS | 3
P122 | B-19322 VIALE 26 | Torre 1 Pilote 90 | 196.85 | 1 | 2025-07-30 | 8/6/2025 12:00:00 AM | 4"x8" | Concreto | concreto 3500 psi | 7 | 0 | 24.5 | 14.3 | 2069.6 | 146 | 58 | ARGOS | 3
P111 | B-19322 VIALE 26 | Torre 1 Pilote 92-54 | 177.8 | 1 | 2025-07-23 | 8/6/2025 12:00:00 AM | 4"x8" | Concreto | concreto 3500 psi | 14 | 0 | 24.5 | 23.2 | 3361.2 | 236 | 94 | ARGOS | 4
P111 | B-19322 VIALE 26 | Torre 1 Pilote 92-54 | 177.8 | 1 | 2025-07-23 | 8/6/2025 12:00:00 AM | 4"x8" | Concreto | concreto 3500 psi | 14 | 0 | 24.5 | 21.9 | 3183.3 | 224 | 90 | ARGOS | 3
P111 | B-19322 VIALE 26 | Torre 1 Pilote 92-54 | 177.8 | 1 | 2025-07-23 | 8/6/2025 12:00:00 AM | 4"x8" | Concreto | concreto 3500 psi | 14 | 0 | 24.5 | 25.8 | 3737.6 | 263 | 105 | ARGOS | 3
P121 | B-19322 VIALE 26 | Torre 1 Pilote 58 | 222.25 | 1 | 2025-07-29 | 8/5/2025 12:00:00 AM | 4"x8" | Concreto | concreto 3500 psi | 7 | 0 | 24.5 | 17.3 | 2510.5 | 176 | 71 | ARGOS | 4
P121 | B-19322 VIALE 26 | Torre 1 Pilote 58 | 222.25 | 1 | 2025-07-29 | 8/5/2025 12:00:00 AM | 4"x8" | Concreto | concreto 3500 psi | 7 | 0 | 24.5 | 16.9 | 2452.4 | 172 | 69 | ARGOS | 3
P121 | B-19322 VIALE 26 | Torre 1 Pilote 58 | 222.25 | 1 | 2025-07-29 | 8/5/2025 12:00:00 AM | 4"x8" | Concreto | concreto 3500 psi | 7 | 0 | 24.5 | 17.3 | 2506 | 176 | 70 | ARGOS | 3
P96 | B-19322 VIALE 26 | Torre 2 Pilote 102 | 196.85 | 1 | 2025-07-09 | 8/6/2025 12:00:00 AM | 4"x8" | Concreto | concreto 3500 psi | 28 | 0 | 24.5 | 28.1 | 4081 | 287 | 115 | CEMEX | 3
P96 | B-19322 VIALE 26 | Torre 2 Pilote 102 | 196.85 | 1 | 2025-07-09 | 8/6/2025 12:00:00 AM | 4"x8" | Concreto | concreto 3500 psi | 28 | 0 | 24.5 | 28.6 | 4154.9 | 292 | 117 | CEMEX | 4
P96 | B-19322 VIALE 26 | Torre 2 Pilote 102 | 196.85 | 1 | 2025-07-09 | 8/6/2025 12:00:00 AM | 4"x8" | Concreto | concreto 3500 psi | 28 | 0 | 24.5 | 28.1 | 4075.6 | 287 | 115 | CEMEX | 4
P112 | B-19322 VIALE 26 | Torre 1 Pilote 60 | 190.5 | 1 | 2025-07-23 | 8/6/2025 12:00:00 AM | 4"x8" | Concreto | concreto 3500 psi | 14 | 0 | 24.5 | 20.2 | 2928.2 | 206 | 82 | ARGOS | 3
P112 | B-19322 VIALE 26 | Torre 1 Pilote 60 | 190.5 | 1 | 2025-07-23 | 8/6/2025 12:00:00 AM | 4"x8" | Concreto | concreto 3500 psi | 14 | 0 | 24.5 | 16.2 | 2342.8 | 165 | 66 | ARGOS | 3
P112 | B-19322 VIALE 26 | Torre 1 Pilote 60 | 190.5 | 1 | 2025-07-23 | 8/6/2025 12:00:00 AM | 4"x8" | Concreto | concreto 3500 psi | 14 | 0 | 24.5 | 15.2 | 2208.9 | 155 | 62 | ARGOS | 5
P113 | B-19322 VIALE 26 | Tapa tanque suministro | 158.75 | 1 | 2025-07-24 | 8/7/2025 12:00:00 AM | 4"x8" | Concreto | concreto 3000 psi | 14 | 0 | 21 | 35.7 | 5173.4 | 364 | 170 | CEMEX | 3
P113 | B-19322 VIALE 26 | Tapa tanque suministro | 158.75 | 1 | 2025-07-24 | 8/7/2025 12:00:00 AM | 4"x8" | Concreto | concreto 3000 psi | 14 | 0 | 21 | 41.5 | 6012.4 | 423 | 197 | CEMEX | 3
P113 | B-19322 VIALE 26 | Tapa tanque suministro | 158.75 | 1 | 2025-07-24 | 8/7/2025 12:00:00 AM | 4"x8" | Concreto | concreto 3000 psi | 14 | 0 | 21 | 40.1 | 5816.8 | 409 | 191 | CEMEX | 3
P114 | B-19322 VIALE 26 | Torre 1 Pilotes 11-20 | 184.15 | 1 | 2025-07-24 | 8/7/2025 12:00:00 AM | 4"x8" | Concreto | concreto 3500 psi | 14 | 0 | 24.5 | 20.9 | 3029.4 | 213 | 85 | ARGOS | 3
P114 | B-19322 VIALE 26 | Torre 1 Pilotes 11-20 | 184.15 | 1 | 2025-07-24 | 8/7/2025 12:00:00 AM | 4"x8" | Concreto | concreto 3500 psi | 14 | 0 | 24.5 | 21.8 | 3166 | 223 | 89 | ARGOS | 2
P114 | B-19322 VIALE 26 | Torre 1 Pilotes 11-20 | 184.15 | 1 | 2025-07-24 | 8/7/2025 12:00:00 AM | 4"x8" | Concreto | concreto 3500 psi | 14 | 0 | 24.5 | 21.4 | 3100.4 | 218 | 87 | ARGOS | 3
P115 | B-19322 VIALE 26 | Torre 1 Pilote 51 | 203.2 | 1 | 2025-07-24 | 8/7/2025 12:00:00 AM | 4"x8" | Concreto | concreto 3500 psi | 14 | 0 | 24.5 | 24.2 | 3516.6 | 247 | 99 | ARGOS | 4
P115 | B-19322 VIALE 26 | Torre 1 Pilote 51 | 203.2 | 1 | 2025-07-24 | 8/7/2025 12:00:00 AM | 4"x8" | Concreto | concreto 3500 psi | 14 | 0 | 24.5 | 19.2 | 2781.3 | 196 | 78 | ARGOS | 4
P115 | B-19322 VIALE 26 | Torre 1 Pilote 51 | 203.2 | 1 | 2025-07-24 | 8/7/2025 12:00:00 AM | 4"x8" | Concreto | concreto 3500 psi | 14 | 0 | 24.5 | 22.1 | 3204.2 | 225 | 90 | ARGOS | 4
P97 | B-19322 VIALE 26 | Tapa cubierta tanque potable | 165.1 | 1 | 2025-07-10 | 8/7/2025 12:00:00 AM | 4"x8" | Concreto | concreto 3000 psi | 28 | 0 | 21 | 63.2 | 9162.1 | 644 | 301 | CEMEX | 3
P97 | B-19322 VIALE 26 | Tapa cubierta tanque potable | 165.1 | 1 | 2025-07-10 | 8/7/2025 12:00:00 AM | 4"x8" | Concreto | concreto 3000 psi | 28 | 0 | 21 | 59 | 8555.2 | 601 | 281 | CEMEX | 4
P97 | B-19322 VIALE 26 | Tapa cubierta tanque potable | 165.1 | 1 | 2025-07-10 | 8/7/2025 12:00:00 AM | 4"x8" | Concreto | concreto 3000 psi | 28 | 0 | 21 | 60.1 | 8723.2 | 613 | 286 | CEMEX | 4
P98 | B-19322 VIALE 26 | Torre 2 Pilote 80-50 | 215.9 | 1 | 2025-07-10 | 8/7/2025 12:00:00 AM | 4"x8" | Concreto | concreto 3500 psi | 28 | 0 | 24.5 | 29.4 | 4267.9 | 300 | 120 | CEMEX | 4
P98 | B-19322 VIALE 26 | Torre 2 Pilote 80-50 | 215.9 | 1 | 2025-07-10 | 8/7/2025 12:00:00 AM | 4"x8" | Concreto | concreto 3500 psi | 28 | 0 | 24.5 | 28.6 | 4146.8 | 292 | 117 | CEMEX | 4
P98 | B-19322 VIALE 26 | Torre 2 Pilote 80-50 | 215.9 | 1 | 2025-07-10 | 8/7/2025 12:00:00 AM | 4"x8" | Concreto | concreto 3500 psi | 28 | 0 | 24.5 | 31.8 | 4608.6 | 324 | 130 | CEMEX | 4
P116 | B-19322 VIALE 26 | Torre 1 Pilote 23-55 | 215.9 | 1 | 2025-07-25 | 8/8/2025 12:00:00 AM | 4"x8" | Concreto | concreto 3500 psi | 14 | 0 | 24.5 | 21.2 | 3070.9 | 216 | 86 | ARGOS | 3
P116 | B-19322 VIALE 26 | Torre 1 Pilote 23-55 | 215.9 | 1 | 2025-07-25 | 8/8/2025 12:00:00 AM | 4"x8" | Concreto | concreto 3500 psi | 14 | 0 | 24.5 | 18.1 | 2626.8 | 185 | 74 | ARGOS | 3
P116 | B-19322 VIALE 26 | Torre 1 Pilote 23-55 | 215.9 | 1 | 2025-07-25 | 8/8/2025 12:00:00 AM | 4"x8" | Concreto | concreto 3500 psi | 14 | 0 | 24.5 | 23.4 | 3394.8 | 239 | 96 | ARGOS | 3
P117 | B-19322 VIALE 26 | Torre 1 Pilote 59-97 | 228.6 | 1 | 2025-07-25 | 8/8/2025 12:00:00 AM | 4"x8" | Concreto | concreto 3500 psi | 14 | 0 | 24.5 | 25.6 | 3716.2 | 261 | 104 | ARGOS | 3
P117 | B-19322 VIALE 26 | Torre 1 Pilote 59-97 | 228.6 | 1 | 2025-07-25 | 8/8/2025 12:00:00 AM | 4"x8" | Concreto | concreto 3500 psi | 14 | 0 | 24.5 | 23.5 | 3402.3 | 239 | 96 | ARGOS | 3
P117 | B-19322 VIALE 26 | Torre 1 Pilote 59-97 | 228.6 | 1 | 2025-07-25 | 8/8/2025 12:00:00 AM | 4"x8" | Concreto | concreto 3500 psi | 14 | 0 | 24.5 | 21.5 | 3115.9 | 219 | 88 | ARGOS | 3
P123 | B-19322 VIALE 26 | Torre 1 Pilote 49 | 222.25 | 1 | 2025-07-31 | 8/8/2025 12:00:00 AM | 4"x8" | Concreto | concreto 3500 psi | 8 | 0 | 24.5 | 17.7 | 2572.6 | 181 | 72 | ARGOS | 3
P123 | B-19322 VIALE 26 | Torre 1 Pilote 49 | 222.25 | 1 | 2025-07-31 | 8/8/2025 12:00:00 AM | 4"x8" | Concreto | concreto 3500 psi | 8 | 0 | 24.5 | 21.4 | 3108.1 | 219 | 87 | ARGOS | 4
P123 | B-19322 VIALE 26 | Torre 1 Pilote 49 | 222.25 | 1 | 2025-07-31 | 8/8/2025 12:00:00 AM | 4"x8" | Concreto | concreto 3500 psi | 8 | 0 | 24.5 | 20.5 | 2977.4 | 209 | 84 | ARGOS | 3
P124 | B-19322 VIALE 26 | Torre 1 Pilote 66 | 203.2 | 1 | 2025-07-31 | 8/8/2025 12:00:00 AM | 4"x8" | Concreto | concreto 3000 psi | 8 | 0 | 24.5 | 16.9 | 2453.1 | 172 | 69 | ARGOS | 4
P124 | B-19322 VIALE 26 | Torre 1 Pilote 66 | 203.2 | 1 | 2025-07-31 | 8/8/2025 12:00:00 AM | 4"x8" | Concreto | concreto 3000 psi | 8 | 0 | 24.5 | 17.3 | 2509 | 176 | 71 | ARGOS | 4
P124 | B-19322 VIALE 26 | Torre 1 Pilote 66 | 203.2 | 1 | 2025-07-31 | 8/8/2025 12:00:00 AM | 4"x8" | Concreto | concreto 3000 psi | 8 | 0 | 24.5 | 15.4 | 2235.8 | 157 | 63 | ARGOS | 4
P125 | B-19322 VIALE 26 | Torre 1 Pilote 12 | 203.2 | 1 | 2025-08-02 | 8/9/2025 12:00:00 AM | 4"x8" | Concreto | concreto 3500 psi | 7 | 0 | 24.5 | 10.1 | 1462.3 | 103 | 41 | ARGOS | 5
P125 | B-19322 VIALE 26 | Torre 1 Pilote 12 | 203.2 | 1 | 2025-08-02 | 8/9/2025 12:00:00 AM | 4"x8" | Concreto | concreto 3500 psi | 7 | 0 | 24.5 | 12.7 | 1837.5 | 129 | 52 | ARGOS | 5
P125 | B-19322 VIALE 26 | Torre 1 Pilote 12 | 203.2 | 1 | 2025-08-02 | 8/9/2025 12:00:00 AM | 4"x8" | Concreto | concreto 3500 psi | 7 | 0 | 24.5 | 16.4 | 2380.6 | 167 | 67 | ARGOS | 3
P99 | B-19322 VIALE 26 | Torre 1 Pilote 09-28 | 190.5 | 1 | 2025-07-11 | 8/8/2025 12:00:00 AM | 4"x8" | Concreto | concreto 3500 psi | 28 | 0 | 24.5 | 29.9 | 4337.9 | 305 | 122 | ARGOS | 3
P99 | B-19322 VIALE 26 | Torre 1 Pilote 09-28 | 190.5 | 1 | 2025-07-11 | 8/8/2025 12:00:00 AM | 4"x8" | Concreto | concreto 3500 psi | 28 | 0 | 24.5 | 28.1 | 4071.9 | 286 | 114 | ARGOS | 3
P99 | B-19322 VIALE 26 | Torre 1 Pilote 09-28 | 190.5 | 1 | 2025-07-11 | 8/8/2025 12:00:00 AM | 4"x8" | Concreto | concreto 3500 psi | 28 | 0 | 24.5 | 28 | 4065.7 | 286 | 114 | ARGOS | 4
P118 | B-19322 VIALE 26 | Torre 1 Pilote 46-62 | 228.6 | 1 | 2025-07-26 | 8/9/2025 12:00:00 AM | 4"x8" | Concreto | concreto 3500 psi | 14 | 0 | 24.5 | 19.4 | 2807.2 | 197 | 79 | ARGOS | 3
P118 | B-19322 VIALE 26 | Torre 1 Pilote 46-62 | 228.6 | 1 | 2025-07-26 | 8/9/2025 12:00:00 AM | 4"x8" | Concreto | concreto 3500 psi | 14 | 0 | 24.5 | 18.7 | 2705.8 | 190 | 76 | ARGOS | 3
P118 | B-19322 VIALE 26 | Torre 1 Pilote 46-62 | 228.6 | 1 | 2025-07-26 | 8/9/2025 12:00:00 AM | 4"x8" | Concreto | concreto 3500 psi | 14 | 0 | 24.5 | 19.7 | 2860.4 | 201 | 80 | ARGOS | 5
P100 | B-19322 VIALE 26 | Torre 2 Pilote 06-07 | 196.85 | 1 | 2025-07-12 | 8/9/2025 12:00:00 AM | 4"x8" | Concreto | concreto 3500 psi | 28 | 0 | 24.5 | 26.9 | 3897.6 | 274 | 110 | CEMEX | 4
P100 | B-19322 VIALE 26 | Torre 2 Pilote 06-07 | 196.85 | 1 | 2025-07-12 | 8/9/2025 12:00:00 AM | 4"x8" | Concreto | concreto 3500 psi | 28 | 0 | 24.5 | 31.9 | 4626.6 | 325 | 130 | CEMEX | 4
P100 | B-19322 VIALE 26 | Torre 2 Pilote 06-07 | 196.85 | 1 | 2025-07-12 | 8/9/2025 12:00:00 AM | 4"x8" | Concreto | concreto 3500 psi | 28 | 0 | 24.5 | 24.5 | 3552.3 | 250 | 100 | CEMEX | 4
P101 | B-19322 VIALE 26 | Torre 1 Pilote 50-22 | 190.5 | 1 | 2025-07-14 | 8/11/2025 12:00:00 AM | 4"x8" | Concreto | concreto 3500 psi | 28 | 0 | 24.5 | 25 | 3624.1 | 255 | 102 | CEMEX | 4
P101 | B-19322 VIALE 26 | Torre 1 Pilote 50-22 | 190.5 | 1 | 2025-07-14 | 8/11/2025 12:00:00 AM | 4"x8" | Concreto | concreto 3500 psi | 28 | 0 | 24.5 | 26.8 | 3886.7 | 273 | 109 | CEMEX | 4
P101 | B-19322 VIALE 26 | Torre 1 Pilote 50-22 | 190.5 | 1 | 2025-07-14 | 8/11/2025 12:00:00 AM | 4"x8" | Concreto | concreto 3500 psi | 28 | 0 | 24.5 | 22.6 | 3281 | 231 | 92 | CEMEX | 4
P119 | B-19322 VIALE 26 | Torre 1 Pilotes 102-91 | 196.85 | 1 | 2025-07-28 | 8/11/2025 12:00:00 AM | 4"x8" | Concreto | concreto 3500 psi | 14 | 0 | 24.5 | 15.6 | 2263.7 | 159 | 64 | ARGOS | 4
P119 | B-19322 VIALE 26 | Torre 1 Pilotes 102-91 | 196.85 | 1 | 2025-07-28 | 8/11/2025 12:00:00 AM | 4"x8" | Concreto | concreto 3500 psi | 14 | 0 | 24.5 | 13 | 1879.9 | 132 | 53 | ARGOS | 4
P119 | B-19322 VIALE 26 | Torre 1 Pilotes 102-91 | 196.85 | 1 | 2025-07-28 | 8/11/2025 12:00:00 AM | 4"x8" | Concreto | concreto 3500 psi | 14 | 0 | 24.5 | 16.3 | 2362.7 | 166 | 66 | ARGOS | 4
P127 | B-19322 VIALE 26 | Torre 2 Pilote 76 | 234.95 | 1 | 2025-08-05 | 8/12/2025 12:00:00 AM | 4"x8" | Concreto | concreto 3500 psi | 7 | 0 | 24.5 | 19.6 | 2846.4 | 200 | 80 | ARGOS | 3
P127 | B-19322 VIALE 26 | Torre 2 Pilote 76 | 234.95 | 1 | 2025-08-05 | 8/12/2025 12:00:00 AM | 4"x8" | Concreto | concreto 3500 psi | 7 | 0 | 24.5 | 16.9 | 2450.1 | 172 | 69 | ARGOS | 3
P127 | B-19322 VIALE 26 | Torre 2 Pilote 76 | 234.95 | 1 | 2025-08-05 | 8/12/2025 12:00:00 AM | 4"x8" | Concreto | concreto 3500 psi | 7 | 0 | 24.5 | 16.3 | 2367.3 | 166 | 67 | ARGOS | 3
P102 | B-19322 VIALE 26 | Torre 1 Pilote 08-70 | 222.25 | 1 | 2025-07-15 | 8/12/2025 12:00:00 AM | 4"x8" | Concreto | concreto 3000 psi | 28 | 0 | 24.5 | 26.7 | 3868.6 | 272 | 109 | CEMEX | 4
P102 | B-19322 VIALE 26 | Torre 1 Pilote 08-70 | 222.25 | 1 | 2025-07-15 | 8/12/2025 12:00:00 AM | 4"x8" | Concreto | concreto 3000 psi | 28 | 0 | 24.5 | 27.1 | 3934.7 | 277 | 111 | CEMEX | 4
P102 | B-19322 VIALE 26 | Torre 1 Pilote 08-70 | 222.25 | 1 | 2025-07-15 | 8/12/2025 12:00:00 AM | 4"x8" | Concreto | concreto 3000 psi | 28 | 0 | 24.5 | 25.2 | 3651.1 | 257 | 103 | CEMEX | 4
P103 | B-19322 VIALE 26 | Torre 1 Pilote 73 | 177.8 | 1 | 2025-07-15 | 8/12/2025 12:00:00 AM | 4"x8" | Concreto | concreto 3500 psi | 28 | 0 | 24.5 | 25.1 | 3637.4 | 256 | 102 | CEMEX | 4
P103 | B-19322 VIALE 26 | Torre 1 Pilote 73 | 177.8 | 1 | 2025-07-15 | 8/12/2025 12:00:00 AM | 4"x8" | Concreto | concreto 3500 psi | 28 | 0 | 24.5 | 26.4 | 3827.7 | 269 | 108 | CEMEX | 4
P103 | B-19322 VIALE 26 | Torre 1 Pilote 73 | 177.8 | 1 | 2025-07-15 | 8/12/2025 12:00:00 AM | 4"x8" | Concreto | concreto 3500 psi | 28 | 0 | 24.5 | 23.9 | 3468 | 244 | 98 | CEMEX | 4
P121 | B-19322 VIALE 26 | Torre 1 Pilote 58 | 222.25 | 1 | 2025-07-29 | 8/12/2025 12:00:00 AM | 4"x8" | Concreto | concreto 3500 psi | 14 | 0 | 24.5 | 17.9 | 2603.1 | 183 | 73 | ARGOS | 4
P121 | B-19322 VIALE 26 | Torre 1 Pilote 58 | 222.25 | 1 | 2025-07-29 | 8/12/2025 12:00:00 AM | 4"x8" | Concreto | concreto 3500 psi | 14 | 0 | 24.5 | 18 | 2611.5 | 184 | 73 | ARGOS | 4
P121 | B-19322 VIALE 26 | Torre 1 Pilote 58 | 222.25 | 1 | 2025-07-29 | 8/12/2025 12:00:00 AM | 4"x8" | Concreto | concreto 3500 psi | 14 | 0 | 24.5 | 20.7 | 3004.7 | 211 | 84 | ARGOS | 4
P120 | B-19322 VIALE 26 | Torre 1 Pilote 96 | 203.2 | 1 | 2025-07-29 | 8/12/2025 12:00:00 AM | 4"x8" | Concreto | concreto 3000 psi | 14 | 0 | 24.5 | 29.3 | 4243.9 | 298 | 119 | ARGOS | 4
P120 | B-19322 VIALE 26 | Torre 1 Pilote 96 | 203.2 | 1 | 2025-07-29 | 8/12/2025 12:00:00 AM | 4"x8" | Concreto | concreto 3000 psi | 14 | 0 | 24.5 | 23.5 | 3404.7 | 239 | 96 | ARGOS | 3
P120 | B-19322 VIALE 26 | Torre 1 Pilote 96 | 203.2 | 1 | 2025-07-29 | 8/12/2025 12:00:00 AM | 4"x8" | Concreto | concreto 3000 psi | 14 | 0 | 24.5 | 27.6 | 4008.8 | 282 | 113 | ARGOS | 3
P126 | B-19322 VIALE 26 | Torre 1 Pilote 98 | 215.9 | 1 | 2025-08-04 | 8/11/2025 12:00:00 AM | 4"x8" | Concreto | concreto 3500 psi | 7 | 0 | 24.5 | 12.8 | 1857.8 | 131 | 52 | ARGOS | 3
P126 | B-19322 VIALE 26 | Torre 1 Pilote 98 | 215.9 | 1 | 2025-08-04 | 8/11/2025 12:00:00 AM | 4"x8" | Concreto | concreto 3500 psi | 7 | 0 | 24.5 | 13.4 | 1943.4 | 137 | 55 | ARGOS | 3
P126 | B-19322 VIALE 26 | Torre 1 Pilote 98 | 215.9 | 1 | 2025-08-04 | 8/11/2025 12:00:00 AM | 4"x8" | Concreto | concreto 3500 psi | 7 | 0 | 24.5 | 18.6 | 2703.5 | 190 | 76 | ARGOS | 3
P128 | B-19322 VIALE 26 | Torre 1 Pilote 100 | 203.2 | 1 | 2025-08-05 | 8/12/2025 12:00:00 AM | 4"x8" | Concreto | concreto 3500 psi | 7 | 0 | 24.5 | 17.8 | 2580.2 | 181 | 73 | ARGOS | 5
P128 | B-19322 VIALE 26 | Torre 1 Pilote 100 | 203.2 | 1 | 2025-08-05 | 8/12/2025 12:00:00 AM | 4"x8" | Concreto | concreto 3500 psi | 7 | 0 | 24.5 | 15.7 | 2271 | 160 | 64 | ARGOS | 4
P128 | B-19322 VIALE 26 | Torre 1 Pilote 100 | 203.2 | 1 | 2025-08-05 | 8/12/2025 12:00:00 AM | 4"x8" | Concreto | concreto 3500 psi | 7 | 0 | 24.5 | 17.3 | 2508.3 | 176 | 70 | ARGOS | 4
P104 | B-19322 VIALE 26 | Torre 1 Pilote 48-06 | 228.6 | 1 | 2025-07-16 | 8/13/2025 12:00:00 AM | 4"x8" | Concreto | concreto 3500 psi | 28 | 0 | 24.5 | 22.5 | 3258.5 | 229 | 92 | ARGOS | 3
P104 | B-19322 VIALE 26 | Torre 1 Pilote 48-06 | 228.6 | 1 | 2025-07-16 | 8/13/2025 12:00:00 AM | 4"x8" | Concreto | concreto 3500 psi | 28 | 0 | 24.5 | 21.4 | 3101.2 | 218 | 87 | ARGOS | 3
P104 | B-19322 VIALE 26 | Torre 1 Pilote 48-06 | 228.6 | 1 | 2025-07-16 | 8/13/2025 12:00:00 AM | 4"x8" | Concreto | concreto 3500 psi | 28 | 0 | 24.5 | 20.7 | 2999.5 | 211 | 84 | ARGOS | 3
P129 | B-19322 VIALE 26 | Torre 1 Pilote 57 | 190.5 | 1 | 2025-08-06 | 8/13/2025 12:00:00 AM | 4"x8" | Concreto | concreto 3000 psi | 7 | 0 | 24.5 | 19 | 2760.4 | 194 | 78 | ARGOS | 4
P129 | B-19322 VIALE 26 | Torre 1 Pilote 57 | 190.5 | 1 | 2025-08-06 | 8/13/2025 12:00:00 AM | 4"x8" | Concreto | concreto 3000 psi | 7 | 0 | 24.5 | 19.8 | 2866.9 | 202 | 81 | ARGOS | 4
P129 | B-19322 VIALE 26 | Torre 1 Pilote 57 | 190.5 | 1 | 2025-08-06 | 8/13/2025 12:00:00 AM | 4"x8" | Concreto | concreto 3000 psi | 7 | 0 | 24.5 | 28.2 | 4090.4 | 288 | 115 | ARGOS | 4
P128 | B-19322 VIALE 26 | Torre 1 Pilote 100 | 203.2 | 1 | 2025-08-05 | 8/19/2025 12:00:00 AM | 4"x8" | Concreto | concreto 3500 psi | 14 | 0 | 24.5 | 22.8 | 3311.9 | 233 | 93 | ARGOS | 3
P128 | B-19322 VIALE 26 | Torre 1 Pilote 100 | 203.2 | 1 | 2025-08-05 | 8/19/2025 12:00:00 AM | 4"x8" | Concreto | concreto 3500 psi | 14 | 0 | 24.5 | 22.6 | 3280.6 | 231 | 92 | ARGOS | 3
P128 | B-19322 VIALE 26 | Torre 1 Pilote 100 | 203.2 | 1 | 2025-08-05 | 8/19/2025 12:00:00 AM | 4"x8" | Concreto | concreto 3500 psi | 14 | 0 | 24.5 | 24.7 | 3588.3 | 252 | 101 | ARGOS | 3
P77. | B-19322 VIALE 26 | Torre 2 Pilote 92 | 228.6 | 1 | 2025-06-18 | 8/13/2025 12:00:00 AM | 4"x8" | Concreto | concreto 3500 psi | 56 | 0 | 24.5 | 22.7 | 3294.8 | 232 | 93 | CEMEX | 4
P77. | B-19322 VIALE 26 | Torre 2 Pilote 92 | 228.6 | 1 | 2025-06-18 | 8/13/2025 12:00:00 AM | 4"x8" | Concreto | concreto 3500 psi | 56 | 0 | 24.5 | 24.1 | 3493.7 | 246 | 98 | CEMEX | 3
P77. | B-19322 VIALE 26 | Torre 2 Pilote 92 | 228.6 | 1 | 2025-06-18 | 8/13/2025 12:00:00 AM | 4"x8" | Concreto | concreto 3500 psi | 56 | 0 | 24.5 | 29.1 | 4213.8 | 296 | 118 | CEMEX | 4
P105 | B-19322 VIALE 26 | Torre 1 Pilote 03-52 | 215.9 | 1 | 2025-07-17 | 8/14/2025 12:00:00 AM | 4"x8" | Concreto | concreto 3500 psi | 28 | 0 | 24.5 | 29.3 | 4253 | 299 | 120 | ARGOS | 4
P105 | B-19322 VIALE 26 | Torre 1 Pilote 03-52 | 215.9 | 1 | 2025-07-17 | 8/14/2025 12:00:00 AM | 4"x8" | Concreto | concreto 3500 psi | 28 | 0 | 24.5 | 28.1 | 4082.3 | 287 | 115 | ARGOS | 3
P105 | B-19322 VIALE 26 | Torre 1 Pilote 03-52 | 215.9 | 1 | 2025-07-17 | 8/14/2025 12:00:00 AM | 4"x8" | Concreto | concreto 3500 psi | 28 | 0 | 24.5 | 29.2 | 4235.7 | 298 | 119 | ARGOS | 4
P106 | B-19322 VIALE 26 | Torre 1 Pilote 89 | 196.85 | 1 | 2025-07-17 | 8/14/2025 12:00:00 AM | 4"x8" | Concreto | concreto 3000 psi | 28 | 0 | 24.5 | 23.3 | 3377.4 | 237 | 95 | ARGOS | 4
P106 | B-19322 VIALE 26 | Torre 1 Pilote 89 | 196.85 | 1 | 2025-07-17 | 8/14/2025 12:00:00 AM | 4"x8" | Concreto | concreto 3000 psi | 28 | 0 | 24.5 | 23.7 | 3434.2 | 241 | 97 | ARGOS | 3
P106 | B-19322 VIALE 26 | Torre 1 Pilote 89 | 196.85 | 1 | 2025-07-17 | 8/14/2025 12:00:00 AM | 4"x8" | Concreto | concreto 3000 psi | 28 | 0 | 24.5 | 25.8 | 3747.3 | 263 | 105 | ARGOS | 3
P122 | B-19322 VIALE 26 | Torre 1 Pilote 90 | 196.85 | 1 | 2025-07-30 | 8/13/2025 12:00:00 AM | 4"x8" | Concreto | concreto 3500 psi | 14 | 0 | 24.5 | 21 | 3045.9 | 214 | 86 | ARGOS | 3
P122 | B-19322 VIALE 26 | Torre 1 Pilote 90 | 196.85 | 1 | 2025-07-30 | 8/13/2025 12:00:00 AM | 4"x8" | Concreto | concreto 3500 psi | 14 | 0 | 24.5 | 21.4 | 3096.9 | 218 | 87 | ARGOS | 4
P122 | B-19322 VIALE 26 | Torre 1 Pilote 90 | 196.85 | 1 | 2025-07-30 | 8/13/2025 12:00:00 AM | 4"x8" | Concreto | concreto 3500 psi | 14 | 0 | 24.5 | 18.5 | 2676.2 | 188 | 75 | ARGOS | 3
P123 | B-19322 VIALE 26 | Torre 1 Pilote 49 | 222.25 | 1 | 2025-07-31 | 8/14/2025 12:00:00 AM | 4"x8" | Concreto | concreto 3500 psi | 14 | 0 | 24.5 | 22.7 | 3288.3 | 231 | 92 | ARGOS | 4
P123 | B-19322 VIALE 26 | Torre 1 Pilote 49 | 222.25 | 1 | 2025-07-31 | 8/14/2025 12:00:00 AM | 4"x8" | Concreto | concreto 3500 psi | 14 | 0 | 24.5 | 22.4 | 3247.1 | 228 | 91 | ARGOS | 4
P123 | B-19322 VIALE 26 | Torre 1 Pilote 49 | 222.25 | 1 | 2025-07-31 | 8/14/2025 12:00:00 AM | 4"x8" | Concreto | concreto 3500 psi | 14 | 0 | 24.5 | 22.8 | 3313.2 | 233 | 93 | ARGOS | 3
P124 | B-19322 VIALE 26 | Torre 1 Pilote 66 | 203.2 | 1 | 2025-07-31 | 8/14/2025 12:00:00 AM | 4"x8" | Concreto | concreto 3000 psi | 14 | 0 | 24.5 | 20.6 | 2992.8 | 210 | 84 | ARGOS | 4
P124 | B-19322 VIALE 26 | Torre 1 Pilote 66 | 203.2 | 1 | 2025-07-31 | 8/14/2025 12:00:00 AM | 4"x8" | Concreto | concreto 3000 psi | 14 | 0 | 24.5 | 21 | 3040.6 | 214 | 86 | ARGOS | 4
P124 | B-19322 VIALE 26 | Torre 1 Pilote 66 | 203.2 | 1 | 2025-07-31 | 8/14/2025 12:00:00 AM | 4"x8" | Concreto | concreto 3000 psi | 14 | 0 | 24.5 | 19.9 | 2887.6 | 203 | 81 | ARGOS | 4
P125 | B-19322 VIALE 26 | Torre 1 Pilote 12 | 203.2 | 1 | 2025-08-02 | 8/16/2025 12:00:00 AM | 4"x8" | Concreto | concreto 3500 psi | 14 | 0 | 24.5 | 11.1 | 1611.9 | 113 | 45 | ARGOS | 3
P125 | B-19322 VIALE 26 | Torre 1 Pilote 12 | 203.2 | 1 | 2025-08-02 | 8/16/2025 12:00:00 AM | 4"x8" | Concreto | concreto 3500 psi | 14 | 0 | 24.5 | 12.4 | 1799.2 | 126 | 51 | ARGOS | 3
P125 | B-19322 VIALE 26 | Torre 1 Pilote 12 | 203.2 | 1 | 2025-08-02 | 8/16/2025 12:00:00 AM | 4"x8" | Concreto | concreto 3500 psi | 14 | 0 | 24.5 | 21.4 | 3102 | 218 | 87 | ARGOS | 5
P130 | B-19322 VIALE 26 | Torre 1 Pilote 45 | 228.6 | 1 | 2025-08-08 | 8/15/2025 12:00:00 AM | 4"x8" | Concreto | concreto 3500 psi | 7 | 0 | 24.5 | 21.9 | 3179.4 | 224 | 89 | ARGOS | 2
P130 | B-19322 VIALE 26 | Torre 1 Pilote 45 | 228.6 | 1 | 2025-08-08 | 8/15/2025 12:00:00 AM | 4"x8" | Concreto | concreto 3500 psi | 7 | 0 | 24.5 | 23.7 | 3439.8 | 242 | 97 | ARGOS | 3
P130 | B-19322 VIALE 26 | Torre 1 Pilote 45 | 228.6 | 1 | 2025-08-08 | 8/15/2025 12:00:00 AM | 4"x8" | Concreto | concreto 3500 psi | 7 | 0 | 24.5 | 23.7 | 3430.1 | 241 | 96 | ARGOS | 3
P131 | B-19322 VIALE 26 | Torre 1 Pilote 74 | 209.55 | 1 | 2025-08-08 | 8/15/2025 12:00:00 AM | 4"x8" | Concreto | concreto 3500 psi | 7 | 0 | 24.5 | 25.3 | 3663.3 | 258 | 103 | ARGOS | 4
P131 | B-19322 VIALE 26 | Torre 1 Pilote 74 | 209.55 | 1 | 2025-08-08 | 8/15/2025 12:00:00 AM | 4"x8" | Concreto | concreto 3500 psi | 7 | 0 | 24.5 | 25.3 | 3670.8 | 258 | 103 | ARGOS | 4
P131 | B-19322 VIALE 26 | Torre 1 Pilote 74 | 209.55 | 1 | 2025-08-08 | 8/15/2025 12:00:00 AM | 4"x8" | Concreto | concreto 3500 psi | 7 | 0 | 24.5 | 26.3 | 3818.8 | 268 | 107 | ARGOS | 2
P132 | B-19322 VIALE 26 | Torre grua Pilote C-3 | 247.65 | 1 | 2025-08-09 | 8/16/2025 12:00:00 AM | 4"x8" | Concreto | concreto 3500 psi | 7 | 0 | 24.5 | 22 | 3190.5 | 224 | 90 | ARGOS | 3
P132 | B-19322 VIALE 26 | Torre grua Pilote C-3 | 247.65 | 1 | 2025-08-09 | 8/16/2025 12:00:00 AM | 4"x8" | Concreto | concreto 3500 psi | 7 | 0 | 24.5 | 14.5 | 2101.8 | 148 | 59 | ARGOS | 3
P132 | B-19322 VIALE 26 | Torre grua Pilote C-3 | 247.65 | 1 | 2025-08-09 | 8/16/2025 12:00:00 AM | 4"x8" | Concreto | concreto 3500 psi | 7 | 0 | 24.5 | 22.4 | 3248.5 | 228 | 91 | ARGOS | 4
P133 | B-19322 VIALE 26 | Torre 1 Pilote 69 | 228.6 | 1 | 2025-08-09 | 8/16/2025 12:00:00 AM | 4"x8" | Concreto | concreto 3500 psi | 7 | 0 | 24.5 | 37 | 5371.3 | 378 | 151 | ARGOS | 4
P133 | B-19322 VIALE 26 | Torre 1 Pilote 69 | 228.6 | 1 | 2025-08-09 | 8/16/2025 12:00:00 AM | 4"x8" | Concreto | concreto 3500 psi | 7 | 0 | 24.5 | 23.3 | 3378.4 | 238 | 95 | ARGOS | 5
P133 | B-19322 VIALE 26 | Torre 1 Pilote 69 | 228.6 | 1 | 2025-08-09 | 8/16/2025 12:00:00 AM | 4"x8" | Concreto | concreto 3500 psi | 7 | 0 | 24.5 | 21.5 | 3115.4 | 219 | 88 | ARGOS | 3
P127 | B-19322 VIALE 26 | Torre 2 Pilote 76 | 234.95 | 1 | 2025-08-05 | 8/19/2025 12:00:00 AM | 4"x8" | Concreto | concreto 3500 psi | 14 | 0 | 24.5 | 21.2 | 3074.3 | 216 | 86 | ARGOS | 3
P127 | B-19322 VIALE 26 | Torre 2 Pilote 76 | 234.95 | 1 | 2025-08-05 | 8/19/2025 12:00:00 AM | 4"x8" | Concreto | concreto 3500 psi | 14 | 0 | 24.5 | 23.2 | 3357.9 | 236 | 94 | ARGOS | 3
P127 | B-19322 VIALE 26 | Torre 2 Pilote 76 | 234.95 | 1 | 2025-08-05 | 8/19/2025 12:00:00 AM | 4"x8" | Concreto | concreto 3500 psi | 14 | 0 | 24.5 | 24 | 3482.1 | 245 | 98 | ARGOS | 4
P109 | B-19322 VIALE 26 | Torre 1 Pilotes 07-61 | 215.9 | 1 | 2025-07-22 | 8/19/2025 12:00:00 AM | 4"x8" | Concreto | concreto 3500 psi | 28 | 0 | 24.5 | 22.8 | 3299.7 | 232 | 93 | ARGOS | 4
P109 | B-19322 VIALE 26 | Torre 1 Pilotes 07-61 | 215.9 | 1 | 2025-07-22 | 8/19/2025 12:00:00 AM | 4"x8" | Concreto | concreto 3500 psi | 28 | 0 | 24.5 | 24.7 | 3582.4 | 252 | 101 | ARGOS | 4
P109 | B-19322 VIALE 26 | Torre 1 Pilotes 07-61 | 215.9 | 1 | 2025-07-22 | 8/19/2025 12:00:00 AM | 4"x8" | Concreto | concreto 3500 psi | 28 | 0 | 24.5 | 24.8 | 3592.5 | 253 | 101 | ARGOS | 4
P112 | B-19322 VIALE 26 | Torre 1 Pilote 60 | 190.5 | 1 | 2025-07-23 | 8/20/2025 12:00:00 AM | 4"x8" | Concreto | concreto 3500 psi | 28 | 0 | 24.5 | 25.2 | 3652.6 | 257 | 103 | ARGOS | 3
P112 | B-19322 VIALE 26 | Torre 1 Pilote 60 | 190.5 | 1 | 2025-07-23 | 8/20/2025 12:00:00 AM | 4"x8" | Concreto | concreto 3500 psi | 28 | 0 | 24.5 | 27.3 | 3962.5 | 279 | 112 | ARGOS | 3
P112 | B-19322 VIALE 26 | Torre 1 Pilote 60 | 190.5 | 1 | 2025-07-23 | 8/20/2025 12:00:00 AM | 4"x8" | Concreto | concreto 3500 psi | 28 | 0 | 24.5 | 25.3 | 3670 | 258 | 103 | ARGOS | 3
P111 | B-19322 VIALE 26 | Torre 1 Pilote 92-54 | 177.8 | 1 | 2025-07-23 | 8/20/2025 12:00:00 AM | 4"x8" | Concreto | concreto 3500 psi | 28 | 0 | 24.5 | 30.7 | 4448.3 | 313 | 125 | ARGOS | 3
P111 | B-19322 VIALE 26 | Torre 1 Pilote 92-54 | 177.8 | 1 | 2025-07-23 | 8/20/2025 12:00:00 AM | 4"x8" | Concreto | concreto 3500 psi | 28 | 0 | 24.5 | 22.3 | 3231.2 | 227 | 91 | ARGOS | 4
P111 | B-19322 VIALE 26 | Torre 1 Pilote 92-54 | 177.8 | 1 | 2025-07-23 | 8/20/2025 12:00:00 AM | 4"x8" | Concreto | concreto 3500 psi | 28 | 0 | 24.5 | 21.3 | 3084.8 | 217 | 87 | ARGOS | 5
P129 | B-19322 VIALE 26 | Torre 1 Pilote 57 | 190.5 | 1 | 2025-08-06 | 8/20/2025 12:00:00 AM | 4"x8" | Concreto | concreto 3000 psi | 14 | 0 | 24.5 | 23.7 | 3442.5 | 242 | 97 | ARGOS | 3
P129 | B-19322 VIALE 26 | Torre 1 Pilote 57 | 190.5 | 1 | 2025-08-06 | 8/20/2025 12:00:00 AM | 4"x8" | Concreto | concreto 3000 psi | 14 | 0 | 24.5 | 23.2 | 3365.5 | 237 | 95 | ARGOS | 5
P129 | B-19322 VIALE 26 | Torre 1 Pilote 57 | 190.5 | 1 | 2025-08-06 | 8/20/2025 12:00:00 AM | 4"x8" | Concreto | concreto 3000 psi | 14 | 0 | 24.5 | 25.3 | 3663.9 | 258 | 103 | ARGOS | 4
P107 | B-19322 VIALE 26 | Torre 1 Pilote 10-21 | 190.5 | 1 | 2025-07-21 | 8/18/2025 12:00:00 AM | 4"x8" | Concreto | concreto 3500 psi | 28 | 0 | 24.5 | 27.9 | 4043.2 | 284 | 114 | ARGOS | 4
P107 | B-19322 VIALE 26 | Torre 1 Pilote 10-21 | 190.5 | 1 | 2025-07-21 | 8/18/2025 12:00:00 AM | 4"x8" | Concreto | concreto 3500 psi | 28 | 0 | 24.5 | 26.3 | 3814.3 | 268 | 107 | ARGOS | 4
P107 | B-19322 VIALE 26 | Torre 1 Pilote 10-21 | 190.5 | 1 | 2025-07-21 | 8/18/2025 12:00:00 AM | 4"x8" | Concreto | concreto 3500 psi | 28 | 0 | 24.5 | 26.3 | 3819.9 | 269 | 108 | ARGOS | 3
P108 | B-19322 VIALE 26 | Torre 1 Pilote 47 | 184.15 | 1 | 2025-07-21 | 8/18/2025 12:00:00 AM | 4"x8" | Concreto | concreto 3500 psi | 28 | 0 | 24.5 | 31.2 | 4527.8 | 318 | 127 | ARGOS | 3
P108 | B-19322 VIALE 26 | Torre 1 Pilote 47 | 184.15 | 1 | 2025-07-21 | 8/18/2025 12:00:00 AM | 4"x8" | Concreto | concreto 3500 psi | 28 | 0 | 24.5 | 29.5 | 4282.9 | 301 | 120 | ARGOS | 3
P108 | B-19322 VIALE 26 | Torre 1 Pilote 47 | 184.15 | 1 | 2025-07-21 | 8/18/2025 12:00:00 AM | 4"x8" | Concreto | concreto 3500 psi | 28 | 0 | 24.5 | 29.7 | 4310.4 | 303 | 121 | ARGOS | 4
P126 | B-19322 VIALE 26 | Torre 1 Pilote 98 | 215.9 | 1 | 2025-08-04 | 8/18/2025 12:00:00 AM | 4"x8" | Concreto | concreto 3500 psi | 14 | 0 | 24.5 | 19.7 | 2861.5 | 201 | 80 | ARGOS | 3
P126 | B-19322 VIALE 26 | Torre 1 Pilote 98 | 215.9 | 1 | 2025-08-04 | 8/18/2025 12:00:00 AM | 4"x8" | Concreto | concreto 3500 psi | 14 | 0 | 24.5 | 14.9 | 2153.9 | 151 | 61 | ARGOS | 3
P126 | B-19322 VIALE 26 | Torre 1 Pilote 98 | 215.9 | 1 | 2025-08-04 | 8/18/2025 12:00:00 AM | 4"x8" | Concreto | concreto 3500 psi | 14 | 0 | 24.5 | 16.8 | 2433.3 | 171 | 68 | ARGOS | 3
P114 | B-19322 VIALE 26 | Torre 1 Pilotes 11-20 | 184.15 | 1 | 2025-07-24 | 8/21/2025 12:00:00 AM | 4"x8" | Concreto | concreto 3500 psi | 28 | 0 | 24.5 | 23.4 | 3388.5 | 238 | 95 | ARGOS | 3
P114 | B-19322 VIALE 26 | Torre 1 Pilotes 11-20 | 184.15 | 1 | 2025-07-24 | 8/21/2025 12:00:00 AM | 4"x8" | Concreto | concreto 3500 psi | 28 | 0 | 24.5 | 23.4 | 3387.4 | 238 | 95 | ARGOS | 3
P114 | B-19322 VIALE 26 | Torre 1 Pilotes 11-20 | 184.15 | 1 | 2025-07-24 | 8/21/2025 12:00:00 AM | 4"x8" | Concreto | concreto 3500 psi | 28 | 0 | 24.5 | 23.9 | 3464.2 | 244 | 97 | ARGOS | 3
P115 | B-19322 VIALE 26 | Torre 1 Pilote 51 | 203.2 | 1 | 2025-07-24 | 8/21/2025 12:00:00 AM | 4"x8" | Concreto | concreto 3500 psi | 28 | 0 | 24.5 | 23.6 | 3426 | 241 | 96 | ARGOS | 3
P115 | B-19322 VIALE 26 | Torre 1 Pilote 51 | 203.2 | 1 | 2025-07-24 | 8/21/2025 12:00:00 AM | 4"x8" | Concreto | concreto 3500 psi | 28 | 0 | 24.5 | 22.2 | 3215.2 | 226 | 90 | ARGOS | 3
P115 | B-19322 VIALE 26 | Torre 1 Pilote 51 | 203.2 | 1 | 2025-07-24 | 8/21/2025 12:00:00 AM | 4"x8" | Concreto | concreto 3500 psi | 28 | 0 | 24.5 | 22.8 | 3310.7 | 233 | 93 | ARGOS | 3
P134 | B-19322 VIALE 26 | Torre grua Pilote B-3 | 209.55 | 1 | 2025-08-13 | 8/20/2025 12:00:00 AM | 4"x8" | Concreto | concreto 3500 psi | 7 | 0 | 24.5 | 13.1 | 1898.4 | 133 | 53 | ARGOS | 5
P134 | B-19322 VIALE 26 | Torre grua Pilote B-3 | 209.55 | 1 | 2025-08-13 | 8/20/2025 12:00:00 AM | 4"x8" | Concreto | concreto 3500 psi | 7 | 0 | 24.5 | 18.5 | 2678.5 | 188 | 75 | ARGOS | 3
P134 | B-19322 VIALE 26 | Torre grua Pilote B-3 | 209.55 | 1 | 2025-08-13 | 8/20/2025 12:00:00 AM | 4"x8" | Concreto | concreto 3500 psi | 7 | 0 | 24.5 | 12.4 | 1796.9 | 126 | 50 | ARGOS | 4
P135 | B-19322 VIALE 26 | Torre 1 Pilote 43 | 203.2 | 1 | 2025-08-13 | 8/20/2025 12:00:00 AM | 4"x8" | Concreto | concreto 3000 psi | 7 | 0 | 24.5 | 12.2 | 1762.5 | 124 | 50 | ARGOS | 5
P135 | B-19322 VIALE 26 | Torre 1 Pilote 43 | 203.2 | 1 | 2025-08-13 | 8/20/2025 12:00:00 AM | 4"x8" | Concreto | concreto 3000 psi | 7 | 0 | 24.5 | 12.2 | 1771 | 125 | 50 | ARGOS | 4
P135 | B-19322 VIALE 26 | Torre 1 Pilote 43 | 203.2 | 1 | 2025-08-13 | 8/20/2025 12:00:00 AM | 4"x8" | Concreto | concreto 3000 psi | 7 | 0 | 24.5 | 20 | 2893.7 | 203 | 81 | ARGOS | 4
P136 | B-19322 VIALE 26 | Torre 1 Pilote 29 | 215.9 | 1 | 2025-08-14 | 8/21/2025 12:00:00 AM | 4"x8" | Concreto | concreto 3500 psi | 7 | 0 | 24.5 | 20.7 | 3007.3 | 211 | 85 | ARGOS | 3
P136 | B-19322 VIALE 26 | Torre 1 Pilote 29 | 215.9 | 1 | 2025-08-14 | 8/21/2025 12:00:00 AM | 4"x8" | Concreto | concreto 3500 psi | 7 | 0 | 24.5 | 19.9 | 2891.6 | 203 | 81 | ARGOS | 3
P136 | B-19322 VIALE 26 | Torre 1 Pilote 29 | 215.9 | 1 | 2025-08-14 | 8/21/2025 12:00:00 AM | 4"x8" | Concreto | concreto 3500 psi | 7 | 0 | 24.5 | 20.3 | 2941.7 | 207 | 83 | ARGOS | 3
P137 | B-19322 VIALE 26 | Torre 1 Pilote 101 | 203.2 | 1 | 2025-08-14 | 8/21/2025 12:00:00 AM | 4"x8" | Concreto | concreto 3500 psi | 7 | 0 | 24.5 | 25.6 | 3715.9 | 261 | 104 | ARGOS | 4
P137 | B-19322 VIALE 26 | Torre 1 Pilote 101 | 203.2 | 1 | 2025-08-14 | 8/21/2025 12:00:00 AM | 4"x8" | Concreto | concreto 3500 psi | 7 | 0 | 24.5 | 25.1 | 3647.5 | 256 | 103 | ARGOS | 4
P137 | B-19322 VIALE 26 | Torre 1 Pilote 101 | 203.2 | 1 | 2025-08-14 | 8/21/2025 12:00:00 AM | 4"x8" | Concreto | concreto 3500 psi | 7 | 0 | 24.5 | 24.4 | 3535.7 | 249 | 100 | ARGOS | 3
P138 | B-19322 VIALE 26 | Torre 1 Pilote 99 | 177.8 | 1 | 2025-08-14 | 8/21/2025 12:00:00 AM | 4"x8" | Concreto | concreto 3500 psi | 7 | 0 | 24.5 | 20.8 | 3020 | 212 | 85 | ARGOS | 3
P138 | B-19322 VIALE 26 | Torre 1 Pilote 99 | 177.8 | 1 | 2025-08-14 | 8/21/2025 12:00:00 AM | 4"x8" | Concreto | concreto 3500 psi | 7 | 0 | 24.5 | 23.3 | 3381.3 | 238 | 95 | ARGOS | 4
P138 | B-19322 VIALE 26 | Torre 1 Pilote 99 | 177.8 | 1 | 2025-08-14 | 8/21/2025 12:00:00 AM | 4"x8" | Concreto | concreto 3500 psi | 7 | 0 | 24.5 | 21.9 | 3173.8 | 223 | 89 | ARGOS | 4
P113 | B-19322 VIALE 26 | Tapa tanque suministro | 158.75 | 1 | 2025-07-24 | 8/21/2025 12:00:00 AM | 4"x8" | Concreto | concreto 3000 psi | 28 | 0 | 21 | 45.7 | 6634.4 | 466 | 218 | CEMEX | 4
P113 | B-19322 VIALE 26 | Tapa tanque suministro | 158.75 | 1 | 2025-07-24 | 8/21/2025 12:00:00 AM | 4"x8" | Concreto | concreto 3000 psi | 28 | 0 | 21 | 39 | 5662.3 | 398 | 186 | CEMEX | 3
P113 | B-19322 VIALE 26 | Tapa tanque suministro | 158.75 | 1 | 2025-07-24 | 8/21/2025 12:00:00 AM | 4"x8" | Concreto | concreto 3000 psi | 28 | 0 | 21 | 44 | 6374.9 | 448 | 209 | CEMEX | 4
P110 | B-19322 VIALE 26 | Torre 1 Pilote 53 | 203.2 | 1 | 2025-07-22 | 8/19/2025 12:00:00 AM | 4"x8" | Concreto | concreto 3500 psi | 28 | 0 | 24.5 | 37 | 5365.4 | 377 | 151 | ARGOS | 3
P110 | B-19322 VIALE 26 | Torre 1 Pilote 53 | 203.2 | 1 | 2025-07-22 | 8/19/2025 12:00:00 AM | 4"x8" | Concreto | concreto 3500 psi | 28 | 0 | 24.5 | 34.9 | 5061.5 | 356 | 142 | ARGOS | 4
P110 | B-19322 VIALE 26 | Torre 1 Pilote 53 | 203.2 | 1 | 2025-07-22 | 8/19/2025 12:00:00 AM | 4"x8" | Concreto | concreto 3500 psi | 28 | 0 | 24.5 | 35.8 | 5198.6 | 366 | 146 | ARGOS | 4
P130 | B-19322 VIALE 26 | Torre 1 Pilote 45 | 228.6 | 1 | 2025-08-08 | 8/22/2025 12:00:00 AM | 4"x8" | Concreto | concreto 3500 psi | 14 | 0 | 24.5 | 27 | 3916.4 | 275 | 110 | ARGOS | 4
P130 | B-19322 VIALE 26 | Torre 1 Pilote 45 | 228.6 | 1 | 2025-08-08 | 8/22/2025 12:00:00 AM | 4"x8" | Concreto | concreto 3500 psi | 14 | 0 | 24.5 | 27.5 | 3988.6 | 280 | 112 | ARGOS | 4
P130 | B-19322 VIALE 26 | Torre 1 Pilote 45 | 228.6 | 1 | 2025-08-08 | 8/22/2025 12:00:00 AM | 4"x8" | Concreto | concreto 3500 psi | 14 | 0 | 24.5 | 26 | 3765.7 | 265 | 106 | ARGOS | 4
P131 | B-19322 VIALE 26 | Torre 1 Pilote 74 | 209.55 | 1 | 2025-08-08 | 8/22/2025 12:00:00 AM | 4"x8" | Concreto | concreto 3500 psi | 14 | 0 | 24.5 | 32.1 | 4661.4 | 328 | 131 | ARGOS | 4
P131 | B-19322 VIALE 26 | Torre 1 Pilote 74 | 209.55 | 1 | 2025-08-08 | 8/22/2025 12:00:00 AM | 4"x8" | Concreto | concreto 3500 psi | 14 | 0 | 24.5 | 32 | 4645 | 327 | 131 | ARGOS | 4
P131 | B-19322 VIALE 26 | Torre 1 Pilote 74 | 209.55 | 1 | 2025-08-08 | 8/22/2025 12:00:00 AM | 4"x8" | Concreto | concreto 3500 psi | 14 | 0 | 24.5 | 29.5 | 4281.2 | 301 | 120 | ARGOS | 4
P116 | B-19322 VIALE 26 | Torre 1 Pilote 23-55 | 215.9 | 1 | 2025-07-25 | 8/22/2025 12:00:00 AM | 4"x8" | Concreto | concreto 3500 psi | 28 | 0 | 24.5 | 47.6 | 6897.8 | 485 | 194 | ARGOS | 4
P116 | B-19322 VIALE 26 | Torre 1 Pilote 23-55 | 215.9 | 1 | 2025-07-25 | 8/22/2025 12:00:00 AM | 4"x8" | Concreto | concreto 3500 psi | 28 | 0 | 24.5 | 29.9 | 4334.5 | 305 | 122 | ARGOS | 4
P116 | B-19322 VIALE 26 | Torre 1 Pilote 23-55 | 215.9 | 1 | 2025-07-25 | 8/22/2025 12:00:00 AM | 4"x8" | Concreto | concreto 3500 psi | 28 | 0 | 24.5 | 28.7 | 4159.4 | 292 | 117 | ARGOS | 4
P117 | B-19322 VIALE 26 | Torre 1 Pilote 59-97 | 228.6 | 1 | 2025-07-25 | 8/22/2025 12:00:00 AM | 4"x8" | Concreto | concreto 3500 psi | 28 | 0 | 24.5 | 32.5 | 4707.7 | 331 | 132 | ARGOS | 4
P117 | B-19322 VIALE 26 | Torre 1 Pilote 59-97 | 228.6 | 1 | 2025-07-25 | 8/22/2025 12:00:00 AM | 4"x8" | Concreto | concreto 3500 psi | 28 | 0 | 24.5 | 31.7 | 4604.7 | 324 | 130 | ARGOS | 3
P117 | B-19322 VIALE 26 | Torre 1 Pilote 59-97 | 228.6 | 1 | 2025-07-25 | 8/22/2025 12:00:00 AM | 4"x8" | Concreto | concreto 3500 psi | 28 | 0 | 24.5 | 30.3 | 4387.5 | 308 | 123 | ARGOS | 4
P85 | B-19322 VIALE 26 | Torre 2 Pilote 95 | 228.6 | 1 | 2025-06-27 | 8/22/2025 12:00:00 AM | 4"x8" | Concreto | concreto 3500 psi | 56 | 0 | 24.5 | 22.7 | 3286.2 | 231 | 92 | CEMEX | 3
P85 | B-19322 VIALE 26 | Torre 2 Pilote 95 | 228.6 | 1 | 2025-06-27 | 8/22/2025 12:00:00 AM | 4"x8" | Concreto | concreto 3500 psi | 56 | 0 | 24.5 | 24.1 | 3499.9 | 246 | 98 | CEMEX | 4
P85 | B-19322 VIALE 26 | Torre 2 Pilote 95 | 228.6 | 1 | 2025-06-27 | 8/22/2025 12:00:00 AM | 4"x8" | Concreto | concreto 3500 psi | 56 | 0 | 24.5 | 20.2 | 2926.6 | 206 | 82 | CEMEX | 3
P118 | B-19322 VIALE 26 | Torre 1 Pilote 46-62 | 228.6 | 1 | 2025-07-26 | 8/23/2025 12:00:00 AM | 4"x8" | Concreto | concreto 3500 psi | 28 | 0 | 24.5 | 25.7 | 3722.9 | 262 | 105 | ARGOS | 3
P118 | B-19322 VIALE 26 | Torre 1 Pilote 46-62 | 228.6 | 1 | 2025-07-26 | 8/23/2025 12:00:00 AM | 4"x8" | Concreto | concreto 3500 psi | 28 | 0 | 24.5 | 26.6 | 3851.2 | 271 | 108 | ARGOS | 3
P118 | B-19322 VIALE 26 | Torre 1 Pilote 46-62 | 228.6 | 1 | 2025-07-26 | 8/23/2025 12:00:00 AM | 4"x8" | Concreto | concreto 3500 psi | 28 | 0 | 24.5 | 28.6 | 4153.9 | 292 | 117 | ARGOS | 3
P133 | B-19322 VIALE 26 | Torre 1 Pilote 69 | 228.6 | 1 | 2025-08-09 | 8/23/2025 12:00:00 AM | 4"x8" | Concreto | concreto 3500 psi | 14 | 0 | 24.5 | 29.4 | 4269.7 | 300 | 120 | ARGOS | 4
P133 | B-19322 VIALE 26 | Torre 1 Pilote 69 | 228.6 | 1 | 2025-08-09 | 8/23/2025 12:00:00 AM | 4"x8" | Concreto | concreto 3500 psi | 14 | 0 | 24.5 | 30.6 | 4431.9 | 312 | 125 | ARGOS | 4
P133 | B-19322 VIALE 26 | Torre 1 Pilote 69 | 228.6 | 1 | 2025-08-09 | 8/23/2025 12:00:00 AM | 4"x8" | Concreto | concreto 3500 psi | 14 | 0 | 24.5 | 29.3 | 4246.4 | 299 | 120 | ARGOS | 3
P132 | B-19322 VIALE 26 | Torre grua Pilote C-3 | 247.65 | 1 | 2025-08-09 | 8/23/2025 12:00:00 AM | 4"x8" | Concreto | concreto 3500 psi | 14 | 0 | 24.5 | 25.3 | 3672.3 | 258 | 103 | ARGOS | 4
P132 | B-19322 VIALE 26 | Torre grua Pilote C-3 | 247.65 | 1 | 2025-08-09 | 8/23/2025 12:00:00 AM | 4"x8" | Concreto | concreto 3500 psi | 14 | 0 | 24.5 | 26.1 | 3788 | 266 | 107 | ARGOS | 3
P132 | B-19322 VIALE 26 | Torre grua Pilote C-3 | 247.65 | 1 | 2025-08-09 | 8/23/2025 12:00:00 AM | 4"x8" | Concreto | concreto 3500 psi | 14 | 0 | 24.5 | 25.4 | 3686.7 | 259 | 104 | ARGOS | 3
P119 | B-19322 VIALE 26 | Torre 1 Pilotes 102-91 | 196.85 | 1 | 2025-07-28 | 8/25/2025 12:00:00 AM | 4"x8" | Concreto | concreto 3500 psi | 28 | 0 | 24.5 | 16.4 | 2376.6 | 167 | 67 | ARGOS | 3
P119 | B-19322 VIALE 26 | Torre 1 Pilotes 102-91 | 196.85 | 1 | 2025-07-28 | 8/25/2025 12:00:00 AM | 4"x8" | Concreto | concreto 3500 psi | 28 | 0 | 24.5 | 20 | 2893.5 | 203 | 81 | ARGOS | 3
P119 | B-19322 VIALE 26 | Torre 1 Pilotes 102-91 | 196.85 | 1 | 2025-07-28 | 8/25/2025 12:00:00 AM | 4"x8" | Concreto | concreto 3500 psi | 28 | 0 | 24.5 | 17.7 | 2560.8 | 180 | 72 | ARGOS | 4
P120 | B-19322 VIALE 26 | Torre 1 Pilote 96 | 203.2 | 1 | 2025-07-29 | 8/26/2025 12:00:00 AM | 4"x8" | Concreto | concreto 3000 psi | 28 | 0 | 24.5 | 34 | 4928.8 | 347 | 139 | ARGOS | 3
P120 | B-19322 VIALE 26 | Torre 1 Pilote 96 | 203.2 | 1 | 2025-07-29 | 8/26/2025 12:00:00 AM | 4"x8" | Concreto | concreto 3000 psi | 28 | 0 | 24.5 | 30.1 | 4360.1 | 307 | 123 | ARGOS | 2
P120 | B-19322 VIALE 26 | Torre 1 Pilote 96 | 203.2 | 1 | 2025-07-29 | 8/26/2025 12:00:00 AM | 4"x8" | Concreto | concreto 3000 psi | 28 | 0 | 24.5 | 34.2 | 4955.3 | 348 | 139 | ARGOS | 4
P121 | B-19322 VIALE 26 | Torre 1 Pilote 58 | 222.25 | 1 | 2025-07-29 | 8/26/2025 12:00:00 AM | 4"x8" | Concreto | concreto 3500 psi | 28 | 0 | 24.5 | 23.5 | 3405.9 | 239 | 96 | ARGOS | 4
P121 | B-19322 VIALE 26 | Torre 1 Pilote 58 | 222.25 | 1 | 2025-07-29 | 8/26/2025 12:00:00 AM | 4"x8" | Concreto | concreto 3500 psi | 28 | 0 | 24.5 | 29 | 4212.6 | 296 | 118 | ARGOS | 3
P121 | B-19322 VIALE 26 | Torre 1 Pilote 58 | 222.25 | 1 | 2025-07-29 | 8/26/2025 12:00:00 AM | 4"x8" | Concreto | concreto 3500 psi | 28 | 0 | 24.5 | 30.6 | 4443.4 | 312 | 125 | ARGOS | 3
P134 | B-19322 VIALE 26 | Torre grua Pilote B-3 | 209.55 | 1 | 2025-08-13 | 8/27/2025 12:00:00 AM | 4"x8" | Concreto | concreto 3500 psi | 14 | 0 | 24.5 | 23.9 | 3470.5 | 244 | 98 | ARGOS | 4
P134 | B-19322 VIALE 26 | Torre grua Pilote B-3 | 209.55 | 1 | 2025-08-13 | 8/27/2025 12:00:00 AM | 4"x8" | Concreto | concreto 3500 psi | 14 | 0 | 24.5 | 23 | 3330 | 234 | 94 | ARGOS | 3
P134 | B-19322 VIALE 26 | Torre grua Pilote B-3 | 209.55 | 1 | 2025-08-13 | 8/27/2025 12:00:00 AM | 4"x8" | Concreto | concreto 3500 psi | 14 | 0 | 24.5 | 24.7 | 3576.6 | 251 | 101 | ARGOS | 3
P135 | B-19322 VIALE 26 | Torre 1 Pilote 43 | 203.2 | 1 | 2025-08-13 | 8/27/2025 12:00:00 AM | 4"x8" | Concreto | concreto 3000 psi | 14 | 0 | 24.5 | 24.6 | 3572.2 | 251 | 100 | ARGOS | 4
P135 | B-19322 VIALE 26 | Torre 1 Pilote 43 | 203.2 | 1 | 2025-08-13 | 8/27/2025 12:00:00 AM | 4"x8" | Concreto | concreto 3000 psi | 14 | 0 | 24.5 | 24 | 3486.7 | 245 | 98 | ARGOS | 3
P135 | B-19322 VIALE 26 | Torre 1 Pilote 43 | 203.2 | 1 | 2025-08-13 | 8/27/2025 12:00:00 AM | 4"x8" | Concreto | concreto 3000 psi | 14 | 0 | 24.5 | 26.2 | 3803.8 | 267 | 107 | ARGOS | 4
P122 | B-19322 VIALE 26 | Torre 1 Pilote 90 | 196.85 | 1 | 2025-07-30 | 8/27/2025 12:00:00 AM | 4"x8" | Concreto | concreto 3500 psi | 28 | 0 | 24.5 | 24.6 | 3573.4 | 251 | 100 | ARGOS | 4
P122 | B-19322 VIALE 26 | Torre 1 Pilote 90 | 196.85 | 1 | 2025-07-30 | 8/27/2025 12:00:00 AM | 4"x8" | Concreto | concreto 3500 psi | 28 | 0 | 24.5 | 26.4 | 3834.5 | 270 | 108 | ARGOS | 4
P122 | B-19322 VIALE 26 | Torre 1 Pilote 90 | 196.85 | 1 | 2025-07-30 | 8/27/2025 12:00:00 AM | 4"x8" | Concreto | concreto 3500 psi | 28 | 0 | 24.5 | 20.9 | 3037.1 | 214 | 85 | ARGOS | 4
P123 | B-19322 VIALE 26 | Torre 1 Pilote 49 | 222.25 | 1 | 2025-07-31 | 8/28/2025 12:00:00 AM | 4"x8" | Concreto | concreto 3500 psi | 28 | 0 | 24.5 | 29.2 | 4234.7 | 298 | 119 | ARGOS | 4
P123 | B-19322 VIALE 26 | Torre 1 Pilote 49 | 222.25 | 1 | 2025-07-31 | 8/28/2025 12:00:00 AM | 4"x8" | Concreto | concreto 3500 psi | 28 | 0 | 24.5 | 31.8 | 4608.8 | 324 | 130 | ARGOS | 4
P123 | B-19322 VIALE 26 | Torre 1 Pilote 49 | 222.25 | 1 | 2025-07-31 | 8/28/2025 12:00:00 AM | 4"x8" | Concreto | concreto 3500 psi | 28 | 0 | 24.5 | 31.9 | 4631.7 | 326 | 130 | ARGOS | 4
P136 | B-19322 VIALE 26 | Torre 1 Pilote 29 | 215.9 | 1 | 2025-08-14 | 8/28/2025 12:00:00 AM | 4"x8" | Concreto | concreto 3500 psi | 14 | 0 | 24.5 | 23.5 | 3413.9 | 240 | 96 | ARGOS | 4
P136 | B-19322 VIALE 26 | Torre 1 Pilote 29 | 215.9 | 1 | 2025-08-14 | 8/28/2025 12:00:00 AM | 4"x8" | Concreto | concreto 3500 psi | 14 | 0 | 24.5 | 22.9 | 3316 | 233 | 93 | ARGOS | 3
P136 | B-19322 VIALE 26 | Torre 1 Pilote 29 | 215.9 | 1 | 2025-08-14 | 8/28/2025 12:00:00 AM | 4"x8" | Concreto | concreto 3500 psi | 14 | 0 | 24.5 | 18.2 | 2644.1 | 186 | 74 | ARGOS | 2
P137 | B-19322 VIALE 26 | Torre 1 Pilote 101 | 203.2 | 1 | 2025-08-14 | 8/28/2025 12:00:00 AM | 4"x8" | Concreto | concreto 3500 psi | 14 | 0 | 24.5 | 30.2 | 4385.3 | 308 | 123 | ARGOS | 3
P137 | B-19322 VIALE 26 | Torre 1 Pilote 101 | 203.2 | 1 | 2025-08-14 | 8/28/2025 12:00:00 AM | 4"x8" | Concreto | concreto 3500 psi | 14 | 0 | 24.5 | 28.3 | 4101.2 | 288 | 115 | ARGOS | 2
P137 | B-19322 VIALE 26 | Torre 1 Pilote 101 | 203.2 | 1 | 2025-08-14 | 8/28/2025 12:00:00 AM | 4"x8" | Concreto | concreto 3500 psi | 14 | 0 | 24.5 | 28.4 | 4125.8 | 290 | 116 | ARGOS | 4
P139 | B-19322 VIALE 26 | Torre 1 Pilote 13 | 203.2 | 1 | 2025-08-15 | 8/28/2025 12:00:00 AM | 4"x8" | Concreto | concreto 3500 psi | 13 | 0 | 24.5 | 23.9 | 3460.1 | 243 | 97 | ARGOS | 4
P139 | B-19322 VIALE 26 | Torre 1 Pilote 13 | 203.2 | 1 | 2025-08-15 | 8/28/2025 12:00:00 AM | 4"x8" | Concreto | concreto 3500 psi | 13 | 0 | 24.5 | 22.1 | 3209.4 | 226 | 90 | ARGOS | 4
P139 | B-19322 VIALE 26 | Torre 1 Pilote 13 | 203.2 | 1 | 2025-08-15 | 8/28/2025 12:00:00 AM | 4"x8" | Concreto | concreto 3500 psi | 13 | 0 | 24.5 | 21.9 | 3175.2 | 223 | 89 | ARGOS | 4
P140 | B-19322 VIALE 26 | Torre 1 Pilote 65 | 196.85 | 1 | 2025-08-15 | 8/29/2025 12:00:00 AM | 4"x8" | Concreto | concreto 3000 psi | 14 | 0 | 24.5 | 24.4 | 3544.1 | 249 | 100 | ARGOS | 3
P140 | B-19322 VIALE 26 | Torre 1 Pilote 65 | 196.85 | 1 | 2025-08-15 | 8/29/2025 12:00:00 AM | 4"x8" | Concreto | concreto 3000 psi | 14 | 0 | 24.5 | 22.6 | 3279.3 | 231 | 92 | ARGOS | 3
P140 | B-19322 VIALE 26 | Torre 1 Pilote 65 | 196.85 | 1 | 2025-08-15 | 8/29/2025 12:00:00 AM | 4"x8" | Concreto | concreto 3000 psi | 14 | 0 | 24.5 | 25.3 | 3669.5 | 258 | 103 | ARGOS | 5
P124 | B-19322 VIALE 26 | Torre 1 Pilote 66 | 203.2 | 1 | 2025-07-31 | 8/28/2025 12:00:00 AM | 4"x8" | Concreto | concreto 3000 psi | 28 | 0 | 24.5 | 25.4 | 3691.1 | 260 | 104 | ARGOS | 3
P124 | B-19322 VIALE 26 | Torre 1 Pilote 66 | 203.2 | 1 | 2025-07-31 | 8/28/2025 12:00:00 AM | 4"x8" | Concreto | concreto 3000 psi | 28 | 0 | 24.5 | 26.6 | 3862.4 | 272 | 109 | ARGOS | 4
P124 | B-19322 VIALE 26 | Torre 1 Pilote 66 | 203.2 | 1 | 2025-07-31 | 8/28/2025 12:00:00 AM | 4"x8" | Concreto | concreto 3000 psi | 28 | 0 | 24.5 | 28.4 | 4125.5 | 290 | 116 | ARGOS | 4
P140 | B-19322 VIALE 26 | Torre 1 Pilote 65 | 196.85 | 1 | 2025-08-15 | 8/28/2025 12:00:00 AM | 4"x8" | Concreto | concreto 3000 psi | 13 | 0 | 24.5 | 25.7 | 3723.5 | 262 | 105 | ARGOS | 4
P140 | B-19322 VIALE 26 | Torre 1 Pilote 65 | 196.85 | 1 | 2025-08-15 | 8/28/2025 12:00:00 AM | 4"x8" | Concreto | concreto 3000 psi | 13 | 0 | 24.5 | 24.9 | 3605.8 | 254 | 101 | ARGOS | 4
P140 | B-19322 VIALE 26 | Torre 1 Pilote 65 | 196.85 | 1 | 2025-08-15 | 8/28/2025 12:00:00 AM | 4"x8" | Concreto | concreto 3000 psi | 13 | 0 | 24.5 | 24.6 | 3570.5 | 251 | 100 | ARGOS | 4
P138 | B-19322 VIALE 26 | Torre 1 Pilote 99 | 177.8 | 1 | 2025-08-14 | 8/28/2025 12:00:00 AM | 4"x8" | Concreto | concreto 3500 psi | 14 | 0 | 24.5 | 28 | 4064.1 | 286 | 114 | ARGOS | 3
P138 | B-19322 VIALE 26 | Torre 1 Pilote 99 | 177.8 | 1 | 2025-08-14 | 8/28/2025 12:00:00 AM | 4"x8" | Concreto | concreto 3500 psi | 14 | 0 | 24.5 | 28.4 | 4118.8 | 290 | 116 | ARGOS | 4
P138 | B-19322 VIALE 26 | Torre 1 Pilote 99 | 177.8 | 1 | 2025-08-14 | 8/28/2025 12:00:00 AM | 4"x8" | Concreto | concreto 3500 psi | 14 | 0 | 24.5 | 27 | 3917.8 | 275 | 110 | ARGOS | 3
P141 | B-19322 VIALE 26 | Torre 1 Pilote 68 | 234.95 | 1 | 2025-08-16 | 8/28/2025 12:00:00 AM | 4"x8" | Concreto | concreto 3500 psi | 12 | 0 | 24.5 | 20.7 | 2999.5 | 211 | 84 | ARGOS | 4
P141 | B-19322 VIALE 26 | Torre 1 Pilote 68 | 234.95 | 1 | 2025-08-16 | 8/28/2025 12:00:00 AM | 4"x8" | Concreto | concreto 3500 psi | 12 | 0 | 24.5 | 22.4 | 3250 | 228 | 91 | ARGOS | 4
P141 | B-19322 VIALE 26 | Torre 1 Pilote 68 | 234.95 | 1 | 2025-08-16 | 8/28/2025 12:00:00 AM | 4"x8" | Concreto | concreto 3500 psi | 12 | 0 | 24.5 | 22.5 | 3269.5 | 230 | 92 | ARGOS | 3
P142 | B-19322 VIALE 26 | Torre grua Pilote C-2 | 203.2 | 1 | 2025-08-16 | 8/28/2025 12:00:00 AM | 4"x8" | Concreto | concreto 3500 psi | 12 | 0 | 24.5 | 24.5 | 3547.8 | 249 | 100 | ARGOS | 4
P142 | B-19322 VIALE 26 | Torre grua Pilote C-2 | 203.2 | 1 | 2025-08-16 | 8/28/2025 12:00:00 AM | 4"x8" | Concreto | concreto 3500 psi | 12 | 0 | 24.5 | 23.9 | 3463.7 | 244 | 97 | ARGOS | 4
P142 | B-19322 VIALE 26 | Torre grua Pilote C-2 | 203.2 | 1 | 2025-08-16 | 8/28/2025 12:00:00 AM | 4"x8" | Concreto | concreto 3500 psi | 12 | 0 | 24.5 | 22.6 | 3282.6 | 231 | 92 | ARGOS | 4
P143 | B-19322 VIALE 26 | Torre 1 Pilote 30 | 177.8 | 1 | 2025-08-19 | 8/28/2025 12:00:00 AM | 4"x8" | Concreto | concreto 3500 psi | 9 | 0 | 24.5 | 24 | 3476.8 | 244 | 98 | ARGOS | 4
P143 | B-19322 VIALE 26 | Torre 1 Pilote 30 | 177.8 | 1 | 2025-08-19 | 8/28/2025 12:00:00 AM | 4"x8" | Concreto | concreto 3500 psi | 9 | 0 | 24.5 | 22.8 | 3312.7 | 233 | 93 | ARGOS | 4
P143 | B-19322 VIALE 26 | Torre 1 Pilote 30 | 177.8 | 1 | 2025-08-19 | 8/28/2025 12:00:00 AM | 4"x8" | Concreto | concreto 3500 psi | 9 | 0 | 24.5 | 23 | 3333 | 234 | 94 | ARGOS | 4
P144 | B-19322 VIALE 26 | Torre grua Pilote A-3 | 190.5 | 1 | 2025-08-19 | 8/28/2025 12:00:00 AM | 4"x8" | Concreto | concreto 3500 psi | 9 | 0 | 24.5 | 22.6 | 3270.9 | 230 | 92 | ARGOS | 4
P144 | B-19322 VIALE 26 | Torre grua Pilote A-3 | 190.5 | 1 | 2025-08-19 | 8/28/2025 12:00:00 AM | 4"x8" | Concreto | concreto 3500 psi | 9 | 0 | 24.5 | 23.8 | 3451.4 | 243 | 97 | ARGOS | 4
P144 | B-19322 VIALE 26 | Torre grua Pilote A-3 | 190.5 | 1 | 2025-08-19 | 8/28/2025 12:00:00 AM | 4"x8" | Concreto | concreto 3500 psi | 9 | 0 | 24.5 | 22.8 | 3310.1 | 233 | 93 | ARGOS | 4
P145 | B-19322 VIALE 26 | Torre 1 Pilote 44 | 203.2 | 1 | 2025-08-20 | 8/28/2025 12:00:00 AM | 4"x8" | Concreto | concreto 3500 psi | 8 | 0 | 24.5 | 22.2 | 3225.8 | 227 | 91 | ARGOS | 4
P145 | B-19322 VIALE 26 | Torre 1 Pilote 44 | 203.2 | 1 | 2025-08-20 | 8/28/2025 12:00:00 AM | 4"x8" | Concreto | concreto 3500 psi | 8 | 0 | 24.5 | 24.3 | 3531.1 | 248 | 99 | ARGOS | 4
P145 | B-19322 VIALE 26 | Torre 1 Pilote 44 | 203.2 | 1 | 2025-08-20 | 8/28/2025 12:00:00 AM | 4"x8" | Concreto | concreto 3500 psi | 8 | 0 | 24.5 | 27.3 | 3962.3 | 279 | 112 | ARGOS | 4
P146 | B-19322 VIALE 26 | Torre 1 Pilote 67 | 203.2 | 1 | 2025-08-20 | 8/28/2025 12:00:00 AM | 4"x8" | Concreto | concreto 3500 psi | 8 | 0 | 24.5 | 21.2 | 3077 | 216 | 86 | ARGOS | 4
P146 | B-19322 VIALE 26 | Torre 1 Pilote 67 | 203.2 | 1 | 2025-08-20 | 8/28/2025 12:00:00 AM | 4"x8" | Concreto | concreto 3500 psi | 8 | 0 | 24.5 | 20.6 | 2991.4 | 210 | 84 | ARGOS | 4
P146 | B-19322 VIALE 26 | Torre 1 Pilote 67 | 203.2 | 1 | 2025-08-20 | 8/28/2025 12:00:00 AM | 4"x8" | Concreto | concreto 3500 psi | 8 | 0 | 24.5 | 22 | 3192.5 | 224 | 90 | ARGOS | 4
P147 | B-19322 VIALE 26 | Torre 1 Pilote 63 | 190.5 | 1 | 2025-08-21 | 8/28/2025 12:00:00 AM | 4"x8" | Concreto | concreto 3500 psi | 7 | 0 | 24.5 | 22.5 | 3259.3 | 229 | 92 | ARGOS | 4
P147 | B-19322 VIALE 26 | Torre 1 Pilote 63 | 190.5 | 1 | 2025-08-21 | 8/28/2025 12:00:00 AM | 4"x8" | Concreto | concreto 3500 psi | 7 | 0 | 24.5 | 21.6 | 3125.8 | 220 | 88 | ARGOS | 4
P147 | B-19322 VIALE 26 | Torre 1 Pilote 63 | 190.5 | 1 | 2025-08-21 | 8/28/2025 12:00:00 AM | 4"x8" | Concreto | concreto 3500 psi | 7 | 0 | 24.5 | 21.2 | 3077.9 | 216 | 87 | ARGOS | 4
P148 | B-19322 VIALE 26 | Torre 1 Pilote 14 | 203.2 | 1 | 2025-08-21 | 8/28/2025 12:00:00 AM | 4"x8" | Concreto | concreto 3500 psi | 7 | 0 | 24.5 | 25.6 | 3720.1 | 262 | 105 | ARGOS | 4
P148 | B-19322 VIALE 26 | Torre 1 Pilote 14 | 203.2 | 1 | 2025-08-21 | 8/28/2025 12:00:00 AM | 4"x8" | Concreto | concreto 3500 psi | 7 | 0 | 24.5 | 24.7 | 3576.1 | 251 | 101 | ARGOS | 4
P148 | B-19322 VIALE 26 | Torre 1 Pilote 14 | 203.2 | 1 | 2025-08-21 | 8/28/2025 12:00:00 AM | 4"x8" | Concreto | concreto 3500 psi | 7 | 0 | 24.5 | 25.7 | 3730.7 | 262 | 105 | ARGOS | 4
P139 | B-19322 VIALE 26 | Torre 1 Pilote 13 | 203.2 | 1 | 2025-08-15 | 8/29/2025 12:00:00 AM | 4"x8" | Concreto | concreto 3500 psi | 14 | 0 | 24.5 | 20.1 | 2921 | 205 | 82 | ARGOS | 3
P139 | B-19322 VIALE 26 | Torre 1 Pilote 13 | 203.2 | 1 | 2025-08-15 | 8/29/2025 12:00:00 AM | 4"x8" | Concreto | concreto 3500 psi | 14 | 0 | 24.5 | 21.2 | 3071.6 | 216 | 86 | ARGOS | 2
P139 | B-19322 VIALE 26 | Torre 1 Pilote 13 | 203.2 | 1 | 2025-08-15 | 8/29/2025 12:00:00 AM | 4"x8" | Concreto | concreto 3500 psi | 14 | 0 | 24.5 | 20.7 | 3003.7 | 211 | 84 | ARGOS | 3
P142 | B-19322 VIALE 26 | Torre grua Pilote C-2 | 203.2 | 1 | 2025-08-16 | 8/30/2025 12:00:00 AM | 4"x8" | Concreto | concreto 3500 psi | 14 | 0 | 24.5 | 26.6 | 3863.8 | 272 | 109 | ARGOS | 4
P142 | B-19322 VIALE 26 | Torre grua Pilote C-2 | 203.2 | 1 | 2025-08-16 | 8/30/2025 12:00:00 AM | 4"x8" | Concreto | concreto 3500 psi | 14 | 0 | 24.5 | 22.9 | 3325.1 | 234 | 94 | ARGOS | 4
P142 | B-19322 VIALE 26 | Torre grua Pilote C-2 | 203.2 | 1 | 2025-08-16 | 8/30/2025 12:00:00 AM | 4"x8" | Concreto | concreto 3500 psi | 14 | 0 | 24.5 | 23 | 3332.1 | 234 | 94 | ARGOS | 4
P141 | B-19322 VIALE 26 | Torre 1 Pilote 68 | 234.95 | 1 | 2025-08-16 | 8/30/2025 12:00:00 AM | 4"x8" | Concreto | concreto 3500 psi | 14 | 0 | 24.5 | 22.8 | 3308.6 | 233 | 93 | ARGOS | 3
P141 | B-19322 VIALE 26 | Torre 1 Pilote 68 | 234.95 | 1 | 2025-08-16 | 8/30/2025 12:00:00 AM | 4"x8" | Concreto | concreto 3500 psi | 14 | 0 | 24.5 | 23.8 | 3446.3 | 242 | 97 | ARGOS | 3
P141 | B-19322 VIALE 26 | Torre 1 Pilote 68 | 234.95 | 1 | 2025-08-16 | 8/30/2025 12:00:00 AM | 4"x8" | Concreto | concreto 3500 psi | 14 | 0 | 24.5 | 19 | 2759.6 | 194 | 78 | ARGOS | 5
P125 | B-19322 VIALE 26 | Torre 1 Pilote 12 | 203.2 | 1 | 2025-08-02 | 8/30/2025 12:00:00 AM | 4"x8" | Concreto | concreto 3500 psi | 28 | 0 | 24.5 | 26.3 | 3820.2 | 269 | 108 | ARGOS | 3
P125 | B-19322 VIALE 26 | Torre 1 Pilote 12 | 203.2 | 1 | 2025-08-02 | 8/30/2025 12:00:00 AM | 4"x8" | Concreto | concreto 3500 psi | 28 | 0 | 24.5 | 25.3 | 3673.8 | 258 | 103 | ARGOS | 3
P125 | B-19322 VIALE 26 | Torre 1 Pilote 12 | 203.2 | 1 | 2025-08-02 | 8/30/2025 12:00:00 AM | 4"x8" | Concreto | concreto 3500 psi | 28 | 0 | 24.5 | 25.3 | 3668.2 | 258 | 103 | ARGOS | 3
P126 | B-19322 VIALE 26 | Torre 1 Pilote 98 | 215.9 | 1 | 2025-08-04 | 9/1/2025 12:00:00 AM | 4"x8" | Concreto | concreto 3500 psi | 28 | 0 | 24.5 | 26.1 | 3784.4 | 266 | 106 | ARGOS | 4
P126 | B-19322 VIALE 26 | Torre 1 Pilote 98 | 215.9 | 1 | 2025-08-04 | 9/1/2025 12:00:00 AM | 4"x8" | Concreto | concreto 3500 psi | 28 | 0 | 24.5 | 19.9 | 2887.1 | 203 | 81 | ARGOS | 4
P126 | B-19322 VIALE 26 | Torre 1 Pilote 98 | 215.9 | 1 | 2025-08-04 | 9/1/2025 12:00:00 AM | 4"x8" | Concreto | concreto 3500 psi | 28 | 0 | 24.5 | 23.3 | 3384.2 | 238 | 95 | ARGOS | 4
P144 | B-19322 VIALE 26 | Torre grua Pilote A-3 | 190.5 | 1 | 2025-08-19 | 9/2/2025 12:00:00 AM | 4"x8" | Concreto | concreto 3500 psi | 14 | 0 | 24.5 | 27.3 | 3964.8 | 279 | 112 | ARGOS | 3
P144 | B-19322 VIALE 26 | Torre grua Pilote A-3 | 190.5 | 1 | 2025-08-19 | 9/2/2025 12:00:00 AM | 4"x8" | Concreto | concreto 3500 psi | 14 | 0 | 24.5 | 27.7 | 4016.3 | 282 | 113 | ARGOS | 3
P144 | B-19322 VIALE 26 | Torre grua Pilote A-3 | 190.5 | 1 | 2025-08-19 | 9/2/2025 12:00:00 AM | 4"x8" | Concreto | concreto 3500 psi | 14 | 0 | 24.5 | 27.6 | 3997.4 | 281 | 112 | ARGOS | 3
P143 | B-19322 VIALE 26 | Torre 1 Pilote 30 | 177.8 | 1 | 2025-08-19 | 9/2/2025 12:00:00 AM | 4"x8" | Concreto | concreto 3500 psi | 14 | 0 | 24.5 | 25.9 | 3757.3 | 264 | 106 | ARGOS | 4
P143 | B-19322 VIALE 26 | Torre 1 Pilote 30 | 177.8 | 1 | 2025-08-19 | 9/2/2025 12:00:00 AM | 4"x8" | Concreto | concreto 3500 psi | 14 | 0 | 24.5 | 28.2 | 4092.9 | 288 | 115 | ARGOS | 3
P143 | B-19322 VIALE 26 | Torre 1 Pilote 30 | 177.8 | 1 | 2025-08-19 | 9/2/2025 12:00:00 AM | 4"x8" | Concreto | concreto 3500 psi | 14 | 0 | 24.5 | 27.6 | 4000.9 | 281 | 112 | ARGOS | 3
P127 | B-19322 VIALE 26 | Torre 2 Pilote 76 | 234.95 | 1 | 2025-08-05 | 9/2/2025 12:00:00 AM | 4"x8" | Concreto | concreto 3500 psi | 28 | 0 | 24.5 | 22.5 | 3264.5 | 230 | 92 | ARGOS | 3
P127 | B-19322 VIALE 26 | Torre 2 Pilote 76 | 234.95 | 1 | 2025-08-05 | 9/2/2025 12:00:00 AM | 4"x8" | Concreto | concreto 3500 psi | 28 | 0 | 24.5 | 26.8 | 3889.5 | 273 | 109 | ARGOS | 3
P127 | B-19322 VIALE 26 | Torre 2 Pilote 76 | 234.95 | 1 | 2025-08-05 | 9/2/2025 12:00:00 AM | 4"x8" | Concreto | concreto 3500 psi | 28 | 0 | 24.5 | 29.6 | 4291.9 | 302 | 121 | ARGOS | 3
P128 | B-19322 VIALE 26 | Torre 1 Pilote 100 | 203.2 | 1 | 2025-08-05 | 9/2/2025 12:00:00 AM | 4"x8" | Concreto | concreto 3500 psi | 28 | 0 | 24.5 | 25.8 | 3742.4 | 263 | 105 | ARGOS | 3
P128 | B-19322 VIALE 26 | Torre 1 Pilote 100 | 203.2 | 1 | 2025-08-05 | 9/2/2025 12:00:00 AM | 4"x8" | Concreto | concreto 3500 psi | 28 | 0 | 24.5 | 27.5 | 3990.6 | 281 | 112 | ARGOS | 4
P128 | B-19322 VIALE 26 | Torre 1 Pilote 100 | 203.2 | 1 | 2025-08-05 | 9/2/2025 12:00:00 AM | 4"x8" | Concreto | concreto 3500 psi | 28 | 0 | 24.5 | 25.2 | 3655.3 | 257 | 103 | ARGOS | 3
P149 | B-19322 VIALE 26 | Torre 1 Pilote 42 | 228.6 | 1 | 2025-08-22 | 9/2/2025 12:00:00 AM | 4"x8" | Concreto | concreto 3500 psi | 11 | 0 | 24.5 | 22 | 3193.3 | 225 | 90 | ARGOS | 4
P149 | B-19322 VIALE 26 | Torre 1 Pilote 42 | 228.6 | 1 | 2025-08-22 | 9/2/2025 12:00:00 AM | 4"x8" | Concreto | concreto 3500 psi | 11 | 0 | 24.5 | 22.6 | 3274.6 | 230 | 92 | ARGOS | 3
P149 | B-19322 VIALE 26 | Torre 1 Pilote 42 | 228.6 | 1 | 2025-08-22 | 9/2/2025 12:00:00 AM | 4"x8" | Concreto | concreto 3500 psi | 11 | 0 | 24.5 | 23.1 | 3350.3 | 236 | 94 | ARGOS | 3
P109 | B-19322 VIALE 26 | Torre 1 Pilotes 07-61 | 215.9 | 1 | 2025-07-22 | 9/2/2025 12:00:00 AM | 4"x8" | Concreto | concreto 3500 psi | 42 | 0 | 24.5 | 25.1 | 3644.4 | 256 | 102 | ARGOS | 4
P109 | B-19322 VIALE 26 | Torre 1 Pilotes 07-61 | 215.9 | 1 | 2025-07-22 | 9/2/2025 12:00:00 AM | 4"x8" | Concreto | concreto 3500 psi | 42 | 0 | 24.5 | 25.9 | 3754.3 | 264 | 106 | ARGOS | 3
P109 | B-19322 VIALE 26 | Torre 1 Pilotes 07-61 | 215.9 | 1 | 2025-07-22 | 9/2/2025 12:00:00 AM | 4"x8" | Concreto | concreto 3500 psi | 42 | 0 | 24.5 | 25.4 | 3686.4 | 259 | 104 | ARGOS | 4
P145 | B-19322 VIALE 26 | Torre 1 Pilote 44 | 203.2 | 1 | 2025-08-20 | 9/3/2025 12:00:00 AM | 4"x8" | Concreto | concreto 3500 psi | 14 | 0 | 24.5 | 24.1 | 3493 | 246 | 98 | ARGOS | 3
P145 | B-19322 VIALE 26 | Torre 1 Pilote 44 | 203.2 | 1 | 2025-08-20 | 9/3/2025 12:00:00 AM | 4"x8" | Concreto | concreto 3500 psi | 14 | 0 | 24.5 | 25.1 | 3644.1 | 256 | 102 | ARGOS | 4
P145 | B-19322 VIALE 26 | Torre 1 Pilote 44 | 203.2 | 1 | 2025-08-20 | 9/3/2025 12:00:00 AM | 4"x8" | Concreto | concreto 3500 psi | 14 | 0 | 24.5 | 25.5 | 3696.6 | 260 | 104 | ARGOS | 3
P146 | B-19322 VIALE 26 | Torre 1 Pilote 67 | 203.2 | 1 | 2025-08-20 | 9/3/2025 12:00:00 AM | 4"x8" | Concreto | concreto 3500 psi | 14 | 0 | 24.5 | 24.8 | 3592.2 | 253 | 101 | ARGOS | 3
P146 | B-19322 VIALE 26 | Torre 1 Pilote 67 | 203.2 | 1 | 2025-08-20 | 9/3/2025 12:00:00 AM | 4"x8" | Concreto | concreto 3500 psi | 14 | 0 | 24.5 | 22 | 3187.3 | 224 | 90 | ARGOS | 3
P146 | B-19322 VIALE 26 | Torre 1 Pilote 67 | 203.2 | 1 | 2025-08-20 | 9/3/2025 12:00:00 AM | 4"x8" | Concreto | concreto 3500 psi | 14 | 0 | 24.5 | 23.6 | 3429.1 | 241 | 96 | ARGOS | 3
P156 | B-19322 VIALE 26 | Torre 1 Pilote 86 | 222.25 | 1 | 2025-08-27 | 9/3/2025 12:00:00 AM | 4"x8" | Concreto | concreto 3500 psi | 7 | 0 | 24.5 | 31.5 | 4566.1 | 321 | 128 | ARGOS | 4
P156 | B-19322 VIALE 26 | Torre 1 Pilote 86 | 222.25 | 1 | 2025-08-27 | 9/3/2025 12:00:00 AM | 4"x8" | Concreto | concreto 3500 psi | 7 | 0 | 24.5 | 16.6 | 2413.1 | 170 | 68 | ARGOS | 4
P156 | B-19322 VIALE 26 | Torre 1 Pilote 86 | 222.25 | 1 | 2025-08-27 | 9/3/2025 12:00:00 AM | 4"x8" | Concreto | concreto 3500 psi | 7 | 0 | 24.5 | 19.3 | 2804.9 | 197 | 79 | ARGOS | 4
P155 | B-19322 VIALE 26 | Torre 1 Pilote 64 | 215.9 | 1 | 2025-08-26 | 9/2/2025 12:00:00 AM | 4"x8" | Concreto | concreto 3500 psi | 7 | 0 | 24.5 | 18.6 | 2691 | 189 | 76 | ARGOS | 4
P155 | B-19322 VIALE 26 | Torre 1 Pilote 64 | 215.9 | 1 | 2025-08-26 | 9/2/2025 12:00:00 AM | 4"x8" | Concreto | concreto 3500 psi | 7 | 0 | 24.5 | 18 | 2615.5 | 184 | 74 | ARGOS | 4
P155 | B-19322 VIALE 26 | Torre 1 Pilote 64 | 215.9 | 1 | 2025-08-26 | 9/2/2025 12:00:00 AM | 4"x8" | Concreto | concreto 3500 psi | 7 | 0 | 24.5 | 19.3 | 2805.7 | 197 | 79 | ARGOS | 3
P154 | B-19322 VIALE 26 | Torre 1 Pilote 38 | 203.2 | 1 | 2025-08-26 | 9/2/2025 12:00:00 AM | 4"x8" | Concreto | concreto 3500 psi | 7 | 0 | 24.5 | 21.1 | 3059.8 | 215 | 86 | ARGOS | 4
P154 | B-19322 VIALE 26 | Torre 1 Pilote 38 | 203.2 | 1 | 2025-08-26 | 9/2/2025 12:00:00 AM | 4"x8" | Concreto | concreto 3500 psi | 7 | 0 | 24.5 | 23.3 | 3377.4 | 237 | 95 | ARGOS | 4
P154 | B-19322 VIALE 26 | Torre 1 Pilote 38 | 203.2 | 1 | 2025-08-26 | 9/2/2025 12:00:00 AM | 4"x8" | Concreto | concreto 3500 psi | 7 | 0 | 24.5 | 21.7 | 3144.2 | 221 | 88 | ARGOS | 4
P153 | B-19322 VIALE 26 | Torre grua Pilote A-1 | 215.9 | 1 | 2025-08-26 | 9/2/2025 12:00:00 AM | 4"x8" | Concreto | concreto 3500 psi | 7 | 0 | 24.5 | 19.7 | 2853.9 | 201 | 80 | ARGOS | 4
P153 | B-19322 VIALE 26 | Torre grua Pilote A-1 | 215.9 | 1 | 2025-08-26 | 9/2/2025 12:00:00 AM | 4"x8" | Concreto | concreto 3500 psi | 7 | 0 | 24.5 | 23.9 | 3470.5 | 244 | 98 | ARGOS | 3
P153 | B-19322 VIALE 26 | Torre grua Pilote A-1 | 215.9 | 1 | 2025-08-26 | 9/2/2025 12:00:00 AM | 4"x8" | Concreto | concreto 3500 psi | 7 | 0 | 24.5 | 21 | 3049.5 | 214 | 86 | ARGOS | 3
P152 | B-19322 VIALE 26 | Torre 1 Pilote 82 | 190.5 | 1 | 2025-08-25 | 9/2/2025 12:00:00 AM | 4"x8" | Concreto | concreto 3500 psi | 8 | 0 | 24.5 | 20.3 | 2941 | 207 | 83 | ARGOS | 4
P152 | B-19322 VIALE 26 | Torre 1 Pilote 82 | 190.5 | 1 | 2025-08-25 | 9/2/2025 12:00:00 AM | 4"x8" | Concreto | concreto 3500 psi | 8 | 0 | 24.5 | 18.7 | 2708.4 | 190 | 76 | ARGOS | 3
P152 | B-19322 VIALE 26 | Torre 1 Pilote 82 | 190.5 | 1 | 2025-08-25 | 9/2/2025 12:00:00 AM | 4"x8" | Concreto | concreto 3500 psi | 8 | 0 | 24.5 | 21.1 | 3065.8 | 216 | 86 | ARGOS | 4
P151 | B-19322 VIALE 26 | Torre 1 Pilote 41 | 196.85 | 1 | 2025-08-25 | 9/2/2025 12:00:00 AM | 4"x8" | Concreto | concreto 3500 psi | 8 | 0 | 24.5 | 25.3 | 3667.1 | 258 | 103 | ARGOS | 4
P151 | B-19322 VIALE 26 | Torre 1 Pilote 41 | 196.85 | 1 | 2025-08-25 | 9/2/2025 12:00:00 AM | 4"x8" | Concreto | concreto 3500 psi | 8 | 0 | 24.5 | 25.6 | 3717 | 261 | 105 | ARGOS | 3
P151 | B-19322 VIALE 26 | Torre 1 Pilote 41 | 196.85 | 1 | 2025-08-25 | 9/2/2025 12:00:00 AM | 4"x8" | Concreto | concreto 3500 psi | 8 | 0 | 24.5 | 26 | 3766 | 265 | 106 | ARGOS | 4
P150 | B-19322 VIALE 26 | Torre 1 Pilote 56 | 215.9 | 1 | 2025-08-23 | 9/2/2025 12:00:00 AM | 4"x8" | Concreto | concreto 3000 psi | 10 | 0 | 24.5 | 21.3 | 3093.5 | 218 | 87 | ARGOS | 4
P150 | B-19322 VIALE 26 | Torre 1 Pilote 56 | 215.9 | 1 | 2025-08-23 | 9/2/2025 12:00:00 AM | 4"x8" | Concreto | concreto 3000 psi | 10 | 0 | 24.5 | 21.5 | 3116.4 | 219 | 88 | ARGOS | 4
P150 | B-19322 VIALE 26 | Torre 1 Pilote 56 | 215.9 | 1 | 2025-08-23 | 9/2/2025 12:00:00 AM | 4"x8" | Concreto | concreto 3000 psi | 10 | 0 | 24.5 | 20.5 | 2972.3 | 209 | 84 | ARGOS | 3
P157 | B-19322 VIALE 26 | Torre 1 Pilote 77 | 215.9 | 1 | 2025-08-27 | 9/3/2025 12:00:00 AM | 4"x8" | Concreto | concreto 3500 psi | 7 | 0 | 24.5 | 18.2 | 2638.4 | 185 | 74 | ARGOS | 4
P157 | B-19322 VIALE 26 | Torre 1 Pilote 77 | 215.9 | 1 | 2025-08-27 | 9/3/2025 12:00:00 AM | 4"x8" | Concreto | concreto 3500 psi | 7 | 0 | 24.5 | 18 | 2603.8 | 183 | 73 | ARGOS | 4
P157 | B-19322 VIALE 26 | Torre 1 Pilote 77 | 215.9 | 1 | 2025-08-27 | 9/3/2025 12:00:00 AM | 4"x8" | Concreto | concreto 3500 psi | 7 | 0 | 24.5 | 18.5 | 2679.3 | 188 | 75 | ARGOS | 4
P129 | B-19322 VIALE 26 | Torre 1 Pilote 57 | 190.5 | 1 | 2025-08-06 | 9/3/2025 12:00:00 AM | 4"x8" | Concreto | concreto 3000 psi | 28 | 0 | 24.5 | 23.7 | 3430.8 | 241 | 96 | ARGOS | 4
P129 | B-19322 VIALE 26 | Torre 1 Pilote 57 | 190.5 | 1 | 2025-08-06 | 9/3/2025 12:00:00 AM | 4"x8" | Concreto | concreto 3000 psi | 28 | 0 | 24.5 | 25.1 | 3633.5 | 255 | 102 | ARGOS | 3
P129 | B-19322 VIALE 26 | Torre 1 Pilote 57 | 190.5 | 1 | 2025-08-06 | 9/3/2025 12:00:00 AM | 4"x8" | Concreto | concreto 3000 psi | 28 | 0 | 24.5 | 28.3 | 4108 | 289 | 116 | ARGOS | 3
P148 | B-19322 VIALE 26 | Torre 1 Pilote 14 | 203.2 | 1 | 2025-08-21 | 9/4/2025 12:00:00 AM | 4"x8" | Concreto | concreto 3500 psi | 14 | 0 | 24.5 | 30.6 | 4441.2 | 312 | 125 | ARGOS | 4
P148 | B-19322 VIALE 26 | Torre 1 Pilote 14 | 203.2 | 1 | 2025-08-21 | 9/4/2025 12:00:00 AM | 4"x8" | Concreto | concreto 3500 psi | 14 | 0 | 24.5 | 30.9 | 4477.3 | 315 | 126 | ARGOS | 4
P148 | B-19322 VIALE 26 | Torre 1 Pilote 14 | 203.2 | 1 | 2025-08-21 | 9/4/2025 12:00:00 AM | 4"x8" | Concreto | concreto 3500 psi | 14 | 0 | 24.5 | 29.5 | 4278.1 | 301 | 120 | ARGOS | 4
P159 | B-19322 VIALE 26 | Torre 1 Pilote 88 | 222.25 | 1 | 2025-08-28 | 9/4/2025 12:00:00 AM | 4"x8" | Concreto | concreto 3500 psi | 7 | 0 | 24.5 | 18.2 | 2644.1 | 186 | 74 | ARGOS | 4
P159 | B-19322 VIALE 26 | Torre 1 Pilote 88 | 222.25 | 1 | 2025-08-28 | 9/4/2025 12:00:00 AM | 4"x8" | Concreto | concreto 3500 psi | 7 | 0 | 24.5 | 17.6 | 2547.1 | 179 | 72 | ARGOS | 3
P159 | B-19322 VIALE 26 | Torre 1 Pilote 88 | 222.25 | 1 | 2025-08-28 | 9/4/2025 12:00:00 AM | 4"x8" | Concreto | concreto 3500 psi | 7 | 0 | 24.5 | 17.1 | 2482.1 | 175 | 70 | ARGOS | 3
P158 | B-19322 VIALE 26 | Torre grua Pilote C-1 | 184.15 | 1 | 2025-08-28 | 9/4/2025 12:00:00 AM | 4"x8" | Concreto | concreto 3500 psi | 7 | 0 | 24.5 | 23.6 | 3425.8 | 241 | 96 | ARGOS | 4
P158 | B-19322 VIALE 26 | Torre grua Pilote C-1 | 184.15 | 1 | 2025-08-28 | 9/4/2025 12:00:00 AM | 4"x8" | Concreto | concreto 3500 psi | 7 | 0 | 24.5 | 23.7 | 3433.4 | 241 | 97 | ARGOS | 3
P158 | B-19322 VIALE 26 | Torre grua Pilote C-1 | 184.15 | 1 | 2025-08-28 | 9/4/2025 12:00:00 AM | 4"x8" | Concreto | concreto 3500 psi | 7 | 0 | 24.5 | 25.5 | 3699.5 | 260 | 104 | ARGOS | 4
P147 | B-19322 VIALE 26 | Torre 1 Pilote 63 | 190.5 | 1 | 2025-08-21 | 9/4/2025 12:00:00 AM | 4"x8" | Concreto | concreto 3500 psi | 14 | 0 | 24.5 | 27.9 | 4045.2 | 284 | 114 | ARGOS | 4
P147 | B-19322 VIALE 26 | Torre 1 Pilote 63 | 190.5 | 1 | 2025-08-21 | 9/4/2025 12:00:00 AM | 4"x8" | Concreto | concreto 3500 psi | 14 | 0 | 24.5 | 16.5 | 2391.2 | 168 | 67 | ARGOS | 5
P147 | B-19322 VIALE 26 | Torre 1 Pilote 63 | 190.5 | 1 | 2025-08-21 | 9/4/2025 12:00:00 AM | 4"x8" | Concreto | concreto 3500 psi | 14 | 0 | 24.5 | 22.1 | 3205 | 225 | 90 | ARGOS | 4
P130 | B-19322 VIALE 26 | Torre 1 Pilote 45 | 228.6 | 1 | 2025-08-08 | 9/5/2025 12:00:00 AM | 4"x8" | Concreto | concreto 3500 psi | 28 | 0 | 24.5 | 27.1 | 3930.5 | 276 | 111 | ARGOS | 3
P130 | B-19322 VIALE 26 | Torre 1 Pilote 45 | 228.6 | 1 | 2025-08-08 | 9/5/2025 12:00:00 AM | 4"x8" | Concreto | concreto 3500 psi | 28 | 0 | 24.5 | 28.8 | 4171 | 293 | 117 | ARGOS | 4
P130 | B-19322 VIALE 26 | Torre 1 Pilote 45 | 228.6 | 1 | 2025-08-08 | 9/5/2025 12:00:00 AM | 4"x8" | Concreto | concreto 3500 psi | 28 | 0 | 24.5 | 29.4 | 4259.2 | 299 | 120 | ARGOS | 3
P131 | B-19322 VIALE 26 | Torre 1 Pilote 74 | 209.55 | 1 | 2025-08-08 | 9/5/2025 12:00:00 AM | 4"x8" | Concreto | concreto 3500 psi | 28 | 0 | 24.5 | 32.7 | 4744.2 | 334 | 134 | ARGOS | 3
P131 | B-19322 VIALE 26 | Torre 1 Pilote 74 | 209.55 | 1 | 2025-08-08 | 9/5/2025 12:00:00 AM | 4"x8" | Concreto | concreto 3500 psi | 28 | 0 | 24.5 | 34.6 | 5025.4 | 353 | 141 | ARGOS | 4
P131 | B-19322 VIALE 26 | Torre 1 Pilote 74 | 209.55 | 1 | 2025-08-08 | 9/5/2025 12:00:00 AM | 4"x8" | Concreto | concreto 3500 psi | 28 | 0 | 24.5 | 33 | 4779.2 | 336 | 134 | ARGOS | 4
P149 | B-19322 VIALE 26 | Torre 1 Pilote 42 | 228.6 | 1 | 2025-08-22 | 9/5/2025 12:00:00 AM | 4"x8" | Concreto | concreto 3500 psi | 14 | 0 | 24.5 | 23.1 | 3357.5 | 236 | 94 | ARGOS | 3
P149 | B-19322 VIALE 26 | Torre 1 Pilote 42 | 228.6 | 1 | 2025-08-22 | 9/5/2025 12:00:00 AM | 4"x8" | Concreto | concreto 3500 psi | 14 | 0 | 24.5 | 22.5 | 3258.8 | 229 | 92 | ARGOS | 3
P149 | B-19322 VIALE 26 | Torre 1 Pilote 42 | 228.6 | 1 | 2025-08-22 | 9/5/2025 12:00:00 AM | 4"x8" | Concreto | concreto 3500 psi | 14 | 0 | 24.5 | 21.1 | 3059.2 | 215 | 86 | ARGOS | 4
P161 | B-19322 VIALE 26 | Torre 1 Pilote 34 | 203.2 | 1 | 2025-08-29 | 9/5/2025 12:00:00 AM | 4"x8" | Concreto | concreto 3500 psi | 7 | 0 | 24.5 | 17.8 | 2574.6 | 181 | 72 | ARGOS | 3
P161 | B-19322 VIALE 26 | Torre 1 Pilote 34 | 203.2 | 1 | 2025-08-29 | 9/5/2025 12:00:00 AM | 4"x8" | Concreto | concreto 3500 psi | 7 | 0 | 24.5 | 16.5 | 2388.6 | 168 | 67 | ARGOS | 3
P161 | B-19322 VIALE 26 | Torre 1 Pilote 34 | 203.2 | 1 | 2025-08-29 | 9/5/2025 12:00:00 AM | 4"x8" | Concreto | concreto 3500 psi | 7 | 0 | 24.5 | 17 | 2461 | 173 | 69 | ARGOS | 3
P160 | B-19322 VIALE 26 | Torre 1 Pilote 35 | 228.6 | 1 | 2025-08-29 | 9/5/2025 12:00:00 AM | 4"x8" | Concreto | concreto 3500 psi | 7 | 0 | 24.5 | 20.6 | 2989.5 | 210 | 84 | ARGOS | 3
P160 | B-19322 VIALE 26 | Torre 1 Pilote 35 | 228.6 | 1 | 2025-08-29 | 9/5/2025 12:00:00 AM | 4"x8" | Concreto | concreto 3500 psi | 7 | 0 | 24.5 | 20 | 2899.6 | 204 | 82 | ARGOS | 3
P160 | B-19322 VIALE 26 | Torre 1 Pilote 35 | 228.6 | 1 | 2025-08-29 | 9/5/2025 12:00:00 AM | 4"x8" | Concreto | concreto 3500 psi | 7 | 0 | 24.5 | 19.6 | 2840.4 | 200 | 80 | ARGOS | 3
P150 | B-19322 VIALE 26 | Torre 1 Pilote 56 | 215.9 | 1 | 2025-08-23 | 9/6/2025 12:00:00 AM | 4"x8" | Concreto | concreto 3000 psi | 14 | 0 | 24.5 | 20.2 | 2925.1 | 206 | 82 | ARGOS | 3
P150 | B-19322 VIALE 26 | Torre 1 Pilote 56 | 215.9 | 1 | 2025-08-23 | 9/6/2025 12:00:00 AM | 4"x8" | Concreto | concreto 3000 psi | 14 | 0 | 24.5 | 20.1 | 2908.6 | 204 | 82 | ARGOS | 3
P150 | B-19322 VIALE 26 | Torre 1 Pilote 56 | 215.9 | 1 | 2025-08-23 | 9/6/2025 12:00:00 AM | 4"x8" | Concreto | concreto 3000 psi | 14 | 0 | 24.5 | 20.1 | 2916.2 | 205 | 82 | ARGOS | 3
P162 | B-19322 VIALE 26 | Torre 1 Pilote 31 | 177.8 | 1 | 2025-08-30 | 9/6/2025 12:00:00 AM | 4"x8" | Concreto | concreto 3500 psi | 7 | 0 | 24.5 | 23.3 | 3372.9 | 237 | 95 | ARGOS | 3
P162 | B-19322 VIALE 26 | Torre 1 Pilote 31 | 177.8 | 1 | 2025-08-30 | 9/6/2025 12:00:00 AM | 4"x8" | Concreto | concreto 3500 psi | 7 | 0 | 24.5 | 23.4 | 3390.1 | 238 | 95 | ARGOS | 3
P162 | B-19322 VIALE 26 | Torre 1 Pilote 31 | 177.8 | 1 | 2025-08-30 | 9/6/2025 12:00:00 AM | 4"x8" | Concreto | concreto 3500 psi | 7 | 0 | 24.5 | 22.6 | 3272.5 | 230 | 92 | ARGOS | 3
P132 | B-19322 VIALE 26 | Torre grua Pilote C-3 | 247.65 | 1 | 2025-08-09 | 9/6/2025 12:00:00 AM | 4"x8" | Concreto | concreto 3500 psi | 28 | 0 | 24.5 | 28 | 4055.3 | 285 | 114 | ARGOS | 4
P132 | B-19322 VIALE 26 | Torre grua Pilote C-3 | 247.65 | 1 | 2025-08-09 | 9/6/2025 12:00:00 AM | 4"x8" | Concreto | concreto 3500 psi | 28 | 0 | 24.5 | 31.9 | 4622.4 | 325 | 130 | ARGOS | 4
P132 | B-19322 VIALE 26 | Torre grua Pilote C-3 | 247.65 | 1 | 2025-08-09 | 9/6/2025 12:00:00 AM | 4"x8" | Concreto | concreto 3500 psi | 28 | 0 | 24.5 | 29.8 | 4320.8 | 304 | 122 | ARGOS | 4
P133 | B-19322 VIALE 26 | Torre 1 Pilote 69 | 228.6 | 1 | 2025-08-09 | 9/6/2025 12:00:00 AM | 4"x8" | Concreto | concreto 3500 psi | 28 | 0 | 24.5 | 54.2 | 7860.8 | 553 | 221 | ARGOS | 4
P133 | B-19322 VIALE 26 | Torre 1 Pilote 69 | 228.6 | 1 | 2025-08-09 | 9/6/2025 12:00:00 AM | 4"x8" | Concreto | concreto 3500 psi | 28 | 0 | 24.5 | 31.1 | 4507.8 | 317 | 127 | ARGOS | 4
P133 | B-19322 VIALE 26 | Torre 1 Pilote 69 | 228.6 | 1 | 2025-08-09 | 9/6/2025 12:00:00 AM | 4"x8" | Concreto | concreto 3500 psi | 28 | 0 | 24.5 | 32.2 | 4664 | 328 | 131 | ARGOS | 4
P163 | B-19322 VIALE 26 | Torre grua Pilote A-2 | 209.55 | 1 | 2025-09-01 | 9/8/2025 12:00:00 AM | 4"x8" | Concreto | concreto 3500 psi | 7 | 0 | 24.5 | 22.3 | 3237.7 | 228 | 91 | ARGOS | 3
P163 | B-19322 VIALE 26 | Torre grua Pilote A-2 | 209.55 | 1 | 2025-09-01 | 9/8/2025 12:00:00 AM | 4"x8" | Concreto | concreto 3500 psi | 7 | 0 | 24.5 | 24.1 | 3489.7 | 245 | 98 | ARGOS | 4
P163 | B-19322 VIALE 26 | Torre grua Pilote A-2 | 209.55 | 1 | 2025-09-01 | 9/8/2025 12:00:00 AM | 4"x8" | Concreto | concreto 3500 psi | 7 | 0 | 24.5 | 24.1 | 3501 | 246 | 98 | ARGOS | 4
P164 | B-19322 VIALE 26 | Torre 1 Pilote 39 | 228.6 | 1 | 2025-09-01 | 9/8/2025 12:00:00 AM | 4"x8" | Concreto | concreto 3000 psi | 7 | 0 | 24.5 | 18 | 2615.3 | 184 | 74 | ARGOS | 5
P164 | B-19322 VIALE 26 | Torre 1 Pilote 39 | 228.6 | 1 | 2025-09-01 | 9/8/2025 12:00:00 AM | 4"x8" | Concreto | concreto 3000 psi | 7 | 0 | 24.5 | 19 | 2754.6 | 194 | 78 | ARGOS | 5
P164 | B-19322 VIALE 26 | Torre 1 Pilote 39 | 228.6 | 1 | 2025-09-01 | 9/8/2025 12:00:00 AM | 4"x8" | Concreto | concreto 3000 psi | 7 | 0 | 24.5 | 19.7 | 2851.8 | 200 | 80 | ARGOS | 4
P152 | B-19322 VIALE 26 | Torre 1 Pilote 82 | 190.5 | 1 | 2025-08-25 | 9/8/2025 12:00:00 AM | 4"x8" | Concreto | concreto 3500 psi | 14 | 0 | 24.5 | 22.1 | 3205.5 | 225 | 90 | ARGOS | 4
P152 | B-19322 VIALE 26 | Torre 1 Pilote 82 | 190.5 | 1 | 2025-08-25 | 9/8/2025 12:00:00 AM | 4"x8" | Concreto | concreto 3500 psi | 14 | 0 | 24.5 | 22 | 3192.4 | 224 | 90 | ARGOS | 3
P152 | B-19322 VIALE 26 | Torre 1 Pilote 82 | 190.5 | 1 | 2025-08-25 | 9/8/2025 12:00:00 AM | 4"x8" | Concreto | concreto 3500 psi | 14 | 0 | 24.5 | 22.1 | 3207.1 | 225 | 90 | ARGOS | 4
P151 | B-19322 VIALE 26 | Torre 1 Pilote 41 | 196.85 | 1 | 2025-08-25 | 9/8/2025 12:00:00 AM | 4"x8" | Concreto | concreto 3500 psi | 14 | 0 | 24.5 | 30.1 | 4366.7 | 307 | 123 | ARGOS | 4
P151 | B-19322 VIALE 26 | Torre 1 Pilote 41 | 196.85 | 1 | 2025-08-25 | 9/8/2025 12:00:00 AM | 4"x8" | Concreto | concreto 3500 psi | 14 | 0 | 24.5 | 28.7 | 4164 | 293 | 117 | ARGOS | 4
P151 | B-19322 VIALE 26 | Torre 1 Pilote 41 | 196.85 | 1 | 2025-08-25 | 9/8/2025 12:00:00 AM | 4"x8" | Concreto | concreto 3500 psi | 14 | 0 | 24.5 | 31.1 | 4508.4 | 317 | 127 | ARGOS | 3
P166 | B-19322 VIALE 26 | Torre 1 Pilote 34 | 222.25 | 1 | 2025-09-02 | 9/9/2025 12:00:00 AM | 4"x8" | Concreto | concreto 3500 psi | 7 | 0 | 24.5 | 16 | 2321.6 | 163 | 65 | ARGOS | 5
P166 | B-19322 VIALE 26 | Torre 1 Pilote 34 | 222.25 | 1 | 2025-09-02 | 9/9/2025 12:00:00 AM | 4"x8" | Concreto | concreto 3500 psi | 7 | 0 | 24.5 | 16.4 | 2383.3 | 168 | 67 | ARGOS | 3
P166 | B-19322 VIALE 26 | Torre 1 Pilote 34 | 222.25 | 1 | 2025-09-02 | 9/9/2025 12:00:00 AM | 4"x8" | Concreto | concreto 3500 psi | 7 | 0 | 24.5 | 17.3 | 2509.5 | 176 | 71 | ARGOS | 5
P165 | B-19322 VIALE 26 | Torre 1 Pilote 24 | 190.5 | 1 | 2025-09-02 | 9/9/2025 12:00:00 AM | 4"x8" | Concreto | concreto 3500 psi | 7 | 0 | 24.5 | 15.1 | 2186.7 | 154 | 62 | ARGOS | 4
P165 | B-19322 VIALE 26 | Torre 1 Pilote 24 | 190.5 | 1 | 2025-09-02 | 9/9/2025 12:00:00 AM | 4"x8" | Concreto | concreto 3500 psi | 7 | 0 | 24.5 | 17.1 | 2480.8 | 174 | 70 | ARGOS | 5
P165 | B-19322 VIALE 26 | Torre 1 Pilote 24 | 190.5 | 1 | 2025-09-02 | 9/9/2025 12:00:00 AM | 4"x8" | Concreto | concreto 3500 psi | 7 | 0 | 24.5 | 18.7 | 2713.8 | 191 | 76 | ARGOS | 4
P155 | B-19322 VIALE 26 | Torre 1 Pilote 64 | 215.9 | 1 | 2025-08-26 | 9/9/2025 12:00:00 AM | 4"x8" | Concreto | concreto 3500 psi | 14 | 0 | 24.5 | 17.4 | 2519.4 | 177 | 71 | ARGOS | 3
P155 | B-19322 VIALE 26 | Torre 1 Pilote 64 | 215.9 | 1 | 2025-08-26 | 9/9/2025 12:00:00 AM | 4"x8" | Concreto | concreto 3500 psi | 14 | 0 | 24.5 | 21.6 | 3135.7 | 220 | 88 | ARGOS | 3
P155 | B-19322 VIALE 26 | Torre 1 Pilote 64 | 215.9 | 1 | 2025-08-26 | 9/9/2025 12:00:00 AM | 4"x8" | Concreto | concreto 3500 psi | 14 | 0 | 24.5 | 21.2 | 3081.1 | 217 | 87 | ARGOS | 3
P154 | B-19322 VIALE 26 | Torre 1 Pilote 38 | 203.2 | 1 | 2025-08-26 | 9/9/2025 12:00:00 AM | 4"x8" | Concreto | concreto 3500 psi | 14 | 0 | 24.5 | 20.7 | 2995.3 | 211 | 84 | ARGOS | 3
P154 | B-19322 VIALE 26 | Torre 1 Pilote 38 | 203.2 | 1 | 2025-08-26 | 9/9/2025 12:00:00 AM | 4"x8" | Concreto | concreto 3500 psi | 14 | 0 | 24.5 | 24.6 | 3573 | 251 | 100 | ARGOS | 3
P154 | B-19322 VIALE 26 | Torre 1 Pilote 38 | 203.2 | 1 | 2025-08-26 | 9/9/2025 12:00:00 AM | 4"x8" | Concreto | concreto 3500 psi | 14 | 0 | 24.5 | 22.4 | 3253 | 229 | 92 | ARGOS | 3
P153 | B-19322 VIALE 26 | Torre grua Pilote A-1 | 215.9 | 1 | 2025-08-26 | 9/9/2025 12:00:00 AM | 4"x8" | Concreto | concreto 3500 psi | 14 | 0 | 24.5 | 24.1 | 3493.2 | 246 | 98 | ARGOS | 3
P153 | B-19322 VIALE 26 | Torre grua Pilote A-1 | 215.9 | 1 | 2025-08-26 | 9/9/2025 12:00:00 AM | 4"x8" | Concreto | concreto 3500 psi | 14 | 0 | 24.5 | 22.8 | 3309.5 | 233 | 93 | ARGOS | 3
P153 | B-19322 VIALE 26 | Torre grua Pilote A-1 | 215.9 | 1 | 2025-08-26 | 9/9/2025 12:00:00 AM | 4"x8" | Concreto | concreto 3500 psi | 14 | 0 | 24.5 | 20.2 | 2936.6 | 206 | 83 | ARGOS | 3
P157 | B-19322 VIALE 26 | Torre 1 Pilote 77 | 215.9 | 1 | 2025-08-27 | 9/10/2025 12:00:00 AM | 4"x8" | Concreto | concreto 3500 psi | 14 | 0 | 24.5 | 19.7 | 2858.3 | 201 | 80 | ARGOS | 4
P157 | B-19322 VIALE 26 | Torre 1 Pilote 77 | 215.9 | 1 | 2025-08-27 | 9/10/2025 12:00:00 AM | 4"x8" | Concreto | concreto 3500 psi | 14 | 0 | 24.5 | 18.8 | 2726.7 | 192 | 77 | ARGOS | 5
P157 | B-19322 VIALE 26 | Torre 1 Pilote 77 | 215.9 | 1 | 2025-08-27 | 9/10/2025 12:00:00 AM | 4"x8" | Concreto | concreto 3500 psi | 14 | 0 | 24.5 | 21.3 | 3096.3 | 218 | 87 | ARGOS | 4
P167 | B-19322 VIALE 26 | Torre grua Pilote B-1 | 203.2 | 1 | 2025-09-03 | 9/10/2025 12:00:00 AM | 4"x8" | Concreto | concreto 3500 psi | 7 | 0 | 24.5 | 23.7 | 3431.6 | 241 | 96 | ARGOS | 4
P167 | B-19322 VIALE 26 | Torre grua Pilote B-1 | 203.2 | 1 | 2025-09-03 | 9/10/2025 12:00:00 AM | 4"x8" | Concreto | concreto 3500 psi | 7 | 0 | 24.5 | 24.6 | 3564 | 251 | 100 | ARGOS | 4
P167 | B-19322 VIALE 26 | Torre grua Pilote B-1 | 203.2 | 1 | 2025-09-03 | 9/10/2025 12:00:00 AM | 4"x8" | Concreto | concreto 3500 psi | 7 | 0 | 24.5 | 21.9 | 3176.4 | 223 | 89 | ARGOS | 4
P156 | B-19322 VIALE 26 | Torre 1 Pilote 86 | 222.25 | 1 | 2025-08-27 | 9/10/2025 12:00:00 AM | 4"x8" | Concreto | concreto 3500 psi | 14 | 0 | 24.5 | 21.6 | 3132 | 220 | 88 | ARGOS | 5
P156 | B-19322 VIALE 26 | Torre 1 Pilote 86 | 222.25 | 1 | 2025-08-27 | 9/10/2025 12:00:00 AM | 4"x8" | Concreto | concreto 3500 psi | 14 | 0 | 24.5 | 22.5 | 3269.1 | 230 | 92 | ARGOS | 4
P156 | B-19322 VIALE 26 | Torre 1 Pilote 86 | 222.25 | 1 | 2025-08-27 | 9/10/2025 12:00:00 AM | 4"x8" | Concreto | concreto 3500 psi | 14 | 0 | 24.5 | 23.5 | 3412.6 | 240 | 96 | ARGOS | 3
P104 | B-19322 VIALE 26 | Torre 1 Pilote 48-06 | 228.6 | 1 | 2025-07-16 | 9/10/2025 12:00:00 AM | 4"x8" | Concreto | concreto 3500 psi | 56 | 0 | 24.5 | 25.9 | 3754 | 264 | 106 | ARGOS | 4
P104 | B-19322 VIALE 26 | Torre 1 Pilote 48-06 | 228.6 | 1 | 2025-07-16 | 9/10/2025 12:00:00 AM | 4"x8" | Concreto | concreto 3500 psi | 56 | 0 | 24.5 | 27.1 | 3930.2 | 276 | 111 | ARGOS | 3
P104 | B-19322 VIALE 26 | Torre 1 Pilote 48-06 | 228.6 | 1 | 2025-07-16 | 9/10/2025 12:00:00 AM | 4"x8" | Concreto | concreto 3500 psi | 56 | 0 | 24.5 | 24.8 | 3593.4 | 253 | 101 | ARGOS | 3
P168 | B-19322 VIALE 26 | Torre 1 Pilote 40 | 222.25 | 1 | 2025-09-03 | 9/10/2025 12:00:00 AM | 4"x8" | Concreto | concreto 3500 psi | 7 | 0 | 24.5 | 18.3 | 2652.2 | 186 | 75 | ARGOS | 4
P168 | B-19322 VIALE 26 | Torre 1 Pilote 40 | 222.25 | 1 | 2025-09-03 | 9/10/2025 12:00:00 AM | 4"x8" | Concreto | concreto 3500 psi | 7 | 0 | 24.5 | 19.5 | 2829.7 | 199 | 80 | ARGOS | 4
P168 | B-19322 VIALE 26 | Torre 1 Pilote 40 | 222.25 | 1 | 2025-09-03 | 9/10/2025 12:00:00 AM | 4"x8" | Concreto | concreto 3500 psi | 7 | 0 | 24.5 | 18.3 | 2655.5 | 187 | 75 | ARGOS | 4
P134 | B-19322 VIALE 26 | Torre grua Pilote B-3 | 209.55 | 1 | 2025-08-13 | 9/10/2025 12:00:00 AM | 4"x8" | Concreto | concreto 3500 psi | 28 | 0 | 24.5 | 28.2 | 4096.1 | 288 | 115 | ARGOS | 4
P134 | B-19322 VIALE 26 | Torre grua Pilote B-3 | 209.55 | 1 | 2025-08-13 | 9/10/2025 12:00:00 AM | 4"x8" | Concreto | concreto 3500 psi | 28 | 0 | 24.5 | 27.3 | 3959.1 | 278 | 111 | ARGOS | 3
P134 | B-19322 VIALE 26 | Torre grua Pilote B-3 | 209.55 | 1 | 2025-08-13 | 9/10/2025 12:00:00 AM | 4"x8" | Concreto | concreto 3500 psi | 28 | 0 | 24.5 | 27.8 | 4033.4 | 284 | 114 | ARGOS | 3
P135 | B-19322 VIALE 26 | Torre 1 Pilote 43 | 203.2 | 1 | 2025-08-13 | 9/10/2025 12:00:00 AM | 4"x8" | Concreto | concreto 3000 psi | 28 | 0 | 24.5 | 29.3 | 4246.3 | 299 | 120 | ARGOS | 4
P135 | B-19322 VIALE 26 | Torre 1 Pilote 43 | 203.2 | 1 | 2025-08-13 | 9/10/2025 12:00:00 AM | 4"x8" | Concreto | concreto 3000 psi | 28 | 0 | 24.5 | 28.9 | 4194 | 295 | 118 | ARGOS | 3
P135 | B-19322 VIALE 26 | Torre 1 Pilote 43 | 203.2 | 1 | 2025-08-13 | 9/10/2025 12:00:00 AM | 4"x8" | Concreto | concreto 3000 psi | 28 | 0 | 24.5 | 29.9 | 4331.3 | 305 | 122 | ARGOS | 4
P136 | B-19322 VIALE 26 | Torre 1 Pilote 29 | 215.9 | 1 | 2025-08-14 | 9/11/2025 12:00:00 AM | 4"x8" | Concreto | concreto 3500 psi | 28 | 0 | 24.5 | 24.9 | 3604.9 | 253 | 101 | ARGOS | 4
P136 | B-19322 VIALE 26 | Torre 1 Pilote 29 | 215.9 | 1 | 2025-08-14 | 9/11/2025 12:00:00 AM | 4"x8" | Concreto | concreto 3500 psi | 28 | 0 | 24.5 | 41.9 | 6082 | 428 | 171 | ARGOS | 3
P136 | B-19322 VIALE 26 | Torre 1 Pilote 29 | 215.9 | 1 | 2025-08-14 | 9/11/2025 12:00:00 AM | 4"x8" | Concreto | concreto 3500 psi | 28 | 0 | 24.5 | 26.8 | 3887.7 | 273 | 109 | ARGOS | 3
P137 | B-19322 VIALE 26 | Torre 1 Pilote 101 | 203.2 | 1 | 2025-08-14 | 9/11/2025 12:00:00 AM | 4"x8" | Concreto | concreto 3500 psi | 28 | 0 | 24.5 | 21.5 | 3111.2 | 219 | 88 | ARGOS | 4
P137 | B-19322 VIALE 26 | Torre 1 Pilote 101 | 203.2 | 1 | 2025-08-14 | 9/11/2025 12:00:00 AM | 4"x8" | Concreto | concreto 3500 psi | 28 | 0 | 24.5 | 33.7 | 4889 | 344 | 138 | ARGOS | 4
P137 | B-19322 VIALE 26 | Torre 1 Pilote 101 | 203.2 | 1 | 2025-08-14 | 9/11/2025 12:00:00 AM | 4"x8" | Concreto | concreto 3500 psi | 28 | 0 | 24.5 | 33.3 | 4827.4 | 339 | 136 | ARGOS | 4
P159 | B-19322 VIALE 26 | Torre 1 Pilote 88 | 222.25 | 1 | 2025-08-28 | 9/11/2025 12:00:00 AM | 4"x8" | Concreto | concreto 3500 psi | 14 | 0 | 24.5 | 20.3 | 2939.6 | 207 | 83 | ARGOS | 4
P159 | B-19322 VIALE 26 | Torre 1 Pilote 88 | 222.25 | 1 | 2025-08-28 | 9/11/2025 12:00:00 AM | 4"x8" | Concreto | concreto 3500 psi | 14 | 0 | 24.5 | 21.4 | 3103.3 | 218 | 87 | ARGOS | 4
P159 | B-19322 VIALE 26 | Torre 1 Pilote 88 | 222.25 | 1 | 2025-08-28 | 9/11/2025 12:00:00 AM | 4"x8" | Concreto | concreto 3500 psi | 14 | 0 | 24.5 | 20.4 | 2959.5 | 208 | 83 | ARGOS | 3
P158 | B-19322 VIALE 26 | Torre grua Pilote C-1 | 184.15 | 1 | 2025-08-28 | 9/11/2025 12:00:00 AM | 4"x8" | Concreto | concreto 3500 psi | 14 | 0 | 24.5 | 28 | 4066.7 | 286 | 114 | ARGOS | 4
P158 | B-19322 VIALE 26 | Torre grua Pilote C-1 | 184.15 | 1 | 2025-08-28 | 9/11/2025 12:00:00 AM | 4"x8" | Concreto | concreto 3500 psi | 14 | 0 | 24.5 | 26.5 | 3841.4 | 270 | 108 | ARGOS | 4
P158 | B-19322 VIALE 26 | Torre grua Pilote C-1 | 184.15 | 1 | 2025-08-28 | 9/11/2025 12:00:00 AM | 4"x8" | Concreto | concreto 3500 psi | 14 | 0 | 24.5 | 26.7 | 3873.5 | 272 | 109 | ARGOS | 4
P138 | B-19322 VIALE 26 | Torre 1 Pilote 99 | 177.8 | 1 | 2025-08-14 | 9/11/2025 12:00:00 AM | 4"x8" | Concreto | concreto 3500 psi | 28 | 0 | 24.5 | 33.7 | 4892.3 | 344 | 138 | ARGOS | 4
P138 | B-19322 VIALE 26 | Torre 1 Pilote 99 | 177.8 | 1 | 2025-08-14 | 9/11/2025 12:00:00 AM | 4"x8" | Concreto | concreto 3500 psi | 28 | 0 | 24.5 | 34.1 | 4946 | 348 | 139 | ARGOS | 4
P138 | B-19322 VIALE 26 | Torre 1 Pilote 99 | 177.8 | 1 | 2025-08-14 | 9/11/2025 12:00:00 AM | 4"x8" | Concreto | concreto 3500 psi | 28 | 0 | 24.5 | 28.7 | 4163.9 | 293 | 117 | ARGOS | 4
P161 | B-19322 VIALE 26 | Torre 1 Pilote 34 | 203.2 | 1 | 2025-08-29 | 9/12/2025 12:00:00 AM | 4"x8" | Concreto | concreto 3500 psi | 14 | 0 | 24.5 | 21.8 | 3157.6 | 222 | 89 | ARGOS | 3
P161 | B-19322 VIALE 26 | Torre 1 Pilote 34 | 203.2 | 1 | 2025-08-29 | 9/12/2025 12:00:00 AM | 4"x8" | Concreto | concreto 3500 psi | 14 | 0 | 24.5 | 22.7 | 3297.1 | 232 | 93 | ARGOS | 3
P161 | B-19322 VIALE 26 | Torre 1 Pilote 34 | 203.2 | 1 | 2025-08-29 | 9/12/2025 12:00:00 AM | 4"x8" | Concreto | concreto 3500 psi | 14 | 0 | 24.5 | 24.5 | 3552.3 | 250 | 100 | ARGOS | 4
P160 | B-19322 VIALE 26 | Torre 1 Pilote 35 | 228.6 | 1 | 2025-08-29 | 9/12/2025 12:00:00 AM | 4"x8" | Concreto | concreto 3500 psi | 14 | 0 | 24.5 | 24.7 | 3585.8 | 252 | 101 | ARGOS | 3
P160 | B-19322 VIALE 26 | Torre 1 Pilote 35 | 228.6 | 1 | 2025-08-29 | 9/12/2025 12:00:00 AM | 4"x8" | Concreto | concreto 3500 psi | 14 | 0 | 24.5 | 26.6 | 3854.2 | 271 | 108 | ARGOS | 4
P160 | B-19322 VIALE 26 | Torre 1 Pilote 35 | 228.6 | 1 | 2025-08-29 | 9/12/2025 12:00:00 AM | 4"x8" | Concreto | concreto 3500 psi | 14 | 0 | 24.5 | 24 | 3484.5 | 245 | 98 | ARGOS | 3
P139 | B-19322 VIALE 26 | Torre 1 Pilote 13 | 203.2 | 1 | 2025-08-15 | 9/12/2025 12:00:00 AM | 4"x8" | Concreto | concreto 3500 psi | 28 | 0 | 24.5 | 26.4 | 3828 | 269 | 108 | ARGOS | 3
P139 | B-19322 VIALE 26 | Torre 1 Pilote 13 | 203.2 | 1 | 2025-08-15 | 9/12/2025 12:00:00 AM | 4"x8" | Concreto | concreto 3500 psi | 28 | 0 | 24.5 | 24.6 | 3571.8 | 251 | 100 | ARGOS | 3
P139 | B-19322 VIALE 26 | Torre 1 Pilote 13 | 203.2 | 1 | 2025-08-15 | 9/12/2025 12:00:00 AM | 4"x8" | Concreto | concreto 3500 psi | 28 | 0 | 24.5 | 27.9 | 4046.4 | 284 | 114 | ARGOS | 3
P140 | B-19322 VIALE 26 | Torre 1 Pilote 65 | 196.85 | 1 | 2025-08-15 | 9/12/2025 12:00:00 AM | 4"x8" | Concreto | concreto 3000 psi | 28 | 0 | 24.5 | 31.1 | 4505.7 | 317 | 127 | ARGOS | 3
P140 | B-19322 VIALE 26 | Torre 1 Pilote 65 | 196.85 | 1 | 2025-08-15 | 9/12/2025 12:00:00 AM | 4"x8" | Concreto | concreto 3000 psi | 28 | 0 | 24.5 | 30.7 | 4451.1 | 313 | 125 | ARGOS | 3
P140 | B-19322 VIALE 26 | Torre 1 Pilote 65 | 196.85 | 1 | 2025-08-15 | 9/12/2025 12:00:00 AM | 4"x8" | Concreto | concreto 3000 psi | 28 | 0 | 24.5 | 30.6 | 4431.3 | 312 | 125 | ARGOS | 3
P169 | B-19322 VIALE 26 | Torre 1 Pilote 32 | 234.95 | 1 | 2025-09-04 | 9/13/2025 12:00:00 AM | 4"x8" | Concreto | concreto 3500 psi | 9 | 0 | 24.5 | 15.3 | 2225.2 | 156 | 63 | ARGOS | 3
P169 | B-19322 VIALE 26 | Torre 1 Pilote 32 | 234.95 | 1 | 2025-09-04 | 9/13/2025 12:00:00 AM | 4"x8" | Concreto | concreto 3500 psi | 9 | 0 | 24.5 | 14.1 | 2049.3 | 144 | 58 | ARGOS | 4
P169 | B-19322 VIALE 26 | Torre 1 Pilote 32 | 234.95 | 1 | 2025-09-04 | 9/13/2025 12:00:00 AM | 4"x8" | Concreto | concreto 3500 psi | 9 | 0 | 24.5 | 15.1 | 2193 | 154 | 62 | ARGOS | 4
P170 | B-19322 VIALE 26 | Torre 1 Pilote 85 | 209.55 | 1 | 2025-09-04 | 9/13/2025 12:00:00 AM | 4"x8" | Concreto | concreto 3000 psi | 9 | 0 | 24.5 | 16.5 | 2391.8 | 168 | 67 | ARGOS | 4
P170 | B-19322 VIALE 26 | Torre 1 Pilote 85 | 209.55 | 1 | 2025-09-04 | 9/13/2025 12:00:00 AM | 4"x8" | Concreto | concreto 3000 psi | 9 | 0 | 24.5 | 17 | 2459 | 173 | 69 | ARGOS | 2
P170 | B-19322 VIALE 26 | Torre 1 Pilote 85 | 209.55 | 1 | 2025-09-04 | 9/13/2025 12:00:00 AM | 4"x8" | Concreto | concreto 3000 psi | 9 | 0 | 24.5 | 17.4 | 2524.7 | 178 | 71 | ARGOS | 4
P171 | B-19322 VIALE 26 | Torre 1 Pilote 87 | 196.85 | 1 | 2025-09-05 | 9/13/2025 12:00:00 AM | 4"x8" | Concreto | concreto 3500 psi | 8 | 0 | 24.5 | 21.6 | 3128.3 | 220 | 88 | ARGOS | 4
P171 | B-19322 VIALE 26 | Torre 1 Pilote 87 | 196.85 | 1 | 2025-09-05 | 9/13/2025 12:00:00 AM | 4"x8" | Concreto | concreto 3500 psi | 8 | 0 | 24.5 | 19.9 | 2884.4 | 203 | 81 | ARGOS | 4
P171 | B-19322 VIALE 26 | Torre 1 Pilote 87 | 196.85 | 1 | 2025-09-05 | 9/13/2025 12:00:00 AM | 4"x8" | Concreto | concreto 3500 psi | 8 | 0 | 24.5 | 20.1 | 2920.3 | 205 | 82 | ARGOS | 3
P172 | B-19322 VIALE 26 | Torre 1 Pilote 84 | 228.6 | 1 | 2025-09-06 | 9/13/2025 12:00:00 AM | 4"x8" | Concreto | concreto 3500 psi | 7 | 0 | 24.5 | 15.5 | 2253.5 | 158 | 63 | ARGOS | 3
P172 | B-19322 VIALE 26 | Torre 1 Pilote 84 | 228.6 | 1 | 2025-09-06 | 9/13/2025 12:00:00 AM | 4"x8" | Concreto | concreto 3500 psi | 7 | 0 | 24.5 | 19 | 2754.1 | 194 | 78 | ARGOS | 4
P172 | B-19322 VIALE 26 | Torre 1 Pilote 84 | 228.6 | 1 | 2025-09-06 | 9/13/2025 12:00:00 AM | 4"x8" | Concreto | concreto 3500 psi | 7 | 0 | 24.5 | 18 | 2615 | 184 | 74 | ARGOS | 4
P162 | B-19322 VIALE 26 | Torre 1 Pilote 31 | 177.8 | 1 | 2025-08-30 | 9/13/2025 12:00:00 AM | 4"x8" | Concreto | concreto 3500 psi | 14 | 0 | 24.5 | 25.1 | 3642.4 | 256 | 102 | ARGOS | 3
P162 | B-19322 VIALE 26 | Torre 1 Pilote 31 | 177.8 | 1 | 2025-08-30 | 9/13/2025 12:00:00 AM | 4"x8" | Concreto | concreto 3500 psi | 14 | 0 | 24.5 | 30.6 | 4434.9 | 312 | 125 | ARGOS | 4
P162 | B-19322 VIALE 26 | Torre 1 Pilote 31 | 177.8 | 1 | 2025-08-30 | 9/13/2025 12:00:00 AM | 4"x8" | Concreto | concreto 3500 psi | 14 | 0 | 24.5 | 40 | 5802.3 | 408 | 163 | ARGOS | 3
P141 | B-19322 VIALE 26 | Torre 1 Pilote 68 | 234.95 | 1 | 2025-08-16 | 9/13/2025 12:00:00 AM | 4"x8" | Concreto | concreto 3500 psi | 28 | 0 | 24.5 | 23 | 3337.3 | 235 | 94 | ARGOS | 3
P141 | B-19322 VIALE 26 | Torre 1 Pilote 68 | 234.95 | 1 | 2025-08-16 | 9/13/2025 12:00:00 AM | 4"x8" | Concreto | concreto 3500 psi | 28 | 0 | 24.5 | 25.1 | 3644.7 | 256 | 102 | ARGOS | 3
P141 | B-19322 VIALE 26 | Torre 1 Pilote 68 | 234.95 | 1 | 2025-08-16 | 9/13/2025 12:00:00 AM | 4"x8" | Concreto | concreto 3500 psi | 28 | 0 | 24.5 | 19.9 | 2889.6 | 203 | 81 | ARGOS | 3
P142 | B-19322 VIALE 26 | Torre grua Pilote C-2 | 203.2 | 1 | 2025-08-16 | 9/13/2025 12:00:00 AM | 4"x8" | Concreto | concreto 3500 psi | 28 | 0 | 24.5 | 30.5 | 4419.8 | 311 | 124 | ARGOS | 4
P142 | B-19322 VIALE 26 | Torre grua Pilote C-2 | 203.2 | 1 | 2025-08-16 | 9/13/2025 12:00:00 AM | 4"x8" | Concreto | concreto 3500 psi | 28 | 0 | 24.5 | 26.1 | 3790.9 | 267 | 107 | ARGOS | 3
P142 | B-19322 VIALE 26 | Torre grua Pilote C-2 | 203.2 | 1 | 2025-08-16 | 9/13/2025 12:00:00 AM | 4"x8" | Concreto | concreto 3500 psi | 28 | 0 | 24.5 | 28.7 | 4165.9 | 293 | 117 | ARGOS | 3
P173 | B-19322 VIALE 26 | Torre 1 Pilote 15 | 215.9 | 1 | 2025-09-08 | 9/15/2025 12:00:00 AM | 4"x8" | Concreto | concreto 3500 psi | 7 | 0 | 24.5 | 11.9 | 1731.3 | 122 | 49 | ARGOS | 4
P173 | B-19322 VIALE 26 | Torre 1 Pilote 15 | 215.9 | 1 | 2025-09-08 | 9/15/2025 12:00:00 AM | 4"x8" | Concreto | concreto 3500 psi | 7 | 0 | 24.5 | 13.1 | 1901.2 | 134 | 54 | ARGOS | 4
P173 | B-19322 VIALE 26 | Torre 1 Pilote 15 | 215.9 | 1 | 2025-09-08 | 9/15/2025 12:00:00 AM | 4"x8" | Concreto | concreto 3500 psi | 7 | 0 | 24.5 | 10.5 | 1516.1 | 107 | 43 | ARGOS | 4
P174 | B-19322 VIALE 26 | Torre 1 Pilote 25 | 215.9 | 1 | 2025-09-08 | 9/15/2025 12:00:00 AM | 4"x8" | Concreto | concreto 3500 psi | 7 | 0 | 24.5 | 19.2 | 2779.1 | 195 | 78 | ARGOS | 4
P174 | B-19322 VIALE 26 | Torre 1 Pilote 25 | 215.9 | 1 | 2025-09-08 | 9/15/2025 12:00:00 AM | 4"x8" | Concreto | concreto 3500 psi | 7 | 0 | 24.5 | 19.6 | 2842.2 | 200 | 80 | ARGOS | 3
P174 | B-19322 VIALE 26 | Torre 1 Pilote 25 | 215.9 | 1 | 2025-09-08 | 9/15/2025 12:00:00 AM | 4"x8" | Concreto | concreto 3500 psi | 7 | 0 | 24.5 | 18.7 | 2715.5 | 191 | 76 | ARGOS | 4
P163 | B-19322 VIALE 26 | Torre grua Pilote A-2 | 209.55 | 1 | 2025-09-01 | 9/15/2025 12:00:00 AM | 4"x8" | Concreto | concreto 3500 psi | 14 | 0 | 24.5 | 30.1 | 4369.9 | 307 | 123 | ARGOS | 2
P163 | B-19322 VIALE 26 | Torre grua Pilote A-2 | 209.55 | 1 | 2025-09-01 | 9/15/2025 12:00:00 AM | 4"x8" | Concreto | concreto 3500 psi | 14 | 0 | 24.5 | 29.6 | 4293.2 | 302 | 121 | ARGOS | 3
P163 | B-19322 VIALE 26 | Torre grua Pilote A-2 | 209.55 | 1 | 2025-09-01 | 9/15/2025 12:00:00 AM | 4"x8" | Concreto | concreto 3500 psi | 14 | 0 | 24.5 | 30.4 | 4407.1 | 310 | 124 | ARGOS | 4
P164 | B-19322 VIALE 26 | Torre 1 Pilote 39 | 228.6 | 1 | 2025-09-01 | 9/15/2025 12:00:00 AM | 4"x8" | Concreto | concreto 3000 psi | 14 | 0 | 24.5 | 21.8 | 3160.4 | 222 | 89 | ARGOS | 4
P164 | B-19322 VIALE 26 | Torre 1 Pilote 39 | 228.6 | 1 | 2025-09-01 | 9/15/2025 12:00:00 AM | 4"x8" | Concreto | concreto 3000 psi | 14 | 0 | 24.5 | 21.8 | 3155.2 | 222 | 89 | ARGOS | 3
P164 | B-19322 VIALE 26 | Torre 1 Pilote 39 | 228.6 | 1 | 2025-09-01 | 9/15/2025 12:00:00 AM | 4"x8" | Concreto | concreto 3000 psi | 14 | 0 | 24.5 | 23.1 | 3354.1 | 236 | 94 | ARGOS | 3
P165 | B-19322 VIALE 26 | Torre 1 Pilote 24 | 190.5 | 1 | 2025-09-02 | 9/16/2025 12:00:00 AM | 4"x8" | Concreto | concreto 3500 psi | 14 | 0 | 24.5 | 18 | 2613.1 | 184 | 74 | ARGOS | 3
P165 | B-19322 VIALE 26 | Torre 1 Pilote 24 | 190.5 | 1 | 2025-09-02 | 9/16/2025 12:00:00 AM | 4"x8" | Concreto | concreto 3500 psi | 14 | 0 | 24.5 | 18.7 | 2719 | 191 | 76 | ARGOS | 3
P165 | B-19322 VIALE 26 | Torre 1 Pilote 24 | 190.5 | 1 | 2025-09-02 | 9/16/2025 12:00:00 AM | 4"x8" | Concreto | concreto 3500 psi | 14 | 0 | 24.5 | 21.4 | 3099.3 | 218 | 87 | ARGOS | 3
P166 | B-19322 VIALE 26 | Torre 1 Pilote 34 | 222.25 | 1 | 2025-09-02 | 9/16/2025 12:00:00 AM | 4"x8" | Concreto | concreto 3500 psi | 14 | 0 | 24.5 | 17.3 | 2509.1 | 176 | 71 | ARGOS | 3
P166 | B-19322 VIALE 26 | Torre 1 Pilote 34 | 222.25 | 1 | 2025-09-02 | 9/16/2025 12:00:00 AM | 4"x8" | Concreto | concreto 3500 psi | 14 | 0 | 24.5 | 17.6 | 2552.1 | 179 | 72 | ARGOS | 3
P166 | B-19322 VIALE 26 | Torre 1 Pilote 34 | 222.25 | 1 | 2025-09-02 | 9/16/2025 12:00:00 AM | 4"x8" | Concreto | concreto 3500 psi | 14 | 0 | 24.5 | 21.6 | 3126.9 | 220 | 88 | ARGOS | 3
P144 | B-19322 VIALE 26 | Torre grua Pilote A-3 | 190.5 | 1 | 2025-08-19 | 9/16/2025 12:00:00 AM | 4"x8" | Concreto | concreto 3500 psi | 28 | 0 | 24.5 | 32.7 | 4745.6 | 334 | 134 | ARGOS | 4
P144 | B-19322 VIALE 26 | Torre grua Pilote A-3 | 190.5 | 1 | 2025-08-19 | 9/16/2025 12:00:00 AM | 4"x8" | Concreto | concreto 3500 psi | 28 | 0 | 24.5 | 29.8 | 4320.7 | 304 | 122 | ARGOS | 4
P144 | B-19322 VIALE 26 | Torre grua Pilote A-3 | 190.5 | 1 | 2025-08-19 | 9/16/2025 12:00:00 AM | 4"x8" | Concreto | concreto 3500 psi | 28 | 0 | 24.5 | 29.5 | 4279.6 | 301 | 120 | ARGOS | 4
P143 | B-19322 VIALE 26 | Torre 1 Pilote 30 | 177.8 | 1 | 2025-08-19 | 9/16/2025 12:00:00 AM | 4"x8" | Concreto | concreto 3500 psi | 28 | 0 | 24.5 | 29.5 | 4281.6 | 301 | 120 | ARGOS | 4
P143 | B-19322 VIALE 26 | Torre 1 Pilote 30 | 177.8 | 1 | 2025-08-19 | 9/16/2025 12:00:00 AM | 4"x8" | Concreto | concreto 3500 psi | 28 | 0 | 24.5 | 31.4 | 4547.4 | 320 | 128 | ARGOS | 4
P143 | B-19322 VIALE 26 | Torre 1 Pilote 30 | 177.8 | 1 | 2025-08-19 | 9/16/2025 12:00:00 AM | 4"x8" | Concreto | concreto 3500 psi | 28 | 0 | 24.5 | 30.5 | 4422.1 | 311 | 124 | ARGOS | 4
P167 | B-19322 VIALE 26 | Torre grua Pilote B-1 | 203.2 | 1 | 2025-09-03 | 9/17/2025 12:00:00 AM | 4"x8" | Concreto | concreto 3500 psi | 14 | 0 | 24.5 | 24 | 3476.3 | 244 | 98 | ARGOS | 4
P167 | B-19322 VIALE 26 | Torre grua Pilote B-1 | 203.2 | 1 | 2025-09-03 | 9/17/2025 12:00:00 AM | 4"x8" | Concreto | concreto 3500 psi | 14 | 0 | 24.5 | 23 | 3330.6 | 234 | 94 | ARGOS | 3
P167 | B-19322 VIALE 26 | Torre grua Pilote B-1 | 203.2 | 1 | 2025-09-03 | 9/17/2025 12:00:00 AM | 4"x8" | Concreto | concreto 3500 psi | 14 | 0 | 24.5 | 25.7 | 3727 | 262 | 105 | ARGOS | 3
P145 | B-19322 VIALE 26 | Torre 1 Pilote 44 | 203.2 | 1 | 2025-08-20 | 9/17/2025 12:00:00 AM | 4"x8" | Concreto | concreto 3500 psi | 28 | 0 | 24.5 | 29.3 | 4243.4 | 298 | 119 | ARGOS | 4
P145 | B-19322 VIALE 26 | Torre 1 Pilote 44 | 203.2 | 1 | 2025-08-20 | 9/17/2025 12:00:00 AM | 4"x8" | Concreto | concreto 3500 psi | 28 | 0 | 24.5 | 33.3 | 4835.7 | 340 | 136 | ARGOS | 4
P145 | B-19322 VIALE 26 | Torre 1 Pilote 44 | 203.2 | 1 | 2025-08-20 | 9/17/2025 12:00:00 AM | 4"x8" | Concreto | concreto 3500 psi | 28 | 0 | 24.5 | 31.2 | 4529.9 | 318 | 127 | ARGOS | 3
P146 | B-19322 VIALE 26 | Torre 1 Pilote 67 | 203.2 | 1 | 2025-08-20 | 9/17/2025 12:00:00 AM | 4"x8" | Concreto | concreto 3500 psi | 28 | 0 | 24.5 | 28.7 | 4161.5 | 293 | 117 | ARGOS | 4
P146 | B-19322 VIALE 26 | Torre 1 Pilote 67 | 203.2 | 1 | 2025-08-20 | 9/17/2025 12:00:00 AM | 4"x8" | Concreto | concreto 3500 psi | 28 | 0 | 24.5 | 29.9 | 4330 | 304 | 122 | ARGOS | 4
P146 | B-19322 VIALE 26 | Torre 1 Pilote 67 | 203.2 | 1 | 2025-08-20 | 9/17/2025 12:00:00 AM | 4"x8" | Concreto | concreto 3500 psi | 28 | 0 | 24.5 | 28.3 | 4105.6 | 289 | 116 | ARGOS | 4
P176 | B-19322 VIALE 26 | Torre 2 Pilote 30 (Adicional) | 215.9 | 1 | 2025-09-10 | 9/17/2025 12:00:00 AM | 4"x8" | Concreto | concreto 3500 psi | 7 | 0 | 24.5 | 12.7 | 1839.8 | 129 | 52 | ARGOS | 5
P176 | B-19322 VIALE 26 | Torre 2 Pilote 30 (Adicional) | 215.9 | 1 | 2025-09-10 | 9/17/2025 12:00:00 AM | 4"x8" | Concreto | concreto 3500 psi | 7 | 0 | 24.5 | 10.9 | 1573.8 | 111 | 44 | ARGOS | 4
P176 | B-19322 VIALE 26 | Torre 2 Pilote 30 (Adicional) | 215.9 | 1 | 2025-09-10 | 9/17/2025 12:00:00 AM | 4"x8" | Concreto | concreto 3500 psi | 7 | 0 | 24.5 | 11.3 | 1640.5 | 115 | 46 | ARGOS | 5
P175 | B-19322 VIALE 26 | Torre 1 Pilote 36 | 203.2 | 1 | 2025-09-10 | 9/17/2025 12:00:00 AM | 4"x8" | Concreto | concreto 3500 psi | 7 | 0 | 24.5 | 19.9 | 2884.2 | 203 | 81 | ARGOS | 4
P175 | B-19322 VIALE 26 | Torre 1 Pilote 36 | 203.2 | 1 | 2025-09-10 | 9/17/2025 12:00:00 AM | 4"x8" | Concreto | concreto 3500 psi | 7 | 0 | 24.5 | 19.5 | 2828.8 | 199 | 80 | ARGOS | 4
P175 | B-19322 VIALE 26 | Torre 1 Pilote 36 | 203.2 | 1 | 2025-09-10 | 9/17/2025 12:00:00 AM | 4"x8" | Concreto | concreto 3500 psi | 7 | 0 | 24.5 | 18.4 | 2666.5 | 187 | 75 | ARGOS | 4
P168 | B-19322 VIALE 26 | Torre 1 Pilote 40 | 222.25 | 1 | 2025-09-03 | 9/17/2025 12:00:00 AM | 4"x8" | Concreto | concreto 3500 psi | 14 | 0 | 24.5 | 22 | 3187.5 | 224 | 90 | ARGOS | 4
P168 | B-19322 VIALE 26 | Torre 1 Pilote 40 | 222.25 | 1 | 2025-09-03 | 9/17/2025 12:00:00 AM | 4"x8" | Concreto | concreto 3500 psi | 14 | 0 | 24.5 | 19.2 | 2782 | 196 | 78 | ARGOS | 4
P168 | B-19322 VIALE 26 | Torre 1 Pilote 40 | 222.25 | 1 | 2025-09-03 | 9/17/2025 12:00:00 AM | 4"x8" | Concreto | concreto 3500 psi | 14 | 0 | 24.5 | 19.3 | 2805.4 | 197 | 79 | ARGOS | 3
P169 | B-19322 VIALE 26 | Torre 1 Pilote 32 | 234.95 | 1 | 2025-09-04 | 9/18/2025 12:00:00 AM | 4"x8" | Concreto | concreto 3500 psi | 14 | 0 | 24.5 | 15.3 | 2221.6 | 156 | 62 | ARGOS | 3
P169 | B-19322 VIALE 26 | Torre 1 Pilote 32 | 234.95 | 1 | 2025-09-04 | 9/18/2025 12:00:00 AM | 4"x8" | Concreto | concreto 3500 psi | 14 | 0 | 24.5 | 13.3 | 1931.3 | 136 | 54 | ARGOS | 3
P169 | B-19322 VIALE 26 | Torre 1 Pilote 32 | 234.95 | 1 | 2025-09-04 | 9/18/2025 12:00:00 AM | 4"x8" | Concreto | concreto 3500 psi | 14 | 0 | 24.5 | 15.1 | 2192.1 | 154 | 62 | ARGOS | 3
P170 | B-19322 VIALE 26 | Torre 1 Pilote 85 | 209.55 | 1 | 2025-09-04 | 9/18/2025 12:00:00 AM | 4"x8" | Concreto | concreto 3000 psi | 14 | 0 | 24.5 | 18 | 2603.5 | 183 | 73 | ARGOS | 3
P170 | B-19322 VIALE 26 | Torre 1 Pilote 85 | 209.55 | 1 | 2025-09-04 | 9/18/2025 12:00:00 AM | 4"x8" | Concreto | concreto 3000 psi | 14 | 0 | 24.5 | 17.8 | 2580 | 181 | 73 | ARGOS | 3
P170 | B-19322 VIALE 26 | Torre 1 Pilote 85 | 209.55 | 1 | 2025-09-04 | 9/18/2025 12:00:00 AM | 4"x8" | Concreto | concreto 3000 psi | 14 | 0 | 24.5 | 17.4 | 2522.2 | 177 | 71 | ARGOS | 3
P177 | B-19322 VIALE 26 | Torre 2 Pilote 60 (Adicional) | 228.6 | 1 | 2025-09-11 | 9/18/2025 12:00:00 AM | 4"x8" | Concreto | concreto 3000 psi | 7 | 0 | 24.5 | 19.9 | 2891.1 | 203 | 81 | ARGOS | 4
P177 | B-19322 VIALE 26 | Torre 2 Pilote 60 (Adicional) | 228.6 | 1 | 2025-09-11 | 9/18/2025 12:00:00 AM | 4"x8" | Concreto | concreto 3000 psi | 7 | 0 | 24.5 | 18.8 | 2722.5 | 191 | 77 | ARGOS | 3
P177 | B-19322 VIALE 26 | Torre 2 Pilote 60 (Adicional) | 228.6 | 1 | 2025-09-11 | 9/18/2025 12:00:00 AM | 4"x8" | Concreto | concreto 3000 psi | 7 | 0 | 24.5 | 20.2 | 2922.5 | 205 | 82 | ARGOS | 4
P178 | B-19322 VIALE 26 | Torre 2 Pilote 53 (Adicional) | 215.9 | 1 | 2025-09-11 | 9/18/2025 12:00:00 AM | 4"x8" | Concreto | concreto 3500 psi | 7 | 0 | 24.5 | 20.4 | 2957.1 | 208 | 83 | ARGOS | 4
P178 | B-19322 VIALE 26 | Torre 2 Pilote 53 (Adicional) | 215.9 | 1 | 2025-09-11 | 9/18/2025 12:00:00 AM | 4"x8" | Concreto | concreto 3500 psi | 7 | 0 | 24.5 | 20 | 2896.7 | 204 | 82 | ARGOS | 4
P178 | B-19322 VIALE 26 | Torre 2 Pilote 53 (Adicional) | 215.9 | 1 | 2025-09-11 | 9/18/2025 12:00:00 AM | 4"x8" | Concreto | concreto 3500 psi | 7 | 0 | 24.5 | 19.7 | 2863.7 | 201 | 80 | ARGOS | 4
P147 | B-19322 VIALE 26 | Torre 1 Pilote 63 | 190.5 | 1 | 2025-08-21 | 9/18/2025 12:00:00 AM | 4"x8" | Concreto | concreto 3500 psi | 28 | 0 | 24.5 | 28.8 | 4182.9 | 294 | 118 | ARGOS | 4
P147 | B-19322 VIALE 26 | Torre 1 Pilote 63 | 190.5 | 1 | 2025-08-21 | 9/18/2025 12:00:00 AM | 4"x8" | Concreto | concreto 3500 psi | 28 | 0 | 24.5 | 29.2 | 4236.3 | 298 | 119 | ARGOS | 3
P147 | B-19322 VIALE 26 | Torre 1 Pilote 63 | 190.5 | 1 | 2025-08-21 | 9/18/2025 12:00:00 AM | 4"x8" | Concreto | concreto 3500 psi | 28 | 0 | 24.5 | 29.6 | 4298.7 | 302 | 121 | ARGOS | 4
P148 | B-19322 VIALE 26 | Torre 1 Pilote 14 | 203.2 | 1 | 2025-08-21 | 9/18/2025 12:00:00 AM | 4"x8" | Concreto | concreto 3500 psi | 28 | 0 | 24.5 | 36.5 | 5298.1 | 372 | 149 | ARGOS | 3
P148 | B-19322 VIALE 26 | Torre 1 Pilote 14 | 203.2 | 1 | 2025-08-21 | 9/18/2025 12:00:00 AM | 4"x8" | Concreto | concreto 3500 psi | 28 | 0 | 24.5 | 39 | 5657.4 | 398 | 159 | ARGOS | 4
P148 | B-19322 VIALE 26 | Torre 1 Pilote 14 | 203.2 | 1 | 2025-08-21 | 9/18/2025 12:00:00 AM | 4"x8" | Concreto | concreto 3500 psi | 28 | 0 | 24.5 | 30 | 4358.1 | 306 | 123 | ARGOS | 4
P115 | B-19322 VIALE 26 | Torre 1 Pilote 51 | 203.2 | 1 | 2025-07-24 | 9/18/2025 12:00:00 AM | 4"x8" | Concreto | concreto 3500 psi | 56 | 0 | 24.5 | 28.4 | 4117 | 289 | 116 | ARGOS | 4
P115 | B-19322 VIALE 26 | Torre 1 Pilote 51 | 203.2 | 1 | 2025-07-24 | 9/18/2025 12:00:00 AM | 4"x8" | Concreto | concreto 3500 psi | 56 | 0 | 24.5 | 24.2 | 3508.9 | 247 | 99 | ARGOS | 3
P115 | B-19322 VIALE 26 | Torre 1 Pilote 51 | 203.2 | 1 | 2025-07-24 | 9/18/2025 12:00:00 AM | 4"x8" | Concreto | concreto 3500 psi | 56 | 0 | 24.5 | 29.3 | 4248.1 | 299 | 120 | ARGOS | 3
P114 | B-19322 VIALE 26 | Torre 1 Pilotes 11-20 | 184.15 | 1 | 2025-07-24 | 9/18/2025 12:00:00 AM | 4"x8" | Concreto | concreto 3500 psi | 56 | 0 | 24.5 | 29.4 | 4264.8 | 300 | 120 | ARGOS | 3
P114 | B-19322 VIALE 26 | Torre 1 Pilotes 11-20 | 184.15 | 1 | 2025-07-24 | 9/18/2025 12:00:00 AM | 4"x8" | Concreto | concreto 3500 psi | 56 | 0 | 24.5 | 27.3 | 3954.9 | 278 | 111 | ARGOS | 3
P114 | B-19322 VIALE 26 | Torre 1 Pilotes 11-20 | 184.15 | 1 | 2025-07-24 | 9/18/2025 12:00:00 AM | 4"x8" | Concreto | concreto 3500 psi | 56 | 0 | 24.5 | 30.3 | 4388.7 | 309 | 124 | ARGOS | 3
P171 | B-19322 VIALE 26 | Torre 1 Pilote 87 | 196.85 | 1 | 2025-09-05 | 9/19/2025 12:00:00 AM | 4"x8" | Concreto | concreto 3500 psi | 14 | 0 | 24.5 | 20.5 | 2976 | 209 | 84 | ARGOS | 3
P171 | B-19322 VIALE 26 | Torre 1 Pilote 87 | 196.85 | 1 | 2025-09-05 | 9/19/2025 12:00:00 AM | 4"x8" | Concreto | concreto 3500 psi | 14 | 0 | 24.5 | 19.9 | 2892.3 | 203 | 81 | ARGOS | 4
P171 | B-19322 VIALE 26 | Torre 1 Pilote 87 | 196.85 | 1 | 2025-09-05 | 9/19/2025 12:00:00 AM | 4"x8" | Concreto | concreto 3500 psi | 14 | 0 | 24.5 | 21.1 | 3058.2 | 215 | 86 | ARGOS | 4
P179 | B-19322 VIALE 26 | Torre 1 Pilote 37 | 215.9 | 1 | 2025-09-12 | 9/19/2025 12:00:00 AM | 4"x8" | Concreto | concreto 3500 psi | 7 | 0 | 24.5 | 24.5 | 3550.7 | 250 | 100 | ARGOS | 3
P179 | B-19322 VIALE 26 | Torre 1 Pilote 37 | 215.9 | 1 | 2025-09-12 | 9/19/2025 12:00:00 AM | 4"x8" | Concreto | concreto 3500 psi | 7 | 0 | 24.5 | 25.7 | 3721.7 | 262 | 105 | ARGOS | 3
P179 | B-19322 VIALE 26 | Torre 1 Pilote 37 | 215.9 | 1 | 2025-09-12 | 9/19/2025 12:00:00 AM | 4"x8" | Concreto | concreto 3500 psi | 7 | 0 | 24.5 | 27.6 | 3996.5 | 281 | 112 | ARGOS | 3
P180 | B-19322 VIALE 26 | Torre 1 Pilote 83 | 203.2 | 1 | 2025-09-12 | 9/19/2025 12:00:00 AM | 4"x8" | Concreto | concreto 3500 psi | 7 | 0 | 24.5 | 27 | 3919.1 | 276 | 110 | ARGOS | 3
P180 | B-19322 VIALE 26 | Torre 1 Pilote 83 | 203.2 | 1 | 2025-09-12 | 9/19/2025 12:00:00 AM | 4"x8" | Concreto | concreto 3500 psi | 7 | 0 | 24.5 | 24.6 | 3560.7 | 250 | 100 | ARGOS | 3
P180 | B-19322 VIALE 26 | Torre 1 Pilote 83 | 203.2 | 1 | 2025-09-12 | 9/19/2025 12:00:00 AM | 4"x8" | Concreto | concreto 3500 psi | 7 | 0 | 24.5 | 23.6 | 3424.6 | 241 | 96 | ARGOS | 3
P149 | B-19322 VIALE 26 | Torre 1 Pilote 42 | 228.6 | 1 | 2025-08-22 | 9/19/2025 12:00:00 AM | 4"x8" | Concreto | concreto 3500 psi | 28 | 0 | 24.5 | 25.5 | 3704.6 | 260 | 104 | ARGOS | 3
P149 | B-19322 VIALE 26 | Torre 1 Pilote 42 | 228.6 | 1 | 2025-08-22 | 9/19/2025 12:00:00 AM | 4"x8" | Concreto | concreto 3500 psi | 28 | 0 | 24.5 | 26.6 | 3861.4 | 271 | 109 | ARGOS | 4
P149 | B-19322 VIALE 26 | Torre 1 Pilote 42 | 228.6 | 1 | 2025-08-22 | 9/19/2025 12:00:00 AM | 4"x8" | Concreto | concreto 3500 psi | 28 | 0 | 24.5 | 28.1 | 4074.8 | 286 | 115 | ARGOS | 4
P150 | B-19322 VIALE 26 | Torre 1 Pilote 56 | 215.9 | 1 | 2025-08-23 | 9/20/2025 12:00:00 AM | 4"x8" | Concreto | concreto 3000 psi | 28 | 0 | 24.5 | 25.1 | 3640.6 | 256 | 102 | ARGOS | 3
P150 | B-19322 VIALE 26 | Torre 1 Pilote 56 | 215.9 | 1 | 2025-08-23 | 9/20/2025 12:00:00 AM | 4"x8" | Concreto | concreto 3000 psi | 28 | 0 | 24.5 | 22.8 | 3312.3 | 233 | 93 | ARGOS | 3
P150 | B-19322 VIALE 26 | Torre 1 Pilote 56 | 215.9 | 1 | 2025-08-23 | 9/20/2025 12:00:00 AM | 4"x8" | Concreto | concreto 3000 psi | 28 | 0 | 24.5 | 26.1 | 3782.3 | 266 | 106 | ARGOS | 3
P172 | B-19322 VIALE 26 | Torre 1 Pilote 84 | 228.6 | 1 | 2025-09-06 | 9/20/2025 12:00:00 AM | 4"x8" | Concreto | concreto 3500 psi | 14 | 0 | 24.5 | 21.4 | 3099.1 | 218 | 87 | ARGOS | 4
P172 | B-19322 VIALE 26 | Torre 1 Pilote 84 | 228.6 | 1 | 2025-09-06 | 9/20/2025 12:00:00 AM | 4"x8" | Concreto | concreto 3500 psi | 14 | 0 | 24.5 | 21.3 | 3088.5 | 217 | 87 | ARGOS | 3
P172 | B-19322 VIALE 26 | Torre 1 Pilote 84 | 228.6 | 1 | 2025-09-06 | 9/20/2025 12:00:00 AM | 4"x8" | Concreto | concreto 3500 psi | 14 | 0 | 24.5 | 22.4 | 3245.4 | 228 | 91 | ARGOS | 4
P181 | B-19322 VIALE 26 | Torre 1 Pilote 05 | 196.85 | 1 | 2025-09-13 | 9/20/2025 12:00:00 AM | 4"x8" | Concreto | concreto 3500 psi | 7 | 0 | 24.5 | 18.4 | 2673.1 | 188 | 75 | ARGOS | 4
P181 | B-19322 VIALE 26 | Torre 1 Pilote 05 | 196.85 | 1 | 2025-09-13 | 9/20/2025 12:00:00 AM | 4"x8" | Concreto | concreto 3500 psi | 7 | 0 | 24.5 | 16.8 | 2435 | 171 | 68 | ARGOS | 4
P181 | B-19322 VIALE 26 | Torre 1 Pilote 05 | 196.85 | 1 | 2025-09-13 | 9/20/2025 12:00:00 AM | 4"x8" | Concreto | concreto 3500 psi | 7 | 0 | 24.5 | 18.7 | 2706.8 | 190 | 76 | ARGOS | 4
P173 | B-19322 VIALE 26 | Torre 1 Pilote 15 | 215.9 | 1 | 2025-09-08 | 9/22/2025 12:00:00 AM | 4"x8" | Concreto | concreto 3500 psi | 14 | 0 | 24.5 | 15.6 | 2269.2 | 160 | 64 | ARGOS | 4
P173 | B-19322 VIALE 26 | Torre 1 Pilote 15 | 215.9 | 1 | 2025-09-08 | 9/22/2025 12:00:00 AM | 4"x8" | Concreto | concreto 3500 psi | 14 | 0 | 24.5 | 16 | 2327.4 | 164 | 65 | ARGOS | 4
P173 | B-19322 VIALE 26 | Torre 1 Pilote 15 | 215.9 | 1 | 2025-09-08 | 9/22/2025 12:00:00 AM | 4"x8" | Concreto | concreto 3500 psi | 14 | 0 | 24.5 | 15.2 | 2208.3 | 155 | 62 | ARGOS | 3
P174 | B-19322 VIALE 26 | Torre 1 Pilote 25 | 215.9 | 1 | 2025-09-08 | 9/22/2025 12:00:00 AM | 4"x8" | Concreto | concreto 3500 psi | 14 | 0 | 24.5 | 26.2 | 3797.3 | 267 | 107 | ARGOS | 3
P174 | B-19322 VIALE 26 | Torre 1 Pilote 25 | 215.9 | 1 | 2025-09-08 | 9/22/2025 12:00:00 AM | 4"x8" | Concreto | concreto 3500 psi | 14 | 0 | 24.5 | 26.9 | 3905.8 | 275 | 110 | ARGOS | 4
P174 | B-19322 VIALE 26 | Torre 1 Pilote 25 | 215.9 | 1 | 2025-09-08 | 9/22/2025 12:00:00 AM | 4"x8" | Concreto | concreto 3500 psi | 14 | 0 | 24.5 | 23.3 | 3376.1 | 237 | 95 | ARGOS | 4
P119 | B-19322 VIALE 26 | Torre 1 Pilotes 102-91 | 196.85 | 1 | 2025-07-28 | 9/22/2025 12:00:00 AM | 4"x8" | Concreto | concreto 3500 psi | 56 | 0 | 24.5 | 21.3 | 3085.8 | 217 | 87 | ARGOS | 3
P119 | B-19322 VIALE 26 | Torre 1 Pilotes 102-91 | 196.85 | 1 | 2025-07-28 | 9/22/2025 12:00:00 AM | 4"x8" | Concreto | concreto 3500 psi | 56 | 0 | 24.5 | 17.6 | 2554.8 | 180 | 72 | ARGOS | 3
P119 | B-19322 VIALE 26 | Torre 1 Pilotes 102-91 | 196.85 | 1 | 2025-07-28 | 9/22/2025 12:00:00 AM | 4"x8" | Concreto | concreto 3500 psi | 56 | 0 | 24.5 | 16.3 | 2358.1 | 166 | 66 | ARGOS | 3
P152 | B-19322 VIALE 26 | Torre 1 Pilote 82 | 190.5 | 1 | 2025-08-25 | 9/22/2025 12:00:00 AM | 4"x8" | Concreto | concreto 3500 psi | 28 | 0 | 24.5 | 27 | 3910.7 | 275 | 110 | ARGOS | 3
P152 | B-19322 VIALE 26 | Torre 1 Pilote 82 | 190.5 | 1 | 2025-08-25 | 9/22/2025 12:00:00 AM | 4"x8" | Concreto | concreto 3500 psi | 28 | 0 | 24.5 | 26.4 | 3822.2 | 269 | 108 | ARGOS | 3
P152 | B-19322 VIALE 26 | Torre 1 Pilote 82 | 190.5 | 1 | 2025-08-25 | 9/22/2025 12:00:00 AM | 4"x8" | Concreto | concreto 3500 psi | 28 | 0 | 24.5 | 30.1 | 4369.4 | 307 | 123 | ARGOS | 4
P151 | B-19322 VIALE 26 | Torre 1 Pilote 41 | 196.85 | 1 | 2025-08-25 | 9/22/2025 12:00:00 AM | 4"x8" | Concreto | concreto 3500 psi | 28 | 0 | 24.5 | 35.2 | 5106.8 | 359 | 144 | ARGOS | 3
P151 | B-19322 VIALE 26 | Torre 1 Pilote 41 | 196.85 | 1 | 2025-08-25 | 9/22/2025 12:00:00 AM | 4"x8" | Concreto | concreto 3500 psi | 28 | 0 | 24.5 | 33.4 | 4839 | 340 | 136 | ARGOS | 3
P151 | B-19322 VIALE 26 | Torre 1 Pilote 41 | 196.85 | 1 | 2025-08-25 | 9/22/2025 12:00:00 AM | 4"x8" | Concreto | concreto 3500 psi | 28 | 0 | 24.5 | 32.9 | 4767.7 | 335 | 134 | ARGOS | 4
P182 | B-19322 VIALE 26 | Torre 1 Pilote 16 | 196.85 | 1 | 2025-09-15 | 9/22/2025 12:00:00 AM | 4"x8" | Concreto | concreto 3500 psi | 7 | 0 | 24.5 | 23.1 | 3353 | 236 | 94 | ARGOS | 4
P182 | B-19322 VIALE 26 | Torre 1 Pilote 16 | 196.85 | 1 | 2025-09-15 | 9/22/2025 12:00:00 AM | 4"x8" | Concreto | concreto 3500 psi | 7 | 0 | 24.5 | 23.5 | 3414.5 | 240 | 96 | ARGOS | 4
P182 | B-19322 VIALE 26 | Torre 1 Pilote 16 | 196.85 | 1 | 2025-09-15 | 9/22/2025 12:00:00 AM | 4"x8" | Concreto | concreto 3500 psi | 7 | 0 | 24.5 | 23.3 | 3382.9 | 238 | 95 | ARGOS | 4
P183 | B-19322 VIALE 26 | Torre 1 Pilote 19 | 215.9 | 1 | 2025-09-16 | 9/23/2025 12:00:00 AM | 4"x8" | Concreto | concreto 3000 psi | 7 | 0 | 24.5 | 22.1 | 3203.6 | 225 | 90 | ARGOS | 4
P183 | B-19322 VIALE 26 | Torre 1 Pilote 19 | 215.9 | 1 | 2025-09-16 | 9/23/2025 12:00:00 AM | 4"x8" | Concreto | concreto 3000 psi | 7 | 0 | 24.5 | 22.8 | 3302.3 | 232 | 93 | ARGOS | 4
P183 | B-19322 VIALE 26 | Torre 1 Pilote 19 | 215.9 | 1 | 2025-09-16 | 9/23/2025 12:00:00 AM | 4"x8" | Concreto | concreto 3000 psi | 7 | 0 | 24.5 | 21.3 | 3082.6 | 217 | 87 | ARGOS | 4
P184 | B-19322 VIALE 26 | Torre 1 Pilote 27 | 215.9 | 1 | 2025-09-16 | 9/23/2025 12:00:00 AM | 4"x8" | Concreto | concreto 3500 psi | 7 | 0 | 24.5 | 22.9 | 3322.8 | 234 | 94 | ARGOS | 4
P184 | B-19322 VIALE 26 | Torre 1 Pilote 27 | 215.9 | 1 | 2025-09-16 | 9/23/2025 12:00:00 AM | 4"x8" | Concreto | concreto 3500 psi | 7 | 0 | 24.5 | 20.9 | 3031.5 | 213 | 85 | ARGOS | 3
P184 | B-19322 VIALE 26 | Torre 1 Pilote 27 | 215.9 | 1 | 2025-09-16 | 9/23/2025 12:00:00 AM | 4"x8" | Concreto | concreto 3500 psi | 7 | 0 | 24.5 | 16.9 | 2444.3 | 172 | 69 | ARGOS | 3
P155 | B-19322 VIALE 26 | Torre 1 Pilote 64 | 215.9 | 1 | 2025-08-26 | 9/23/2025 12:00:00 AM | 4"x8" | Concreto | concreto 3500 psi | 28 | 0 | 24.5 | 25.5 | 3703 | 260 | 104 | ARGOS | 4
P155 | B-19322 VIALE 26 | Torre 1 Pilote 64 | 215.9 | 1 | 2025-08-26 | 9/23/2025 12:00:00 AM | 4"x8" | Concreto | concreto 3500 psi | 28 | 0 | 24.5 | 27.7 | 4012.7 | 282 | 113 | ARGOS | 4
P155 | B-19322 VIALE 26 | Torre 1 Pilote 64 | 215.9 | 1 | 2025-08-26 | 9/23/2025 12:00:00 AM | 4"x8" | Concreto | concreto 3500 psi | 28 | 0 | 24.5 | 26.9 | 3896.7 | 274 | 110 | ARGOS | 4
P154 | B-19322 VIALE 26 | Torre 1 Pilote 38 | 203.2 | 1 | 2025-08-26 | 9/23/2025 12:00:00 AM | 4"x8" | Concreto | concreto 3500 psi | 28 | 0 | 24.5 | 30.4 | 4414.4 | 310 | 124 | ARGOS | 4
P154 | B-19322 VIALE 26 | Torre 1 Pilote 38 | 203.2 | 1 | 2025-08-26 | 9/23/2025 12:00:00 AM | 4"x8" | Concreto | concreto 3500 psi | 28 | 0 | 24.5 | 27.7 | 4018.2 | 283 | 113 | ARGOS | 3
P154 | B-19322 VIALE 26 | Torre 1 Pilote 38 | 203.2 | 1 | 2025-08-26 | 9/23/2025 12:00:00 AM | 4"x8" | Concreto | concreto 3500 psi | 28 | 0 | 24.5 | 30.3 | 4395.1 | 309 | 124 | ARGOS | 4
P153 | B-19322 VIALE 26 | Torre grua Pilote A-1 | 215.9 | 1 | 2025-08-26 | 9/23/2025 12:00:00 AM | 4"x8" | Concreto | concreto 3500 psi | 28 | 0 | 24.5 | 29.7 | 4303.3 | 303 | 121 | ARGOS | 3
P153 | B-19322 VIALE 26 | Torre grua Pilote A-1 | 215.9 | 1 | 2025-08-26 | 9/23/2025 12:00:00 AM | 4"x8" | Concreto | concreto 3500 psi | 28 | 0 | 24.5 | 20.9 | 3028.1 | 213 | 85 | ARGOS | 3
P153 | B-19322 VIALE 26 | Torre grua Pilote A-1 | 215.9 | 1 | 2025-08-26 | 9/23/2025 12:00:00 AM | 4"x8" | Concreto | concreto 3500 psi | 28 | 0 | 24.5 | 31.9 | 4633.5 | 326 | 130 | ARGOS | 3
P156 | B-19322 VIALE 26 | Torre 1 Pilote 86 | 222.25 | 1 | 2025-08-27 | 9/24/2025 12:00:00 AM | 4"x8" | Concreto | concreto 3500 psi | 28 | 0 | 24.5 | 24.5 | 3553.6 | 250 | 100 | ARGOS | 3
P156 | B-19322 VIALE 26 | Torre 1 Pilote 86 | 222.25 | 1 | 2025-08-27 | 9/24/2025 12:00:00 AM | 4"x8" | Concreto | concreto 3500 psi | 28 | 0 | 24.5 | 22.9 | 3315.3 | 233 | 93 | ARGOS | 4
P156 | B-19322 VIALE 26 | Torre 1 Pilote 86 | 222.25 | 1 | 2025-08-27 | 9/24/2025 12:00:00 AM | 4"x8" | Concreto | concreto 3500 psi | 28 | 0 | 24.5 | 24.8 | 3598.8 | 253 | 101 | ARGOS | 3
P157 | B-19322 VIALE 26 | Torre 1 Pilote 77 | 215.9 | 1 | 2025-08-27 | 9/24/2025 12:00:00 AM | 4"x8" | Concreto | concreto 3500 psi | 28 | 0 | 24.5 | 23.6 | 3425.3 | 241 | 96 | ARGOS | 3
P157 | B-19322 VIALE 26 | Torre 1 Pilote 77 | 215.9 | 1 | 2025-08-27 | 9/24/2025 12:00:00 AM | 4"x8" | Concreto | concreto 3500 psi | 28 | 0 | 24.5 | 24.2 | 3509.6 | 247 | 99 | ARGOS | 4
P157 | B-19322 VIALE 26 | Torre 1 Pilote 77 | 215.9 | 1 | 2025-08-27 | 9/24/2025 12:00:00 AM | 4"x8" | Concreto | concreto 3500 psi | 28 | 0 | 24.5 | 27 | 3919.8 | 276 | 110 | ARGOS | 3
P178 | B-19322 VIALE 26 | Torre 2 Pilote 53 (Adicional) | 215.9 | 1 | 2025-09-11 | 9/25/2025 12:00:00 AM | 4"x8" | Concreto | concreto 3500 psi | 14 | 0 | 24.5 | 25.3 | 3676.1 | 258 | 103 | ARGOS | 4
P178 | B-19322 VIALE 26 | Torre 2 Pilote 53 (Adicional) | 215.9 | 1 | 2025-09-11 | 9/25/2025 12:00:00 AM | 4"x8" | Concreto | concreto 3500 psi | 14 | 0 | 24.5 | 24.1 | 3496.3 | 246 | 98 | ARGOS | 3
P178 | B-19322 VIALE 26 | Torre 2 Pilote 53 (Adicional) | 215.9 | 1 | 2025-09-11 | 9/25/2025 12:00:00 AM | 4"x8" | Concreto | concreto 3500 psi | 14 | 0 | 24.5 | 24.4 | 3531.6 | 248 | 99 | ARGOS | 4
P185 | B-19322 VIALE 26 | Torre 1 Pilote 26 | 215.9 | 1 | 2025-09-18 | 9/25/2025 12:00:00 AM | 4"x8" | Concreto | concreto 3500 psi | 7 | 0 | 24.5 | 14.9 | 2164.1 | 152 | 61 | ARGOS | 3
P185 | B-19322 VIALE 26 | Torre 1 Pilote 26 | 215.9 | 1 | 2025-09-18 | 9/25/2025 12:00:00 AM | 4"x8" | Concreto | concreto 3500 psi | 7 | 0 | 24.5 | 14.9 | 2154.5 | 151 | 61 | ARGOS | 3
P185 | B-19322 VIALE 26 | Torre 1 Pilote 26 | 215.9 | 1 | 2025-09-18 | 9/25/2025 12:00:00 AM | 4"x8" | Concreto | concreto 3500 psi | 7 | 0 | 24.5 | 15 | 2181 | 153 | 61 | ARGOS | 3
P177 | B-19322 VIALE 26 | Torre 2 Pilote 60 (Adicional) | 228.6 | 1 | 2025-09-11 | 9/25/2025 12:00:00 AM | 4"x8" | Concreto | concreto 3000 psi | 14 | 0 | 24.5 | 24.4 | 3544.5 | 249 | 100 | ARGOS | 4
P177 | B-19322 VIALE 26 | Torre 2 Pilote 60 (Adicional) | 228.6 | 1 | 2025-09-11 | 9/25/2025 12:00:00 AM | 4"x8" | Concreto | concreto 3000 psi | 14 | 0 | 24.5 | 23.8 | 3445.9 | 242 | 97 | ARGOS | 3
P177 | B-19322 VIALE 26 | Torre 2 Pilote 60 (Adicional) | 228.6 | 1 | 2025-09-11 | 9/25/2025 12:00:00 AM | 4"x8" | Concreto | concreto 3000 psi | 14 | 0 | 24.5 | 24.7 | 3581.4 | 252 | 101 | ARGOS | 4
P159 | B-19322 VIALE 26 | Torre 1 Pilote 88 | 222.25 | 1 | 2025-08-28 | 9/25/2025 12:00:00 AM | 4"x8" | Concreto | concreto 3500 psi | 28 | 0 | 24.5 | 22 | 3188.9 | 224 | 90 | ARGOS | 3
P159 | B-19322 VIALE 26 | Torre 1 Pilote 88 | 222.25 | 1 | 2025-08-28 | 9/25/2025 12:00:00 AM | 4"x8" | Concreto | concreto 3500 psi | 28 | 0 | 24.5 | 23.8 | 3453.8 | 243 | 97 | ARGOS | 3
P159 | B-19322 VIALE 26 | Torre 1 Pilote 88 | 222.25 | 1 | 2025-08-28 | 9/25/2025 12:00:00 AM | 4"x8" | Concreto | concreto 3500 psi | 28 | 0 | 24.5 | 21.6 | 3139.5 | 221 | 88 | ARGOS | 3
P158 | B-19322 VIALE 26 | Torre grua Pilote C-1 | 184.15 | 1 | 2025-08-28 | 9/25/2025 12:00:00 AM | 4"x8" | Concreto | concreto 3500 psi | 28 | 0 | 24.5 | 29.4 | 4259.1 | 299 | 120 | ARGOS | 3
P158 | B-19322 VIALE 26 | Torre grua Pilote C-1 | 184.15 | 1 | 2025-08-28 | 9/25/2025 12:00:00 AM | 4"x8" | Concreto | concreto 3500 psi | 28 | 0 | 24.5 | 28.2 | 4095.8 | 288 | 115 | ARGOS | 3
P158 | B-19322 VIALE 26 | Torre grua Pilote C-1 | 184.15 | 1 | 2025-08-28 | 9/25/2025 12:00:00 AM | 4"x8" | Concreto | concreto 3500 psi | 28 | 0 | 24.5 | 27.9 | 4046.9 | 285 | 114 | ARGOS | 3
P179 | B-19322 VIALE 26 | Torre 1 Pilote 37 | 215.9 | 1 | 2025-09-12 | 9/26/2025 12:00:00 AM | 4"x8" | Concreto | concreto 3500 psi | 14 | 0 | 24.5 | 28 | 4057.8 | 285 | 114 | ARGOS | 3
P179 | B-19322 VIALE 26 | Torre 1 Pilote 37 | 215.9 | 1 | 2025-09-12 | 9/26/2025 12:00:00 AM | 4"x8" | Concreto | concreto 3500 psi | 14 | 0 | 24.5 | 23.9 | 3460.6 | 243 | 97 | ARGOS | 3
P179 | B-19322 VIALE 26 | Torre 1 Pilote 37 | 215.9 | 1 | 2025-09-12 | 9/26/2025 12:00:00 AM | 4"x8" | Concreto | concreto 3500 psi | 14 | 0 | 24.5 | 31.2 | 4528.1 | 318 | 127 | ARGOS | 3
P180 | B-19322 VIALE 26 | Torre 1 Pilote 83 | 203.2 | 1 | 2025-09-12 | 9/26/2025 12:00:00 AM | 4"x8" | Concreto | concreto 3500 psi | 14 | 0 | 24.5 | 28.6 | 4147.3 | 292 | 117 | ARGOS | 4
P180 | B-19322 VIALE 26 | Torre 1 Pilote 83 | 203.2 | 1 | 2025-09-12 | 9/26/2025 12:00:00 AM | 4"x8" | Concreto | concreto 3500 psi | 14 | 0 | 24.5 | 31.4 | 4548.5 | 320 | 128 | ARGOS | 3
P180 | B-19322 VIALE 26 | Torre 1 Pilote 83 | 203.2 | 1 | 2025-09-12 | 9/26/2025 12:00:00 AM | 4"x8" | Concreto | concreto 3500 psi | 14 | 0 | 24.5 | 52.1 | 7563.2 | 532 | 213 | ARGOS | 4
P161 | B-19322 VIALE 26 | Torre 1 Pilote 34 | 203.2 | 1 | 2025-08-29 | 9/26/2025 12:00:00 AM | 4"x8" | Concreto | concreto 3500 psi | 28 | 0 | 24.5 | 27.4 | 3968.6 | 279 | 112 | ARGOS | 4
P161 | B-19322 VIALE 26 | Torre 1 Pilote 34 | 203.2 | 1 | 2025-08-29 | 9/26/2025 12:00:00 AM | 4"x8" | Concreto | concreto 3500 psi | 28 | 0 | 24.5 | 27.8 | 4030.9 | 283 | 113 | ARGOS | 4
P161 | B-19322 VIALE 26 | Torre 1 Pilote 34 | 203.2 | 1 | 2025-08-29 | 9/26/2025 12:00:00 AM | 4"x8" | Concreto | concreto 3500 psi | 28 | 0 | 24.5 | 29 | 4203.5 | 296 | 118 | ARGOS | 4
P181 | B-19322 VIALE 26 | Torre 1 Pilote 05 | 196.85 | 1 | 2025-09-13 | 9/27/2025 12:00:00 AM | 4"x8" | Concreto | concreto 3500 psi | 14 | 0 | 24.5 | 20.9 | 3035.5 | 213 | 85 | ARGOS | 4
P181 | B-19322 VIALE 26 | Torre 1 Pilote 05 | 196.85 | 1 | 2025-09-13 | 9/27/2025 12:00:00 AM | 4"x8" | Concreto | concreto 3500 psi | 14 | 0 | 24.5 | 18.8 | 2732.8 | 192 | 77 | ARGOS | 4
P181 | B-19322 VIALE 26 | Torre 1 Pilote 05 | 196.85 | 1 | 2025-09-13 | 9/27/2025 12:00:00 AM | 4"x8" | Concreto | concreto 3500 psi | 14 | 0 | 24.5 | 21.9 | 3175.8 | 223 | 89 | ARGOS | 4
P162 | B-19322 VIALE 26 | Torre 1 Pilote 31 | 177.8 | 1 | 2025-08-30 | 9/27/2025 12:00:00 AM | 4"x8" | Concreto | concreto 3500 psi | 28 | 0 | 24.5 | 34.3 | 4980.9 | 350 | 140 | ARGOS | 4
P162 | B-19322 VIALE 26 | Torre 1 Pilote 31 | 177.8 | 1 | 2025-08-30 | 9/27/2025 12:00:00 AM | 4"x8" | Concreto | concreto 3500 psi | 28 | 0 | 24.5 | 34.2 | 4966.7 | 349 | 140 | ARGOS | 4
P162 | B-19322 VIALE 26 | Torre 1 Pilote 31 | 177.8 | 1 | 2025-08-30 | 9/27/2025 12:00:00 AM | 4"x8" | Concreto | concreto 3500 psi | 28 | 0 | 24.5 | 33.5 | 4863.2 | 342 | 137 | ARGOS | 4
P187 | B-19322 VIALE 26 | Torre 1 Pilote 18 | 228 | 1 | 2025-09-22 | 9/29/2025 12:00:00 AM | 4"x8" | Concreto | concreto 3500 psi | 7 | 0 | 24.5 | 20 | 2900.6 | 204 | 82 | ARGOS | 3
P187 | B-19322 VIALE 26 | Torre 1 Pilote 18 | 228 | 1 | 2025-09-22 | 9/29/2025 12:00:00 AM | 4"x8" | Concreto | concreto 3500 psi | 7 | 0 | 24.5 | 12.4 | 1801.6 | 127 | 51 | ARGOS | 4
P187 | B-19322 VIALE 26 | Torre 1 Pilote 18 | 228 | 1 | 2025-09-22 | 9/29/2025 12:00:00 AM | 4"x8" | Concreto | concreto 3500 psi | 7 | 0 | 24.5 | 19.2 | 2781.1 | 196 | 78 | ARGOS | 4
P186 | B-19322 VIALE 26 | Torre 1 Pilote 95 | 203 | 1 | 2025-09-19 | 9/27/2025 12:00:00 AM | 4"x8" | Concreto | concreto 3500 psi | 8 | 0 | 24.5 | 24.5 | 3553.8 | 250 | 100 | ARGOS | 3
P186 | B-19322 VIALE 26 | Torre 1 Pilote 95 | 203 | 1 | 2025-09-19 | 9/27/2025 12:00:00 AM | 4"x8" | Concreto | concreto 3500 psi | 8 | 0 | 24.5 | 21.1 | 3060 | 215 | 86 | ARGOS | 2
P186 | B-19322 VIALE 26 | Torre 1 Pilote 95 | 203 | 1 | 2025-09-19 | 9/27/2025 12:00:00 AM | 4"x8" | Concreto | concreto 3500 psi | 8 | 0 | 24.5 | 23.1 | 3348 | 235 | 94 | ARGOS | 4
P126 | B-19322 VIALE 26 | Torre 1 Pilote 98 | 215.9 | 1 | 2025-08-04 | 9/29/2025 12:00:00 AM | 4"x8" | Concreto | concreto 3500 psi | 56 | 0 | 24.5 | 26.2 | 3796.1 | 267 | 107 | ARGOS | 4
P126 | B-19322 VIALE 26 | Torre 1 Pilote 98 | 215.9 | 1 | 2025-08-04 | 9/29/2025 12:00:00 AM | 4"x8" | Concreto | concreto 3500 psi | 56 | 0 | 24.5 | 24.4 | 3533.9 | 248 | 99 | ARGOS | 3
P126 | B-19322 VIALE 26 | Torre 1 Pilote 98 | 215.9 | 1 | 2025-08-04 | 9/29/2025 12:00:00 AM | 4"x8" | Concreto | concreto 3500 psi | 56 | 0 | 24.5 | 27.2 | 3941.7 | 277 | 111 | ARGOS | 4
P176 | B-19322 VIALE 26 | Torre 2 Pilote 30 (Adicional) | 215.9 | 1 | 2025-09-10 | 9/24/2025 12:00:00 AM | 4"x8" | Concreto | concreto 3500 psi | 14 | 0 | 24.5 | 19 | 2751.7 | 193 | 77 | ARGOS | 5
P176 | B-19322 VIALE 26 | Torre 2 Pilote 30 (Adicional) | 215.9 | 1 | 2025-09-10 | 9/24/2025 12:00:00 AM | 4"x8" | Concreto | concreto 3500 psi | 14 | 0 | 24.5 | 18.4 | 2664.1 | 187 | 75 | ARGOS | 4
P176 | B-19322 VIALE 26 | Torre 2 Pilote 30 (Adicional) | 215.9 | 1 | 2025-09-10 | 9/24/2025 12:00:00 AM | 4"x8" | Concreto | concreto 3500 psi | 14 | 0 | 24.5 | 20.5 | 2975.9 | 209 | 84 | ARGOS | 3
P182 | B-19322 VIALE 26 | Torre 1 Pilote 16 | 196.85 | 1 | 2025-09-15 | 9/29/2025 12:00:00 AM | 4"x8" | Concreto | concreto 3500 psi | 14 | 0 | 24.5 | 30.9 | 4475 | 315 | 126 | ARGOS | 3
P182 | B-19322 VIALE 26 | Torre 1 Pilote 16 | 196.85 | 1 | 2025-09-15 | 9/29/2025 12:00:00 AM | 4"x8" | Concreto | concreto 3500 psi | 14 | 0 | 24.5 | 26.2 | 3804.9 | 268 | 107 | ARGOS | 3
P182 | B-19322 VIALE 26 | Torre 1 Pilote 16 | 196.85 | 1 | 2025-09-15 | 9/29/2025 12:00:00 AM | 4"x8" | Concreto | concreto 3500 psi | 14 | 0 | 24.5 | 26.2 | 3800.5 | 267 | 107 | ARGOS | 4
P175 | B-19322 VIALE 26 | Torre 1 Pilote 36 | 203.2 | 1 | 2025-09-10 | 9/24/2025 12:00:00 AM | 4"x8" | Concreto | concreto 3500 psi | 14 | 0 | 24.5 | 23.2 | 3364.3 | 237 | 95 | ARGOS | 3
P175 | B-19322 VIALE 26 | Torre 1 Pilote 36 | 203.2 | 1 | 2025-09-10 | 9/24/2025 12:00:00 AM | 4"x8" | Concreto | concreto 3500 psi | 14 | 0 | 24.5 | 26.2 | 3794.8 | 267 | 107 | ARGOS | 3
P175 | B-19322 VIALE 26 | Torre 1 Pilote 36 | 203.2 | 1 | 2025-09-10 | 9/24/2025 12:00:00 AM | 4"x8" | Concreto | concreto 3500 psi | 14 | 0 | 24.5 | 23.3 | 3374.5 | 237 | 95 | ARGOS | 3
P163 | B-19322 VIALE 26 | Torre grua Pilote A-2 | 209.55 | 1 | 2025-09-01 | 9/29/2025 12:00:00 AM | 4"x8" | Concreto | concreto 3500 psi | 28 | 0 | 24.5 | 34.4 | 4993.7 | 351 | 140 | ARGOS | 4
P163 | B-19322 VIALE 26 | Torre grua Pilote A-2 | 209.55 | 1 | 2025-09-01 | 9/29/2025 12:00:00 AM | 4"x8" | Concreto | concreto 3500 psi | 28 | 0 | 24.5 | 33.1 | 4794.4 | 337 | 135 | ARGOS | 4
P163 | B-19322 VIALE 26 | Torre grua Pilote A-2 | 209.55 | 1 | 2025-09-01 | 9/29/2025 12:00:00 AM | 4"x8" | Concreto | concreto 3500 psi | 28 | 0 | 24.5 | 34 | 4924.9 | 346 | 138 | ARGOS | 4
P164 | B-19322 VIALE 26 | Torre 1 Pilote 39 | 228.6 | 1 | 2025-09-01 | 9/29/2025 12:00:00 AM | 4"x8" | Concreto | concreto 3000 psi | 28 | 0 | 24.5 | 28.2 | 4088.8 | 287 | 115 | ARGOS | 4
P164 | B-19322 VIALE 26 | Torre 1 Pilote 39 | 228.6 | 1 | 2025-09-01 | 9/29/2025 12:00:00 AM | 4"x8" | Concreto | concreto 3000 psi | 28 | 0 | 24.5 | 28.6 | 4145.2 | 291 | 117 | ARGOS | 4
P164 | B-19322 VIALE 26 | Torre 1 Pilote 39 | 228.6 | 1 | 2025-09-01 | 9/29/2025 12:00:00 AM | 4"x8" | Concreto | concreto 3000 psi | 28 | 0 | 24.5 | 28 | 4059.4 | 285 | 114 | ARGOS | 4
P183 | B-19322 VIALE 26 | Torre 1 Pilote 19 | 215.9 | 1 | 2025-09-16 | 9/30/2025 12:00:00 AM | 4"x8" | Concreto | concreto 3000 psi | 14 | 0 | 24.5 | 23 | 3329.3 | 234 | 94 | ARGOS | 3
P183 | B-19322 VIALE 26 | Torre 1 Pilote 19 | 215.9 | 1 | 2025-09-16 | 9/30/2025 12:00:00 AM | 4"x8" | Concreto | concreto 3000 psi | 14 | 0 | 24.5 | 21.7 | 3146.8 | 221 | 88 | ARGOS | 3
P183 | B-19322 VIALE 26 | Torre 1 Pilote 19 | 215.9 | 1 | 2025-09-16 | 9/30/2025 12:00:00 AM | 4"x8" | Concreto | concreto 3000 psi | 14 | 0 | 24.5 | 20.9 | 3029.8 | 213 | 85 | ARGOS | 3
P184 | B-19322 VIALE 26 | Torre 1 Pilote 27 | 215.9 | 1 | 2025-09-16 | 9/30/2025 12:00:00 AM | 4"x8" | Concreto | concreto 3500 psi | 14 | 0 | 24.5 | 25 | 3629.2 | 255 | 102 | ARGOS | 3
P184 | B-19322 VIALE 26 | Torre 1 Pilote 27 | 215.9 | 1 | 2025-09-16 | 9/30/2025 12:00:00 AM | 4"x8" | Concreto | concreto 3500 psi | 14 | 0 | 24.5 | 24.9 | 3611.3 | 254 | 102 | ARGOS | 3
P184 | B-19322 VIALE 26 | Torre 1 Pilote 27 | 215.9 | 1 | 2025-09-16 | 9/30/2025 12:00:00 AM | 4"x8" | Concreto | concreto 3500 psi | 14 | 0 | 24.5 | 23.9 | 3465.3 | 244 | 98 | ARGOS | 4
P160 | B-19322 VIALE 26 | Torre 1 Pilote 35 | 228.6 | 1 | 2025-08-29 | 9/26/2025 12:00:00 AM | 4"x8" | Concreto | concreto 3500 psi | 28 | 0 | 24.5 | 33 | 4783.2 | 336 | 135 | ARGOS | 4
P160 | B-19322 VIALE 26 | Torre 1 Pilote 35 | 228.6 | 1 | 2025-08-29 | 9/26/2025 12:00:00 AM | 4"x8" | Concreto | concreto 3500 psi | 28 | 0 | 24.5 | 25.8 | 3748 | 264 | 105 | ARGOS | 4
P160 | B-19322 VIALE 26 | Torre 1 Pilote 35 | 228.6 | 1 | 2025-08-29 | 9/26/2025 12:00:00 AM | 4"x8" | Concreto | concreto 3500 psi | 28 | 0 | 24.5 | 32.6 | 4731.1 | 333 | 133 | ARGOS | 4
P165 | B-19322 VIALE 26 | Torre 1 Pilote 24 | 190.5 | 1 | 2025-09-02 | 9/30/2025 12:00:00 AM | 4"x8" | Concreto | concreto 3500 psi | 28 | 0 | 24.5 | 21.4 | 3099.5 | 218 | 87 | ARGOS | 3
P165 | B-19322 VIALE 26 | Torre 1 Pilote 24 | 190.5 | 1 | 2025-09-02 | 9/30/2025 12:00:00 AM | 4"x8" | Concreto | concreto 3500 psi | 28 | 0 | 24.5 | 25.4 | 3684.8 | 259 | 104 | ARGOS | 3
P165 | B-19322 VIALE 26 | Torre 1 Pilote 24 | 190.5 | 1 | 2025-09-02 | 9/30/2025 12:00:00 AM | 4"x8" | Concreto | concreto 3500 psi | 28 | 0 | 24.5 | 25.1 | 3646.1 | 256 | 103 | ARGOS | 3
P166 | B-19322 VIALE 26 | Torre 1 Pilote 34 | 222.25 | 1 | 2025-09-02 | 9/30/2025 12:00:00 AM | 4"x8" | Concreto | concreto 3500 psi | 28 | 0 | 24.5 | 18.6 | 2701.3 | 190 | 76 | ARGOS | 4
P166 | B-19322 VIALE 26 | Torre 1 Pilote 34 | 222.25 | 1 | 2025-09-02 | 9/30/2025 12:00:00 AM | 4"x8" | Concreto | concreto 3500 psi | 28 | 0 | 24.5 | 22.9 | 3317.2 | 233 | 93 | ARGOS | 3
P166 | B-19322 VIALE 26 | Torre 1 Pilote 34 | 222.25 | 1 | 2025-09-02 | 9/30/2025 12:00:00 AM | 4"x8" | Concreto | concreto 3500 psi | 28 | 0 | 24.5 | 24.3 | 3520.4 | 248 | 99 | ARGOS | 3
P188 | B-19322 VIALE 26 | Torre 1 Pilote 17 | 203 | 1 | 2025-09-24 | 10/1/2025 12:00:00 AM | 4"x8" | Concreto | concreto 3500 psi | 7 | 0 | 24.5 | 19.8 | 2870.4 | 202 | 81 | ARGOS | 3
P188 | B-19322 VIALE 26 | Torre 1 Pilote 17 | 203 | 1 | 2025-09-24 | 10/1/2025 12:00:00 AM | 4"x8" | Concreto | concreto 3500 psi | 7 | 0 | 24.5 | 22.9 | 3327.8 | 234 | 94 | ARGOS | 3
P188 | B-19322 VIALE 26 | Torre 1 Pilote 17 | 203 | 1 | 2025-09-24 | 10/1/2025 12:00:00 AM | 4"x8" | Concreto | concreto 3500 psi | 7 | 0 | 24.5 | 21.7 | 3149.6 | 221 | 89 | ARGOS | 4
P167 | B-19322 VIALE 26 | Torre grua Pilote B-1 | 203.2 | 1 | 2025-09-03 | 10/1/2025 12:00:00 AM | 4"x8" | Concreto | concreto 3500 psi | 28 | 0 | 24.5 | 29.1 | 4222.1 | 297 | 119 | ARGOS | 3
P167 | B-19322 VIALE 26 | Torre grua Pilote B-1 | 203.2 | 1 | 2025-09-03 | 10/1/2025 12:00:00 AM | 4"x8" | Concreto | concreto 3500 psi | 28 | 0 | 24.5 | 32.5 | 4720.9 | 332 | 133 | ARGOS | 4
P167 | B-19322 VIALE 26 | Torre grua Pilote B-1 | 203.2 | 1 | 2025-09-03 | 10/1/2025 12:00:00 AM | 4"x8" | Concreto | concreto 3500 psi | 28 | 0 | 24.5 | 30 | 4347.8 | 306 | 122 | ARGOS | 3
P168 | B-19322 VIALE 26 | Torre 1 Pilote 40 | 222.25 | 1 | 2025-09-03 | 10/1/2025 12:00:00 AM | 4"x8" | Concreto | concreto 3500 psi | 28 | 0 | 24.5 | 20.8 | 3021.9 | 212 | 85 | ARGOS | 4
P168 | B-19322 VIALE 26 | Torre 1 Pilote 40 | 222.25 | 1 | 2025-09-03 | 10/1/2025 12:00:00 AM | 4"x8" | Concreto | concreto 3500 psi | 28 | 0 | 24.5 | 27.3 | 3960.5 | 278 | 111 | ARGOS | 4
P168 | B-19322 VIALE 26 | Torre 1 Pilote 40 | 222.25 | 1 | 2025-09-03 | 10/1/2025 12:00:00 AM | 4"x8" | Concreto | concreto 3500 psi | 28 | 0 | 24.5 | 19.7 | 2852.6 | 201 | 80 | ARGOS | 3
P189 | B-19322 VIALE 26 | Torre 1 Pilote 94 | 228 | 1 | 2025-09-25 | 10/2/2025 12:00:00 AM | 4"x8" | Concreto | concreto 3500 psi | 7 | 0 | 24.5 | 20.4 | 2951.9 | 208 | 83 | ARGOS | 2
P189 | B-19322 VIALE 26 | Torre 1 Pilote 94 | 228 | 1 | 2025-09-25 | 10/2/2025 12:00:00 AM | 4"x8" | Concreto | concreto 3500 psi | 7 | 0 | 24.5 | 19.5 | 2824.5 | 199 | 79 | ARGOS | 3
P189 | B-19322 VIALE 26 | Torre 1 Pilote 94 | 228 | 1 | 2025-09-25 | 10/2/2025 12:00:00 AM | 4"x8" | Concreto | concreto 3500 psi | 7 | 0 | 24.5 | 17.1 | 2479 | 174 | 70 | ARGOS | 3
P169 | B-19322 VIALE 26 | Torre 1 Pilote 32 | 234.95 | 1 | 2025-09-04 | 10/2/2025 12:00:00 AM | 4"x8" | Concreto | concreto 3500 psi | 28 | 0 | 24.5 | 19.8 | 2873.3 | 202 | 81 | ARGOS | 3
P169 | B-19322 VIALE 26 | Torre 1 Pilote 32 | 234.95 | 1 | 2025-09-04 | 10/2/2025 12:00:00 AM | 4"x8" | Concreto | concreto 3500 psi | 28 | 0 | 24.5 | 16.6 | 2411.1 | 170 | 68 | ARGOS | 3
P169 | B-19322 VIALE 26 | Torre 1 Pilote 32 | 234.95 | 1 | 2025-09-04 | 10/2/2025 12:00:00 AM | 4"x8" | Concreto | concreto 3500 psi | 28 | 0 | 24.5 | 14.8 | 2140.4 | 150 | 60 | ARGOS | 3
P170 | B-19322 VIALE 26 | Torre 1 Pilote 85 | 209.55 | 1 | 2025-09-04 | 10/2/2025 12:00:00 AM | 4"x8" | Concreto | concreto 3000 psi | 28 | 0 | 24.5 | 24.2 | 3509.5 | 247 | 99 | ARGOS | 4
P170 | B-19322 VIALE 26 | Torre 1 Pilote 85 | 209.55 | 1 | 2025-09-04 | 10/2/2025 12:00:00 AM | 4"x8" | Concreto | concreto 3000 psi | 28 | 0 | 24.5 | 24.7 | 3587 | 252 | 101 | ARGOS | 4
P170 | B-19322 VIALE 26 | Torre 1 Pilote 85 | 209.55 | 1 | 2025-09-04 | 10/2/2025 12:00:00 AM | 4"x8" | Concreto | concreto 3000 psi | 28 | 0 | 24.5 | 22.6 | 3283.6 | 231 | 92 | ARGOS | 4
P185 | B-19322 VIALE 26 | Torre 1 Pilote 26 | 215.9 | 1 | 2025-09-18 | 10/2/2025 12:00:00 AM | 4"x8" | Concreto | concreto 3500 psi | 14 | 0 | 24.5 | 13.8 | 2001.5 | 141 | 56 | ARGOS | 4
P185 | B-19322 VIALE 26 | Torre 1 Pilote 26 | 215.9 | 1 | 2025-09-18 | 10/2/2025 12:00:00 AM | 4"x8" | Concreto | concreto 3500 psi | 14 | 0 | 24.5 | 14.7 | 2133.1 | 150 | 60 | ARGOS | 4
P185 | B-19322 VIALE 26 | Torre 1 Pilote 26 | 215.9 | 1 | 2025-09-18 | 10/2/2025 12:00:00 AM | 4"x8" | Concreto | concreto 3500 psi | 14 | 0 | 24.5 | 15.8 | 2292.5 | 161 | 64 | ARGOS | 3
P186 | B-19322 VIALE 26 | Torre 1 Pilote 95 | 203 | 1 | 2025-09-19 | 10/3/2025 12:00:00 AM | 4"x8" | Concreto | concreto 3500 psi | 14 | 0 | 24.5 | 27.1 | 3933.8 | 277 | 111 | ARGOS | 4
P186 | B-19322 VIALE 26 | Torre 1 Pilote 95 | 203 | 1 | 2025-09-19 | 10/3/2025 12:00:00 AM | 4"x8" | Concreto | concreto 3500 psi | 14 | 0 | 24.5 | 27 | 3913.4 | 275 | 110 | ARGOS | 4
P186 | B-19322 VIALE 26 | Torre 1 Pilote 95 | 203 | 1 | 2025-09-19 | 10/3/2025 12:00:00 AM | 4"x8" | Concreto | concreto 3500 psi | 14 | 0 | 24.5 | 24.2 | 3511.2 | 247 | 99 | ARGOS | 4
P171 | B-19322 VIALE 26 | Torre 1 Pilote 87 | 196.85 | 1 | 2025-09-05 | 10/3/2025 12:00:00 AM | 4"x8" | Concreto | concreto 3500 psi | 28 | 0 | 24.5 | 21.4 | 3104.8 | 218 | 87 | ARGOS | 3
P171 | B-19322 VIALE 26 | Torre 1 Pilote 87 | 196.85 | 1 | 2025-09-05 | 10/3/2025 12:00:00 AM | 4"x8" | Concreto | concreto 3500 psi | 28 | 0 | 24.5 | 22.6 | 3277.7 | 230 | 92 | ARGOS | 4
P171 | B-19322 VIALE 26 | Torre 1 Pilote 87 | 196.85 | 1 | 2025-09-05 | 10/3/2025 12:00:00 AM | 4"x8" | Concreto | concreto 3500 psi | 28 | 0 | 24.5 | 19.3 | 2794.9 | 196 | 79 | ARGOS | 4
P172 | B-19322 VIALE 26 | Torre 1 Pilote 84 | 228.6 | 1 | 2025-09-06 | 10/4/2025 12:00:00 AM | 4"x8" | Concreto | concreto 3500 psi | 28 | 0 | 24.5 | 26.1 | 3780 | 266 | 106 | ARGOS | 4
P172 | B-19322 VIALE 26 | Torre 1 Pilote 84 | 228.6 | 1 | 2025-09-06 | 10/4/2025 12:00:00 AM | 4"x8" | Concreto | concreto 3500 psi | 28 | 0 | 24.5 | 25.4 | 3689.3 | 259 | 104 | ARGOS | 4
P172 | B-19322 VIALE 26 | Torre 1 Pilote 84 | 228.6 | 1 | 2025-09-06 | 10/4/2025 12:00:00 AM | 4"x8" | Concreto | concreto 3500 psi | 28 | 0 | 24.5 | 26.1 | 3785.1 | 266 | 106 | ARGOS | 3
P190 | B-19322 VIALE 26 | Torre 1 Pilote 04 | 228.6 | 1 | 2025-09-27 | 10/4/2025 12:00:00 AM | 4"x8" | Concreto | concreto 3500 psi | 7 | 0 | 24.5 | 19.8 | 2878.4 | 202 | 81 | ARGOS | 4
P190 | B-19322 VIALE 26 | Torre 1 Pilote 04 | 228.6 | 1 | 2025-09-27 | 10/4/2025 12:00:00 AM | 4"x8" | Concreto | concreto 3500 psi | 7 | 0 | 24.5 | 19.4 | 2815.7 | 198 | 79 | ARGOS | 3
P190 | B-19322 VIALE 26 | Torre 1 Pilote 04 | 228.6 | 1 | 2025-09-27 | 10/4/2025 12:00:00 AM | 4"x8" | Concreto | concreto 3500 psi | 7 | 0 | 24.5 | 19.5 | 2825.2 | 199 | 80 | ARGOS | 4
P187 | B-19322 VIALE 26 | Torre 1 Pilote 18 | 228 | 1 | 2025-09-22 | 10/6/2025 12:00:00 AM | 4"x8" | Concreto | concreto 3500 psi | 14 | 0 | 24.5 | 18.1 | 2631 | 185 | 74 | ARGOS | 3
P187 | B-19322 VIALE 26 | Torre 1 Pilote 18 | 228 | 1 | 2025-09-22 | 10/6/2025 12:00:00 AM | 4"x8" | Concreto | concreto 3500 psi | 14 | 0 | 24.5 | 24.5 | 3548.5 | 249 | 100 | ARGOS | 3
P187 | B-19322 VIALE 26 | Torre 1 Pilote 18 | 228 | 1 | 2025-09-22 | 10/6/2025 12:00:00 AM | 4"x8" | Concreto | concreto 3500 psi | 14 | 0 | 24.5 | 22.1 | 3206.5 | 225 | 90 | ARGOS | 3
P192 | B-19322 VIALE 26 | Torre 2 Pilote 74 (Adicional) | 228.6 | 1 | 2025-09-29 | 10/6/2025 12:00:00 AM | 4"x8" | Concreto | concreto 3500 psi | 7 | 0 | 24.5 | 15.6 | 2264.1 | 159 | 64 | ARGOS | 4
P192 | B-19322 VIALE 26 | Torre 2 Pilote 74 (Adicional) | 228.6 | 1 | 2025-09-29 | 10/6/2025 12:00:00 AM | 4"x8" | Concreto | concreto 3500 psi | 7 | 0 | 24.5 | 16.5 | 2393.8 | 168 | 67 | ARGOS | 4
P192 | B-19322 VIALE 26 | Torre 2 Pilote 74 (Adicional) | 228.6 | 1 | 2025-09-29 | 10/6/2025 12:00:00 AM | 4"x8" | Concreto | concreto 3500 psi | 7 | 0 | 24.5 | 10 | 1457.2 | 102 | 41 | ARGOS | 4
P191 | B-19322 VIALE 26 | Dado torregrua | 127 | 1 | 2025-09-29 | 10/6/2025 12:00:00 AM | 4"x8" | Concreto | concreto 3000 psi | 7 | 0 | 21 | 20 | 2903.8 | 204 | 95 | CEMEX | 4
P191 | B-19322 VIALE 26 | Dado torregrua | 127 | 1 | 2025-09-29 | 10/6/2025 12:00:00 AM | 4"x8" | Concreto | concreto 3000 psi | 7 | 0 | 21 | 19.9 | 2889.6 | 203 | 95 | CEMEX | 4
P191 | B-19322 VIALE 26 | Dado torregrua | 127 | 1 | 2025-09-29 | 10/6/2025 12:00:00 AM | 4"x8" | Concreto | concreto 3000 psi | 7 | 0 | 21 | 19 | 2762.5 | 194 | 91 | CEMEX | 4
P173 | B-19322 VIALE 26 | Torre 1 Pilote 15 | 215.9 | 1 | 2025-09-08 | 10/6/2025 12:00:00 AM | 4"x8" | Concreto | concreto 3500 psi | 28 | 0 | 24.5 | 17 | 2469.4 | 174 | 69 | ARGOS | 4
P173 | B-19322 VIALE 26 | Torre 1 Pilote 15 | 215.9 | 1 | 2025-09-08 | 10/6/2025 12:00:00 AM | 4"x8" | Concreto | concreto 3500 psi | 28 | 0 | 24.5 | 18.7 | 2714.4 | 191 | 76 | ARGOS | 3
P173 | B-19322 VIALE 26 | Torre 1 Pilote 15 | 215.9 | 1 | 2025-09-08 | 10/6/2025 12:00:00 AM | 4"x8" | Concreto | concreto 3500 psi | 28 | 0 | 24.5 | 19.4 | 2806.4 | 197 | 79 | ARGOS | 4
P174 | B-19322 VIALE 26 | Torre 1 Pilote 25 | 215.9 | 1 | 2025-09-08 | 10/6/2025 12:00:00 AM | 4"x8" | Concreto | concreto 3500 psi | 28 | 0 | 24.5 | 29.1 | 4220 | 297 | 119 | ARGOS | 3
P174 | B-19322 VIALE 26 | Torre 1 Pilote 25 | 215.9 | 1 | 2025-09-08 | 10/6/2025 12:00:00 AM | 4"x8" | Concreto | concreto 3500 psi | 28 | 0 | 24.5 | 28.5 | 4131.9 | 290 | 116 | ARGOS | 3
P174 | B-19322 VIALE 26 | Torre 1 Pilote 25 | 215.9 | 1 | 2025-09-08 | 10/6/2025 12:00:00 AM | 4"x8" | Concreto | concreto 3500 psi | 28 | 0 | 24.5 | 31.7 | 4596.5 | 323 | 129 | ARGOS | 4
P188 | B-19322 VIALE 26 | Torre 1 Pilote 17 | 203 | 1 | 2025-09-24 | 10/8/2025 12:00:00 AM | 4"x8" | Concreto | concreto 3500 psi | 14 | 0 | 24.5 | 26.6 | 3859.3 | 271 | 109 | ARGOS | 3
P188 | B-19322 VIALE 26 | Torre 1 Pilote 17 | 203 | 1 | 2025-09-24 | 10/8/2025 12:00:00 AM | 4"x8" | Concreto | concreto 3500 psi | 14 | 0 | 24.5 | 24.2 | 3504.7 | 246 | 99 | ARGOS | 3
P188 | B-19322 VIALE 26 | Torre 1 Pilote 17 | 203 | 1 | 2025-09-24 | 10/8/2025 12:00:00 AM | 4"x8" | Concreto | concreto 3500 psi | 14 | 0 | 24.5 | 19.8 | 2866.5 | 202 | 81 | ARGOS | 4
P175 | B-19322 VIALE 26 | Torre 1 Pilote 36 | 203.2 | 1 | 2025-09-10 | 10/8/2025 12:00:00 AM | 4"x8" | Concreto | concreto 3500 psi | 28 | 0 | 24.5 | 30 | 4349.2 | 306 | 122 | ARGOS | 4
P175 | B-19322 VIALE 26 | Torre 1 Pilote 36 | 203.2 | 1 | 2025-09-10 | 10/8/2025 12:00:00 AM | 4"x8" | Concreto | concreto 3500 psi | 28 | 0 | 24.5 | 28.4 | 4123.4 | 290 | 116 | ARGOS | 3
P175 | B-19322 VIALE 26 | Torre 1 Pilote 36 | 203.2 | 1 | 2025-09-10 | 10/8/2025 12:00:00 AM | 4"x8" | Concreto | concreto 3500 psi | 28 | 0 | 24.5 | 31.2 | 4530.9 | 319 | 128 | ARGOS | 3
P176 | B-19322 VIALE 26 | Torre 2 Pilote 30 (Adicional) | 215.9 | 1 | 2025-09-10 | 10/8/2025 12:00:00 AM | 4"x8" | Concreto | concreto 3500 psi | 28 | 0 | 24.5 | 26.4 | 3830.9 | 269 | 108 | ARGOS | 3
P176 | B-19322 VIALE 26 | Torre 2 Pilote 30 (Adicional) | 215.9 | 1 | 2025-09-10 | 10/8/2025 12:00:00 AM | 4"x8" | Concreto | concreto 3500 psi | 28 | 0 | 24.5 | 27.5 | 3992.5 | 281 | 112 | ARGOS | 4
P176 | B-19322 VIALE 26 | Torre 2 Pilote 30 (Adicional) | 215.9 | 1 | 2025-09-10 | 10/8/2025 12:00:00 AM | 4"x8" | Concreto | concreto 3500 psi | 28 | 0 | 24.5 | 28.2 | 4095.2 | 288 | 115 | ARGOS | 4
P189 | B-19322 VIALE 26 | Torre 1 Pilote 94 | 228 | 1 | 2025-09-25 | 10/9/2025 12:00:00 AM | 4"x8" | Concreto | concreto 3500 psi | 14 | 0 | 24.5 | 22.4 | 3247.4 | 228 | 91 | ARGOS | 4
P189 | B-19322 VIALE 26 | Torre 1 Pilote 94 | 228 | 1 | 2025-09-25 | 10/9/2025 12:00:00 AM | 4"x8" | Concreto | concreto 3500 psi | 14 | 0 | 24.5 | 21.4 | 3097.9 | 218 | 87 | ARGOS | 4
P189 | B-19322 VIALE 26 | Torre 1 Pilote 94 | 228 | 1 | 2025-09-25 | 10/9/2025 12:00:00 AM | 4"x8" | Concreto | concreto 3500 psi | 14 | 0 | 24.5 | 22.6 | 3279.9 | 231 | 92 | ARGOS | 4
P178 | B-19322 VIALE 26 | Torre 2 Pilote 53 (Adicional) | 215.9 | 1 | 2025-09-11 | 10/9/2025 12:00:00 AM | 4"x8" | Concreto | concreto 3500 psi | 28 | 0 | 24.5 | 26.9 | 3899 | 274 | 110 | ARGOS | 4
P178 | B-19322 VIALE 26 | Torre 2 Pilote 53 (Adicional) | 215.9 | 1 | 2025-09-11 | 10/9/2025 12:00:00 AM | 4"x8" | Concreto | concreto 3500 psi | 28 | 0 | 24.5 | 24.9 | 3607.9 | 254 | 102 | ARGOS | 4
P178 | B-19322 VIALE 26 | Torre 2 Pilote 53 (Adicional) | 215.9 | 1 | 2025-09-11 | 10/9/2025 12:00:00 AM | 4"x8" | Concreto | concreto 3500 psi | 28 | 0 | 24.5 | 21 | 3051.5 | 215 | 86 | ARGOS | 3
P177 | B-19322 VIALE 26 | Torre 2 Pilote 60 (Adicional) | 228.6 | 1 | 2025-09-11 | 10/9/2025 12:00:00 AM | 4"x8" | Concreto | concreto 3000 psi | 28 | 0 | 24.5 | 31.1 | 4510.8 | 317 | 127 | ARGOS | 4
P177 | B-19322 VIALE 26 | Torre 2 Pilote 60 (Adicional) | 228.6 | 1 | 2025-09-11 | 10/9/2025 12:00:00 AM | 4"x8" | Concreto | concreto 3000 psi | 28 | 0 | 24.5 | 32.3 | 4691.5 | 330 | 132 | ARGOS | 4
P177 | B-19322 VIALE 26 | Torre 2 Pilote 60 (Adicional) | 228.6 | 1 | 2025-09-11 | 10/9/2025 12:00:00 AM | 4"x8" | Concreto | concreto 3000 psi | 28 | 0 | 24.5 | 24 | 3481.4 | 245 | 98 | ARGOS | 4
P180 | B-19322 VIALE 26 | Torre 1 Pilote 83 | 203.2 | 1 | 2025-09-12 | 10/10/2025 12:00:00 AM | 4"x8" | Concreto | concreto 3500 psi | 28 | 0 | 24.5 | 26.2 | 3806.7 | 268 | 107 | ARGOS | 3
P180 | B-19322 VIALE 26 | Torre 1 Pilote 83 | 203.2 | 1 | 2025-09-12 | 10/10/2025 12:00:00 AM | 4"x8" | Concreto | concreto 3500 psi | 28 | 0 | 24.5 | 30.7 | 4453.5 | 313 | 125 | ARGOS | 3
P180 | B-19322 VIALE 26 | Torre 1 Pilote 83 | 203.2 | 1 | 2025-09-12 | 10/10/2025 12:00:00 AM | 4"x8" | Concreto | concreto 3500 psi | 28 | 0 | 24.5 | 32.1 | 4650.5 | 327 | 131 | ARGOS | 4
P179 | B-19322 VIALE 26 | Torre 1 Pilote 37 | 215.9 | 1 | 2025-09-12 | 10/10/2025 12:00:00 AM | 4"x8" | Concreto | concreto 3500 psi | 28 | 0 | 24.5 | 27.3 | 3956.4 | 278 | 111 | ARGOS | 4
P179 | B-19322 VIALE 26 | Torre 1 Pilote 37 | 215.9 | 1 | 2025-09-12 | 10/10/2025 12:00:00 AM | 4"x8" | Concreto | concreto 3500 psi | 28 | 0 | 24.5 | 30.5 | 4419.2 | 311 | 124 | ARGOS | 4
P179 | B-19322 VIALE 26 | Torre 1 Pilote 37 | 215.9 | 1 | 2025-09-12 | 10/10/2025 12:00:00 AM | 4"x8" | Concreto | concreto 3500 psi | 28 | 0 | 24.5 | 33.8 | 4906.4 | 345 | 138 | ARGOS | 3
P191 | B-19322 VIALE 26 | Dado torregrua | 127 | 1 | 2025-09-29 | 10/13/2025 12:00:00 AM | 4"x8" | Concreto | concreto 3000 psi | 14 | 0 | 21 | 20.8 | 3023.6 | 213 | 99 | CEMEX | 4
P191 | B-19322 VIALE 26 | Dado torregrua | 127 | 1 | 2025-09-29 | 10/13/2025 12:00:00 AM | 4"x8" | Concreto | concreto 3000 psi | 14 | 0 | 21 | 24.4 | 3546.1 | 249 | 116 | CEMEX | 4
P191 | B-19322 VIALE 26 | Dado torregrua | 127 | 1 | 2025-09-29 | 10/13/2025 12:00:00 AM | 4"x8" | Concreto | concreto 3000 psi | 14 | 0 | 21 | 24.9 | 3615.9 | 254 | 119 | CEMEX | 4
P183 | B-19322 VIALE 26 | Torre 1 Pilote 19 | 215.9 | 1 | 2025-09-16 | 10/14/2025 12:00:00 AM | 4"x8" | Concreto | concreto 3000 psi | 28 | 0 | 24.5 | 24.3 | 3530.5 | 248 | 99 | ARGOS | 3
P183 | B-19322 VIALE 26 | Torre 1 Pilote 19 | 215.9 | 1 | 2025-09-16 | 10/14/2025 12:00:00 AM | 4"x8" | Concreto | concreto 3000 psi | 28 | 0 | 24.5 | 24.1 | 3496.7 | 246 | 98 | ARGOS | 4
P183 | B-19322 VIALE 26 | Torre 1 Pilote 19 | 215.9 | 1 | 2025-09-16 | 10/14/2025 12:00:00 AM | 4"x8" | Concreto | concreto 3000 psi | 28 | 0 | 24.5 | 24.4 | 3542.9 | 249 | 100 | ARGOS | 3
P184 | B-19322 VIALE 26 | Torre 1 Pilote 27 | 215.9 | 1 | 2025-09-16 | 10/14/2025 12:00:00 AM | 4"x8" | Concreto | concreto 3500 psi | 28 | 0 | 24.5 | 24 | 3475 | 244 | 98 | ARGOS | 4
P184 | B-19322 VIALE 26 | Torre 1 Pilote 27 | 215.9 | 1 | 2025-09-16 | 10/14/2025 12:00:00 AM | 4"x8" | Concreto | concreto 3500 psi | 28 | 0 | 24.5 | 57.8 | 8381.3 | 589 | 236 | ARGOS | 3
P184 | B-19322 VIALE 26 | Torre 1 Pilote 27 | 215.9 | 1 | 2025-09-16 | 10/14/2025 12:00:00 AM | 4"x8" | Concreto | concreto 3500 psi | 28 | 0 | 24.5 | 25.6 | 3715.1 | 261 | 104 | ARGOS | 4
P181 | B-19322 VIALE 26 | Torre 1 Pilote 05 | 196.85 | 1 | 2025-09-13 | 10/11/2025 12:00:00 AM | 4"x8" | Concreto | concreto 3500 psi | 28 | 0 | 24.5 | 25.3 | 3665.8 | 258 | 103 | ARGOS | 4
P181 | B-19322 VIALE 26 | Torre 1 Pilote 05 | 196.85 | 1 | 2025-09-13 | 10/11/2025 12:00:00 AM | 4"x8" | Concreto | concreto 3500 psi | 28 | 0 | 24.5 | 24 | 3482.8 | 245 | 98 | ARGOS | 4
P181 | B-19322 VIALE 26 | Torre 1 Pilote 05 | 196.85 | 1 | 2025-09-13 | 10/11/2025 12:00:00 AM | 4"x8" | Concreto | concreto 3500 psi | 28 | 0 | 24.5 | 24.5 | 3550 | 250 | 100 | ARGOS | 4
P182 | B-19322 VIALE 26 | Torre 1 Pilote 16 | 196.85 | 1 | 2025-09-15 | 10/13/2025 12:00:00 AM | 4"x8" | Concreto | concreto 3500 psi | 28 | 0 | 24.5 | 30.5 | 4416.9 | 311 | 124 | ARGOS | 4
P182 | B-19322 VIALE 26 | Torre 1 Pilote 16 | 196.85 | 1 | 2025-09-15 | 10/13/2025 12:00:00 AM | 4"x8" | Concreto | concreto 3500 psi | 28 | 0 | 24.5 | 29.7 | 4307.9 | 303 | 121 | ARGOS | 4
P182 | B-19322 VIALE 26 | Torre 1 Pilote 16 | 196.85 | 1 | 2025-09-15 | 10/13/2025 12:00:00 AM | 4"x8" | Concreto | concreto 3500 psi | 28 | 0 | 24.5 | 25 | 3625.6 | 255 | 102 | ARGOS | 4
P141 | B-19322 VIALE 26 | Torre 1 Pilote 68 | 234.95 | 1 | 2025-08-16 | 10/11/2025 12:00:00 AM | 4"x8" | Concreto | concreto 3500 psi | 56 | 0 | 24.5 | 23.7 | 3430.9 | 241 | 96 | ARGOS | 3
P141 | B-19322 VIALE 26 | Torre 1 Pilote 68 | 234.95 | 1 | 2025-08-16 | 10/11/2025 12:00:00 AM | 4"x8" | Concreto | concreto 3500 psi | 56 | 0 | 24.5 | 22.6 | 3271 | 230 | 92 | ARGOS | 4
P141 | B-19322 VIALE 26 | Torre 1 Pilote 68 | 234.95 | 1 | 2025-08-16 | 10/11/2025 12:00:00 AM | 4"x8" | Concreto | concreto 3500 psi | 56 | 0 | 24.5 | 20 | 2897.3 | 204 | 82 | ARGOS | 4
P190 | B-19322 VIALE 26 | Torre 1 Pilote 04 | 228.6 | 1 | 2025-09-27 | 10/11/2025 12:00:00 AM | 4"x8" | Concreto | concreto 3500 psi | 14 | 0 | 24.5 | 24.3 | 3530.4 | 248 | 99 | ARGOS | 4
P190 | B-19322 VIALE 26 | Torre 1 Pilote 04 | 228.6 | 1 | 2025-09-27 | 10/11/2025 12:00:00 AM | 4"x8" | Concreto | concreto 3500 psi | 14 | 0 | 24.5 | 23.8 | 3454.8 | 243 | 97 | ARGOS | 4
P190 | B-19322 VIALE 26 | Torre 1 Pilote 04 | 228.6 | 1 | 2025-09-27 | 10/11/2025 12:00:00 AM | 4"x8" | Concreto | concreto 3500 psi | 14 | 0 | 24.5 | 23.3 | 3380.1 | 238 | 95 | ARGOS | 4
P192 | B-19322 VIALE 26 | Torre 2 Pilote 74 (Adicional) | 228.6 | 1 | 2025-09-29 | 10/13/2025 12:00:00 AM | 4"x8" | Concreto | concreto 3500 psi | 14 | 0 | 24.5 | 16.2 | 2345.5 | 165 | 66 | ARGOS | 3
P192 | B-19322 VIALE 26 | Torre 2 Pilote 74 (Adicional) | 228.6 | 1 | 2025-09-29 | 10/13/2025 12:00:00 AM | 4"x8" | Concreto | concreto 3500 psi | 14 | 0 | 24.5 | 15.9 | 2303.2 | 162 | 65 | ARGOS | 3
P192 | B-19322 VIALE 26 | Torre 2 Pilote 74 (Adicional) | 228.6 | 1 | 2025-09-29 | 10/13/2025 12:00:00 AM | 4"x8" | Concreto | concreto 3500 psi | 14 | 0 | 24.5 | 16.5 | 2398.2 | 169 | 67 | ARGOS | 4
P193 | B-19322 VIALE 26 | Torre 2 Pilote 39 (Adicional) | 215.9 | 1 | 2025-10-01 | 10/15/2025 12:00:00 AM | 4"x8" | Concreto | concreto 3500 psi | 14 | 0 | 24.5 | 17.5 | 2538.3 | 178 | 71 | ARGOS | 3
P193 | B-19322 VIALE 26 | Torre 2 Pilote 39 (Adicional) | 215.9 | 1 | 2025-10-01 | 10/15/2025 12:00:00 AM | 4"x8" | Concreto | concreto 3500 psi | 14 | 0 | 24.5 | 16.6 | 2405.3 | 169 | 68 | ARGOS | 3
P193 | B-19322 VIALE 26 | Torre 2 Pilote 39 (Adicional) | 215.9 | 1 | 2025-10-01 | 10/15/2025 12:00:00 AM | 4"x8" | Concreto | concreto 3500 psi | 14 | 0 | 24.5 | 19.6 | 2840.6 | 200 | 80 | ARGOS | 3
C-T2 01 | B-19322 VIALE 26 | VC-21 (F-J), VC-05 (1-3), VC-22 (D-F) | 177.8 | 1 | 2025-10-08 | 10/15/2025 12:00:00 AM | 4"x8" | Concreto | concreto 3000 psi | 7 | 0 | 21 | 10.3 | 1487.5 | 105 | 49 | CEMEX | 5
C-T2 01 | B-19322 VIALE 26 | VC-21 (F-J), VC-05 (1-3), VC-22 (D-F) | 177.8 | 1 | 2025-10-08 | 10/15/2025 12:00:00 AM | 4"x8" | Concreto | concreto 3000 psi | 7 | 0 | 21 | 15.8 | 2291.8 | 161 | 75 | CEMEX | 4
C-T2 01 | B-19322 VIALE 26 | VC-21 (F-J), VC-05 (1-3), VC-22 (D-F) | 177.8 | 1 | 2025-10-08 | 10/15/2025 12:00:00 AM | 4"x8" | Concreto | concreto 3000 psi | 7 | 0 | 21 | 12.2 | 1772.7 | 125 | 58 | CEMEX | 4
C-T2 02 | B-19322 VIALE 26 | VC-20 (A-B), VC-23 (B-D), VC-01 (2-4), VC-24 y VC-26 (F-J), VC-14 (1-2), VC-15 (2-3) | 190.5 | 1 | 2025-10-08 | 10/15/2025 12:00:00 AM | 4"x8" | Concreto | concreto 3000 psi | 7 | 0 | 21 | 10.5 | 1519.5 | 107 | 50 | CEMEX | 5
C-T2 02 | B-19322 VIALE 26 | VC-20 (A-B), VC-23 (B-D), VC-01 (2-4), VC-24 y VC-26 (F-J), VC-14 (1-2), VC-15 (2-3) | 190.5 | 1 | 2025-10-08 | 10/15/2025 12:00:00 AM | 4"x8" | Concreto | concreto 3000 psi | 7 | 0 | 21 | 14.3 | 2072.9 | 146 | 68 | CEMEX | 4
C-T2 02 | B-19322 VIALE 26 | VC-20 (A-B), VC-23 (B-D), VC-01 (2-4), VC-24 y VC-26 (F-J), VC-14 (1-2), VC-15 (2-3) | 190.5 | 1 | 2025-10-08 | 10/15/2025 12:00:00 AM | 4"x8" | Concreto | concreto 3000 psi | 7 | 0 | 21 | 9.3 | 1354.1 | 95 | 44 | CEMEX | 4
P193 | B-19322 VIALE 26 | Torre 2 Pilote 39 (Adicional) | 215.9 | 1 | 2025-10-01 | 10/8/2025 12:00:00 AM | 4"x8" | Concreto | concreto 3500 psi | 7 | 0 | 24.5 | 17 | 2462.9 | 173 | 69 | ARGOS | 4
P193 | B-19322 VIALE 26 | Torre 2 Pilote 39 (Adicional) | 215.9 | 1 | 2025-10-01 | 10/8/2025 12:00:00 AM | 4"x8" | Concreto | concreto 3500 psi | 7 | 0 | 24.5 | 17.4 | 2523.2 | 177 | 71 | ARGOS | 4
P193 | B-19322 VIALE 26 | Torre 2 Pilote 39 (Adicional) | 215.9 | 1 | 2025-10-01 | 10/8/2025 12:00:00 AM | 4"x8" | Concreto | concreto 3500 psi | 7 | 0 | 24.5 | 18.3 | 2655.8 | 187 | 75 | ARGOS | 4
P186 | B-19322 VIALE 26 | Torre 1 Pilote 95 | 203 | 1 | 2025-09-19 | 10/17/2025 12:00:00 AM | 4"x8" | Concreto | concreto 3500 psi | 28 | 0 | 24.5 | 26.8 | 3887.1 | 273 | 109 | ARGOS | 4
P186 | B-19322 VIALE 26 | Torre 1 Pilote 95 | 203 | 1 | 2025-09-19 | 10/17/2025 12:00:00 AM | 4"x8" | Concreto | concreto 3500 psi | 28 | 0 | 24.5 | 27.8 | 4029.3 | 283 | 113 | ARGOS | 4
P186 | B-19322 VIALE 26 | Torre 1 Pilote 95 | 203 | 1 | 2025-09-19 | 10/17/2025 12:00:00 AM | 4"x8" | Concreto | concreto 3500 psi | 28 | 0 | 24.5 | 29 | 4206.6 | 296 | 118 | ARGOS | 4
P185 | B-19322 VIALE 26 | Torre 1 Pilote 26 | 215.9 | 1 | 2025-09-18 | 10/16/2025 12:00:00 AM | 4"x8" | Concreto | concreto 3500 psi | 28 | 0 | 24.5 | 30 | 4345.1 | 305 | 122 | ARGOS | 4
P185 | B-19322 VIALE 26 | Torre 1 Pilote 26 | 215.9 | 1 | 2025-09-18 | 10/16/2025 12:00:00 AM | 4"x8" | Concreto | concreto 3500 psi | 28 | 0 | 24.5 | 27.5 | 3989.3 | 280 | 112 | ARGOS | 4
P185 | B-19322 VIALE 26 | Torre 1 Pilote 26 | 215.9 | 1 | 2025-09-18 | 10/16/2025 12:00:00 AM | 4"x8" | Concreto | concreto 3500 psi | 28 | 0 | 24.5 | 27.5 | 3992.9 | 281 | 112 | ARGOS | 4
P187 | B-19322 VIALE 26 | Torre 1 Pilote 18 | 228 | 1 | 2025-09-22 | 10/20/2025 12:00:00 AM | 4"x8" | Concreto | concreto 3500 psi | 28 | 0 | 24.5 | 27.7 | 4024.3 | 283 | 113 | ARGOS | 4
P187 | B-19322 VIALE 26 | Torre 1 Pilote 18 | 228 | 1 | 2025-09-22 | 10/20/2025 12:00:00 AM | 4"x8" | Concreto | concreto 3500 psi | 28 | 0 | 24.5 | 29.2 | 4232.7 | 298 | 119 | ARGOS | 4
P187 | B-19322 VIALE 26 | Torre 1 Pilote 18 | 228 | 1 | 2025-09-22 | 10/20/2025 12:00:00 AM | 4"x8" | Concreto | concreto 3500 psi | 28 | 0 | 24.5 | 25.7 | 3729.1 | 262 | 105 | ARGOS | 3
C-T2 01 | B-19322 VIALE 26 | VC-21 (F-J), VC-05 (1-3), VC-22 (D-F) | 177.8 | 1 | 2025-10-08 | 10/22/2025 12:00:00 AM | 4"x8" | Concreto | concreto 3000 psi | 14 | 0 | 21 | 18.9 | 2745.2 | 193 | 90 | CEMEX | 4
C-T2 01 | B-19322 VIALE 26 | VC-21 (F-J), VC-05 (1-3), VC-22 (D-F) | 177.8 | 1 | 2025-10-08 | 10/22/2025 12:00:00 AM | 4"x8" | Concreto | concreto 3000 psi | 14 | 0 | 21 | 18 | 2607.6 | 183 | 86 | CEMEX | 4
C-T2 01 | B-19322 VIALE 26 | VC-21 (F-J), VC-05 (1-3), VC-22 (D-F) | 177.8 | 1 | 2025-10-08 | 10/22/2025 12:00:00 AM | 4"x8" | Concreto | concreto 3000 psi | 14 | 0 | 21 | 12.9 | 1865.6 | 131 | 61 | CEMEX | 3
C-T2 02 | B-19322 VIALE 26 | VC-20 (A-B), VC-23 (B-D), VC-01 (2-4), VC-24 y VC-26 (F-J), VC-14 (1-2), VC-15 (2-3) | 190.5 | 1 | 2025-10-08 | 10/22/2025 12:00:00 AM | 4"x8" | Concreto | concreto 3000 psi | 14 | 0 | 21 | 12.7 | 1837.8 | 129 | 60 | CEMEX | 4
C-T2 02 | B-19322 VIALE 26 | VC-20 (A-B), VC-23 (B-D), VC-01 (2-4), VC-24 y VC-26 (F-J), VC-14 (1-2), VC-15 (2-3) | 190.5 | 1 | 2025-10-08 | 10/22/2025 12:00:00 AM | 4"x8" | Concreto | concreto 3000 psi | 14 | 0 | 21 | 12.2 | 1764.6 | 124 | 58 | CEMEX | 3
C-T2 02 | B-19322 VIALE 26 | VC-20 (A-B), VC-23 (B-D), VC-01 (2-4), VC-24 y VC-26 (F-J), VC-14 (1-2), VC-15 (2-3) | 190.5 | 1 | 2025-10-08 | 10/22/2025 12:00:00 AM | 4"x8" | Concreto | concreto 3000 psi | 14 | 0 | 21 | 17 | 2472.8 | 174 | 81 | CEMEX | 4
P188 | B-19322 VIALE 26 | Torre 1 Pilote 17 | 203 | 1 | 2025-09-24 | 10/22/2025 12:00:00 AM | 4"x8" | Concreto | concreto 3500 psi | 28 | 0 | 24.5 | 27.6 | 3996 | 281 | 112 | ARGOS | 3
P188 | B-19322 VIALE 26 | Torre 1 Pilote 17 | 203 | 1 | 2025-09-24 | 10/22/2025 12:00:00 AM | 4"x8" | Concreto | concreto 3500 psi | 28 | 0 | 24.5 | 30 | 4347.3 | 306 | 122 | ARGOS | 4
P188 | B-19322 VIALE 26 | Torre 1 Pilote 17 | 203 | 1 | 2025-09-24 | 10/22/2025 12:00:00 AM | 4"x8" | Concreto | concreto 3500 psi | 28 | 0 | 24.5 | 27.3 | 3964.4 | 279 | 112 | ARGOS | 4
P194 | B-19322 VIALE 26 | Torre 1 Pilote 47 (adicinal) | 215.9 | 1 | 2025-10-16 | 10/23/2025 12:00:00 AM | 4"x8" | Concreto | concreto 3500 psi | 7 | 0 | 24.5 | 11.9 | 1728.5 | 122 | 49 | ARGOS | 3
P194 | B-19322 VIALE 26 | Torre 1 Pilote 47 (adicinal) | 215.9 | 1 | 2025-10-16 | 10/23/2025 12:00:00 AM | 4"x8" | Concreto | concreto 3500 psi | 7 | 0 | 24.5 | 19.2 | 2781.2 | 196 | 78 | ARGOS | 4
P194 | B-19322 VIALE 26 | Torre 1 Pilote 47 (adicinal) | 215.9 | 1 | 2025-10-16 | 10/23/2025 12:00:00 AM | 4"x8" | Concreto | concreto 3500 psi | 7 | 0 | 24.5 | 15.9 | 2305.1 | 162 | 65 | ARGOS | 5
C-T2 03 | B-19322 VIALE 26 | VC-24 (eje 7 entre J-H) | 184.15 | 1 | 2025-10-16 | 10/23/2025 12:00:00 AM | 4"x8" | Concreto | concreto 3000 psi | 7 | 0 | 21 | 7.3 | 1057.9 | 74 | 35 | CEMEX | 4
C-T2 03 | B-19322 VIALE 26 | VC-24 (eje 7 entre J-H) | 184.15 | 1 | 2025-10-16 | 10/23/2025 12:00:00 AM | 4"x8" | Concreto | concreto 3000 psi | 7 | 0 | 21 | 8.3 | 1201.1 | 84 | 39 | CEMEX | 3
C-T2 03 | B-19322 VIALE 26 | VC-24 (eje 7 entre J-H) | 184.15 | 1 | 2025-10-16 | 10/23/2025 12:00:00 AM | 4"x8" | Concreto | concreto 3000 psi | 7 | 0 | 21 | 12.4 | 1793.5 | 126 | 59 | CEMEX | 4
C-T2 04 | B-19322 VIALE 26 | VC-26 (A-D) | 165.1 | 1 | 2025-10-16 | 10/23/2025 12:00:00 AM | 4"x8" | Concreto | concreto 3000 psi | 7 | 0 | 21 | 14 | 2024.1 | 142 | 66 | CEMEX | 4
C-T2 04 | B-19322 VIALE 26 | VC-26 (A-D) | 165.1 | 1 | 2025-10-16 | 10/23/2025 12:00:00 AM | 4"x8" | Concreto | concreto 3000 psi | 7 | 0 | 21 | 13.4 | 1941.9 | 137 | 64 | CEMEX | 4
C-T2 04 | B-19322 VIALE 26 | VC-26 (A-D) | 165.1 | 1 | 2025-10-16 | 10/23/2025 12:00:00 AM | 4"x8" | Concreto | concreto 3000 psi | 7 | 0 | 21 | 11.2 | 1619.8 | 114 | 53 | CEMEX | 4
P159 | B-19322 VIALE 26 | Torre 1 Pilote 88 | 222.25 | 1 | 2025-08-28 | 10/23/2025 12:00:00 AM | 4"x8" | Concreto | concreto 3500 psi | 56 | 0 | 24.5 | 20.1 | 2908.2 | 204 | 82 | ARGOS | 4
P159 | B-19322 VIALE 26 | Torre 1 Pilote 88 | 222.25 | 1 | 2025-08-28 | 10/23/2025 12:00:00 AM | 4"x8" | Concreto | concreto 3500 psi | 56 | 0 | 24.5 | 19.6 | 2846.5 | 200 | 80 | ARGOS | 3
P159 | B-19322 VIALE 26 | Torre 1 Pilote 88 | 222.25 | 1 | 2025-08-28 | 10/23/2025 12:00:00 AM | 4"x8" | Concreto | concreto 3500 psi | 56 | 0 | 24.5 | 27.6 | 4006.4 | 282 | 113 | ARGOS | 4
P189 | B-19322 VIALE 26 | Torre 1 Pilote 94 | 228 | 1 | 2025-09-25 | 10/23/2025 12:00:00 AM | 4"x8" | Concreto | concreto 3500 psi | 28 | 0 | 24.5 | 24.7 | 3580.1 | 252 | 101 | ARGOS | 3
P189 | B-19322 VIALE 26 | Torre 1 Pilote 94 | 228 | 1 | 2025-09-25 | 10/23/2025 12:00:00 AM | 4"x8" | Concreto | concreto 3500 psi | 28 | 0 | 24.5 | 26.2 | 3802.4 | 267 | 107 | ARGOS | 3
P189 | B-19322 VIALE 26 | Torre 1 Pilote 94 | 228 | 1 | 2025-09-25 | 10/23/2025 12:00:00 AM | 4"x8" | Concreto | concreto 3500 psi | 28 | 0 | 24.5 | 25.3 | 3670.2 | 258 | 103 | ARGOS | 3
P195 | B-19322 VIALE 26 | Torre 1 Pilote 21 (Adiciona) | 209.55 | 1 | 2025-10-17 | 10/24/2025 12:00:00 AM | 4"x8" | Concreto | concreto 3500 psi | 7 | 0 | 24.5 | 21.9 | 3183.5 | 224 | 90 | ARGOS | 4
P195 | B-19322 VIALE 26 | Torre 1 Pilote 21 (Adiciona) | 209.55 | 1 | 2025-10-17 | 10/24/2025 12:00:00 AM | 4"x8" | Concreto | concreto 3500 psi | 7 | 0 | 24.5 | 23.8 | 3453.4 | 243 | 97 | ARGOS | 4
P195 | B-19322 VIALE 26 | Torre 1 Pilote 21 (Adiciona) | 209.55 | 1 | 2025-10-17 | 10/24/2025 12:00:00 AM | 4"x8" | Concreto | concreto 3500 psi | 7 | 0 | 24.5 | 23 | 3335.5 | 235 | 94 | ARGOS | 4
C-T1 01 | B-19322 VIALE 26 | Torre 1 (cim. fosos ascensores) | 165.1 | 1 | 2025-10-18 | 10/25/2025 12:00:00 AM | 4"x8" | Concreto | concreto 3000 psi | 7 | 0 | 21 | 19.7 | 2858.9 | 201 | 94 | CEMEX | 3
C-T1 01 | B-19322 VIALE 26 | Torre 1 (cim. fosos ascensores) | 165.1 | 1 | 2025-10-18 | 10/25/2025 12:00:00 AM | 4"x8" | Concreto | concreto 3000 psi | 7 | 0 | 21 | 20.8 | 3019.2 | 212 | 99 | CEMEX | 4
C-T1 01 | B-19322 VIALE 26 | Torre 1 (cim. fosos ascensores) | 165.1 | 1 | 2025-10-18 | 10/25/2025 12:00:00 AM | 4"x8" | Concreto | concreto 3000 psi | 7 | 0 | 21 | 26.5 | 3836.2 | 270 | 126 | CEMEX | 3
P190 | B-19322 VIALE 26 | Torre 1 Pilote 04 | 228.6 | 1 | 2025-09-27 | 10/25/2025 12:00:00 AM | 4"x8" | Concreto | concreto 3500 psi | 28 | 0 | 24.5 | 28.5 | 4132.6 | 291 | 116 | ARGOS | 4
P190 | B-19322 VIALE 26 | Torre 1 Pilote 04 | 228.6 | 1 | 2025-09-27 | 10/25/2025 12:00:00 AM | 4"x8" | Concreto | concreto 3500 psi | 28 | 0 | 24.5 | 27.2 | 3948 | 278 | 111 | ARGOS | 4
P190 | B-19322 VIALE 26 | Torre 1 Pilote 04 | 228.6 | 1 | 2025-09-27 | 10/25/2025 12:00:00 AM | 4"x8" | Concreto | concreto 3500 psi | 28 | 0 | 24.5 | 28.1 | 4070.9 | 286 | 114 | ARGOS | 4
P191 | B-19322 VIALE 26 | Dado torregrua | 127 | 1 | 2025-09-29 | 10/27/2025 12:00:00 AM | 4"x8" | Concreto | concreto 3000 psi | 28 | 0 | 21 | 30.1 | 4364.2 | 307 | 143 | CEMEX | 4
P191 | B-19322 VIALE 26 | Dado torregrua | 127 | 1 | 2025-09-29 | 10/27/2025 12:00:00 AM | 4"x8" | Concreto | concreto 3000 psi | 28 | 0 | 21 | 30.4 | 4410.6 | 310 | 145 | CEMEX | 4
P191 | B-19322 VIALE 26 | Dado torregrua | 127 | 1 | 2025-09-29 | 10/27/2025 12:00:00 AM | 4"x8" | Concreto | concreto 3000 psi | 28 | 0 | 21 | 29.3 | 4255.7 | 299 | 140 | CEMEX | 4
P192 | B-19322 VIALE 26 | Torre 2 Pilote 74 (Adicional) | 228.6 | 1 | 2025-09-29 | 10/27/2025 12:00:00 AM | 4"x8" | Concreto | concreto 3500 psi | 28 | 0 | 24.5 | 23.1 | 3343.8 | 235 | 94 | ARGOS | 4
P192 | B-19322 VIALE 26 | Torre 2 Pilote 74 (Adicional) | 228.6 | 1 | 2025-09-29 | 10/27/2025 12:00:00 AM | 4"x8" | Concreto | concreto 3500 psi | 28 | 0 | 24.5 | 23.4 | 3394.7 | 239 | 96 | ARGOS | 4
P192 | B-19322 VIALE 26 | Torre 2 Pilote 74 (Adicional) | 228.6 | 1 | 2025-09-29 | 10/27/2025 12:00:00 AM | 4"x8" | Concreto | concreto 3500 psi | 28 | 0 | 24.5 | 23.8 | 3454.4 | 243 | 97 | ARGOS | 3
P196 | B-19322 VIALE 26 | Torre 1 Pilote 36 (adicinal) | 254 | 1 | 2025-10-21 | 10/28/2025 12:00:00 AM | 4"x8" | Concreto | Concreto tremie 3500 PSI | 7 | 0 | 24.5 | 18.9 | 2745.2 | 193 | 77 | ARGOS | 4
P196 | B-19322 VIALE 26 | Torre 1 Pilote 36 (adicinal) | 254 | 1 | 2025-10-21 | 10/28/2025 12:00:00 AM | 4"x8" | Concreto | Concreto tremie 3500 PSI | 7 | 0 | 24.5 | 18.7 | 2717.3 | 191 | 76 | ARGOS | 4
P196 | B-19322 VIALE 26 | Torre 1 Pilote 36 (adicinal) | 254 | 1 | 2025-10-21 | 10/28/2025 12:00:00 AM | 4"x8" | Concreto | Concreto tremie 3500 PSI | 7 | 0 | 24.5 | 18.4 | 2667.4 | 188 | 75 | ARGOS | 4
P166 | B-19322 VIALE 26 | Torre 1 Pilote 34 | 222.25 | 1 | 2025-09-02 | 10/28/2025 12:00:00 AM | 4"x8" | Concreto | concreto 3500 psi | 56 | 0 | 24.5 | 29.3 | 4245.7 | 298 | 119 | ARGOS | 3
P166 | B-19322 VIALE 26 | Torre 1 Pilote 34 | 222.25 | 1 | 2025-09-02 | 10/28/2025 12:00:00 AM | 4"x8" | Concreto | concreto 3500 psi | 56 | 0 | 24.5 | 28.1 | 4080.5 | 287 | 115 | ARGOS | 3
P166 | B-19322 VIALE 26 | Torre 1 Pilote 34 | 222.25 | 1 | 2025-09-02 | 10/28/2025 12:00:00 AM | 4"x8" | Concreto | concreto 3500 psi | 56 | 0 | 24.5 | 28.1 | 4074.5 | 286 | 115 | ARGOS | 4
P197 | B-19322 VIALE 26 | Torre 1 Pilote 2 (adicinal) | 184 | 1 | 2025-10-22 | 10/29/2025 12:00:00 AM | 4"x8" | Concreto | Concreto tremie 3500 PSI | 7 | 0 | 24.5 | 24.6 | 3563.1 | 251 | 100 | ARGOS | 4
P197 | B-19322 VIALE 26 | Torre 1 Pilote 2 (adicinal) | 184 | 1 | 2025-10-22 | 10/29/2025 12:00:00 AM | 4"x8" | Concreto | Concreto tremie 3500 PSI | 7 | 0 | 24.5 | 23.9 | 3470.5 | 244 | 98 | ARGOS | 4
P197 | B-19322 VIALE 26 | Torre 1 Pilote 2 (adicinal) | 184 | 1 | 2025-10-22 | 10/29/2025 12:00:00 AM | 4"x8" | Concreto | Concreto tremie 3500 PSI | 7 | 0 | 24.5 | 25.6 | 3707.1 | 261 | 104 | ARGOS | 4
P168 | B-19322 VIALE 26 | Torre 1 Pilote 40 | 222.25 | 1 | 2025-09-03 | 10/29/2025 12:00:00 AM | 4"x8" | Concreto | concreto 3500 psi | 56 | 0 | 24.5 | 30.6 | 4433.9 | 312 | 125 | ARGOS | 3
P168 | B-19322 VIALE 26 | Torre 1 Pilote 40 | 222.25 | 1 | 2025-09-03 | 10/29/2025 12:00:00 AM | 4"x8" | Concreto | concreto 3500 psi | 56 | 0 | 24.5 | 29.2 | 4236 | 298 | 119 | ARGOS | 4
P168 | B-19322 VIALE 26 | Torre 1 Pilote 40 | 222.25 | 1 | 2025-09-03 | 10/29/2025 12:00:00 AM | 4"x8" | Concreto | concreto 3500 psi | 56 | 0 | 24.5 | 27.8 | 4027.7 | 283 | 113 | ARGOS | 4
P193 | B-19322 VIALE 26 | Torre 2 Pilote 39 (Adicional) | 215.9 | 1 | 2025-10-01 | 10/29/2025 12:00:00 AM | 4"x8" | Concreto | concreto 3500 psi | 28 | 0 | 24.5 | 24 | 3481.2 | 245 | 98 | ARGOS | 3
P193 | B-19322 VIALE 26 | Torre 2 Pilote 39 (Adicional) | 215.9 | 1 | 2025-10-01 | 10/29/2025 12:00:00 AM | 4"x8" | Concreto | concreto 3500 psi | 28 | 0 | 24.5 | 23.6 | 3428 | 241 | 96 | ARGOS | 3
P193 | B-19322 VIALE 26 | Torre 2 Pilote 39 (Adicional) | 215.9 | 1 | 2025-10-01 | 10/29/2025 12:00:00 AM | 4"x8" | Concreto | concreto 3500 psi | 28 | 0 | 24.5 | 24.7 | 3589 | 252 | 101 | ARGOS | 4
P169 | B-19322 VIALE 26 | Torre 1 Pilote 32 | 234.95 | 1 | 2025-09-04 | 10/30/2025 12:00:00 AM | 4"x8" | Concreto | concreto 3500 psi | 56 | 0 | 24.5 | 19.4 | 2806.9 | 197 | 79 | ARGOS | 3
P169 | B-19322 VIALE 26 | Torre 1 Pilote 32 | 234.95 | 1 | 2025-09-04 | 10/30/2025 12:00:00 AM | 4"x8" | Concreto | concreto 3500 psi | 56 | 0 | 24.5 | 21.3 | 3095.2 | 218 | 87 | ARGOS | 3
P169 | B-19322 VIALE 26 | Torre 1 Pilote 32 | 234.95 | 1 | 2025-09-04 | 10/30/2025 12:00:00 AM | 4"x8" | Concreto | concreto 3500 psi | 56 | 0 | 24.5 | 20.7 | 3001.5 | 211 | 84 | ARGOS | 3
C-T2 05 | B-19322 VIALE 26 | V.C Torre 2 Eje 10 entrre H y J | 178 | 1 | 2025-10-23 | 10/30/2025 12:00:00 AM | 4"x8" | Concreto | Concreto bombeable 3000 PSI | 7 | 0 | 21 | 16.5 | 2390.6 | 168 | 78 | CEMEX | 4
C-T2 05 | B-19322 VIALE 26 | V.C Torre 2 Eje 10 entrre H y J | 178 | 1 | 2025-10-23 | 10/30/2025 12:00:00 AM | 4"x8" | Concreto | Concreto bombeable 3000 PSI | 7 | 0 | 21 | 16.7 | 2416.4 | 170 | 79 | CEMEX | 4
C-T2 05 | B-19322 VIALE 26 | V.C Torre 2 Eje 10 entrre H y J | 178 | 1 | 2025-10-23 | 10/30/2025 12:00:00 AM | 4"x8" | Concreto | Concreto bombeable 3000 PSI | 7 | 0 | 21 | 16.5 | 2387.2 | 168 | 78 | CEMEX | 4
P198 | B-19322 VIALE 26 | Torre 1 Pilote 15 (adicinal) | 203 | 1 | 2025-10-23 | 10/30/2025 12:00:00 AM | 4"x8" | Concreto | Concreto tremie 3500 PSI | 7 | 0 | 24.5 | 24 | 3475.8 | 244 | 98 | ARGOS | 3
P198 | B-19322 VIALE 26 | Torre 1 Pilote 15 (adicinal) | 203 | 1 | 2025-10-23 | 10/30/2025 12:00:00 AM | 4"x8" | Concreto | Concreto tremie 3500 PSI | 7 | 0 | 24.5 | 24.8 | 3591.2 | 252 | 101 | ARGOS | 3
P198 | B-19322 VIALE 26 | Torre 1 Pilote 15 (adicinal) | 203 | 1 | 2025-10-23 | 10/30/2025 12:00:00 AM | 4"x8" | Concreto | Concreto tremie 3500 PSI | 7 | 0 | 24.5 | 28.1 | 4068.8 | 286 | 114 | ARGOS | 4
P199 | B-19322 VIALE 26 | Torre 1 Pilote 3 (adicinal) | 222 | 1 | 2025-10-23 | 10/30/2025 12:00:00 AM | 4"x8" | Concreto | Concreto tremie 3500 PSI | 7 | 0 | 24.5 | 14.4 | 2094.5 | 147 | 59 | ARGOS | 3
P199 | B-19322 VIALE 26 | Torre 1 Pilote 3 (adicinal) | 222 | 1 | 2025-10-23 | 10/30/2025 12:00:00 AM | 4"x8" | Concreto | Concreto tremie 3500 PSI | 7 | 0 | 24.5 | 16.6 | 2413.2 | 170 | 68 | ARGOS | 3
P199 | B-19322 VIALE 26 | Torre 1 Pilote 3 (adicinal) | 222 | 1 | 2025-10-23 | 10/30/2025 12:00:00 AM | 4"x8" | Concreto | Concreto tremie 3500 PSI | 7 | 0 | 24.5 | 15.8 | 2293.8 | 161 | 64 | ARGOS | 4
P170 | B-19322 VIALE 26 | Torre 1 Pilote 85 | 209.55 | 1 | 2025-09-04 | 10/30/2025 12:00:00 AM | 4"x8" | Concreto | concreto 3500 psi | 56 | 0 | 24.5 | 22.5 | 3260.8 | 229 | 92 | ARGOS | 3
P170 | B-19322 VIALE 26 | Torre 1 Pilote 85 | 209.55 | 1 | 2025-09-04 | 10/30/2025 12:00:00 AM | 4"x8" | Concreto | concreto 3500 psi | 56 | 0 | 24.5 | 24.1 | 3499 | 246 | 98 | ARGOS | 3
P170 | B-19322 VIALE 26 | Torre 1 Pilote 85 | 209.55 | 1 | 2025-09-04 | 10/30/2025 12:00:00 AM | 4"x8" | Concreto | concreto 3500 psi | 56 | 0 | 24.5 | 23.2 | 3366.4 | 237 | 95 | ARGOS | 3
C-T2 03 | B-19322 VIALE 26 | VC-24 (eje 7 entre J-H) | 184.15 | 1 | 2025-10-16 | 10/30/2025 12:00:00 AM | 4"x8" | Concreto | concreto 3000 psi | 14 | 0 | 21 | 16.5 | 2389.6 | 168 | 78 | CEMEX | 3
C-T2 03 | B-19322 VIALE 26 | VC-24 (eje 7 entre J-H) | 184.15 | 1 | 2025-10-16 | 10/30/2025 12:00:00 AM | 4"x8" | Concreto | concreto 3000 psi | 14 | 0 | 21 | 16 | 2327.2 | 164 | 76 | CEMEX | 4
C-T2 03 | B-19322 VIALE 26 | VC-24 (eje 7 entre J-H) | 184.15 | 1 | 2025-10-16 | 10/30/2025 12:00:00 AM | 4"x8" | Concreto | concreto 3000 psi | 14 | 0 | 21 | 16.3 | 2363.7 | 166 | 78 | CEMEX | 4
C-T2 04 | B-19322 VIALE 26 | VC-26 (A-D) | 165.1 | 1 | 2025-10-16 | 10/30/2025 12:00:00 AM | 4"x8" | Concreto | concreto 3000 psi | 14 | 0 | 21 | 19.3 | 2795 | 196 | 92 | CEMEX | 4
C-T2 04 | B-19322 VIALE 26 | VC-26 (A-D) | 165.1 | 1 | 2025-10-16 | 10/30/2025 12:00:00 AM | 4"x8" | Concreto | concreto 3000 psi | 14 | 0 | 21 | 18.2 | 2640.9 | 186 | 87 | CEMEX | 3
C-T2 04 | B-19322 VIALE 26 | VC-26 (A-D) | 165.1 | 1 | 2025-10-16 | 10/30/2025 12:00:00 AM | 4"x8" | Concreto | concreto 3000 psi | 14 | 0 | 21 | 18.2 | 2646.5 | 186 | 87 | CEMEX | 3
P194 | B-19322 VIALE 26 | Torre 1 Pilote 47 (adicinal) | 215.9 | 1 | 2025-10-16 | 10/30/2025 12:00:00 AM | 4"x8" | Concreto | concreto 3500 psi | 14 | 0 | 24.5 | 24.6 | 3564.4 | 251 | 100 | ARGOS | 4
P194 | B-19322 VIALE 26 | Torre 1 Pilote 47 (adicinal) | 215.9 | 1 | 2025-10-16 | 10/30/2025 12:00:00 AM | 4"x8" | Concreto | concreto 3500 psi | 14 | 0 | 24.5 | 23.6 | 3430 | 241 | 96 | ARGOS | 4
P194 | B-19322 VIALE 26 | Torre 1 Pilote 47 (adicinal) | 215.9 | 1 | 2025-10-16 | 10/30/2025 12:00:00 AM | 4"x8" | Concreto | concreto 3500 psi | 14 | 0 | 24.5 | 23.6 | 3419 | 240 | 96 | ARGOS | 3
C-T2 06 | B-19322 VIALE 26 | V.C Torre 2 Eje 12 entrre A y C | 140 | 1 | 2025-10-23 | 10/30/2025 12:00:00 AM | 4"x8" | Concreto | Concreto bombeable 3000 PSI | 7 | 0 | 21 | 18.2 | 2634 | 185 | 86 | CEMEX | 4
C-T2 06 | B-19322 VIALE 26 | V.C Torre 2 Eje 12 entrre A y C | 140 | 1 | 2025-10-23 | 10/30/2025 12:00:00 AM | 4"x8" | Concreto | Concreto bombeable 3000 PSI | 7 | 0 | 21 | 17.7 | 2562.9 | 180 | 84 | CEMEX | 4
C-T2 06 | B-19322 VIALE 26 | V.C Torre 2 Eje 12 entrre A y C | 140 | 1 | 2025-10-23 | 10/30/2025 12:00:00 AM | 4"x8" | Concreto | Concreto bombeable 3000 PSI | 7 | 0 | 21 | 17.1 | 2485.5 | 175 | 82 | CEMEX | 4
P171 | B-19322 VIALE 26 | Torre 1 Pilote 87 | 196.85 | 1 | 2025-09-05 | 10/31/2025 12:00:00 AM | 4"x8" | Concreto | concreto 3500 psi | 56 | 0 | 24.5 | 31.2 | 4530.2 | 319 | 127 | ARGOS | 4
P171 | B-19322 VIALE 26 | Torre 1 Pilote 87 | 196.85 | 1 | 2025-09-05 | 10/31/2025 12:00:00 AM | 4"x8" | Concreto | concreto 3500 psi | 56 | 0 | 24.5 | 31.5 | 4561.9 | 321 | 128 | ARGOS | 3
P171 | B-19322 VIALE 26 | Torre 1 Pilote 87 | 196.85 | 1 | 2025-09-05 | 10/31/2025 12:00:00 AM | 4"x8" | Concreto | concreto 3500 psi | 56 | 0 | 24.5 | 29.5 | 4271.8 | 300 | 120 | ARGOS | 4
P195 | B-19322 VIALE 26 | Torre 1 Pilote 21 (Adiciona) | 209.55 | 1 | 2025-10-17 | 10/31/2025 12:00:00 AM | 4"x8" | Concreto | concreto 3500 psi | 14 | 0 | 24.5 | 22.8 | 3300.1 | 232 | 93 | ARGOS | 3
P195 | B-19322 VIALE 26 | Torre 1 Pilote 21 (Adiciona) | 209.55 | 1 | 2025-10-17 | 10/31/2025 12:00:00 AM | 4"x8" | Concreto | concreto 3500 psi | 14 | 0 | 24.5 | 24.4 | 3542.4 | 249 | 100 | ARGOS | 3
P195 | B-19322 VIALE 26 | Torre 1 Pilote 21 (Adiciona) | 209.55 | 1 | 2025-10-17 | 10/31/2025 12:00:00 AM | 4"x8" | Concreto | concreto 3500 psi | 14 | 0 | 24.5 | 29.3 | 4247.3 | 299 | 120 | ARGOS | 4
C-T1 01 | B-19322 VIALE 26 | Torre 1 (cim. fosos ascensores) | 165.1 | 1 | 2025-10-18 | 11/1/2025 12:00:00 AM | 4"x8" | Concreto | concreto 3000 psi | 14 | 0 | 21 | 35.5 | 5155.2 | 362 | 169 | CEMEX | 4
C-T1 01 | B-19322 VIALE 26 | Torre 1 (cim. fosos ascensores) | 165.1 | 1 | 2025-10-18 | 11/1/2025 12:00:00 AM | 4"x8" | Concreto | concreto 3000 psi | 14 | 0 | 21 | 35.5 | 5155.9 | 362 | 169 | CEMEX | 4
C-T1 01 | B-19322 VIALE 26 | Torre 1 (cim. fosos ascensores) | 165.1 | 1 | 2025-10-18 | 11/1/2025 12:00:00 AM | 4"x8" | Concreto | concreto 3000 psi | 14 | 0 | 21 | 32.1 | 4656.2 | 327 | 153 | CEMEX | 4
P173 | B-19322 VIALE 26 | Torre 1 Pilote 15 | 215.9 | 1 | 2025-09-08 | 11/3/2025 12:00:00 AM | 4"x8" | Concreto | concreto 3500 psi | 56 | 0 | 24.5 | 20.5 | 2979.8 | 210 | 84 | ARGOS | 3
P173 | B-19322 VIALE 26 | Torre 1 Pilote 15 | 215.9 | 1 | 2025-09-08 | 11/3/2025 12:00:00 AM | 4"x8" | Concreto | concreto 3500 psi | 56 | 0 | 24.5 | 18.5 | 2687.4 | 189 | 76 | ARGOS | 3
P173 | B-19322 VIALE 26 | Torre 1 Pilote 15 | 215.9 | 1 | 2025-09-08 | 11/3/2025 12:00:00 AM | 4"x8" | Concreto | concreto 3500 psi | 56 | 0 | 24.5 | 21.5 | 3111.3 | 219 | 88 | ARGOS | 4
P196 | B-19322 VIALE 26 | Torre 1 Pilote 36 (adicinal) | 254 | 1 | 2025-10-21 | 11/4/2025 12:00:00 AM | 4"x8" | Concreto | Concreto tremie 3500 PSI | 14 | 0 | 24.5 | 22.6 | 3274.7 | 230 | 92 | ARGOS | 3
P196 | B-19322 VIALE 26 | Torre 1 Pilote 36 (adicinal) | 254 | 1 | 2025-10-21 | 11/4/2025 12:00:00 AM | 4"x8" | Concreto | Concreto tremie 3500 PSI | 14 | 0 | 24.5 | 24.6 | 3574.2 | 251 | 100 | ARGOS | 4
P196 | B-19322 VIALE 26 | Torre 1 Pilote 36 (adicinal) | 254 | 1 | 2025-10-21 | 11/4/2025 12:00:00 AM | 4"x8" | Concreto | Concreto tremie 3500 PSI | 14 | 0 | 24.5 | 22.5 | 3268.2 | 230 | 92 | ARGOS | 3
P197 | B-19322 VIALE 26 | Torre 1 Pilote 2 (adicinal) | 184 | 1 | 2025-10-22 | 11/5/2025 12:00:00 AM | 4"x8" | Concreto | Concreto tremie 3500 PSI | 14 | 0 | 24.5 | 25.3 | 3673 | 258 | 103 | ARGOS | 4
P197 | B-19322 VIALE 26 | Torre 1 Pilote 2 (adicinal) | 184 | 1 | 2025-10-22 | 11/5/2025 12:00:00 AM | 4"x8" | Concreto | Concreto tremie 3500 PSI | 14 | 0 | 24.5 | 22.6 | 3276.3 | 230 | 92 | ARGOS | 3
P197 | B-19322 VIALE 26 | Torre 1 Pilote 2 (adicinal) | 184 | 1 | 2025-10-22 | 11/5/2025 12:00:00 AM | 4"x8" | Concreto | Concreto tremie 3500 PSI | 14 | 0 | 24.5 | 26.6 | 3861 | 271 | 109 | ARGOS | 4
C-T2 01 | B-19322 VIALE 26 | VC-21 (F-J), VC-05 (1-3), VC-22 (D-F) | 177.8 | 1 | 2025-10-08 | 11/5/2025 12:00:00 AM | 4"x8" | Concreto | concreto 3000 psi | 28 | 0 | 21 | 24.2 | 3515.4 | 247 | 115 | CEMEX | 4
C-T2 01 | B-19322 VIALE 26 | VC-21 (F-J), VC-05 (1-3), VC-22 (D-F) | 177.8 | 1 | 2025-10-08 | 11/5/2025 12:00:00 AM | 4"x8" | Concreto | concreto 3000 psi | 28 | 0 | 21 | 23.9 | 3461.3 | 243 | 114 | CEMEX | 4
C-T2 01 | B-19322 VIALE 26 | VC-21 (F-J), VC-05 (1-3), VC-22 (D-F) | 177.8 | 1 | 2025-10-08 | 11/5/2025 12:00:00 AM | 4"x8" | Concreto | concreto 3000 psi | 28 | 0 | 21 | 22.5 | 3266.7 | 230 | 107 | CEMEX | 4
C-T2 02 | B-19322 VIALE 26 | VC-20 (A-B), VC-23 (B-D), VC-01 (2-4), VC-24 y VC-26 (F-J), VC-14 (1-2), VC-15 (2-3) | 190.5 | 1 | 2025-10-08 | 11/5/2025 12:00:00 AM | 4"x8" | Concreto | concreto 3000 psi | 28 | 0 | 21 | 22.5 | 3266.9 | 230 | 107 | CEMEX | 4
C-T2 02 | B-19322 VIALE 26 | VC-20 (A-B), VC-23 (B-D), VC-01 (2-4), VC-24 y VC-26 (F-J), VC-14 (1-2), VC-15 (2-3) | 190.5 | 1 | 2025-10-08 | 11/5/2025 12:00:00 AM | 4"x8" | Concreto | concreto 3000 psi | 28 | 0 | 21 | 20.8 | 3013.2 | 212 | 99 | CEMEX | 4
C-T2 02 | B-19322 VIALE 26 | VC-20 (A-B), VC-23 (B-D), VC-01 (2-4), VC-24 y VC-26 (F-J), VC-14 (1-2), VC-15 (2-3) | 190.5 | 1 | 2025-10-08 | 11/5/2025 12:00:00 AM | 4"x8" | Concreto | concreto 3000 psi | 28 | 0 | 21 | 21.9 | 3179.9 | 224 | 104 | CEMEX | 4
C-T2 08 | B-19322 VIALE 26 | PLACA CONTRAPISO EJE 1 A 5 ENTRE A-J | 171.45 | 1 | 2025-10-29 | 11/6/2025 12:00:00 AM | 4"x8" | Concreto | concreto 3000 psi | 8 | 0 | 21 | 17 | 2467.1 | 173 | 81 | CEMEX | 3
C-T2 08 | B-19322 VIALE 26 | PLACA CONTRAPISO EJE 1 A 5 ENTRE A-J | 171.45 | 1 | 2025-10-29 | 11/6/2025 12:00:00 AM | 4"x8" | Concreto | concreto 3000 psi | 8 | 0 | 21 | 11.8 | 1711.2 | 120 | 56 | CEMEX | 4
C-T2 08 | B-19322 VIALE 26 | PLACA CONTRAPISO EJE 1 A 5 ENTRE A-J | 171.45 | 1 | 2025-10-29 | 11/6/2025 12:00:00 AM | 4"x8" | Concreto | concreto 3000 psi | 8 | 0 | 21 | 11.3 | 1636.5 | 115 | 54 | CEMEX | 3
P198 | B-19322 VIALE 26 | Torre 1 Pilote 15 (adicinal) | 203 | 1 | 2025-10-23 | 11/6/2025 12:00:00 AM | 4"x8" | Concreto | Concreto tremie 3500 PSI | 14 | 0 | 24.5 | 30.4 | 4407.5 | 310 | 124 | ARGOS | 3
P198 | B-19322 VIALE 26 | Torre 1 Pilote 15 (adicinal) | 203 | 1 | 2025-10-23 | 11/6/2025 12:00:00 AM | 4"x8" | Concreto | Concreto tremie 3500 PSI | 14 | 0 | 24.5 | 30.5 | 4417.4 | 311 | 124 | ARGOS | 4
P198 | B-19322 VIALE 26 | Torre 1 Pilote 15 (adicinal) | 203 | 1 | 2025-10-23 | 11/6/2025 12:00:00 AM | 4"x8" | Concreto | Concreto tremie 3500 PSI | 14 | 0 | 24.5 | 30.2 | 4385.2 | 308 | 123 | ARGOS | 3
C-T2 06 | B-19322 VIALE 26 | V.C Torre 2 Eje 12 entrre A y C | 140 | 1 | 2025-10-23 | 11/6/2025 12:00:00 AM | 4"x8" | Concreto | Concreto bombeable 3000 PSI | 14 | 0 | 21 | 23.3 | 3374.1 | 237 | 111 | CEMEX | 4
C-T2 06 | B-19322 VIALE 26 | V.C Torre 2 Eje 12 entrre A y C | 140 | 1 | 2025-10-23 | 11/6/2025 12:00:00 AM | 4"x8" | Concreto | Concreto bombeable 3000 PSI | 14 | 0 | 21 | 21.6 | 3134.4 | 220 | 103 | CEMEX | 3
C-T2 06 | B-19322 VIALE 26 | V.C Torre 2 Eje 12 entrre A y C | 140 | 1 | 2025-10-23 | 11/6/2025 12:00:00 AM | 4"x8" | Concreto | Concreto bombeable 3000 PSI | 14 | 0 | 21 | 22.4 | 3245.6 | 228 | 106 | CEMEX | 3
C-T2 05 | B-19322 VIALE 26 | V.C Torre 2 Eje 10 entrre H y J | 178 | 1 | 2025-10-23 | 11/6/2025 12:00:00 AM | 4"x8" | Concreto | Concreto bombeable 3000 PSI | 14 | 0 | 21 | 19 | 2761.8 | 194 | 91 | CEMEX | 3
C-T2 05 | B-19322 VIALE 26 | V.C Torre 2 Eje 10 entrre H y J | 178 | 1 | 2025-10-23 | 11/6/2025 12:00:00 AM | 4"x8" | Concreto | Concreto bombeable 3000 PSI | 14 | 0 | 21 | 18.6 | 2695.1 | 189 | 88 | CEMEX | 4
C-T2 05 | B-19322 VIALE 26 | V.C Torre 2 Eje 10 entrre H y J | 178 | 1 | 2025-10-23 | 11/6/2025 12:00:00 AM | 4"x8" | Concreto | Concreto bombeable 3000 PSI | 14 | 0 | 21 | 18.8 | 2720.1 | 191 | 89 | CEMEX | 3
P199 | B-19322 VIALE 26 | Torre 1 Pilote 3 (adicinal) | 222 | 1 | 2025-10-23 | 11/6/2025 12:00:00 AM | 4"x8" | Concreto | Concreto tremie 3500 PSI | 14 | 0 | 24.5 | 19.2 | 2780.8 | 196 | 78 | ARGOS | 3
P199 | B-19322 VIALE 26 | Torre 1 Pilote 3 (adicinal) | 222 | 1 | 2025-10-23 | 11/6/2025 12:00:00 AM | 4"x8" | Concreto | Concreto tremie 3500 PSI | 14 | 0 | 24.5 | 21.4 | 3096.6 | 218 | 87 | ARGOS | 4
P199 | B-19322 VIALE 26 | Torre 1 Pilote 3 (adicinal) | 222 | 1 | 2025-10-23 | 11/6/2025 12:00:00 AM | 4"x8" | Concreto | Concreto tremie 3500 PSI | 14 | 0 | 24.5 | 19.3 | 2799.4 | 197 | 79 | ARGOS | 3
C-T2 07 | B-19322 VIALE 26 | EJE 13 ENTRE C-H, VC-24, VC-10, VC-04 | 165.1 | 1 | 2025-10-29 | 11/6/2025 12:00:00 AM | 4"x8" | Concreto | concreto 3000 psi | 8 | 0 | 21 | 13.8 | 2007.6 | 141 | 66 | CEMEX | 3
C-T2 07 | B-19322 VIALE 26 | EJE 13 ENTRE C-H, VC-24, VC-10, VC-04 | 165.1 | 1 | 2025-10-29 | 11/6/2025 12:00:00 AM | 4"x8" | Concreto | concreto 3000 psi | 8 | 0 | 21 | 17.2 | 2498.5 | 176 | 82 | CEMEX | 4
C-T2 07 | B-19322 VIALE 26 | EJE 13 ENTRE C-H, VC-24, VC-10, VC-04 | 165.1 | 1 | 2025-10-29 | 11/6/2025 12:00:00 AM | 4"x8" | Concreto | concreto 3000 psi | 8 | 0 | 21 | 16.1 | 2332.9 | 164 | 76 | CEMEX | 4
C-T2 09 | B-19322 VIALE 26 | PLACA CONTRAPISO EJE 6 A 9 ENTRE A-D | 190.5 | 1 | 2025-11-01 | 11/8/2025 12:00:00 AM | 4"x8" | Concreto | concreto 3000 psi | 7 | 0 | 21 | 21.3 | 3082.6 | 217 | 101 | CEMEX | 4
C-T2 09 | B-19322 VIALE 26 | PLACA CONTRAPISO EJE 6 A 9 ENTRE A-D | 190.5 | 1 | 2025-11-01 | 11/8/2025 12:00:00 AM | 4"x8" | Concreto | concreto 3000 psi | 7 | 0 | 21 | 22.2 | 3216.4 | 226 | 106 | CEMEX | 4
C-T2 09 | B-19322 VIALE 26 | PLACA CONTRAPISO EJE 6 A 9 ENTRE A-D | 190.5 | 1 | 2025-11-01 | 11/8/2025 12:00:00 AM | 4"x8" | Concreto | concreto 3000 psi | 7 | 0 | 21 | 21.4 | 3108.9 | 219 | 102 | CEMEX | 4
C-T2-10 | B-19322 VIALE 26 | PLACA CIMENTACION EJE 11 AL 13 ENTRE A Y D | 177.8 | 503787127 | 2025-11-07 | 11/11/2025 12:00:00 AM | 4"x8" | Concreto | 3000 PSI | 4 | 0 | 21 | 13.6 | 1976.1 | 139 | 65 | CEMEX | 4
C-T2-10 | B-19322 VIALE 26 | PLACA CIMENTACION EJE 11 AL 13 ENTRE A Y D | 177.8 | 503787127 | 2025-11-07 | 11/11/2025 12:00:00 AM | 4"x8" | Concreto | 3000 PSI | 4 | 0 | 21 | 14.7 | 2127.5 | 150 | 70 | CEMEX | 4
C-T2-10 | B-19322 VIALE 26 | PLACA CIMENTACION EJE 11 AL 13 ENTRE A Y D | 177.8 | 503787127 | 2025-11-07 | 11/11/2025 12:00:00 AM | 4"x8" | Concreto | 3000 PSI | 4 | 0 | 21 | 9.9 | 1437.7 | 101 | 47 | CEMEX | 3
M-T2-01 | B-19322 VIALE 26 | MURO 19,22,24,07 DEL EJE 01 CON B | 228.6 | 503805267 | 2025-11-10 | 11/11/2025 12:00:00 AM | 4"x8" | Concreto | 4000 PSI | 1 | 0 | 28 | 9.2 | 1327.3 | 93 | 33 | CEMEX | 4
M-T2-01 | B-19322 VIALE 26 | MURO 19,22,24,07 DEL EJE 01 CON B | 228.6 | 503805267 | 2025-11-10 | 11/11/2025 12:00:00 AM | 4"x8" | Concreto | 4000 PSI | 1 | 0 | 28 | 8.4 | 1222.2 | 86 | 30 | CEMEX | 4
M-T2-01 | B-19322 VIALE 26 | MURO 19,22,24,07 DEL EJE 01 CON B | 228.6 | 503805267 | 2025-11-10 | 11/11/2025 12:00:00 AM | 4"x8" | Concreto | 4000 PSI | 1 | 0 | 28 | 4.6 | 666.4 | 47 | 16 | CEMEX | 4
M-T2-02 | B-19322 VIALE 26 | MUROS 14,31,02 EJE 04 ENTRE J Y F | 234.95 | 503807442 | 2025-11-10 | 11/11/2025 12:00:00 AM | 4"x8" | Concreto | 4000 PSI | 1 | 0 | 28 | 8.4 | 1223.8 | 86 | 30 | CEMEX | 4
M-T2-02 | B-19322 VIALE 26 | MUROS 14,31,02 EJE 04 ENTRE J Y F | 234.95 | 503807442 | 2025-11-10 | 11/11/2025 12:00:00 AM | 4"x8" | Concreto | 4000 PSI | 1 | 0 | 28 | 8 | 1155.2 | 81 | 28 | CEMEX | 4
M-T2-02 | B-19322 VIALE 26 | MUROS 14,31,02 EJE 04 ENTRE J Y F | 234.95 | 503807442 | 2025-11-10 | 11/11/2025 12:00:00 AM | 4"x8" | Concreto | 4000 PSI | 1 | 0 | 28 | 8.6 | 1253.2 | 88 | 31 | CEMEX | 4
M-T2-03 | B-19322 VIALE 26 | TORRE 2 MUROS 32,29,10 DEL EJE 13 | 241.3 | 503821984 | 2025-11-11 | 11/12/2025 12:00:00 AM | 4"x8" | Concreto | 4000 PSI | 1 | 3 | 28 | 0.9 | 128.6 | 9 | 3 | CEMEX | 3
M-T2-03 | B-19322 VIALE 26 | TORRE 2 MUROS 32,29,10 DEL EJE 13 | 241.3 | 503821984 | 2025-11-11 | 11/12/2025 12:00:00 AM | 4"x8" | Concreto | 4000 PSI | 1 | 3 | 28 | 4.6 | 674.3 | 47 | 17 | CEMEX | 4
M-T2-03 | B-19322 VIALE 26 | TORRE 2 MUROS 32,29,10 DEL EJE 13 | 241.3 | 503821984 | 2025-11-11 | 11/12/2025 12:00:00 AM | 4"x8" | Concreto | 4000 PSI | 1 | 3 | 28 | 0.9 | 123.3 | 9 | 3 | CEMEX | 3
C-T2 07 | B-19322 VIALE 26 | EJE 13 ENTRE C-H, VC-24, VC-10, VC-04 | 165.1 | 1 | 2025-10-29 | 11/12/2025 12:00:00 AM | 4"x8" | Concreto | concreto 3000 psi | 14 | 0 | 21 | 11.8 | 1706.7 | 120 | 56 | CEMEX | 4
C-T2 07 | B-19322 VIALE 26 | EJE 13 ENTRE C-H, VC-24, VC-10, VC-04 | 165.1 | 1 | 2025-10-29 | 11/12/2025 12:00:00 AM | 4"x8" | Concreto | concreto 3000 psi | 14 | 0 | 21 | 18.7 | 2717.8 | 191 | 89 | CEMEX | 3
C-T2 07 | B-19322 VIALE 26 | EJE 13 ENTRE C-H, VC-24, VC-10, VC-04 | 165.1 | 1 | 2025-10-29 | 11/12/2025 12:00:00 AM | 4"x8" | Concreto | concreto 3000 psi | 14 | 0 | 21 | 17.9 | 2597.5 | 183 | 85 | CEMEX | 3
C-T2 08 | B-19322 VIALE 26 | PLACA CONTRAPISO EJE 1 A 5 ENTRE A-J | 171.45 | 1 | 2025-10-29 | 11/12/2025 12:00:00 AM | 4"x8" | Concreto | concreto 3000 psi | 14 | 0 | 21 | 19.8 | 2866.3 | 202 | 94 | CEMEX | 3
C-T2 08 | B-19322 VIALE 26 | PLACA CONTRAPISO EJE 1 A 5 ENTRE A-J | 171.45 | 1 | 2025-10-29 | 11/12/2025 12:00:00 AM | 4"x8" | Concreto | concreto 3000 psi | 14 | 0 | 21 | 20.1 | 2912.7 | 205 | 96 | CEMEX | 3
C-T2 08 | B-19322 VIALE 26 | PLACA CONTRAPISO EJE 1 A 5 ENTRE A-J | 171.45 | 1 | 2025-10-29 | 11/12/2025 12:00:00 AM | 4"x8" | Concreto | concreto 3000 psi | 14 | 0 | 21 | 20.4 | 2957.4 | 208 | 97 | CEMEX | 3
M-T2-02 | B-19322 VIALE 26 | MUROS 14,31,02 EJE 04 ENTRE J Y F | 234.95 | 503807442 | 2025-11-10 | 11/13/2025 12:00:00 AM | 4"x8" | Concreto | 4000 PSI | 3 | 0 | 28 | 25.3 | 3673.3 | 258 | 90 | CEMEX | 3
M-T2-02 | B-19322 VIALE 26 | MUROS 14,31,02 EJE 04 ENTRE J Y F | 234.95 | 503807442 | 2025-11-10 | 11/13/2025 12:00:00 AM | 4"x8" | Concreto | 4000 PSI | 3 | 0 | 28 | 18.3 | 2660.4 | 187 | 66 | CEMEX | 5
M-T2-02 | B-19322 VIALE 26 | MUROS 14,31,02 EJE 04 ENTRE J Y F | 234.95 | 503807442 | 2025-11-10 | 11/13/2025 12:00:00 AM | 4"x8" | Concreto | 4000 PSI | 3 | 0 | 28 | 19.1 | 2771.7 | 195 | 68 | CEMEX | 4
C-T2 03 | B-19322 VIALE 26 | VC-24 (eje 7 entre J-H) | 184.15 | 1 | 2025-10-16 | 11/13/2025 12:00:00 AM | 4"x8" | Concreto | concreto 3000 psi | 28 | 0 | 21 | 21.5 | 3121.7 | 219 | 102 | CEMEX | 3
C-T2 03 | B-19322 VIALE 26 | VC-24 (eje 7 entre J-H) | 184.15 | 1 | 2025-10-16 | 11/13/2025 12:00:00 AM | 4"x8" | Concreto | concreto 3000 psi | 28 | 0 | 21 | 19.7 | 2852.8 | 201 | 94 | CEMEX | 3
C-T2 03 | B-19322 VIALE 26 | VC-24 (eje 7 entre J-H) | 184.15 | 1 | 2025-10-16 | 11/13/2025 12:00:00 AM | 4"x8" | Concreto | concreto 3000 psi | 28 | 0 | 21 | 20.7 | 3001.8 | 211 | 98 | CEMEX | 3
C-T2 04 | B-19322 VIALE 26 | VC-26 (A-D) | 165.1 | 1 | 2025-10-16 | 11/13/2025 12:00:00 AM | 4"x8" | Concreto | concreto 3000 psi | 28 | 0 | 21 | 24.5 | 3559.9 | 250 | 117 | CEMEX | 3
C-T2 04 | B-19322 VIALE 26 | VC-26 (A-D) | 165.1 | 1 | 2025-10-16 | 11/13/2025 12:00:00 AM | 4"x8" | Concreto | concreto 3000 psi | 28 | 0 | 21 | 24.6 | 3570.4 | 251 | 117 | CEMEX | 3
C-T2 04 | B-19322 VIALE 26 | VC-26 (A-D) | 165.1 | 1 | 2025-10-16 | 11/13/2025 12:00:00 AM | 4"x8" | Concreto | concreto 3000 psi | 28 | 0 | 21 | 23 | 3338.4 | 235 | 110 | CEMEX | 3
P194 | B-19322 VIALE 26 | Torre 1 Pilote 47 (adicinal) | 215.9 | 1 | 2025-10-16 | 11/13/2025 12:00:00 AM | 4"x8" | Concreto | concreto 3500 psi | 28 | 0 | 24.5 | 26.3 | 3814.8 | 268 | 107 | ARGOS | 3
P194 | B-19322 VIALE 26 | Torre 1 Pilote 47 (adicinal) | 215.9 | 1 | 2025-10-16 | 11/13/2025 12:00:00 AM | 4"x8" | Concreto | concreto 3500 psi | 28 | 0 | 24.5 | 25.4 | 3689.5 | 259 | 104 | ARGOS | 3
P194 | B-19322 VIALE 26 | Torre 1 Pilote 47 (adicinal) | 215.9 | 1 | 2025-10-16 | 11/13/2025 12:00:00 AM | 4"x8" | Concreto | concreto 3500 psi | 28 | 0 | 24.5 | 25.3 | 3665.5 | 258 | 103 | ARGOS | 3
M-T2-04 | B-19322 VIALE 26 | MUROS T2PISO 1 32, 09, 29 EJE 11 | 234.95 | 503848829 | 2025-11-13 | 11/14/2025 12:00:00 AM | 4"x8" | Concreto | 4000 PSI | 1 | 24 | 28 | 3.5 | 502.2 | 35 | 12 | CEMEX | 3
M-T2-04 | B-19322 VIALE 26 | MUROS T2PISO 1 32, 09, 29 EJE 11 | 234.95 | 503848829 | 2025-11-13 | 11/14/2025 12:00:00 AM | 4"x8" | Concreto | 4000 PSI | 1 | 24 | 28 | 3.8 | 557.2 | 39 | 14 | CEMEX | 3
M-T2-04 | B-19322 VIALE 26 | MUROS T2PISO 1 32, 09, 29 EJE 11 | 234.95 | 503848829 | 2025-11-13 | 11/14/2025 12:00:00 AM | 4"x8" | Concreto | 4000 PSI | 1 | 24 | 28 | 3.6 | 527.7 | 37 | 13 | CEMEX | 3
M-T2-03 | B-19322 VIALE 26 | TORRE 2 MUROS 32,29,10 DEL EJE 13 | 241.3 | 503821984 | 2025-11-11 | 11/14/2025 12:00:00 AM | 4"x8" | Concreto | 4000 PSI | 3 | 0 | 28 | 22.8 | 3313.7 | 233 | 82 | CEMEX | 3
M-T2-03 | B-19322 VIALE 26 | TORRE 2 MUROS 32,29,10 DEL EJE 13 | 241.3 | 503821984 | 2025-11-11 | 11/14/2025 12:00:00 AM | 4"x8" | Concreto | 4000 PSI | 3 | 0 | 28 | 22.8 | 3307.8 | 233 | 81 | CEMEX | 3
M-T2-03 | B-19322 VIALE 26 | TORRE 2 MUROS 32,29,10 DEL EJE 13 | 241.3 | 503821984 | 2025-11-11 | 11/14/2025 12:00:00 AM | 4"x8" | Concreto | 4000 PSI | 3 | 0 | 28 | 24 | 3487.3 | 245 | 86 | CEMEX | 3
M-T2-05 | B-19322 VIALE 26 | MUROS T2 PISO 1 02, 31, 14 EJE 12 | 222.25 | 503848829 | 2025-11-13 | 11/14/2025 12:00:00 AM | 4"x8" | Concreto | 4000 PSI | 1 | 24 | 28 | 2.2 | 323.1 | 23 | 8 | CEMEX | 3
M-T2-05 | B-19322 VIALE 26 | MUROS T2 PISO 1 02, 31, 14 EJE 12 | 222.25 | 503848829 | 2025-11-13 | 11/14/2025 12:00:00 AM | 4"x8" | Concreto | 4000 PSI | 1 | 24 | 28 | 2.1 | 306.6 | 22 | 8 | CEMEX | 3
M-T2-05 | B-19322 VIALE 26 | MUROS T2 PISO 1 02, 31, 14 EJE 12 | 222.25 | 503848829 | 2025-11-13 | 11/14/2025 12:00:00 AM | 4"x8" | Concreto | 4000 PSI | 1 | 24 | 28 | 2.2 | 312.3 | 22 | 8 | CEMEX | 3
P195 | B-19322 VIALE 26 | Torre 1 Pilote 21 (Adiciona) | 209.55 | 1 | 2025-10-17 | 11/14/2025 12:00:00 AM | 4"x8" | Concreto | concreto 3500 psi | 28 | 0 | 24.5 | 29.6 | 4289 | 302 | 121 | ARGOS | 3
P195 | B-19322 VIALE 26 | Torre 1 Pilote 21 (Adiciona) | 209.55 | 1 | 2025-10-17 | 11/14/2025 12:00:00 AM | 4"x8" | Concreto | concreto 3500 psi | 28 | 0 | 24.5 | 27.7 | 4024.3 | 283 | 113 | ARGOS | 3
P195 | B-19322 VIALE 26 | Torre 1 Pilote 21 (Adiciona) | 209.55 | 1 | 2025-10-17 | 11/14/2025 12:00:00 AM | 4"x8" | Concreto | concreto 3500 psi | 28 | 0 | 24.5 | 28.5 | 4139 | 291 | 116 | ARGOS | 4
C-T1-02 | B-19322 VIALE 26 | VIGA CIMENTACION T1 EJE 12 ENTRE A Y D VC 17, VC 11 | 203.2 | 503797729 | 2025-11-08 | 11/15/2025 12:00:00 AM | 4"x8" | Concreto | 3000 PSI | 7 | 0 | 21 | 19.1 | 2776.4 | 195 | 91 | CEMEX | 4
C-T1-02 | B-19322 VIALE 26 | VIGA CIMENTACION T1 EJE 12 ENTRE A Y D VC 17, VC 11 | 203.2 | 503797729 | 2025-11-08 | 11/15/2025 12:00:00 AM | 4"x8" | Concreto | 3000 PSI | 7 | 0 | 21 | 11.1 | 1606.6 | 113 | 53 | CEMEX | 4
C-T1-02 | B-19322 VIALE 26 | VIGA CIMENTACION T1 EJE 12 ENTRE A Y D VC 17, VC 11 | 203.2 | 503797729 | 2025-11-08 | 11/15/2025 12:00:00 AM | 4"x8" | Concreto | 3000 PSI | 7 | 0 | 21 | 18.9 | 2743.8 | 193 | 90 | CEMEX | 4
C-T1-03 | B-19322 VIALE 26 | VIGA CIMENTACION T1 EJE 12 ENTRE I Y J VC 17, VC 01 | 177.8 | 503798049 | 2025-11-08 | 11/15/2025 12:00:00 AM | 4"x8" | Concreto | 3000 PSI | 7 | 0 | 21 | 16.7 | 2423.2 | 170 | 80 | CEMEX
C-T1-03 | B-19322 VIALE 26 | VIGA CIMENTACION T1 EJE 12 ENTRE I Y J VC 17, VC 01 | 177.8 | 503798049 | 2025-11-08 | 11/15/2025 12:00:00 AM | 4"x8" | Concreto | 3000 PSI | 7 | 0 | 21 | 19.9 | 2886.1 | 203 | 95 | CEMEX | 4
C-T1-03 | B-19322 VIALE 26 | VIGA CIMENTACION T1 EJE 12 ENTRE I Y J VC 17, VC 01 | 177.8 | 503798049 | 2025-11-08 | 11/15/2025 12:00:00 AM | 4"x8" | Concreto | 3000 PSI | 7 | 0 | 21 | 19.7 | 2857.7 | 201 | 94 | CEMEX | 4
C-T2 09 | B-19322 VIALE 26 | PLACA CONTRAPISO EJE 6 A 9 ENTRE A-D | 190.5 | 1 | 2025-11-01 | 11/15/2025 12:00:00 AM | 4"x8" | Concreto | concreto 3000 psi | 14 | 0 | 21 | 15 | 2178.7 | 153 | 72 | CEMEX | 4
C-T2 09 | B-19322 VIALE 26 | PLACA CONTRAPISO EJE 6 A 9 ENTRE A-D | 190.5 | 1 | 2025-11-01 | 11/15/2025 12:00:00 AM | 4"x8" | Concreto | concreto 3000 psi | 14 | 0 | 21 | 25.1 | 3646.9 | 256 | 120 | CEMEX | 4
C-T2 09 | B-19322 VIALE 26 | PLACA CONTRAPISO EJE 6 A 9 ENTRE A-D | 190.5 | 1 | 2025-11-01 | 11/15/2025 12:00:00 AM | 4"x8" | Concreto | concreto 3000 psi | 14 | 0 | 21 | 23.8 | 3454 | 243 | 113 | CEMEX | 4
C-T1 01 | B-19322 VIALE 26 | Torre 1 (cim. fosos ascensores) | 165.1 | 1 | 2025-10-18 | 11/15/2025 12:00:00 AM | 4"x8" | Concreto | concreto 3000 psi | 28 | 0 | 21 | 46.6 | 6758.3 | 475 | 222 | CEMEX | 3
C-T1 01 | B-19322 VIALE 26 | Torre 1 (cim. fosos ascensores) | 165.1 | 1 | 2025-10-18 | 11/15/2025 12:00:00 AM | 4"x8" | Concreto | concreto 3000 psi | 28 | 0 | 21 | 44.8 | 6498.1 | 457 | 213 | CEMEX | 3
C-T1 01 | B-19322 VIALE 26 | Torre 1 (cim. fosos ascensores) | 165.1 | 1 | 2025-10-18 | 11/15/2025 12:00:00 AM | 4"x8" | Concreto | concreto 3000 psi | 28 | 0 | 21 | 45.1 | 6544.2 | 460 | 215 | CEMEX | 4
M-T2-04 | B-19322 VIALE 26 | MUROS T2PISO 1 32, 09, 29 EJE 11 | 234.95 | 503848829 | 2025-11-13 | 11/17/2025 12:00:00 AM | 4"x8" | Concreto | 4000 PSI | 4 | 0 | 28 | 30.6 | 4431.6 | 312 | 109 | CEMEX | 3
M-T2-04 | B-19322 VIALE 26 | MUROS T2PISO 1 32, 09, 29 EJE 11 | 234.95 | 503848829 | 2025-11-13 | 11/17/2025 12:00:00 AM | 4"x8" | Concreto | 4000 PSI | 4 | 0 | 28 | 30 | 4348.9 | 306 | 107 | CEMEX | 3
M-T2-04 | B-19322 VIALE 26 | MUROS T2PISO 1 32, 09, 29 EJE 11 | 234.95 | 503848829 | 2025-11-13 | 11/17/2025 12:00:00 AM | 4"x8" | Concreto | 4000 PSI | 4 | 0 | 28 | 29.5 | 4285 | 301 | 106 | CEMEX | 3
M-T2-05 | B-19322 VIALE 26 | MUROS T2 PISO 1 02, 31, 14 EJE 12 | 222.25 | 503848829 | 2025-11-13 | 11/17/2025 12:00:00 AM | 4"x8" | Concreto | 4000 PSI | 4 | 0 | 28 | 28 | 4055.8 | 285 | 100 | CEMEX | 4
M-T2-05 | B-19322 VIALE 26 | MUROS T2 PISO 1 02, 31, 14 EJE 12 | 222.25 | 503848829 | 2025-11-13 | 11/17/2025 12:00:00 AM | 4"x8" | Concreto | 4000 PSI | 4 | 0 | 28 | 26.2 | 3800 | 267 | 94 | CEMEX | 3
M-T2-05 | B-19322 VIALE 26 | MUROS T2 PISO 1 02, 31, 14 EJE 12 | 222.25 | 503848829 | 2025-11-13 | 11/17/2025 12:00:00 AM | 4"x8" | Concreto | 4000 PSI | 4 | 0 | 28 | 25.9 | 3755.4 | 264 | 92 | CEMEX | 3
M-T2-02 | B-19322 VIALE 26 | MUROS 14,31,02 EJE 04 ENTRE J Y F | 234.95 | 503807442 | 2025-11-10 | 11/17/2025 12:00:00 AM | 4"x8" | Concreto | 4000 PSI | 7 | 0 | 28 | 30 | 4352.9 | 306 | 107 | CEMEX | 3
M-T2-02 | B-19322 VIALE 26 | MUROS 14,31,02 EJE 04 ENTRE J Y F | 234.95 | 503807442 | 2025-11-10 | 11/17/2025 12:00:00 AM | 4"x8" | Concreto | 4000 PSI | 7 | 0 | 28 | 35.6 | 5158.9 | 363 | 127 | CEMEX | 3
M-T2-02 | B-19322 VIALE 26 | MUROS 14,31,02 EJE 04 ENTRE J Y F | 234.95 | 503807442 | 2025-11-10 | 11/17/2025 12:00:00 AM | 4"x8" | Concreto | 4000 PSI | 7 | 0 | 28 | 28 | 4056.7 | 285 | 100 | CEMEX | 4
M-T2-03 | B-19322 VIALE 26 | TORRE 2 MUROS 32,29,10 DEL EJE 13 | 241.3 | 503821984 | 2025-11-11 | 11/18/2025 12:00:00 AM | 4"x8" | Concreto | 4000 PSI | 7 | 0 | 28 | 30.5 | 4417.3 | 311 | 109 | CEMEX | 4
M-T2-03 | B-19322 VIALE 26 | TORRE 2 MUROS 32,29,10 DEL EJE 13 | 241.3 | 503821984 | 2025-11-11 | 11/18/2025 12:00:00 AM | 4"x8" | Concreto | 4000 PSI | 7 | 0 | 28 | 31.3 | 4535.5 | 319 | 112 | CEMEX | 4
M-T2-03 | B-19322 VIALE 26 | TORRE 2 MUROS 32,29,10 DEL EJE 13 | 241.3 | 503821984 | 2025-11-11 | 11/18/2025 12:00:00 AM | 4"x8" | Concreto | 4000 PSI | 7 | 0 | 28 | 31.6 | 4578.4 | 322 | 113 | CEMEX | 4
M-T2-06 | B-19322 VIALE 26 | PISO 1 MUROS 32,09, 29 EJE 09 | 228.6 | 503883343 | 2025-11-18 | 11/19/2025 12:00:00 AM | 4"x8" | Concreto | 4000 PSI | 1 | 24 | 28 | 18.2 | 2632.5 | 185 | 65 | CEMEX | 4
M-T2-06 | B-19322 VIALE 26 | PISO 1 MUROS 32,09, 29 EJE 09 | 228.6 | 503883343 | 2025-11-18 | 11/19/2025 12:00:00 AM | 4"x8" | Concreto | 4000 PSI | 1 | 24 | 28 | 13.8 | 1996.6 | 140 | 49 | CEMEX | 4
M-T2-06 | B-19322 VIALE 26 | PISO 1 MUROS 32,09, 29 EJE 09 | 228.6 | 503883343 | 2025-11-18 | 11/19/2025 12:00:00 AM | 4"x8" | Concreto | 4000 PSI | 1 | 24 | 28 | 18.2 | 2643.3 | 186 | 65 | CEMEX | 3
M-T2-08 | B-19322 VIALE 26 | MUROS PISO 1 32,09,29 EJE 07 ENTRE A Y J | 241.3 | 503905463 | 2025-11-19 | 11/20/2025 12:00:00 AM | 4"x8" | Concreto | 4000 PSI | 1 | 24 | 28 | 5.4 | 783.3 | 55 | 19 | CEMEX | 4
M-T2-08 | B-19322 VIALE 26 | MUROS PISO 1 32,09,29 EJE 07 ENTRE A Y J | 241.3 | 503905463 | 2025-11-19 | 11/20/2025 12:00:00 AM | 4"x8" | Concreto | 4000 PSI | 1 | 24 | 28 | 5.4 | 779.3 | 55 | 19 | CEMEX | 4
M-T2-08 | B-19322 VIALE 26 | MUROS PISO 1 32,09,29 EJE 07 ENTRE A Y J | 241.3 | 503905463 | 2025-11-19 | 11/20/2025 12:00:00 AM | 4"x8" | Concreto | 4000 PSI | 1 | 24 | 28 | 5.7 | 826.2 | 58 | 20 | CEMEX | 4
M-T2-07 | B-19322 VIALE 26 | PISO 1 MUROS 14, 31, 02 EJE 06 | 241.3 | 503886341 | 2025-11-18 | 11/19/2025 12:00:00 AM | 4"x8" | Concreto | 4000 PSI | 1 | 24 | 28 | 15.2 | 2208.1 | 155 | 54 | CEMEX | 4
M-T2-07 | B-19322 VIALE 26 | PISO 1 MUROS 14, 31, 02 EJE 06 | 241.3 | 503886341 | 2025-11-18 | 11/19/2025 12:00:00 AM | 4"x8" | Concreto | 4000 PSI | 1 | 24 | 28 | 14.9 | 2167.1 | 152 | 53 | CEMEX | 3
M-T2-07 | B-19322 VIALE 26 | PISO 1 MUROS 14, 31, 02 EJE 06 | 241.3 | 503886341 | 2025-11-18 | 11/19/2025 12:00:00 AM | 4"x8" | Concreto | 4000 PSI | 1 | 24 | 28 | 15.7 | 2277.5 | 160 | 56 | CEMEX | 4
P197 | B-19322 VIALE 26 | Torre 1 Pilote 2 (adicinal) | 184 | 1 | 2025-10-22 | 11/19/2025 12:00:00 AM | 4"x8" | Concreto | Concreto tremie 3500 PSI | 28 | 0 | 24.5 | 29.1 | 4220.8 | 297 | 119 | ARGOS | 3
P197 | B-19322 VIALE 26 | Torre 1 Pilote 2 (adicinal) | 184 | 1 | 2025-10-22 | 11/19/2025 12:00:00 AM | 4"x8" | Concreto | Concreto tremie 3500 PSI | 28 | 0 | 24.5 | 34.3 | 4969 | 349 | 140 | ARGOS | 4
P197 | B-19322 VIALE 26 | Torre 1 Pilote 2 (adicinal) | 184 | 1 | 2025-10-22 | 11/19/2025 12:00:00 AM | 4"x8" | Concreto | Concreto tremie 3500 PSI | 28 | 0 | 24.5 | 29.4 | 4257.2 | 299 | 120 | ARGOS | 3
M-T2-04 | B-19322 VIALE 26 | MUROS T2PISO 1 32, 09, 29 EJE 11 | 234.95 | 503848829 | 2025-11-13 | 11/20/2025 12:00:00 AM | 4"x8" | Concreto | 4000 PSI | 7 | 0 | 28 | 32.7 | 4736.2 | 333 | 117 | CEMEX | 4
M-T2-04 | B-19322 VIALE 26 | MUROS T2PISO 1 32, 09, 29 EJE 11 | 234.95 | 503848829 | 2025-11-13 | 11/20/2025 12:00:00 AM | 4"x8" | Concreto | 4000 PSI | 7 | 0 | 28 | 32.6 | 4734.2 | 333 | 116 | CEMEX | 4
M-T2-04 | B-19322 VIALE 26 | MUROS T2PISO 1 32, 09, 29 EJE 11 | 234.95 | 503848829 | 2025-11-13 | 11/20/2025 12:00:00 AM | 4"x8" | Concreto | 4000 PSI | 7 | 0 | 28 | 32.8 | 4758.5 | 335 | 117 | CEMEX | 4
M-T2-05 | B-19322 VIALE 26 | MUROS T2 PISO 1 02, 31, 14 EJE 12 | 222.25 | 503848829 | 2025-11-13 | 11/20/2025 12:00:00 AM | 4"x8" | Concreto | 4000 PSI | 7 | 0 | 28 | 30.5 | 4427 | 311 | 109 | CEMEX | 4
M-T2-05 | B-19322 VIALE 26 | MUROS T2 PISO 1 02, 31, 14 EJE 12 | 222.25 | 503848829 | 2025-11-13 | 11/20/2025 12:00:00 AM | 4"x8" | Concreto | 4000 PSI | 7 | 0 | 28 | 29.9 | 4330.6 | 304 | 107 | CEMEX | 4
M-T2-05 | B-19322 VIALE 26 | MUROS T2 PISO 1 02, 31, 14 EJE 12 | 222.25 | 503848829 | 2025-11-13 | 11/20/2025 12:00:00 AM | 4"x8" | Concreto | 4000 PSI | 7 | 0 | 28 | 31.1 | 4511 | 317 | 111 | CEMEX | 4
C-T1-05 | B-19322 VIALE 26 | VIGA CIMENTACION T1 EJE 09 ENTRE J Y H VC 16, VC 04 | 165.1 | 503843812 | 2025-11-13 | 11/20/2025 12:00:00 AM | 4"x8" | Concreto | 3000 PSI | 7 | 0 | 21 | 20.3 | 2949.4 | 207 | 97 | CEMEX | 3
C-T1-05 | B-19322 VIALE 26 | VIGA CIMENTACION T1 EJE 09 ENTRE J Y H VC 16, VC 04 | 165.1 | 503843812 | 2025-11-13 | 11/20/2025 12:00:00 AM | 4"x8" | Concreto | 3000 PSI | 7 | 0 | 21 | 17.4 | 2528.1 | 178 | 83 | CEMEX | 4
C-T1-05 | B-19322 VIALE 26 | VIGA CIMENTACION T1 EJE 09 ENTRE J Y H VC 16, VC 04 | 165.1 | 503843812 | 2025-11-13 | 11/20/2025 12:00:00 AM | 4"x8" | Concreto | 3000 PSI | 7 | 0 | 21 | 17.8 | 2586.8 | 182 | 85 | CEMEX | 3
C-T1-04 | B-19322 VIALE 26 | VIGA CIMENTACION T1 EJE 11 ENTRE A Y F VC 16 | 171.45 | 503843813 | 2025-11-13 | 11/20/2025 12:00:00 AM | 4"x8" | Concreto | 3000 PSI | 7 | 0 | 21 | 18.2 | 2645.2 | 186 | 87 | CEMEX | 3
C-T1-04 | B-19322 VIALE 26 | VIGA CIMENTACION T1 EJE 11 ENTRE A Y F VC 16 | 171.45 | 503843813 | 2025-11-13 | 11/20/2025 12:00:00 AM | 4"x8" | Concreto | 3000 PSI | 7 | 0 | 21 | 17.3 | 2514 | 177 | 82 | CEMEX | 3
C-T1-04 | B-19322 VIALE 26 | VIGA CIMENTACION T1 EJE 11 ENTRE A Y F VC 16 | 171.45 | 503843813 | 2025-11-13 | 11/20/2025 12:00:00 AM | 4"x8" | Concreto | 3000 PSI | 7 | 0 | 21 | 17.1 | 2474.5 | 174 | 81 | CEMEX | 3
C-T2 05 | B-19322 VIALE 26 | V.C Torre 2 Eje 10 entrre H y J | 178 | 1 | 2025-10-23 | 11/20/2025 12:00:00 AM | 4"x8" | Concreto | Concreto bombeable 3000 PSI | 28 | 0 | 21 | 24.6 | 3564.9 | 251 | 117 | CEMEX | 4
C-T2 05 | B-19322 VIALE 26 | V.C Torre 2 Eje 10 entrre H y J | 178 | 1 | 2025-10-23 | 11/20/2025 12:00:00 AM | 4"x8" | Concreto | Concreto bombeable 3000 PSI | 28 | 0 | 21 | 22.5 | 3263.3 | 229 | 107 | CEMEX | 4
C-T2 05 | B-19322 VIALE 26 | V.C Torre 2 Eje 10 entrre H y J | 178 | 1 | 2025-10-23 | 11/20/2025 12:00:00 AM | 4"x8" | Concreto | Concreto bombeable 3000 PSI | 28 | 0 | 21 | 13.3 | 1927.5 | 136 | 63 | CEMEX | 4
P198 | B-19322 VIALE 26 | Torre 1 Pilote 15 (adicinal) | 203 | 1 | 2025-10-23 | 11/20/2025 12:00:00 AM | 4"x8" | Concreto | Concreto tremie 3500 PSI | 28 | 0 | 24.5 | 33.2 | 4811.5 | 338 | 135 | ARGOS | 4
P198 | B-19322 VIALE 26 | Torre 1 Pilote 15 (adicinal) | 203 | 1 | 2025-10-23 | 11/20/2025 12:00:00 AM | 4"x8" | Concreto | Concreto tremie 3500 PSI | 28 | 0 | 24.5 | 34.2 | 4963.8 | 349 | 140 | ARGOS | 4
P198 | B-19322 VIALE 26 | Torre 1 Pilote 15 (adicinal) | 203 | 1 | 2025-10-23 | 11/20/2025 12:00:00 AM | 4"x8" | Concreto | Concreto tremie 3500 PSI | 28 | 0 | 24.5 | 33.1 | 4800.5 | 338 | 135 | ARGOS | 4
C-T2 06 | B-19322 VIALE 26 | V.C Torre 2 Eje 12 entrre A y C | 140 | 1 | 2025-10-23 | 11/20/2025 12:00:00 AM | 4"x8" | Concreto | Concreto bombeable 3000 PSI | 28 | 0 | 21 | 25.6 | 3708 | 261 | 122 | CEMEX | 4
C-T2 06 | B-19322 VIALE 26 | V.C Torre 2 Eje 12 entrre A y C | 140 | 1 | 2025-10-23 | 11/20/2025 12:00:00 AM | 4"x8" | Concreto | Concreto bombeable 3000 PSI | 28 | 0 | 21 | 23.8 | 3458.7 | 243 | 114 | CEMEX | 4
C-T2 06 | B-19322 VIALE 26 | V.C Torre 2 Eje 12 entrre A y C | 140 | 1 | 2025-10-23 | 11/20/2025 12:00:00 AM | 4"x8" | Concreto | Concreto bombeable 3000 PSI | 28 | 0 | 21 | 27.4 | 3975.6 | 280 | 130 | CEMEX | 4
M-T2-07 | B-19322 VIALE 26 | PISO 1 MUROS 14, 31, 02 EJE 06 | 241.3 | 503886341 | 2025-11-18 | 11/21/2025 12:00:00 AM | 4"x8" | Concreto | 4000 PSI | 3 | 0 | 28 | 23.9 | 3471.5 | 244 | 85 | CEMEX | 4
M-T2-07 | B-19322 VIALE 26 | PISO 1 MUROS 14, 31, 02 EJE 06 | 241.3 | 503886341 | 2025-11-18 | 11/21/2025 12:00:00 AM | 4"x8" | Concreto | 4000 PSI | 3 | 0 | 28 | 24.3 | 3519.9 | 247 | 87 | CEMEX | 4
M-T2-07 | B-19322 VIALE 26 | PISO 1 MUROS 14, 31, 02 EJE 06 | 241.3 | 503886341 | 2025-11-18 | 11/21/2025 12:00:00 AM | 4"x8" | Concreto | 4000 PSI | 3 | 0 | 28 | 23.2 | 3369.6 | 237 | 83 | CEMEX | 3
P199 | B-19322 VIALE 26 | Torre 1 Pilote 3 (adicinal) | 222 | 1 | 2025-10-23 | 11/20/2025 12:00:00 AM | 4"x8" | Concreto | Concreto tremie 3500 PSI | 28 | 0 | 24.5 | 14 | 2037.3 | 143 | 57 | ARGOS | 4
P199 | B-19322 VIALE 26 | Torre 1 Pilote 3 (adicinal) | 222 | 1 | 2025-10-23 | 11/20/2025 12:00:00 AM | 4"x8" | Concreto | Concreto tremie 3500 PSI | 28 | 0 | 24.5 | 27.1 | 3936.1 | 277 | 111 | ARGOS | 3
P199 | B-19322 VIALE 26 | Torre 1 Pilote 3 (adicinal) | 222 | 1 | 2025-10-23 | 11/20/2025 12:00:00 AM | 4"x8" | Concreto | Concreto tremie 3500 PSI | 28 | 0 | 24.5 | 24.8 | 3591.8 | 253 | 101 | ARGOS | 3
M-T2-06 | B-19322 VIALE 26 | PISO 1 MUROS 32,09, 29 EJE 09 | 228.6 | 503883343 | 2025-11-18 | 11/21/2025 12:00:00 AM | 4"x8" | Concreto | 4000 PSI | 3 | 0 | 28 | 23.6 | 3428.6 | 241 | 84 | CEMEX | 3
M-T2-06 | B-19322 VIALE 26 | PISO 1 MUROS 32,09, 29 EJE 09 | 228.6 | 503883343 | 2025-11-18 | 11/21/2025 12:00:00 AM | 4"x8" | Concreto | 4000 PSI | 3 | 0 | 28 | 26.8 | 3894.2 | 274 | 96 | CEMEX | 4
M-T2-06 | B-19322 VIALE 26 | PISO 1 MUROS 32,09, 29 EJE 09 | 228.6 | 503883343 | 2025-11-18 | 11/21/2025 12:00:00 AM | 4"x8" | Concreto | 4000 PSI | 3 | 0 | 28 | 26.4 | 3821.9 | 269 | 94 | CEMEX | 4
P-T2-01 | B-19322 VIALE 26 | PLACA PISO | 177.8 | 503898754 | 2025-11-19 | 11/21/2025 12:00:00 AM | 4"x8" | Concreto | 3000 PSI | 2 | 0 | 21 | 14.8 | 2150.8 | 151 | 71 | CEMEX | 3
P-T2-01 | B-19322 VIALE 26 | PLACA PISO | 177.8 | 503898754 | 2025-11-19 | 11/21/2025 12:00:00 AM | 4"x8" | Concreto | 3000 PSI | 2 | 0 | 21 | 10.1 | 1462 | 103 | 48 | CEMEX | 3
P-T2-01 | B-19322 VIALE 26 | PLACA PISO | 177.8 | 503898754 | 2025-11-19 | 11/21/2025 12:00:00 AM | 4"x8" | Concreto | 3000 PSI | 2 | 0 | 21 | 9.5 | 1379.3 | 97 | 45 | CEMEX | 4
C-T2-10 | B-19322 VIALE 26 | PLACA CIMENTACION EJE 11 AL 13 ENTRE A Y D | 177.8 | 503787127 | 2025-11-07 | 11/21/2025 12:00:00 AM | 4"x8" | Concreto | 3000 PSI | 14 | 0 | 21 | 19 | 2761.7 | 194 | 91 | CEMEX | 3
C-T2-10 | B-19322 VIALE 26 | PLACA CIMENTACION EJE 11 AL 13 ENTRE A Y D | 177.8 | 503787127 | 2025-11-07 | 11/21/2025 12:00:00 AM | 4"x8" | Concreto | 3000 PSI | 14 | 0 | 21 | 24.4 | 3535.2 | 249 | 116 | CEMEX | 4
C-T2-10 | B-19322 VIALE 26 | PLACA CIMENTACION EJE 11 AL 13 ENTRE A Y D | 177.8 | 503787127 | 2025-11-07 | 11/21/2025 12:00:00 AM | 4"x8" | Concreto | 3000 PSI | 14 | 0 | 21 | 23.6 | 3424.7 | 241 | 112 | CEMEX | 4
M-T2-09 | B-19322 VIALE 26 | MUROS PISO 1 T2 EJE 06 M 31, 02, 14 ENTRE A y D | 228.6 | 503929973 | 2025-11-21 | 11/22/2025 12:00:00 AM | 4"x8" | Concreto | 4000 PSI | 1 | 24 | 28 | 11.3 | 1633.9 | 115 | 40 | CEMEX | 4
M-T2-09 | B-19322 VIALE 26 | MUROS PISO 1 T2 EJE 06 M 31, 02, 14 ENTRE A y D | 228.6 | 503929973 | 2025-11-21 | 11/22/2025 12:00:00 AM | 4"x8" | Concreto | 4000 PSI | 1 | 24 | 28 | 11.5 | 1664.4 | 117 | 41 | CEMEX | 4
M-T2-09 | B-19322 VIALE 26 | MUROS PISO 1 T2 EJE 06 M 31, 02, 14 ENTRE A y D | 228.6 | 503929973 | 2025-11-21 | 11/22/2025 12:00:00 AM | 4"x8" | Concreto | 4000 PSI | 1 | 24 | 28 | 11.3 | 1645.2 | 116 | 40 | CEMEX | 4
M-T2-08 | B-19322 VIALE 26 | MUROS PISO 1 32,09,29 EJE 07 ENTRE A Y J | 241.3 | 503905463 | 2025-11-19 | 11/22/2025 12:00:00 AM | 4"x8" | Concreto | 4000 PSI | 3 | 0 | 28 | 26.7 | 3875.6 | 272 | 95 | CEMEX | 3
M-T2-08 | B-19322 VIALE 26 | MUROS PISO 1 32,09,29 EJE 07 ENTRE A Y J | 241.3 | 503905463 | 2025-11-19 | 11/22/2025 12:00:00 AM | 4"x8" | Concreto | 4000 PSI | 3 | 0 | 28 | 24.8 | 3602.2 | 253 | 89 | CEMEX | 3
M-T2-08 | B-19322 VIALE 26 | MUROS PISO 1 32,09,29 EJE 07 ENTRE A Y J | 241.3 | 503905463 | 2025-11-19 | 11/22/2025 12:00:00 AM | 4"x8" | Concreto | 4000 PSI | 3 | 0 | 28 | 26 | 3772.3 | 265 | 93 | CEMEX | 3
P-T2-01 | B-19322 VIALE 26 | PLACA PISO | 177.8 | 503898754 | 2025-11-19 | 11/22/2025 12:00:00 AM | 4"x8" | Concreto | 3000 PSI | 3 | 0 | 21 | 17.5 | 2544.5 | 179 | 84 | CEMEX | 4
P-T2-01 | B-19322 VIALE 26 | PLACA PISO | 177.8 | 503898754 | 2025-11-19 | 11/22/2025 12:00:00 AM | 4"x8" | Concreto | 3000 PSI | 3 | 0 | 21 | 17.7 | 2561.3 | 180 | 84 | CEMEX | 4
P-T2-01 | B-19322 VIALE 26 | PLACA PISO | 177.8 | 503898754 | 2025-11-19 | 11/22/2025 12:00:00 AM | 4"x8" | Concreto | 3000 PSI | 3 | 0 | 21 | 16.6 | 2400.9 | 169 | 79 | CEMEX | 4
C-T1-02 | B-19322 VIALE 26 | VIGA CIMENTACION T1 EJE 12 ENTRE A Y D VC 17, VC 11 | 203.2 | 503797729 | 2025-11-08 | 11/22/2025 12:00:00 AM | 4"x8" | Concreto | 3000 PSI | 14 | 0 | 21 | 19.9 | 2891 | 203 | 95 | CEMEX | 3
C-T1-02 | B-19322 VIALE 26 | VIGA CIMENTACION T1 EJE 12 ENTRE A Y D VC 17, VC 11 | 203.2 | 503797729 | 2025-11-08 | 11/22/2025 12:00:00 AM | 4"x8" | Concreto | 3000 PSI | 14 | 0 | 21 | 20.1 | 2910.6 | 205 | 96 | CEMEX | 3
C-T1-02 | B-19322 VIALE 26 | VIGA CIMENTACION T1 EJE 12 ENTRE A Y D VC 17, VC 11 | 203.2 | 503797729 | 2025-11-08 | 11/22/2025 12:00:00 AM | 4"x8" | Concreto | 3000 PSI | 14 | 0 | 21 | 20 | 2897.5 | 204 | 95 | CEMEX | 3
C-T1-03 | B-19322 VIALE 26 | VIGA CIMENTACION T1 EJE 12 ENTRE I Y J VC 17, VC 01 | 177.8 | 503798049 | 2025-11-08 | 11/22/2025 12:00:00 AM | 4"x8" | Concreto | 3000 PSI | 14 | 0 | 21 | 21.5 | 3121.4 | 219 | 102 | CEMEX | 3
C-T1-03 | B-19322 VIALE 26 | VIGA CIMENTACION T1 EJE 12 ENTRE I Y J VC 17, VC 01 | 177.8 | 503798049 | 2025-11-08 | 11/22/2025 12:00:00 AM | 4"x8" | Concreto | 3000 PSI | 14 | 0 | 21 | 21.5 | 3120 | 219 | 102 | CEMEX | 3
C-T1-03 | B-19322 VIALE 26 | VIGA CIMENTACION T1 EJE 12 ENTRE I Y J VC 17, VC 01 | 177.8 | 503798049 | 2025-11-08 | 11/22/2025 12:00:00 AM | 4"x8" | Concreto | 3000 PSI | 14 | 0 | 21 | 22.4 | 3253.5 | 229 | 107 | CEMEX | 3
M-T2-01 | B-19322 VIALE 26 | MURO 19,22,24,07 DEL EJE 01 CON B | 228.6 | 503805267 | 2025-11-10 | 11/24/2025 12:00:00 AM | 4"x8" | Concreto | 4000 PSI | 14 | 0 | 28 | 38.2 | 5543.1 | 390 | 136 | CEMEX | 4
M-T2-01 | B-19322 VIALE 26 | MURO 19,22,24,07 DEL EJE 01 CON B | 228.6 | 503805267 | 2025-11-10 | 11/24/2025 12:00:00 AM | 4"x8" | Concreto | 4000 PSI | 14 | 0 | 28 | 37.9 | 5493.9 | 386 | 135 | CEMEX | 3
M-T2-01 | B-19322 VIALE 26 | MURO 19,22,24,07 DEL EJE 01 CON B | 228.6 | 503805267 | 2025-11-10 | 11/24/2025 12:00:00 AM | 4"x8" | Concreto | 4000 PSI | 14 | 0 | 28 | 36.8 | 5330.1 | 375 | 131 | CEMEX | 4
M-T2-02 | B-19322 VIALE 26 | MUROS 14,31,02 EJE 04 ENTRE J Y F | 234.95 | 503807442 | 2025-11-10 | 11/24/2025 12:00:00 AM | 4"x8" | Concreto | 4000 PSI | 14 | 0 | 28 | 33.3 | 4829.8 | 340 | 119 | CEMEX | 3
M-T2-02 | B-19322 VIALE 26 | MUROS 14,31,02 EJE 04 ENTRE J Y F | 234.95 | 503807442 | 2025-11-10 | 11/24/2025 12:00:00 AM | 4"x8" | Concreto | 4000 PSI | 14 | 0 | 28 | 33 | 4781.5 | 336 | 118 | CEMEX | 4
M-T2-02 | B-19322 VIALE 26 | MUROS 14,31,02 EJE 04 ENTRE J Y F | 234.95 | 503807442 | 2025-11-10 | 11/24/2025 12:00:00 AM | 4"x8" | Concreto | 4000 PSI | 14 | 0 | 28 | 35.6 | 5165.7 | 363 | 127 | CEMEX | 4
M-T2-09 | B-19322 VIALE 26 | MUROS PISO 1 T2 EJE 06 M 31, 02, 14 ENTRE A y D | 228.6 | 503929973 | 2025-11-21 | 11/24/2025 12:00:00 AM | 4"x8" | Concreto | 4000 PSI | 3 | 0 | 28 | 17.3 | 2515.4 | 177 | 62 | CEMEX | 3
M-T2-09 | B-19322 VIALE 26 | MUROS PISO 1 T2 EJE 06 M 31, 02, 14 ENTRE A y D | 228.6 | 503929973 | 2025-11-21 | 11/24/2025 12:00:00 AM | 4"x8" | Concreto | 4000 PSI | 3 | 0 | 28 | 17.4 | 2524.5 | 177 | 62 | CEMEX | 3
M-T2-09 | B-19322 VIALE 26 | MUROS PISO 1 T2 EJE 06 M 31, 02, 14 ENTRE A y D | 228.6 | 503929973 | 2025-11-21 | 11/24/2025 12:00:00 AM | 4"x8" | Concreto | 4000 PSI | 3 | 0 | 28 | 16.9 | 2457.3 | 173 | 60 | CEMEX | 3
P-T2-02 | B-19322 VIALE 26 | PLACA PISO 2 EJE 12 y 15 ENTRE A y J | 152.4 | 503919447 | 2025-11-21 | 11/24/2025 12:00:00 AM | 4"x8" | Concreto | 3000 PSI | 3 | 0 | 21 | 9.2 | 1335 | 94 | 44 | CEMEX | 4
P-T2-02 | B-19322 VIALE 26 | PLACA PISO 2 EJE 12 y 15 ENTRE A y J | 152.4 | 503919447 | 2025-11-21 | 11/24/2025 12:00:00 AM | 4"x8" | Concreto | 3000 PSI | 3 | 0 | 21 | 11.4 | 1659.5 | 117 | 54 | CEMEX | 4
P-T2-02 | B-19322 VIALE 26 | PLACA PISO 2 EJE 12 y 15 ENTRE A y J | 152.4 | 503919447 | 2025-11-21 | 11/24/2025 12:00:00 AM | 4"x8" | Concreto | 3000 PSI | 3 | 0 | 21 | 10.6 | 1538.6 | 108 | 50 | CEMEX | 4
P196 | B-19322 VIALE 26 | Torre 1 Pilote 36 (adicinal) | 254 | 1 | 2025-10-21 | 11/18/2025 12:00:00 AM | 4"x8" | Concreto | Concreto tremie 3500 PSI | 28 | 0 | 24.5 | 24.5 | 3550.3 | 250 | 100 | ARGOS | 4
P196 | B-19322 VIALE 26 | Torre 1 Pilote 36 (adicinal) | 254 | 1 | 2025-10-21 | 11/18/2025 12:00:00 AM | 4"x8" | Concreto | Concreto tremie 3500 PSI | 28 | 0 | 24.5 | 24.4 | 3543.1 | 249 | 100 | ARGOS | 3
P196 | B-19322 VIALE 26 | Torre 1 Pilote 36 (adicinal) | 254 | 1 | 2025-10-21 | 11/18/2025 12:00:00 AM | 4"x8" | Concreto | Concreto tremie 3500 PSI | 28 | 0 | 24.5 | 23.5 | 3412.6 | 240 | 96 | ARGOS | 3
M-T2-03 | B-19322 VIALE 26 | TORRE 2 MUROS 32,29,10 DEL EJE 13 | 241.3 | 503821984 | 2025-11-11 | 11/25/2025 12:00:00 AM | 4"x8" | Concreto | 4000 PSI | 14 | 0 | 28 | 37.4 | 5420 | 381 | 133 | CEMEX | 2
M-T2-03 | B-19322 VIALE 26 | TORRE 2 MUROS 32,29,10 DEL EJE 13 | 241.3 | 503821984 | 2025-11-11 | 11/25/2025 12:00:00 AM | 4"x8" | Concreto | 4000 PSI | 14 | 0 | 28 | 36.4 | 5273.9 | 371 | 130 | CEMEX | 3
M-T2-03 | B-19322 VIALE 26 | TORRE 2 MUROS 32,29,10 DEL EJE 13 | 241.3 | 503821984 | 2025-11-11 | 11/25/2025 12:00:00 AM | 4"x8" | Concreto | 4000 PSI | 14 | 0 | 28 | 37.1 | 5379.7 | 378 | 132 | CEMEX | 4
P-T2-03 | B-19322 VIALE 26 | PLA PISO 2 EJE 12 AL 10 ENTRE A y J | 152.4 | 503956416 | 2025-11-25 | 11/26/2025 12:00:00 AM | 4"x8" | Concreto | 3000 PSI | 1 | 0 | 21 | 4.5 | 651 | 46 | 21 | CEMEX | 4
P-T2-03 | B-19322 VIALE 26 | PLA PISO 2 EJE 12 AL 10 ENTRE A y J | 152.4 | 503956416 | 2025-11-25 | 11/26/2025 12:00:00 AM | 4"x8" | Concreto | 3000 PSI | 1 | 0 | 21 | 1.3 | 184.8 | 13 | 6 | CEMEX | 3
P-T2-03 | B-19322 VIALE 26 | PLA PISO 2 EJE 12 AL 10 ENTRE A y J | 152.4 | 503956416 | 2025-11-25 | 11/26/2025 12:00:00 AM | 4"x8" | Concreto | 3000 PSI | 1 | 0 | 21 | 4.3 | 624 | 44 | 20 | CEMEX | 3
M-T2-07 | B-19322 VIALE 26 | PISO 1 MUROS 14, 31, 02 EJE 06 | 241.3 | 503886341 | 2025-11-18 | 11/25/2025 12:00:00 AM | 4"x8" | Concreto | 4000 PSI | 7 | 0 | 28 | 34.8 | 5042.2 | 354 | 124 | CEMEX | 3
M-T2-07 | B-19322 VIALE 26 | PISO 1 MUROS 14, 31, 02 EJE 06 | 241.3 | 503886341 | 2025-11-18 | 11/25/2025 12:00:00 AM | 4"x8" | Concreto | 4000 PSI | 7 | 0 | 28 | 34.9 | 5060.6 | 356 | 125 | CEMEX | 4
M-T2-07 | B-19322 VIALE 26 | PISO 1 MUROS 14, 31, 02 EJE 06 | 241.3 | 503886341 | 2025-11-18 | 11/25/2025 12:00:00 AM | 4"x8" | Concreto | 4000 PSI | 7 | 0 | 28 | 33.4 | 4839.8 | 340 | 119 | CEMEX | 3
M-T2-06 | B-19322 VIALE 26 | PISO 1 MUROS 32,09, 29 EJE 09 | 228.6 | 503883343 | 2025-11-18 | 11/25/2025 12:00:00 AM | 4"x8" | Concreto | 4000 PSI | 7 | 0 | 28 | 30.9 | 4481.2 | 315 | 110 | CEMEX | 2
M-T2-06 | B-19322 VIALE 26 | PISO 1 MUROS 32,09, 29 EJE 09 | 228.6 | 503883343 | 2025-11-18 | 11/25/2025 12:00:00 AM | 4"x8" | Concreto | 4000 PSI | 7 | 0 | 28 | 30.7 | 4448.8 | 313 | 110 | CEMEX | 4
M-T2-06 | B-19322 VIALE 26 | PISO 1 MUROS 32,09, 29 EJE 09 | 228.6 | 503883343 | 2025-11-18 | 11/25/2025 12:00:00 AM | 4"x8" | Concreto | 4000 PSI | 7 | 0 | 28 | 31.1 | 4512.2 | 317 | 111 | CEMEX | 4
M-T2-08 | B-19322 VIALE 26 | MUROS PISO 1 32,09,29 EJE 07 ENTRE A Y J | 241.3 | 503905463 | 2025-11-19 | 11/26/2025 12:00:00 AM | 4"x8" | Concreto | 4000 PSI | 7 | 0 | 28 | 26.4 | 3826 | 269 | 94 | CEMEX | 4
M-T2-08 | B-19322 VIALE 26 | MUROS PISO 1 32,09,29 EJE 07 ENTRE A Y J | 241.3 | 503905463 | 2025-11-19 | 11/26/2025 12:00:00 AM | 4"x8" | Concreto | 4000 PSI | 7 | 0 | 28 | 27.9 | 4049.3 | 285 | 100 | CEMEX | 4
M-T2-08 | B-19322 VIALE 26 | MUROS PISO 1 32,09,29 EJE 07 ENTRE A Y J | 241.3 | 503905463 | 2025-11-19 | 11/26/2025 12:00:00 AM | 4"x8" | Concreto | 4000 PSI | 7 | 0 | 28 | 26.8 | 3887 | 273 | 96 | CEMEX | 3
C-T1-06 | B-19322 VIALE 26 | PLCA CIMENTACION T1 EJE 15 AL 12 ENTRE A Y J | 190.5 | 503895602 | 2025-11-19 | 11/26/2025 12:00:00 AM | 4"x8" | Concreto | 3000 PSI | 7 | 0 | 21 | 16.5 | 2397.8 | 169 | 79 | CEMEX | 4
C-T1-06 | B-19322 VIALE 26 | PLCA CIMENTACION T1 EJE 15 AL 12 ENTRE A Y J | 190.5 | 503895602 | 2025-11-19 | 11/26/2025 12:00:00 AM | 4"x8" | Concreto | 3000 PSI | 7 | 0 | 21 | 12.7 | 1844 | 130 | 60 | CEMEX | 4
C-T1-06 | B-19322 VIALE 26 | PLCA CIMENTACION T1 EJE 15 AL 12 ENTRE A Y J | 190.5 | 503895602 | 2025-11-19 | 11/26/2025 12:00:00 AM | 4"x8" | Concreto | 3000 PSI | 7 | 0 | 21 | 12.8 | 1853.2 | 130 | 61 | CEMEX | 3
C-T2 08 | B-19322 VIALE 26 | PLACA CONTRAPISO EJE 1 A 5 ENTRE A-J | 171.45 | 1 | 2025-10-29 | 11/26/2025 12:00:00 AM | 4"x8" | Concreto | concreto 3000 psi | 28 | 0 | 21 | 25.1 | 3639.7 | 256 | 120 | CEMEX | 5
C-T2 08 | B-19322 VIALE 26 | PLACA CONTRAPISO EJE 1 A 5 ENTRE A-J | 171.45 | 1 | 2025-10-29 | 11/26/2025 12:00:00 AM | 4"x8" | Concreto | concreto 3000 psi | 28 | 0 | 21 | 25.3 | 3667.6 | 258 | 120 | CEMEX | 4
C-T2 08 | B-19322 VIALE 26 | PLACA CONTRAPISO EJE 1 A 5 ENTRE A-J | 171.45 | 1 | 2025-10-29 | 11/26/2025 12:00:00 AM | 4"x8" | Concreto | concreto 3000 psi | 28 | 0 | 21 | 25.1 | 3638.3 | 256 | 119 | CEMEX | 4
P-T2-04 | B-19322 VIALE 26 | PLA PISO 2 EJE 8 AL 10 ENTRE A y J | 133.35 | 503975956 | 2025-11-26 | 11/27/2025 12:00:00 AM | 4"x8" | Concreto | 3000 PSI | 1 | 24 | 21 | 3.7 | 535.7 | 38 | 18 | CEMEX | 3
P-T2-04 | B-19322 VIALE 26 | PLA PISO 2 EJE 8 AL 10 ENTRE A y J | 133.35 | 503975956 | 2025-11-26 | 11/27/2025 12:00:00 AM | 4"x8" | Concreto | 3000 PSI | 1 | 24 | 21 | 3.4 | 486.7 | 34 | 16 | CEMEX | 3
P-T2-04 | B-19322 VIALE 26 | PLA PISO 2 EJE 8 AL 10 ENTRE A y J | 133.35 | 503975956 | 2025-11-26 | 11/27/2025 12:00:00 AM | 4"x8" | Concreto | 3000 PSI | 1 | 24 | 21 | 3.3 | 477.2 | 34 | 16 | CEMEX | 3
C-T2 07 | B-19322 VIALE 26 | EJE 13 ENTRE C-H, VC-24, VC-10, VC-04 | 165.1 | 1 | 2025-10-29 | 11/26/2025 12:00:00 AM | 4"x8" | Concreto | concreto 3000 psi | 28 | 0 | 21 | 24 | 3481.7 | 245 | 114 | CEMEX | 4
C-T2 07 | B-19322 VIALE 26 | EJE 13 ENTRE C-H, VC-24, VC-10, VC-04 | 165.1 | 1 | 2025-10-29 | 11/26/2025 12:00:00 AM | 4"x8" | Concreto | concreto 3000 psi | 28 | 0 | 21 | 23.3 | 3385.3 | 238 | 111 | CEMEX | 4
C-T2 07 | B-19322 VIALE 26 | EJE 13 ENTRE C-H, VC-24, VC-10, VC-04 | 165.1 | 1 | 2025-10-29 | 11/26/2025 12:00:00 AM | 4"x8" | Concreto | concreto 3000 psi | 28 | 0 | 21 | 24.2 | 3503.7 | 246 | 115 | CEMEX | 4
P-T2-04 | B-19322 VIALE 26 | PLA PISO 2 EJE 8 AL 10 ENTRE A y J | 133.35 | 503975956 | 2025-11-26 | 11/28/2025 12:00:00 AM | 4"x8" | Concreto | 3000 PSI | 3 | 0 | 21 | 9.7 | 1413.6 | 99 | 46 | CEMEX | 3
P-T2-04 | B-19322 VIALE 26 | PLA PISO 2 EJE 8 AL 10 ENTRE A y J | 133.35 | 503975956 | 2025-11-26 | 11/28/2025 12:00:00 AM | 4"x8" | Concreto | 3000 PSI | 3 | 0 | 21 | 11.3 | 1633.2 | 115 | 54 | CEMEX | 3
P-T2-04 | B-19322 VIALE 26 | PLA PISO 2 EJE 8 AL 10 ENTRE A y J | 133.35 | 503975956 | 2025-11-26 | 11/28/2025 12:00:00 AM | 4"x8" | Concreto | 3000 PSI | 3 | 0 | 21 | 11.1 | 1603.8 | 113 | 53 | CEMEX | 3
P-T2-01 | B-19322 VIALE 26 | PLACA PISO | 177.8 | 503898754 | 2025-11-19 | 11/26/2025 12:00:00 AM | 4"x8" | Concreto | 3000 PSI | 7 | 0 | 21 | 17.3 | 2516.1 | 177 | 83 | CEMEX | 3
P-T2-01 | B-19322 VIALE 26 | PLACA PISO | 177.8 | 503898754 | 2025-11-19 | 11/26/2025 12:00:00 AM | 4"x8" | Concreto | 3000 PSI | 7 | 0 | 21 | 14.7 | 2139.2 | 150 | 70 | CEMEX | 3
P-T2-01 | B-19322 VIALE 26 | PLACA PISO | 177.8 | 503898754 | 2025-11-19 | 11/26/2025 12:00:00 AM | 4"x8" | Concreto | 3000 PSI | 7 | 0 | 21 | 18.6 | 2695.5 | 190 | 88 | CEMEX | 3
C-T1-07 | B-19322 VIALE 26 | VIGAS CIMENTACION T1 EJES 07 ENTRE A y E VC 16, VC 04 | 177.8 | 503915741 | 2025-11-20 | 11/27/2025 12:00:00 AM | 4"x8" | Concreto | 3000 PSI | 7 | 0 | 21 | 16 | 2319.8 | 163 | 76 | CEMEX | 3
C-T1-07 | B-19322 VIALE 26 | VIGAS CIMENTACION T1 EJES 07 ENTRE A y E VC 16, VC 04 | 177.8 | 503915741 | 2025-11-20 | 11/27/2025 12:00:00 AM | 4"x8" | Concreto | 3000 PSI | 7 | 0 | 21 | 15.1 | 2187.2 | 154 | 72 | CEMEX | 3
C-T1-07 | B-19322 VIALE 26 | VIGAS CIMENTACION T1 EJES 07 ENTRE A y E VC 16, VC 04 | 177.8 | 503915741 | 2025-11-20 | 11/27/2025 12:00:00 AM | 4"x8" | Concreto | 3000 PSI | 7 | 0 | 21 | 16.4 | 2378.7 | 167 | 78 | CEMEX | 3
C-T1-08 | B-19322 VIALE 26 | VIGAS CIMENTACION T1 EJE 05 ENTRE J y F V16, VC 04 | 152.4 | 503917809 | 2025-11-20 | 11/27/2025 12:00:00 AM | 4"x8" | Concreto | 3000 PSI | 7 | 0 | 21 | 21 | 3049.4 | 214 | 100 | CEMEX | 3
C-T1-08 | B-19322 VIALE 26 | VIGAS CIMENTACION T1 EJE 05 ENTRE J y F V16, VC 04 | 152.4 | 503917809 | 2025-11-20 | 11/27/2025 12:00:00 AM | 4"x8" | Concreto | 3000 PSI | 7 | 0 | 21 | 19.3 | 2800.5 | 197 | 92 | CEMEX | 3
C-T1-08 | B-19322 VIALE 26 | VIGAS CIMENTACION T1 EJE 05 ENTRE J y F V16, VC 04 | 152.4 | 503917809 | 2025-11-20 | 11/27/2025 12:00:00 AM | 4"x8" | Concreto | 3000 PSI | 7 | 0 | 21 | 19.4 | 2813.3 | 198 | 92 | CEMEX | 3
M-T2-04 | B-19322 VIALE 26 | MUROS T2PISO 1 32, 09, 29 EJE 11 | 234.95 | 503848829 | 2025-11-13 | 11/27/2025 12:00:00 AM | 4"x8" | Concreto | 4000 PSI | 14 | 0 | 28 | 31.2 | 4520.7 | 318 | 111 | CEMEX | 4
M-T2-04 | B-19322 VIALE 26 | MUROS T2PISO 1 32, 09, 29 EJE 11 | 234.95 | 503848829 | 2025-11-13 | 11/27/2025 12:00:00 AM | 4"x8" | Concreto | 4000 PSI | 14 | 0 | 28 | 34 | 4934 | 347 | 121 | CEMEX | 3
M-T2-04 | B-19322 VIALE 26 | MUROS T2PISO 1 32, 09, 29 EJE 11 | 234.95 | 503848829 | 2025-11-13 | 11/27/2025 12:00:00 AM | 4"x8" | Concreto | 4000 PSI | 14 | 0 | 28 | 35.1 | 5089.7 | 358 | 125 | CEMEX | 3
P-T2-03 | B-19322 VIALE 26 | PLA PISO 2 EJE 12 AL 10 ENTRE A y J | 152.4 | 503956416 | 2025-11-25 | 11/28/2025 12:00:00 AM | 4"x8" | Concreto | 3000 PSI | 3 | 0 | 21 | 12.7 | 1834.8 | 129 | 60 | CEMEX | 5
P-T2-03 | B-19322 VIALE 26 | PLA PISO 2 EJE 12 AL 10 ENTRE A y J | 152.4 | 503956416 | 2025-11-25 | 11/28/2025 12:00:00 AM | 4"x8" | Concreto | 3000 PSI | 3 | 0 | 21 | 13.4 | 1946 | 137 | 64 | CEMEX | 4
P-T2-03 | B-19322 VIALE 26 | PLA PISO 2 EJE 12 AL 10 ENTRE A y J | 152.4 | 503956416 | 2025-11-25 | 11/28/2025 12:00:00 AM | 4"x8" | Concreto | 3000 PSI | 3 | 0 | 21 | 14.2 | 2052.9 | 144 | 67 | CEMEX | 5
M-T2-10 | B-19322 VIALE 26 | MURO PISO 2 EJE 15 ENTRE J y D M-16-27-01 | 228.6 | 503986310 | 2025-11-27 | 11/28/2025 12:00:00 AM | 4"x8" | Concreto | 4000 PSI | 1 | 0 | 28 | 5.9 | 855.8 | 60 | 21 | CEMEX | 3
M-T2-10 | B-19322 VIALE 26 | MURO PISO 2 EJE 15 ENTRE J y D M-16-27-01 | 228.6 | 503986310 | 2025-11-27 | 11/28/2025 12:00:00 AM | 4"x8" | Concreto | 4000 PSI | 1 | 0 | 28 | 4.3 | 617 | 43 | 15 | CEMEX | 3
M-T2-10 | B-19322 VIALE 26 | MURO PISO 2 EJE 15 ENTRE J y D M-16-27-01 | 228.6 | 503986310 | 2025-11-27 | 11/28/2025 12:00:00 AM | 4"x8" | Concreto | 4000 PSI | 1 | 0 | 28 | 4.8 | 689.7 | 48 | 17 | CEMEX | 3
C-T1-04 | B-19322 VIALE 26 | VIGA CIMENTACION T1 EJE 11 ENTRE A Y F VC 16 | 171.45 | 503843813 | 2025-11-13 | 11/27/2025 12:00:00 AM | 4"x8" | Concreto | 3000 PSI | 14 | 0 | 21 | 24.2 | 3513.8 | 247 | 115 | CEMEX | 4
C-T1-04 | B-19322 VIALE 26 | VIGA CIMENTACION T1 EJE 11 ENTRE A Y F VC 16 | 171.45 | 503843813 | 2025-11-13 | 11/27/2025 12:00:00 AM | 4"x8" | Concreto | 3000 PSI | 14 | 0 | 21 | 24.5 | 3547.3 | 249 | 116 | CEMEX | 4
C-T1-04 | B-19322 VIALE 26 | VIGA CIMENTACION T1 EJE 11 ENTRE A Y F VC 16 | 171.45 | 503843813 | 2025-11-13 | 11/27/2025 12:00:00 AM | 4"x8" | Concreto | 3000 PSI | 14 | 0 | 21 | 22.8 | 3299.9 | 232 | 108 | CEMEX | 4
C-T1-05 | B-19322 VIALE 26 | VIGA CIMENTACION T1 EJE 09 ENTRE J Y H VC 16, VC 04 | 165.1 | 503843812 | 2025-11-13 | 11/27/2025 12:00:00 AM | 4"x8" | Concreto | 3000 PSI | 14 | 0 | 21 | 24.6 | 3563.5 | 251 | 117 | CEMEX | 4
C-T1-05 | B-19322 VIALE 26 | VIGA CIMENTACION T1 EJE 09 ENTRE J Y H VC 16, VC 04 | 165.1 | 503843812 | 2025-11-13 | 11/27/2025 12:00:00 AM | 4"x8" | Concreto | 3000 PSI | 14 | 0 | 21 | 23.7 | 3443.3 | 242 | 113 | CEMEX | 4
C-T1-05 | B-19322 VIALE 26 | VIGA CIMENTACION T1 EJE 09 ENTRE J Y H VC 16, VC 04 | 165.1 | 503843812 | 2025-11-13 | 11/27/2025 12:00:00 AM | 4"x8" | Concreto | 3000 PSI | 14 | 0 | 21 | 23.3 | 3380.8 | 238 | 111 | CEMEX | 4
M-T2-05 | B-19322 VIALE 26 | MUROS T2 PISO 1 02, 31, 14 EJE 12 | 222.25 | 503848829 | 2025-11-13 | 11/27/2025 12:00:00 AM | 4"x8" | Concreto | 4000 PSI | 14 | 0 | 28 | 32.1 | 4652.1 | 327 | 114 | CEMEX | 4
M-T2-05 | B-19322 VIALE 26 | MUROS T2 PISO 1 02, 31, 14 EJE 12 | 222.25 | 503848829 | 2025-11-13 | 11/27/2025 12:00:00 AM | 4"x8" | Concreto | 4000 PSI | 14 | 0 | 28 | 34.5 | 5008.5 | 352 | 123 | CEMEX | 3
M-T2-05 | B-19322 VIALE 26 | MUROS T2 PISO 1 02, 31, 14 EJE 12 | 222.25 | 503848829 | 2025-11-13 | 11/27/2025 12:00:00 AM | 4"x8" | Concreto | 4000 PSI | 14 | 0 | 28 | 29.9 | 4333.8 | 305 | 107 | CEMEX | 3
M-T2-11 | B-19322 VIALE 26 | MURO PISO 2 EJE 12 ENTRE A y D M-14-31-02 | 209.6 | 503989924 | 2025-11-27 | 11/28/2025 12:00:00 AM | 4"x8" | Concreto | 4000 PSI | 1 | 0 | 28 | 1.8 | 259.2 | 18 | 6 | CEMEX | 3
M-T2-11 | B-19322 VIALE 26 | MURO PISO 2 EJE 12 ENTRE A y D M-14-31-02 | 209.6 | 503989924 | 2025-11-27 | 11/28/2025 12:00:00 AM | 4"x8" | Concreto | 4000 PSI | 1 | 0 | 28 | 2.5 | 365.2 | 26 | 9 | CEMEX | 3
M-T2-11 | B-19322 VIALE 26 | MURO PISO 2 EJE 12 ENTRE A y D M-14-31-02 | 209.6 | 503989924 | 2025-11-27 | 11/28/2025 12:00:00 AM | 4"x8" | Concreto | 4000 PSI | 1 | 0 | 28 | 2.6 | 379.2 | 27 | 9 | CEMEX | 3
P-T2-05 | B-19322 VIALE 26 | PLACA PISO 2 EJE 08 AL 06 ENTRE AYJ | 165.1 | 504001316 | 2025-11-28 | 11/29/2025 12:00:00 AM | 4"x8" | Concreto | 3000 PSI | 1 | 0 | 21 | 2.2 | 326.2 | 23 | 11 | CEMEX | 3
P-T2-05 | B-19322 VIALE 26 | PLACA PISO 2 EJE 08 AL 06 ENTRE AYJ | 165.1 | 504001316 | 2025-11-28 | 11/29/2025 12:00:00 AM | 4"x8" | Concreto | 3000 PSI | 1 | 0 | 21 | 2.2 | 326.3 | 23 | 11 | CEMEX | 3
P-T2-05 | B-19322 VIALE 26 | PLACA PISO 2 EJE 08 AL 06 ENTRE AYJ | 165.1 | 504001316 | 2025-11-28 | 11/29/2025 12:00:00 AM | 4"x8" | Concreto | 3000 PSI | 1 | 0 | 21 | 1.5 | 219.6 | 15 | 7 | CEMEX | 3
M-T2-12 | B-19322 VIALE 26 | MUROS PISO 2 EJE 11 ENTRE AYJ M=32.09.29 | 228.6 | 504005183 | 2025-11-28 | 11/29/2025 12:00:00 AM | 4"x8" | Concreto | 4000 PSI | 1 | 0 | 28 | 1.5 | 214.2 | 15 | 5 | CEMEX | 3
M-T2-12 | B-19322 VIALE 26 | MUROS PISO 2 EJE 11 ENTRE AYJ M=32.09.29 | 228.6 | 504005183 | 2025-11-28 | 11/29/2025 12:00:00 AM | 4"x8" | Concreto | 4000 PSI | 1 | 0 | 28 | 1.2 | 170.6 | 12 | 4 | CEMEX | 2
M-T2-12 | B-19322 VIALE 26 | MUROS PISO 2 EJE 11 ENTRE AYJ M=32.09.29 | 228.6 | 504005183 | 2025-11-28 | 11/29/2025 12:00:00 AM | 4"x8" | Concreto | 4000 PSI | 1 | 0 | 28 | 1.3 | 190.6 | 13 | 5 | CEMEX | 3
M-T2-09 | B-19322 VIALE 26 | MUROS PISO 1 T2 EJE 06 M 31, 02, 14 ENTRE A y D | 228.6 | 503929973 | 2025-11-21 | 11/28/2025 12:00:00 AM | 4"x8" | Concreto | 4000 PSI | 7 | 0 | 28 | 24.3 | 3523.5 | 248 | 87 | CEMEX | 4
M-T2-09 | B-19322 VIALE 26 | MUROS PISO 1 T2 EJE 06 M 31, 02, 14 ENTRE A y D | 228.6 | 503929973 | 2025-11-21 | 11/28/2025 12:00:00 AM | 4"x8" | Concreto | 4000 PSI | 7 | 0 | 28 | 27 | 3914.2 | 275 | 96 | CEMEX | 4
M-T2-09 | B-19322 VIALE 26 | MUROS PISO 1 T2 EJE 06 M 31, 02, 14 ENTRE A y D | 228.6 | 503929973 | 2025-11-21 | 11/28/2025 12:00:00 AM | 4"x8" | Concreto | 4000 PSI | 7 | 0 | 28 | 25.3 | 3668.4 | 258 | 90 | CEMEX | 4
P-T2-02 | B-19322 VIALE 26 | PLACA PISO 2 EJE 12 y 15 ENTRE A y J | 152.4 | 503919447 | 2025-11-21 | 11/28/2025 12:00:00 AM | 4"x8" | Concreto | 3000 PSI | 7 | 0 | 21 | 21.4 | 3100.6 | 218 | 102 | CEMEX | 3
P-T2-02 | B-19322 VIALE 26 | PLACA PISO 2 EJE 12 y 15 ENTRE A y J | 152.4 | 503919447 | 2025-11-21 | 11/28/2025 12:00:00 AM | 4"x8" | Concreto | 3000 PSI | 7 | 0 | 21 | 21.1 | 3055.8 | 215 | 100 | CEMEX | 3
P-T2-02 | B-19322 VIALE 26 | PLACA PISO 2 EJE 12 y 15 ENTRE A y J | 152.4 | 503919447 | 2025-11-21 | 11/28/2025 12:00:00 AM | 4"x8" | Concreto | 3000 PSI | 7 | 0 | 21 | 19.2 | 2782.3 | 196 | 91 | CEMEX | 3
M-T2-11 | B-19322 VIALE 26 | MURO PISO 2 EJE 12 ENTRE A y D M-14-31-02 | 209.6 | 503989924 | 2025-11-27 | 12/1/2025 12:00:00 AM | 4"x8" | Concreto | 4000 PSI | 4 | 0 | 28 | 18.4 | 2674.3 | 188 | 66 | CEMEX | 3
M-T2-11 | B-19322 VIALE 26 | MURO PISO 2 EJE 12 ENTRE A y D M-14-31-02 | 209.6 | 503989924 | 2025-11-27 | 12/1/2025 12:00:00 AM | 4"x8" | Concreto | 4000 PSI | 4 | 0 | 28 | 20.5 | 2976.3 | 209 | 73 | CEMEX | 3
M-T2-11 | B-19322 VIALE 26 | MURO PISO 2 EJE 12 ENTRE A y D M-14-31-02 | 209.6 | 503989924 | 2025-11-27 | 12/1/2025 12:00:00 AM | 4"x8" | Concreto | 4000 PSI | 4 | 0 | 28 | 19 | 2754.4 | 194 | 68 | CEMEX | 3
P-T2-06 | B-19322 VIALE 26 | PLACA PISO 2 EJE 04 AL 06 AYJ | 165 | 504011552 | 2025-11-29 | 12/1/2025 12:00:00 AM | 4"x8" | Concreto | 3000 PSI | 2 | 0 | 21 | 5.8 | 842.2 | 59 | 28 | CEMEX | 3
P-T2-06 | B-19322 VIALE 26 | PLACA PISO 2 EJE 04 AL 06 AYJ | 165 | 504011552 | 2025-11-29 | 12/1/2025 12:00:00 AM | 4"x8" | Concreto | 3000 PSI | 2 | 0 | 21 | 7.1 | 1027.8 | 72 | 34 | CEMEX | 3
P-T2-06 | B-19322 VIALE 26 | PLACA PISO 2 EJE 04 AL 06 AYJ | 165 | 504011552 | 2025-11-29 | 12/1/2025 12:00:00 AM | 4"x8" | Concreto | 3000 PSI | 2 | 0 | 21 | 5 | 728.8 | 51 | 24 | CEMEX | 4
P-T2-05 | B-19322 VIALE 26 | PLACA PISO 2 EJE 08 AL 06 ENTRE AYJ | 165.1 | 504001316 | 2025-11-28 | 12/1/2025 12:00:00 AM | 4"x8" | Concreto | 3000 PSI | 3 | 0 | 21 | 14 | 2024.7 | 142 | 66 | CEMEX | 3
P-T2-05 | B-19322 VIALE 26 | PLACA PISO 2 EJE 08 AL 06 ENTRE AYJ | 165.1 | 504001316 | 2025-11-28 | 12/1/2025 12:00:00 AM | 4"x8" | Concreto | 3000 PSI | 3 | 0 | 21 | 15.7 | 2281.6 | 160 | 75 | CEMEX | 4
P-T2-05 | B-19322 VIALE 26 | PLACA PISO 2 EJE 08 AL 06 ENTRE AYJ | 165.1 | 504001316 | 2025-11-28 | 12/1/2025 12:00:00 AM | 4"x8" | Concreto | 3000 PSI | 3 | 0 | 21 | 16 | 2321.7 | 163 | 76 | CEMEX | 3
M-T2-10 | B-19322 VIALE 26 | MURO PISO 2 EJE 15 ENTRE J y D M-16-27-01 | 228.6 | 503986310 | 2025-11-27 | 11/30/2025 12:00:00 AM | 4"x8" | Concreto | 4000 PSI | 3 | 0 | 28 | 25.4 | 3681.5 | 259 | 91 | CEMEX | 3
M-T2-10 | B-19322 VIALE 26 | MURO PISO 2 EJE 15 ENTRE J y D M-16-27-01 | 228.6 | 503986310 | 2025-11-27 | 11/30/2025 12:00:00 AM | 4"x8" | Concreto | 4000 PSI | 3 | 0 | 28 | 26.6 | 3851.7 | 271 | 95 | CEMEX | 4
M-T2-10 | B-19322 VIALE 26 | MURO PISO 2 EJE 15 ENTRE J y D M-16-27-01 | 228.6 | 503986310 | 2025-11-27 | 11/30/2025 12:00:00 AM | 4"x8" | Concreto | 4000 PSI | 3 | 0 | 28 | 26.1 | 3784.5 | 266 | 93 | CEMEX | 3
M-T2-13 | B-19322 VIALE 26 | MUROS PISO 2 EJE 06 y 07 ENTRE A y J M=31-32-14-09-29 | 209.55 | 504026870 | 2025-12-01 | 12/2/2025 12:00:00 AM | 4"x8" | Concreto | 4000 PSI | 1 | 24 | 28 | 2.7 | 388.9 | 27 | 10 | CEMEX | 3
M-T2-13 | B-19322 VIALE 26 | MUROS PISO 2 EJE 06 y 07 ENTRE A y J M=31-32-14-09-29 | 209.55 | 504026870 | 2025-12-01 | 12/2/2025 12:00:00 AM | 4"x8" | Concreto | 4000 PSI | 1 | 24 | 28 | 2.7 | 396.5 | 28 | 10 | CEMEX | 3
M-T2-13 | B-19322 VIALE 26 | MUROS PISO 2 EJE 06 y 07 ENTRE A y J M=31-32-14-09-29 | 209.55 | 504026870 | 2025-12-01 | 12/2/2025 12:00:00 AM | 4"x8" | Concreto | 4000 PSI | 1 | 24 | 28 | 2.6 | 376.8 | 26 | 9 | CEMEX | 3
C-T1-09 | B-19322 VIALE 26 | PLACA CIMENTACION EJE 12 AL 11 ENTRE A y J | 177.8 | 503943340 | 2025-11-24 | 12/1/2025 12:00:00 AM | 4"x8" | Concreto | 3000 PSI | 7 | 0 | 21 | 17.1 | 2486.5 | 175 | 82 | CEMEX | 3
C-T1-09 | B-19322 VIALE 26 | PLACA CIMENTACION EJE 12 AL 11 ENTRE A y J | 177.8 | 503943340 | 2025-11-24 | 12/1/2025 12:00:00 AM | 4"x8" | Concreto | 3000 PSI | 7 | 0 | 21 | 17.1 | 2480.2 | 174 | 81 | CEMEX | 3
C-T1-09 | B-19322 VIALE 26 | PLACA CIMENTACION EJE 12 AL 11 ENTRE A y J | 177.8 | 503943340 | 2025-11-24 | 12/1/2025 12:00:00 AM | 4"x8" | Concreto | 3000 PSI | 7 | 0 | 21 | 17.3 | 2506.1 | 176 | 82 | CEMEX | 3
P-T2-06 | B-19322 VIALE 26 | PLACA PISO 2 EJE 04 AL 06 AYJ | 165 | 504011552 | 2025-11-29 | 12/2/2025 12:00:00 AM | 4"x8" | Concreto | 3000 PSI | 3 | 0 | 21 | 15 | 2177.7 | 153 | 72 | CEMEX | 3
P-T2-06 | B-19322 VIALE 26 | PLACA PISO 2 EJE 04 AL 06 AYJ | 165 | 504011552 | 2025-11-29 | 12/2/2025 12:00:00 AM | 4"x8" | Concreto | 3000 PSI | 3 | 0 | 21 | 13.1 | 1905.8 | 134 | 62 | CEMEX | 3
P-T2-06 | B-19322 VIALE 26 | PLACA PISO 2 EJE 04 AL 06 AYJ | 165 | 504011552 | 2025-11-29 | 12/2/2025 12:00:00 AM | 4"x8" | Concreto | 3000 PSI | 3 | 0 | 21 | 15.5 | 2249.2 | 158 | 74 | CEMEX | 3
P-T2-03 | B-19322 VIALE 26 | PLA PISO 2 EJE 12 AL 10 ENTRE A y J | 152.4 | 503956416 | 2025-11-25 | 12/2/2025 12:00:00 AM | 4"x8" | Concreto | 3000 PSI | 7 | 0 | 21 | 15.5 | 2253.3 | 158 | 74 | CEMEX | 4
P-T2-03 | B-19322 VIALE 26 | PLA PISO 2 EJE 12 AL 10 ENTRE A y J | 152.4 | 503956416 | 2025-11-25 | 12/2/2025 12:00:00 AM | 4"x8" | Concreto | 3000 PSI | 7 | 0 | 21 | 16.9 | 2450.4 | 172 | 80 | CEMEX | 4
P-T2-03 | B-19322 VIALE 26 | PLA PISO 2 EJE 12 AL 10 ENTRE A y J | 152.4 | 503956416 | 2025-11-25 | 12/2/2025 12:00:00 AM | 4"x8" | Concreto | 3000 PSI | 7 | 0 | 21 | 22.6 | 3273.2 | 230 | 107 | CEMEX | 4
M-T2-06 | B-19322 VIALE 26 | PISO 1 MUROS 32,09, 29 EJE 09 | 228.6 | 503883343 | 2025-11-18 | 12/2/2025 12:00:00 AM | 4"x8" | Concreto | 4000 PSI | 14 | 0 | 28 | 31.6 | 4586.3 | 322 | 113 | CEMEX | 4
M-T2-06 | B-19322 VIALE 26 | PISO 1 MUROS 32,09, 29 EJE 09 | 228.6 | 503883343 | 2025-11-18 | 12/2/2025 12:00:00 AM | 4"x8" | Concreto | 4000 PSI | 14 | 0 | 28 | 34.4 | 4985.2 | 350 | 123 | CEMEX | 4
M-T2-06 | B-19322 VIALE 26 | PISO 1 MUROS 32,09, 29 EJE 09 | 228.6 | 503883343 | 2025-11-18 | 12/2/2025 12:00:00 AM | 4"x8" | Concreto | 4000 PSI | 14 | 0 | 28 | 34.7 | 5036.2 | 354 | 124 | CEMEX | 4
M-T2-07 | B-19322 VIALE 26 | PISO 1 MUROS 14, 31, 02 EJE 06 | 241.3 | 503886341 | 2025-11-18 | 12/2/2025 12:00:00 AM | 4"x8" | Concreto | 4000 PSI | 14 | 0 | 28 | 32 | 4644.5 | 327 | 114 | CEMEX | 4
M-T2-07 | B-19322 VIALE 26 | PISO 1 MUROS 14, 31, 02 EJE 06 | 241.3 | 503886341 | 2025-11-18 | 12/2/2025 12:00:00 AM | 4"x8" | Concreto | 4000 PSI | 14 | 0 | 28 | 33.4 | 4847.6 | 341 | 119 | CEMEX | 4
M-T2-07 | B-19322 VIALE 26 | PISO 1 MUROS 14, 31, 02 EJE 06 | 241.3 | 503886341 | 2025-11-18 | 12/2/2025 12:00:00 AM | 4"x8" | Concreto | 4000 PSI | 14 | 0 | 28 | 35.1 | 5092.6 | 358 | 125 | CEMEX | 4
M-T2-08 | B-19322 VIALE 26 | MUROS PISO 1 32,09,29 EJE 07 ENTRE A Y J | 241.3 | 503905463 | 2025-11-19 | 12/3/2025 12:00:00 AM | 4"x8" | Concreto | 4000 PSI | 14 | 0 | 28 | 30.6 | 4443.7 | 312 | 109 | CEMEX | 3
M-T2-08 | B-19322 VIALE 26 | MUROS PISO 1 32,09,29 EJE 07 ENTRE A Y J | 241.3 | 503905463 | 2025-11-19 | 12/3/2025 12:00:00 AM | 4"x8" | Concreto | 4000 PSI | 14 | 0 | 28 | 31 | 4494 | 316 | 111 | CEMEX | 3
M-T2-08 | B-19322 VIALE 26 | MUROS PISO 1 32,09,29 EJE 07 ENTRE A Y J | 241.3 | 503905463 | 2025-11-19 | 12/3/2025 12:00:00 AM | 4"x8" | Concreto | 4000 PSI | 14 | 0 | 28 | 30.7 | 4450.4 | 313 | 110 | CEMEX | 3
C-T1-06 | B-19322 VIALE 26 | PLCA CIMENTACION T1 EJE 15 AL 12 ENTRE A Y J | 190.5 | 503895602 | 2025-11-19 | 12/3/2025 12:00:00 AM | 4"x8" | Concreto | 3000 PSI | 14 | 0 | 21 | 18.9 | 2746.7 | 193 | 90 | CEMEX | 3
C-T1-06 | B-19322 VIALE 26 | PLCA CIMENTACION T1 EJE 15 AL 12 ENTRE A Y J | 190.5 | 503895602 | 2025-11-19 | 12/3/2025 12:00:00 AM | 4"x8" | Concreto | 3000 PSI | 14 | 0 | 21 | 18.1 | 2623.2 | 184 | 86 | CEMEX | 4
C-T1-06 | B-19322 VIALE 26 | PLCA CIMENTACION T1 EJE 15 AL 12 ENTRE A Y J | 190.5 | 503895602 | 2025-11-19 | 12/3/2025 12:00:00 AM | 4"x8" | Concreto | 3000 PSI | 14 | 0 | 21 | 18.3 | 2655.8 | 187 | 87 | CEMEX | 3
M-T2-14 | B-19322 VIALE 26 | MUROS PISO 2 EJE 06 y 07 ENTRE A y J M-31-14-02 | 203.2 | 504043434 | 2025-12-02 | 12/3/2025 12:00:00 AM | 4"x8" | Concreto | 4000 PSI | 1 | 0 | 28 | 1.3 | 194.8 | 14 | 5 | CEMEX | 4
M-T2-14 | B-19322 VIALE 26 | MUROS PISO 2 EJE 06 y 07 ENTRE A y J M-31-14-02 | 203.2 | 504043434 | 2025-12-02 | 12/3/2025 12:00:00 AM | 4"x8" | Concreto | 4000 PSI | 1 | 0 | 28 | 1.6 | 226.6 | 16 | 6 | CEMEX | 4
M-T2-14 | B-19322 VIALE 26 | MUROS PISO 2 EJE 06 y 07 ENTRE A y J M-31-14-02 | 203.2 | 504043434 | 2025-12-02 | 12/3/2025 12:00:00 AM | 4"x8" | Concreto | 4000 PSI | 1 | 0 | 28 | 2.2 | 314.9 | 22 | 8 | CEMEX | 4
P-T2-04 | B-19322 VIALE 26 | PLA PISO 2 EJE 8 AL 10 ENTRE A y J | 133.35 | 503975956 | 2025-11-26 | 12/3/2025 12:00:00 AM | 4"x8" | Concreto | 3000 PSI | 7 | 0 | 21 | 21.6 | 3132.9 | 220 | 103 | CEMEX | 3
P-T2-04 | B-19322 VIALE 26 | PLA PISO 2 EJE 8 AL 10 ENTRE A y J | 133.35 | 503975956 | 2025-11-26 | 12/3/2025 12:00:00 AM | 4"x8" | Concreto | 3000 PSI | 7 | 0 | 21 | 20.2 | 2925.6 | 206 | 96 | CEMEX | 4
P-T2-04 | B-19322 VIALE 26 | PLA PISO 2 EJE 8 AL 10 ENTRE A y J | 133.35 | 503975956 | 2025-11-26 | 12/3/2025 12:00:00 AM | 4"x8" | Concreto | 3000 PSI | 7 | 0 | 21 | 19.9 | 2890.7 | 203 | 95 | CEMEX | 4
C-T1-07 | B-19322 VIALE 26 | VIGAS CIMENTACION T1 EJES 07 ENTRE A y E VC 16, VC 04 | 177.8 | 503915741 | 2025-11-20 | 12/4/2025 12:00:00 AM | 4"x8" | Concreto | 3000 PSI | 14 | 0 | 21 | 20.4 | 2960.5 | 208 | 97 | CEMEX | 3
C-T1-07 | B-19322 VIALE 26 | VIGAS CIMENTACION T1 EJES 07 ENTRE A y E VC 16, VC 04 | 177.8 | 503915741 | 2025-11-20 | 12/4/2025 12:00:00 AM | 4"x8" | Concreto | 3000 PSI | 14 | 0 | 21 | 18.8 | 2730.8 | 192 | 90 | CEMEX | 3
C-T1-07 | B-19322 VIALE 26 | VIGAS CIMENTACION T1 EJES 07 ENTRE A y E VC 16, VC 04 | 177.8 | 503915741 | 2025-11-20 | 12/4/2025 12:00:00 AM | 4"x8" | Concreto | 3000 PSI | 14 | 0 | 21 | 16.9 | 2451.6 | 172 | 80 | CEMEX | 4
C-T1-08 | B-19322 VIALE 26 | VIGAS CIMENTACION T1 EJE 05 ENTRE J y F V16, VC 04 | 152.4 | 503917809 | 2025-11-20 | 12/4/2025 12:00:00 AM | 4"x8" | Concreto | 3000 PSI | 14 | 0 | 21 | 22.7 | 3294.7 | 232 | 108 | CEMEX | 3
C-T1-08 | B-19322 VIALE 26 | VIGAS CIMENTACION T1 EJE 05 ENTRE J y F V16, VC 04 | 152.4 | 503917809 | 2025-11-20 | 12/4/2025 12:00:00 AM | 4"x8" | Concreto | 3000 PSI | 14 | 0 | 21 | 19.4 | 2818.8 | 198 | 92 | CEMEX | 3
C-T1-08 | B-19322 VIALE 26 | VIGAS CIMENTACION T1 EJE 05 ENTRE J y F V16, VC 04 | 152.4 | 503917809 | 2025-11-20 | 12/4/2025 12:00:00 AM | 4"x8" | Concreto | 3000 PSI | 14 | 0 | 21 | 22.9 | 3318.4 | 233 | 109 | CEMEX | 3
C-T1-10 | B-19322 VIALE 26 | PLACA CIMENTACION T1- EJE 09 AL 06 ENTRE A y J | 177.8 | 503893239 | 2025-11-27 | 12/4/2025 12:00:00 AM | 4"x8" | Concreto | 3000 PSI | 7 | 0 | 21 | 20.4 | 2965.6 | 208 | 97 | CEMEX | 4
C-T1-10 | B-19322 VIALE 26 | PLACA CIMENTACION T1- EJE 09 AL 06 ENTRE A y J | 177.8 | 503893239 | 2025-11-27 | 12/4/2025 12:00:00 AM | 4"x8" | Concreto | 3000 PSI | 7 | 0 | 21 | 19.4 | 2810.1 | 198 | 92 | CEMEX | 3
C-T1-10 | B-19322 VIALE 26 | PLACA CIMENTACION T1- EJE 09 AL 06 ENTRE A y J | 177.8 | 503893239 | 2025-11-27 | 12/4/2025 12:00:00 AM | 4"x8" | Concreto | 3000 PSI | 7 | 0 | 21 | 21 | 3045.8 | 214 | 100 | CEMEX | 4
M-T2-11 | B-19322 VIALE 26 | MURO PISO 2 EJE 12 ENTRE A y D M-14-31-02 | 209.6 | 503989924 | 2025-11-27 | 12/4/2025 12:00:00 AM | 4"x8" | Concreto | 4000 PSI | 7 | 0 | 28 | 25.3 | 3665.1 | 258 | 90 | CEMEX | 4
M-T2-11 | B-19322 VIALE 26 | MURO PISO 2 EJE 12 ENTRE A y D M-14-31-02 | 209.6 | 503989924 | 2025-11-27 | 12/4/2025 12:00:00 AM | 4"x8" | Concreto | 4000 PSI | 7 | 0 | 28 | 26.5 | 3843 | 270 | 95 | CEMEX | 4
M-T2-11 | B-19322 VIALE 26 | MURO PISO 2 EJE 12 ENTRE A y D M-14-31-02 | 209.6 | 503989924 | 2025-11-27 | 12/4/2025 12:00:00 AM | 4"x8" | Concreto | 4000 PSI | 7 | 0 | 28 | 26.8 | 3894.2 | 274 | 96 | CEMEX | 4
M-T2-13 | B-19322 VIALE 26 | MUROS PISO 2 EJE 06 y 07 ENTRE A y J M=31-32-14-09-29 | 209.55 | 504026870 | 2025-12-01 | 12/4/2025 12:00:00 AM | 4"x8" | Concreto | 4000 PSI | 3 | 0 | 28 | 15.8 | 2294.2 | 161 | 56 | CEMEX | 3
M-T2-13 | B-19322 VIALE 26 | MUROS PISO 2 EJE 06 y 07 ENTRE A y J M=31-32-14-09-29 | 209.55 | 504026870 | 2025-12-01 | 12/4/2025 12:00:00 AM | 4"x8" | Concreto | 4000 PSI | 3 | 0 | 28 | 15.5 | 2241 | 158 | 55 | CEMEX | 4
M-T2-13 | B-19322 VIALE 26 | MUROS PISO 2 EJE 06 y 07 ENTRE A y J M=31-32-14-09-29 | 209.55 | 504026870 | 2025-12-01 | 12/4/2025 12:00:00 AM | 4"x8" | Concreto | 4000 PSI | 3 | 0 | 28 | 19.5 | 2832 | 199 | 70 | CEMEX | 4
P-T2-01 | B-19322 VIALE 26 | PLACA PISO | 177.8 | 503898754 | 2025-11-19 | 12/3/2025 12:00:00 AM | 4"x8" | Concreto | 3000 PSI | 14 | 0 | 21 | 19.4 | 2820.9 | 198 | 93 | CEMEX | 4
P-T2-01 | B-19322 VIALE 26 | PLACA PISO | 177.8 | 503898754 | 2025-11-19 | 12/3/2025 12:00:00 AM | 4"x8" | Concreto | 3000 PSI | 14 | 0 | 21 | 28.9 | 4191.8 | 295 | 138 | CEMEX | 4
P-T2-01 | B-19322 VIALE 26 | PLACA PISO | 177.8 | 503898754 | 2025-11-19 | 12/3/2025 12:00:00 AM | 4"x8" | Concreto | 3000 PSI | 14 | 0 | 21 | 21.2 | 3073.2 | 216 | 101 | CEMEX | 4
M-T2-10 | B-19322 VIALE 26 | MURO PISO 2 EJE 15 ENTRE J y D M-16-27-01 | 228.6 | 503986310 | 2025-11-27 | 12/4/2025 12:00:00 AM | 4"x8" | Concreto | 4000 PSI | 7 | 0 | 28 | 26.9 | 3902.4 | 274 | 96 | CEMEX | 4
M-T2-10 | B-19322 VIALE 26 | MURO PISO 2 EJE 15 ENTRE J y D M-16-27-01 | 228.6 | 503986310 | 2025-11-27 | 12/4/2025 12:00:00 AM | 4"x8" | Concreto | 4000 PSI | 7 | 0 | 28 | 24.5 | 3559 | 250 | 88 | CEMEX | 4
M-T2-10 | B-19322 VIALE 26 | MURO PISO 2 EJE 15 ENTRE J y D M-16-27-01 | 228.6 | 503986310 | 2025-11-27 | 12/4/2025 12:00:00 AM | 4"x8" | Concreto | 4000 PSI | 7 | 0 | 28 | 22.7 | 3295.9 | 232 | 81 | CEMEX | 4
M-T2-15 | B-19322 VIALE 26 | MUROS PISO 2 EJE 04 y 05 ENTRE A y J M= 32-29-09 | 241.3 | 504061783 | 2025-12-03 | 12/4/2025 12:00:00 AM | 4"x8" | Concreto | 4000 PSI | 1 | 24 | 28 | 7.6 | 1105.3 | 78 | 27 | CEMEX | 3
M-T2-15 | B-19322 VIALE 26 | MUROS PISO 2 EJE 04 y 05 ENTRE A y J M= 32-29-09 | 241.3 | 504061783 | 2025-12-03 | 12/4/2025 12:00:00 AM | 4"x8" | Concreto | 4000 PSI | 1 | 24 | 28 | 7.3 | 1053.7 | 74 | 26 | CEMEX | 3
M-T2-15 | B-19322 VIALE 26 | MUROS PISO 2 EJE 04 y 05 ENTRE A y J M= 32-29-09 | 241.3 | 504061783 | 2025-12-03 | 12/4/2025 12:00:00 AM | 4"x8" | Concreto | 4000 PSI | 1 | 24 | 28 | 8 | 1153 | 81 | 28 | CEMEX | 3
M-T2-14 | B-19322 VIALE 26 | MUROS PISO 2 EJE 06 y 07 ENTRE A y J M-31-14-02 | 203.2 | 504043434 | 2025-12-02 | 12/5/2025 12:00:00 AM | 4"x8" | Concreto | 4000 PSI | 3 | 0 | 28 | 18.9 | 2746.3 | 193 | 68 | CEMEX | 3
M-T2-14 | B-19322 VIALE 26 | MUROS PISO 2 EJE 06 y 07 ENTRE A y J M-31-14-02 | 203.2 | 504043434 | 2025-12-02 | 12/5/2025 12:00:00 AM | 4"x8" | Concreto | 4000 PSI | 3 | 0 | 28 | 18.4 | 2670 | 188 | 66 | CEMEX | 4
M-T2-14 | B-19322 VIALE 26 | MUROS PISO 2 EJE 06 y 07 ENTRE A y J M-31-14-02 | 203.2 | 504043434 | 2025-12-02 | 12/5/2025 12:00:00 AM | 4"x8" | Concreto | 4000 PSI | 3 | 0 | 28 | 19.6 | 2847.8 | 200 | 70 | CEMEX | 3
P-T2-05 | B-19322 VIALE 26 | PLACA PISO 2 EJE 08 AL 06 ENTRE AYJ | 165.1 | 504001316 | 2025-11-28 | 12/5/2025 12:00:00 AM | 4"x8" | Concreto | 3000 PSI | 7 | 0 | 21 | 25.3 | 3667.7 | 258 | 120 | CEMEX | 3
P-T2-05 | B-19322 VIALE 26 | PLACA PISO 2 EJE 08 AL 06 ENTRE AYJ | 165.1 | 504001316 | 2025-11-28 | 12/5/2025 12:00:00 AM | 4"x8" | Concreto | 3000 PSI | 7 | 0 | 21 | 23.3 | 3384.1 | 238 | 111 | CEMEX | 4
P-T2-05 | B-19322 VIALE 26 | PLACA PISO 2 EJE 08 AL 06 ENTRE AYJ | 165.1 | 504001316 | 2025-11-28 | 12/5/2025 12:00:00 AM | 4"x8" | Concreto | 3000 PSI | 7 | 0 | 21 | 23.2 | 3364.8 | 237 | 110 | CEMEX | 4
M-T2-12 | B-19322 VIALE 26 | MUROS PISO 2 EJE 11 ENTRE AYJ M=32.09.29 | 228.6 | 504005183 | 2025-11-28 | 12/5/2025 12:00:00 AM | 4"x8" | Concreto | 4000 PSI | 7 | 0 | 28 | 25.2 | 3661.9 | 257 | 90 | CEMEX | 4
M-T2-12 | B-19322 VIALE 26 | MUROS PISO 2 EJE 11 ENTRE AYJ M=32.09.29 | 228.6 | 504005183 | 2025-11-28 | 12/5/2025 12:00:00 AM | 4"x8" | Concreto | 4000 PSI | 7 | 0 | 28 | 26.3 | 3815.4 | 268 | 94 | CEMEX | 4
M-T2-12 | B-19322 VIALE 26 | MUROS PISO 2 EJE 11 ENTRE AYJ M=32.09.29 | 228.6 | 504005183 | 2025-11-28 | 12/5/2025 12:00:00 AM | 4"x8" | Concreto | 4000 PSI | 7 | 0 | 28 | 27.7 | 4014.5 | 282 | 99 | CEMEX | 4
C-T2-10 | B-19322 VIALE 26 | PLACA CIMENTACION EJE 11 AL 13 ENTRE A Y D | 177.8 | 503787127 | 2025-11-07 | 12/5/2025 12:00:00 AM | 4"x8" | Concreto | 3000 PSI | 28 | 0 | 21 | 21.7 | 3147.7 | 221 | 103 | CEMEX | 3
C-T2-10 | B-19322 VIALE 26 | PLACA CIMENTACION EJE 11 AL 13 ENTRE A Y D | 177.8 | 503787127 | 2025-11-07 | 12/5/2025 12:00:00 AM | 4"x8" | Concreto | 3000 PSI | 28 | 0 | 21 | 22 | 3189.7 | 224 | 105 | CEMEX | 3
C-T2-10 | B-19322 VIALE 26 | PLACA CIMENTACION EJE 11 AL 13 ENTRE A Y D | 177.8 | 503787127 | 2025-11-07 | 12/5/2025 12:00:00 AM | 4"x8" | Concreto | 3000 PSI | 28 | 0 | 21 | 21.8 | 3154.6 | 222 | 104 | CEMEX | 3
M-T2-09 | B-19322 VIALE 26 | MUROS PISO 1 T2 EJE 06 M 31, 02, 14 ENTRE A y D | 228.6 | 503929973 | 2025-11-21 | 12/5/2025 12:00:00 AM | 4"x8" | Concreto | 4000 PSI | 14 | 0 | 28 | 28.8 | 4170.3 | 293 | 103 | CEMEX | 4
M-T2-09 | B-19322 VIALE 26 | MUROS PISO 1 T2 EJE 06 M 31, 02, 14 ENTRE A y D | 228.6 | 503929973 | 2025-11-21 | 12/5/2025 12:00:00 AM | 4"x8" | Concreto | 4000 PSI | 14 | 0 | 28 | 27.9 | 4043.7 | 284 | 100 | CEMEX | 4
M-T2-09 | B-19322 VIALE 26 | MUROS PISO 1 T2 EJE 06 M 31, 02, 14 ENTRE A y D | 228.6 | 503929973 | 2025-11-21 | 12/5/2025 12:00:00 AM | 4"x8" | Concreto | 4000 PSI | 14 | 0 | 28 | 26.1 | 3786.8 | 266 | 93 | CEMEX | 4
P-T2-02 | B-19322 VIALE 26 | PLACA PISO 2 EJE 12 y 15 ENTRE A y J | 152.4 | 503919447 | 2025-11-21 | 12/5/2025 12:00:00 AM | 4"x8" | Concreto | 3000 PSI | 14 | 0 | 21 | 25.6 | 3705.9 | 261 | 122 | CEMEX | 3
P-T2-02 | B-19322 VIALE 26 | PLACA PISO 2 EJE 12 y 15 ENTRE A y J | 152.4 | 503919447 | 2025-11-21 | 12/5/2025 12:00:00 AM | 4"x8" | Concreto | 3000 PSI | 14 | 0 | 21 | 38 | 5510 | 387 | 181 | CEMEX | 3
P-T2-02 | B-19322 VIALE 26 | PLACA PISO 2 EJE 12 y 15 ENTRE A y J | 152.4 | 503919447 | 2025-11-21 | 12/5/2025 12:00:00 AM | 4"x8" | Concreto | 3000 PSI | 14 | 0 | 21 | 23.4 | 3391.3 | 238 | 111 | CEMEX | 4
P-T2-07 | B-19322 VIALE 26 | PLACA T2 PISO 3 EJE 15 AL 10 ENTRE A y J | 165.1 | 504061783 | 2025-12-05 | 12/6/2025 12:00:00 AM | 4"x8" | Concreto | 3000 PSI | 1 | 24 | 21 | 2.9 | 417.3 | 29 | 14 | CEMEX | 4
P-T2-07 | B-19322 VIALE 26 | PLACA T2 PISO 3 EJE 15 AL 10 ENTRE A y J | 165.1 | 504061783 | 2025-12-05 | 12/6/2025 12:00:00 AM | 4"x8" | Concreto | 3000 PSI | 1 | 24 | 21 | 2.5 | 367.6 | 26 | 12 | CEMEX | 4
P-T2-07 | B-19322 VIALE 26 | PLACA T2 PISO 3 EJE 15 AL 10 ENTRE A y J | 165.1 | 504061783 | 2025-12-05 | 12/6/2025 12:00:00 AM | 4"x8" | Concreto | 3000 PSI | 1 | 24 | 21 | 2.5 | 362.4 | 25 | 12 | CEMEX | 4
M-T2-16 | B-19322 VIALE 26 | MUROS PISO 2 EJE 01 AL 03 ENTRE A y J M= 21-01-20-05-22 | 215.9 | 504081709 | 2025-12-05 | 12/6/2025 12:00:00 AM | 4"x8" | Concreto | 4000 PSI | 1 | 24 | 28 | 1.5 | 212 | 15 | 5 | CEMEX | 4
M-T2-16 | B-19322 VIALE 26 | MUROS PISO 2 EJE 01 AL 03 ENTRE A y J M= 21-01-20-05-22 | 215.9 | 504081709 | 2025-12-05 | 12/6/2025 12:00:00 AM | 4"x8" | Concreto | 4000 PSI | 1 | 24 | 28 | 2.5 | 360.9 | 25 | 9 | CEMEX | 3
M-T2-16 | B-19322 VIALE 26 | MUROS PISO 2 EJE 01 AL 03 ENTRE A y J M= 21-01-20-05-22 | 215.9 | 504081709 | 2025-12-05 | 12/6/2025 12:00:00 AM | 4"x8" | Concreto | 4000 PSI | 1 | 24 | 28 | 1.3 | 192.6 | 14 | 5 | CEMEX | 4
M-T2-15 | B-19322 VIALE 26 | MUROS PISO 2 EJE 04 y 05 ENTRE A y J M= 32-29-09 | 241.3 | 504061783 | 2025-12-03 | 12/6/2025 12:00:00 AM | 4"x8" | Concreto | 4000 PSI | 3 | 0 | 28 | 10.4 | 1511.2 | 106 | 37 | CEMEX | 3
M-T2-15 | B-19322 VIALE 26 | MUROS PISO 2 EJE 04 y 05 ENTRE A y J M= 32-29-09 | 241.3 | 504061783 | 2025-12-03 | 12/6/2025 12:00:00 AM | 4"x8" | Concreto | 4000 PSI | 3 | 0 | 28 | 15.1 | 2189.7 | 154 | 54 | CEMEX | 4
M-T2-15 | B-19322 VIALE 26 | MUROS PISO 2 EJE 04 y 05 ENTRE A y J M= 32-29-09 | 241.3 | 504061783 | 2025-12-03 | 12/6/2025 12:00:00 AM | 4"x8" | Concreto | 4000 PSI | 3 | 0 | 28 | 21.5 | 3119.3 | 219 | 77 | CEMEX | 4
C-T2 09 | B-19322 VIALE 26 | PLACA CONTRAPISO EJE 6 A 9 ENTRE A-D | 190.5 | 1 | 2025-11-01 | 11/29/2025 12:00:00 AM | 4"x8" | Concreto | concreto 3000 psi | 28 | 0 | 21 | 24.1 | 3502.5 | 246 | 115 | CEMEX | 3
C-T2 09 | B-19322 VIALE 26 | PLACA CONTRAPISO EJE 6 A 9 ENTRE A-D | 190.5 | 1 | 2025-11-01 | 11/29/2025 12:00:00 AM | 4"x8" | Concreto | concreto 3000 psi | 28 | 0 | 21 | 27.2 | 3939.4 | 277 | 129 | CEMEX | 3
C-T2 09 | B-19322 VIALE 26 | PLACA CONTRAPISO EJE 6 A 9 ENTRE A-D | 190.5 | 1 | 2025-11-01 | 11/29/2025 12:00:00 AM | 4"x8" | Concreto | concreto 3000 psi | 28 | 0 | 21 | 27.1 | 3929.3 | 276 | 129 | CEMEX | 3
M-T2-13 | B-19322 VIALE 26 | MUROS PISO 2 EJE 06 y 07 ENTRE A y J M=31-32-14-09-29 | 209.55 | 504026870 | 2025-12-01 | 12/8/2025 12:00:00 AM | 4"x8" | Concreto | 4000 PSI | 7 | 0 | 28 | 29.7 | 4308.8 | 303 | 106 | CEMEX | 4
M-T2-13 | B-19322 VIALE 26 | MUROS PISO 2 EJE 06 y 07 ENTRE A y J M=31-32-14-09-29 | 209.55 | 504026870 | 2025-12-01 | 12/8/2025 12:00:00 AM | 4"x8" | Concreto | 4000 PSI | 7 | 0 | 28 | 27.5 | 3983.7 | 280 | 98 | CEMEX | 4
M-T2-13 | B-19322 VIALE 26 | MUROS PISO 2 EJE 06 y 07 ENTRE A y J M=31-32-14-09-29 | 209.55 | 504026870 | 2025-12-01 | 12/8/2025 12:00:00 AM | 4"x8" | Concreto | 4000 PSI | 7 | 0 | 28 | 29.4 | 4266.4 | 300 | 105 | CEMEX | 4
P-T2-06 | B-19322 VIALE 26 | PLACA PISO 2 EJE 04 AL 06 AYJ | 165 | 504011552 | 2025-11-29 | 12/6/2025 12:00:00 AM | 4"x8" | Concreto | 3000 PSI | 7 | 0 | 21 | 12.6 | 1820.2 | 128 | 60 | CEMEX | 4
P-T2-06 | B-19322 VIALE 26 | PLACA PISO 2 EJE 04 AL 06 AYJ | 165 | 504011552 | 2025-11-29 | 12/6/2025 12:00:00 AM | 4"x8" | Concreto | 3000 PSI | 7 | 0 | 21 | 20 | 2897.2 | 204 | 95 | CEMEX | 3
P-T2-06 | B-19322 VIALE 26 | PLACA PISO 2 EJE 04 AL 06 AYJ | 165 | 504011552 | 2025-11-29 | 12/6/2025 12:00:00 AM | 4"x8" | Concreto | 3000 PSI | 7 | 0 | 21 | 11.7 | 1700.3 | 120 | 56 | CEMEX | 4
C-T1-11 | B-19322 VIALE 26 | VIGAS CIMENTACION T1- EJE 03 AL 06 ENTRE A y J VC 16 VC17 | 177.8 | 504022404 | 2025-12-01 | 12/8/2025 12:00:00 AM | 4"x8" | Concreto | 3000 PSI | 7 | 0 | 21 | 20.6 | 2980.7 | 210 | 98 | CEMEX | 4
C-T1-11 | B-19322 VIALE 26 | VIGAS CIMENTACION T1- EJE 03 AL 06 ENTRE A y J VC 16 VC17 | 177.8 | 504022404 | 2025-12-01 | 12/8/2025 12:00:00 AM | 4"x8" | Concreto | 3000 PSI | 7 | 0 | 21 | 21.3 | 3091 | 217 | 101 | CEMEX | 4
C-T1-11 | B-19322 VIALE 26 | VIGAS CIMENTACION T1- EJE 03 AL 06 ENTRE A y J VC 16 VC17 | 177.8 | 504022404 | 2025-12-01 | 12/8/2025 12:00:00 AM | 4"x8" | Concreto | 3000 PSI | 7 | 0 | 21 | 21.8 | 3164.4 | 222 | 104 | CEMEX | 4
C-T1-03 | B-19322 VIALE 26 | VIGA CIMENTACION T1 EJE 12 ENTRE I Y J VC 17, VC 01 | 177.8 | 503798049 | 2025-11-08 | 12/6/2025 12:00:00 AM | 4"x8" | Concreto | 3000 PSI | 28 | 0 | 21 | 24.9 | 3609.1 | 254 | 118 | CEMEX | 3
C-T1-03 | B-19322 VIALE 26 | VIGA CIMENTACION T1 EJE 12 ENTRE I Y J VC 17, VC 01 | 177.8 | 503798049 | 2025-11-08 | 12/6/2025 12:00:00 AM | 4"x8" | Concreto | 3000 PSI | 28 | 0 | 21 | 23.3 | 3377.1 | 237 | 111 | CEMEX | 3
C-T1-03 | B-19322 VIALE 26 | VIGA CIMENTACION T1 EJE 12 ENTRE I Y J VC 17, VC 01 | 177.8 | 503798049 | 2025-11-08 | 12/6/2025 12:00:00 AM | 4"x8" | Concreto | 3000 PSI | 28 | 0 | 21 | 26.2 | 3794.3 | 267 | 124 | CEMEX | 3
C-T1-02 | B-19322 VIALE 26 | VIGA CIMENTACION T1 EJE 12 ENTRE A Y D VC 17, VC 11 | 203.2 | 503797729 | 2025-11-08 | 12/6/2025 12:00:00 AM | 4"x8" | Concreto | 3000 PSI | 28 | 0 | 21 | 23.6 | 3426.4 | 241 | 112 | CEMEX | 3
C-T1-02 | B-19322 VIALE 26 | VIGA CIMENTACION T1 EJE 12 ENTRE A Y D VC 17, VC 11 | 203.2 | 503797729 | 2025-11-08 | 12/6/2025 12:00:00 AM | 4"x8" | Concreto | 3000 PSI | 28 | 0 | 21 | 25 | 3620.6 | 255 | 119 | CEMEX | 3
C-T1-02 | B-19322 VIALE 26 | VIGA CIMENTACION T1 EJE 12 ENTRE A Y D VC 17, VC 11 | 203.2 | 503797729 | 2025-11-08 | 12/6/2025 12:00:00 AM | 4"x8" | Concreto | 3000 PSI | 28 | 0 | 21 | 23.3 | 3377.7 | 237 | 111 | CEMEX | 3
M-T2-01 | B-19322 VIALE 26 | MURO 19,22,24,07 DEL EJE 01 CON B | 228.6 | 503805267 | 2025-11-10 | 12/8/2025 12:00:00 AM | 4"x8" | Concreto | 4000 PSI | 28 | 0 | 28 | 45 | 6525.9 | 459 | 161 | CEMEX | 4
M-T2-01 | B-19322 VIALE 26 | MURO 19,22,24,07 DEL EJE 01 CON B | 228.6 | 503805267 | 2025-11-10 | 12/8/2025 12:00:00 AM | 4"x8" | Concreto | 4000 PSI | 28 | 0 | 28 | 44.6 | 6474.2 | 455 | 159 | CEMEX | 4
M-T2-01 | B-19322 VIALE 26 | MURO 19,22,24,07 DEL EJE 01 CON B | 228.6 | 503805267 | 2025-11-10 | 12/8/2025 12:00:00 AM | 4"x8" | Concreto | 4000 PSI | 28 | 0 | 28 | 43.9 | 6369.3 | 448 | 157 | CEMEX | 4
C-T1-09 | B-19322 VIALE 26 | PLACA CIMENTACION EJE 12 AL 11 ENTRE A y J | 177.8 | 503943340 | 2025-11-24 | 12/8/2025 12:00:00 AM | 4"x8" | Concreto | 3000 PSI | 14 | 0 | 21 | 19.7 | 2855.3 | 201 | 94 | CEMEX | 3
C-T1-09 | B-19322 VIALE 26 | PLACA CIMENTACION EJE 12 AL 11 ENTRE A y J | 177.8 | 503943340 | 2025-11-24 | 12/8/2025 12:00:00 AM | 4"x8" | Concreto | 3000 PSI | 14 | 0 | 21 | 18.7 | 2709.2 | 190 | 89 | CEMEX | 3
C-T1-09 | B-19322 VIALE 26 | PLACA CIMENTACION EJE 12 AL 11 ENTRE A y J | 177.8 | 503943340 | 2025-11-24 | 12/8/2025 12:00:00 AM | 4"x8" | Concreto | 3000 PSI | 14 | 0 | 21 | 17.8 | 2586.8 | 182 | 85 | CEMEX | 3
M-T2-03 | B-19322 VIALE 26 | TORRE 2 MUROS 32,29,10 DEL EJE 13 | 241.3 | 503821984 | 2025-11-11 | 12/9/2025 12:00:00 AM | 4"x8" | Concreto | 4000 PSI | 28 | 0 | 28 | 39.1 | 5670.9 | 399 | 140 | CEMEX | 4
M-T2-03 | B-19322 VIALE 26 | TORRE 2 MUROS 32,29,10 DEL EJE 13 | 241.3 | 503821984 | 2025-11-11 | 12/9/2025 12:00:00 AM | 4"x8" | Concreto | 4000 PSI | 28 | 0 | 28 | 37.7 | 5469.2 | 385 | 135 | CEMEX | 4
M-T2-03 | B-19322 VIALE 26 | TORRE 2 MUROS 32,29,10 DEL EJE 13 | 241.3 | 503821984 | 2025-11-11 | 12/9/2025 12:00:00 AM | 4"x8" | Concreto | 4000 PSI | 28 | 0 | 28 | 37.6 | 5453.9 | 383 | 134 | CEMEX | 4
P-T2-03 | B-19322 VIALE 26 | PLA PISO 2 EJE 12 AL 10 ENTRE A y J | 152.4 | 503956416 | 2025-11-25 | 12/9/2025 12:00:00 AM | 4"x8" | Concreto | 3000 PSI | 14 | 0 | 21 | 22.4 | 3255.4 | 229 | 107 | CEMEX | 4
P-T2-03 | B-19322 VIALE 26 | PLA PISO 2 EJE 12 AL 10 ENTRE A y J | 152.4 | 503956416 | 2025-11-25 | 12/9/2025 12:00:00 AM | 4"x8" | Concreto | 3000 PSI | 14 | 0 | 21 | 19.7 | 2855.1 | 201 | 94 | CEMEX | 3
P-T2-03 | B-19322 VIALE 26 | PLA PISO 2 EJE 12 AL 10 ENTRE A y J | 152.4 | 503956416 | 2025-11-25 | 12/9/2025 12:00:00 AM | 4"x8" | Concreto | 3000 PSI | 14 | 0 | 21 | 19.9 | 2889.4 | 203 | 95 | CEMEX | 3
M-T2-14 | B-19322 VIALE 26 | MUROS PISO 2 EJE 06 y 07 ENTRE A y J M-31-14-02 | 203.2 | 504043434 | 2025-12-02 | 12/9/2025 12:00:00 AM | 4"x8" | Concreto | 4000 PSI | 7 | 0 | 28 | 27 | 3921.2 | 276 | 96 | CEMEX | 4
M-T2-14 | B-19322 VIALE 26 | MUROS PISO 2 EJE 06 y 07 ENTRE A y J M-31-14-02 | 203.2 | 504043434 | 2025-12-02 | 12/9/2025 12:00:00 AM | 4"x8" | Concreto | 4000 PSI | 7 | 0 | 28 | 25.9 | 3756.7 | 264 | 92 | CEMEX | 4
M-T2-14 | B-19322 VIALE 26 | MUROS PISO 2 EJE 06 y 07 ENTRE A y J M-31-14-02 | 203.2 | 504043434 | 2025-12-02 | 12/9/2025 12:00:00 AM | 4"x8" | Concreto | 4000 PSI | 7 | 0 | 28 | 24.7 | 3585 | 252 | 88 | CEMEX | 4
M-T2-16 | B-19322 VIALE 26 | MUROS PISO 2 EJE 01 AL 03 ENTRE A y J M= 21-01-20-05-22 | 215.9 | 504081709 | 2025-12-05 | 12/9/2025 12:00:00 AM | 4"x8" | Concreto | 4000 PSI | 4 | 0 | 28 | 20.2 | 2924.1 | 206 | 72 | CEMEX | 4
M-T2-16 | B-19322 VIALE 26 | MUROS PISO 2 EJE 01 AL 03 ENTRE A y J M= 21-01-20-05-22 | 215.9 | 504081709 | 2025-12-05 | 12/9/2025 12:00:00 AM | 4"x8" | Concreto | 4000 PSI | 4 | 0 | 28 | 20.7 | 3006.4 | 211 | 74 | CEMEX | 4
M-T2-16 | B-19322 VIALE 26 | MUROS PISO 2 EJE 01 AL 03 ENTRE A y J M= 21-01-20-05-22 | 215.9 | 504081709 | 2025-12-05 | 12/9/2025 12:00:00 AM | 4"x8" | Concreto | 4000 PSI | 4 | 0 | 28 | 24.1 | 3493.9 | 246 | 86 | CEMEX | 4
P-T2-07 | B-19322 VIALE 26 | PLACA T2 PISO 3 EJE 15 AL 10 ENTRE A y J | 165.1 | 504061783 | 2025-12-05 | 12/9/2025 12:00:00 AM | 4"x8" | Concreto | 3000 PSI | 4 | 0 | 21 | 14.9 | 2155.5 | 152 | 71 | CEMEX | 3
P-T2-07 | B-19322 VIALE 26 | PLACA T2 PISO 3 EJE 15 AL 10 ENTRE A y J | 165.1 | 504061783 | 2025-12-05 | 12/9/2025 12:00:00 AM | 4"x8" | Concreto | 3000 PSI | 4 | 0 | 21 | 15 | 2172.8 | 153 | 71 | CEMEX | 3
P-T2-07 | B-19322 VIALE 26 | PLACA T2 PISO 3 EJE 15 AL 10 ENTRE A y J | 165.1 | 504061783 | 2025-12-05 | 12/9/2025 12:00:00 AM | 4"x8" | Concreto | 3000 PSI | 4 | 0 | 21 | 13 | 1882.8 | 132 | 62 | CEMEX | 4
M-T1-01 | B-19322 VIALE 26 | MUROS PISO 1 EJE 15 Y 14 ENTERE J y H M=32,31-27-28-29-30 | 190.5 | 504095251 | 2025-12-09 | 12/10/2025 12:00:00 AM | 4"x8" | Concreto | 4000 PSI | 1 | 24 | 28 | 4 | 581.5 | 41 | 14 | CEMEX | 3
M-T1-01 | B-19322 VIALE 26 | MUROS PISO 1 EJE 15 Y 14 ENTERE J y H M=32,31-27-28-29-30 | 190.5 | 504095251 | 2025-12-09 | 12/10/2025 12:00:00 AM | 4"x8" | Concreto | 4000 PSI | 1 | 24 | 28 | 3.4 | 496.4 | 35 | 12 | CEMEX | 3
M-T1-01 | B-19322 VIALE 26 | MUROS PISO 1 EJE 15 Y 14 ENTERE J y H M=32,31-27-28-29-30 | 190.5 | 504095251 | 2025-12-09 | 12/10/2025 12:00:00 AM | 4"x8" | Concreto | 4000 PSI | 1 | 24 | 28 | 2.6 | 370.1 | 26 | 9 | CEMEX | 3
M-T2-15 | B-19322 VIALE 26 | MUROS PISO 2 EJE 04 y 05 ENTRE A y J M= 32-29-09 | 241.3 | 504061783 | 2025-12-03 | 12/10/2025 12:00:00 AM | 4"x8" | Concreto | 4000 PSI | 7 | 0 | 28 | 24.2 | 3506.9 | 247 | 86 | CEMEX | 3
M-T2-15 | B-19322 VIALE 26 | MUROS PISO 2 EJE 04 y 05 ENTRE A y J M= 32-29-09 | 241.3 | 504061783 | 2025-12-03 | 12/10/2025 12:00:00 AM | 4"x8" | Concreto | 4000 PSI | 7 | 0 | 28 | 24 | 3475.3 | 244 | 86 | CEMEX | 4
M-T2-15 | B-19322 VIALE 26 | MUROS PISO 2 EJE 04 y 05 ENTRE A y J M= 32-29-09 | 241.3 | 504061783 | 2025-12-03 | 12/10/2025 12:00:00 AM | 4"x8" | Concreto | 4000 PSI | 7 | 0 | 28 | 25.6 | 3707.5 | 261 | 91 | CEMEX | 4
M-T1-02 | B-19322 VIALE 26 | MUROS PISO 1 EJE 12 ENTERE A y D M=13,25,02 | 152.4 | 504095539 | 2025-12-09 | 12/10/2025 12:00:00 AM | 4"x8" | Concreto | 4000 PSI | 1 | 24 | 28 | 2.5 | 363.6 | 26 | 9 | CEMEX | 3
M-T1-02 | B-19322 VIALE 26 | MUROS PISO 1 EJE 12 ENTERE A y D M=13,25,02 | 152.4 | 504095539 | 2025-12-09 | 12/10/2025 12:00:00 AM | 4"x8" | Concreto | 4000 PSI | 1 | 24 | 28 | 3 | 434.1 | 31 | 11 | CEMEX | 3
M-T1-02 | B-19322 VIALE 26 | MUROS PISO 1 EJE 12 ENTERE A y D M=13,25,02 | 152.4 | 504095539 | 2025-12-09 | 12/10/2025 12:00:00 AM | 4"x8" | Concreto | 4000 PSI | 1 | 24 | 28 | 2.9 | 423.8 | 30 | 10 | CEMEX | 3
P-T2-08 | B-19322 VIALE 26 | PLACA TORRE 2 PISO 3 EJE 08 AL 10 DEL A AL J | 177.8 | 504099163 | 2025-12-09 | 12/10/2025 12:00:00 AM | 4"x8" | Concreto | 3000 PSI | 1 | 24 | 28 | 3.1 | 453.4 | 32 | 15 | CEMEX | 3
P-T2-08 | B-19322 VIALE 26 | PLACA TORRE 2 PISO 3 EJE 08 AL 10 DEL A AL J | 177.8 | 504099163 | 2025-12-09 | 12/10/2025 12:00:00 AM | 4"x8" | Concreto | 3000 PSI | 1 | 24 | 28 | 3.5 | 508.3 | 36 | 17 | CEMEX | 3
P-T2-08 | B-19322 VIALE 26 | PLACA TORRE 2 PISO 3 EJE 08 AL 10 DEL A AL J | 177.8 | 504099163 | 2025-12-09 | 12/10/2025 12:00:00 AM | 4"x8" | Concreto | 3000 PSI | 1 | 24 | 28 | 3.3 | 483.1 | 34 | 16 | CEMEX | 3
M-T2-04 | B-19322 VIALE 26 | MUROS T2PISO 1 32, 09, 29 EJE 11 | 234.95 | 503848829 | 2025-11-13 | 12/11/2025 12:00:00 AM | 4"x8" | Concreto | 4000 PSI | 28 | 0 | 28 | 38.5 | 5584.9 | 393 | 138 | CEMEX | 4
M-T2-04 | B-19322 VIALE 26 | MUROS T2PISO 1 32, 09, 29 EJE 11 | 234.95 | 503848829 | 2025-11-13 | 12/11/2025 12:00:00 AM | 4"x8" | Concreto | 4000 PSI | 28 | 0 | 28 | 37.6 | 5457.5 | 384 | 134 | CEMEX | 4
M-T2-04 | B-19322 VIALE 26 | MUROS T2PISO 1 32, 09, 29 EJE 11 | 234.95 | 503848829 | 2025-11-13 | 12/11/2025 12:00:00 AM | 4"x8" | Concreto | 4000 PSI | 28 | 0 | 28 | 37.8 | 5486.5 | 386 | 135 | CEMEX | 4
M-T2-05 | B-19322 VIALE 26 | MUROS T2 PISO 1 02, 31, 14 EJE 12 | 222.25 | 503848829 | 2025-11-13 | 12/11/2025 12:00:00 AM | 4"x8" | Concreto | 4000 PSI | 28 | 0 | 28 | 37.4 | 5430.5 | 382 | 134 | CEMEX | 4
M-T2-05 | B-19322 VIALE 26 | MUROS T2 PISO 1 02, 31, 14 EJE 12 | 222.25 | 503848829 | 2025-11-13 | 12/11/2025 12:00:00 AM | 4"x8" | Concreto | 4000 PSI | 28 | 0 | 28 | 36.2 | 5255.7 | 370 | 129 | CEMEX | 4
M-T2-05 | B-19322 VIALE 26 | MUROS T2 PISO 1 02, 31, 14 EJE 12 | 222.25 | 503848829 | 2025-11-13 | 12/11/2025 12:00:00 AM | 4"x8" | Concreto | 4000 PSI | 28 | 0 | 28 | 37.1 | 5385.8 | 379 | 133 | CEMEX | 4
C-T1-04 | B-19322 VIALE 26 | VIGA CIMENTACION T1 EJE 11 ENTRE A Y F VC 16 | 171.45 | 503843813 | 2025-11-13 | 12/11/2025 12:00:00 AM | 4"x8" | Concreto | 3000 PSI | 28 | 0 | 21 | 23.9 | 3469.8 | 244 | 114 | CEMEX | 3
C-T1-04 | B-19322 VIALE 26 | VIGA CIMENTACION T1 EJE 11 ENTRE A Y F VC 16 | 171.45 | 503843813 | 2025-11-13 | 12/11/2025 12:00:00 AM | 4"x8" | Concreto | 3000 PSI | 28 | 0 | 21 | 27 | 3908.7 | 275 | 128 | CEMEX | 3
C-T1-04 | B-19322 VIALE 26 | VIGA CIMENTACION T1 EJE 11 ENTRE A Y F VC 16 | 171.45 | 503843813 | 2025-11-13 | 12/11/2025 12:00:00 AM | 4"x8" | Concreto | 3000 PSI | 28 | 0 | 21 | 25.4 | 3687.8 | 259 | 121 | CEMEX | 3
P-T2-04 | B-19322 VIALE 26 | PLA PISO 2 EJE 8 AL 10 ENTRE A y J | 133.35 | 503975956 | 2025-11-26 | 12/10/2025 12:00:00 AM | 4"x8" | Concreto | 3000 PSI | 14 | 0 | 21 | 21.8 | 3166.8 | 223 | 104 | CEMEX | 3
P-T2-04 | B-19322 VIALE 26 | PLA PISO 2 EJE 8 AL 10 ENTRE A y J | 133.35 | 503975956 | 2025-11-26 | 12/10/2025 12:00:00 AM | 4"x8" | Concreto | 3000 PSI | 14 | 0 | 21 | 23.6 | 3422.9 | 241 | 112 | CEMEX | 4
P-T2-04 | B-19322 VIALE 26 | PLA PISO 2 EJE 8 AL 10 ENTRE A y J | 133.35 | 503975956 | 2025-11-26 | 12/10/2025 12:00:00 AM | 4"x8" | Concreto | 3000 PSI | 14 | 0 | 21 | 22.3 | 3240.5 | 228 | 106 | CEMEX | 3
M-T2-10 | B-19322 VIALE 26 | MURO PISO 2 EJE 15 ENTRE J y D M-16-27-01 | 228.6 | 503986310 | 2025-11-27 | 12/11/2025 12:00:00 AM | 4"x8" | Concreto | 4000 PSI | 14 | 0 | 28 | 30.9 | 4488.3 | 316 | 110 | CEMEX | 4
M-T2-10 | B-19322 VIALE 26 | MURO PISO 2 EJE 15 ENTRE J y D M-16-27-01 | 228.6 | 503986310 | 2025-11-27 | 12/11/2025 12:00:00 AM | 4"x8" | Concreto | 4000 PSI | 14 | 0 | 28 | 28.7 | 4159.9 | 292 | 102 | CEMEX | 4
M-T2-10 | B-19322 VIALE 26 | MURO PISO 2 EJE 15 ENTRE J y D M-16-27-01 | 228.6 | 503986310 | 2025-11-27 | 12/11/2025 12:00:00 AM | 4"x8" | Concreto | 4000 PSI | 14 | 0 | 28 | 30 | 4350 | 306 | 107 | CEMEX | 4
C-T1-10 | B-19322 VIALE 26 | PLACA CIMENTACION T1- EJE 09 AL 06 ENTRE A y J | 177.8 | 503893239 | 2025-11-27 | 12/11/2025 12:00:00 AM | 4"x8" | Concreto | 3000 PSI | 14 | 0 | 21 | 22.5 | 3270 | 230 | 107 | CEMEX | 4
C-T1-10 | B-19322 VIALE 26 | PLACA CIMENTACION T1- EJE 09 AL 06 ENTRE A y J | 177.8 | 503893239 | 2025-11-27 | 12/11/2025 12:00:00 AM | 4"x8" | Concreto | 3000 PSI | 14 | 0 | 21 | 23.6 | 3424.4 | 241 | 112 | CEMEX | 4
C-T1-10 | B-19322 VIALE 26 | PLACA CIMENTACION T1- EJE 09 AL 06 ENTRE A y J | 177.8 | 503893239 | 2025-11-27 | 12/11/2025 12:00:00 AM | 4"x8" | Concreto | 3000 PSI | 14 | 0 | 21 | 23.7 | 3439.3 | 242 | 113 | CEMEX | 4
M-T2-11 | B-19322 VIALE 26 | MURO PISO 2 EJE 12 ENTRE A y D M-14-31-02 | 209.6 | 503989924 | 2025-11-27 | 12/11/2025 12:00:00 AM | 4"x8" | Concreto | 4000 PSI | 14 | 0 | 28 | 30.8 | 4465.9 | 314 | 110 | CEMEX | 4
M-T2-11 | B-19322 VIALE 26 | MURO PISO 2 EJE 12 ENTRE A y D M-14-31-02 | 209.6 | 503989924 | 2025-11-27 | 12/11/2025 12:00:00 AM | 4"x8" | Concreto | 4000 PSI | 14 | 0 | 28 | 30.2 | 4376.4 | 308 | 108 | CEMEX | 4
M-T2-11 | B-19322 VIALE 26 | MURO PISO 2 EJE 12 ENTRE A y D M-14-31-02 | 209.6 | 503989924 | 2025-11-27 | 12/11/2025 12:00:00 AM | 4"x8" | Concreto | 4000 PSI | 14 | 0 | 28 | 30.4 | 4411.3 | 310 | 109 | CEMEX | 4
P-T2-09 | B-19322 VIALE 26 | PLACA PISO 3 EJE 8 AL 6 ENTRE A y J | 152.4 | 504109866 | 2025-12-10 | 12/11/2025 12:00:00 AM | 4"x8" | Concreto | 3000 PSI | 1 | 24 | 21 | 5.5 | 799.7 | 56 | 26 | CEMEX | 3
P-T2-09 | B-19322 VIALE 26 | PLACA PISO 3 EJE 8 AL 6 ENTRE A y J | 152.4 | 504109866 | 2025-12-10 | 12/11/2025 12:00:00 AM | 4"x8" | Concreto | 3000 PSI | 1 | 24 | 21 | 5.6 | 817.4 | 57 | 27 | CEMEX | 3
P-T2-09 | B-19322 VIALE 26 | PLACA PISO 3 EJE 8 AL 6 ENTRE A y J | 152.4 | 504109866 | 2025-12-10 | 12/11/2025 12:00:00 AM | 4"x8" | Concreto | 3000 PSI | 1 | 24 | 21 | 5.3 | 772.5 | 54 | 25 | CEMEX | 3
M-T2-17 | B-19322 VIALE 26 | MUROS T2 PISO 3 EJE 12 ENTRE J y E M= | 203.2 | 504112160 | 2025-12-10 | 12/11/2025 12:00:00 AM | 4"x8" | Concreto | 4000 PSI | 1 | 24 | 28 | 3.4 | 489.8 | 34 | 12 | CEMEX | 4
M-T2-17 | B-19322 VIALE 26 | MUROS T2 PISO 3 EJE 12 ENTRE J y E M= | 203.2 | 504112160 | 2025-12-10 | 12/11/2025 12:00:00 AM | 4"x8" | Concreto | 4000 PSI | 1 | 24 | 28 | 3 | 440.5 | 31 | 11 | CEMEX | 4
M-T2-17 | B-19322 VIALE 26 | MUROS T2 PISO 3 EJE 12 ENTRE J y E M= | 203.2 | 504112160 | 2025-12-10 | 12/11/2025 12:00:00 AM | 4"x8" | Concreto | 4000 PSI | 1 | 24 | 28 | 3.1 | 455.1 | 32 | 11 | CEMEX | 4
M-T2-18 | B-19322 VIALE 26 | MUROS T2 PISO 3 EJE 11 ENYTE ENTRE E y J M= | 215.9 | 504115626 | 2025-12-10 | 12/11/2025 12:00:00 AM | 4"x8" | Concreto | 4000 PSI | 1 | 24 | 28 | 3.5 | 509.7 | 36 | 12 | CEMEX | 4
M-T2-18 | B-19322 VIALE 26 | MUROS T2 PISO 3 EJE 11 ENYTE ENTRE E y J M= | 215.9 | 504115626 | 2025-12-10 | 12/11/2025 12:00:00 AM | 4"x8" | Concreto | 4000 PSI | 1 | 24 | 28 | 3.5 | 506.2 | 36 | 12 | CEMEX | 4
M-T2-18 | B-19322 VIALE 26 | MUROS T2 PISO 3 EJE 11 ENYTE ENTRE E y J M= | 215.9 | 504115626 | 2025-12-10 | 12/11/2025 12:00:00 AM | 4"x8" | Concreto | 4000 PSI | 1 | 24 | 28 | 3.5 | 504.4 | 35 | 12 | CEMEX | 4
P-T2-05 | B-19322 VIALE 26 | PLACA PISO 2 EJE 08 AL 06 ENTRE AYJ | 165.1 | 504001316 | 2025-11-28 | 12/12/2025 12:00:00 AM | 4"x8" | Concreto | 3000 PSI | 14 | 0 | 21 | 26.2 | 3799.6 | 267 | 125 | CEMEX | 3
P-T2-05 | B-19322 VIALE 26 | PLACA PISO 2 EJE 08 AL 06 ENTRE AYJ | 165.1 | 504001316 | 2025-11-28 | 12/12/2025 12:00:00 AM | 4"x8" | Concreto | 3000 PSI | 14 | 0 | 21 | 27.1 | 3926.6 | 276 | 129 | CEMEX | 3
P-T2-05 | B-19322 VIALE 26 | PLACA PISO 2 EJE 08 AL 06 ENTRE AYJ | 165.1 | 504001316 | 2025-11-28 | 12/12/2025 12:00:00 AM | 4"x8" | Concreto | 3000 PSI | 14 | 0 | 21 | 26.5 | 3840.4 | 270 | 126 | CEMEX | 3
M-T2-12 | B-19322 VIALE 26 | MUROS PISO 2 EJE 11 ENTRE AYJ M=32.09.29 | 228.6 | 504005183 | 2025-11-28 | 12/12/2025 12:00:00 AM | 4"x8" | Concreto | 4000 PSI | 14 | 0 | 28 | 29.9 | 4334.2 | 305 | 107 | CEMEX | 3
M-T2-12 | B-19322 VIALE 26 | MUROS PISO 2 EJE 11 ENTRE AYJ M=32.09.29 | 228.6 | 504005183 | 2025-11-28 | 12/12/2025 12:00:00 AM | 4"x8" | Concreto | 4000 PSI | 14 | 0 | 28 | 27.8 | 4025.3 | 283 | 99 | CEMEX | 3
M-T2-12 | B-19322 VIALE 26 | MUROS PISO 2 EJE 11 ENTRE AYJ M=32.09.29 | 228.6 | 504005183 | 2025-11-28 | 12/12/2025 12:00:00 AM | 4"x8" | Concreto | 4000 PSI | 14 | 0 | 28 | 31.1 | 4508.8 | 317 | 111 | CEMEX | 3
M-T2-16 | B-19322 VIALE 26 | MUROS PISO 2 EJE 01 AL 03 ENTRE A y J M= 21-01-20-05-22 | 215.9 | 504081709 | 2025-12-05 | 12/12/2025 12:00:00 AM | 4"x8" | Concreto | 4000 PSI | 7 | 0 | 28 | 24.9 | 3607.3 | 254 | 89 | CEMEX | 3
M-T2-16 | B-19322 VIALE 26 | MUROS PISO 2 EJE 01 AL 03 ENTRE A y J M= 21-01-20-05-22 | 215.9 | 504081709 | 2025-12-05 | 12/12/2025 12:00:00 AM | 4"x8" | Concreto | 4000 PSI | 7 | 0 | 28 | 24 | 3479.7 | 245 | 86 | CEMEX | 3
M-T2-16 | B-19322 VIALE 26 | MUROS PISO 2 EJE 01 AL 03 ENTRE A y J M= 21-01-20-05-22 | 215.9 | 504081709 | 2025-12-05 | 12/12/2025 12:00:00 AM | 4"x8" | Concreto | 4000 PSI | 7 | 0 | 28 | 25.2 | 3648.7 | 257 | 90 | CEMEX | 3
P-T2-07 | B-19322 VIALE 26 | PLACA T2 PISO 3 EJE 15 AL 10 ENTRE A y J | 165.1 | 504061783 | 2025-12-05 | 12/12/2025 12:00:00 AM | 4"x8" | Concreto | 3000 PSI | 7 | 0 | 21 | 19.9 | 2880 | 202 | 94 | CEMEX | 3
P-T2-07 | B-19322 VIALE 26 | PLACA T2 PISO 3 EJE 15 AL 10 ENTRE A y J | 165.1 | 504061783 | 2025-12-05 | 12/12/2025 12:00:00 AM | 4"x8" | Concreto | 3000 PSI | 7 | 0 | 21 | 18.9 | 2736.8 | 192 | 90 | CEMEX | 3
P-T2-07 | B-19322 VIALE 26 | PLACA T2 PISO 3 EJE 15 AL 10 ENTRE A y J | 165.1 | 504061783 | 2025-12-05 | 12/12/2025 12:00:00 AM | 4"x8" | Concreto | 3000 PSI | 7 | 0 | 21 | 19.7 | 2852.5 | 201 | 94 | CEMEX | 3
C-T1-12 | B-19322 VIALE 26 | VIGAS CIMENTACION T1 EJE 01 y 02 ENTRE A y J VC= 14,03,10,12 | 190.5 | 504076153 | 2025-12-05 | 12/12/2025 12:00:00 AM | 4"x8" | Concreto | 3000 PSI | 7 | 0 | 21 | 17.5 | 2535.4 | 178 | 83 | CEMEX | 3
C-T1-12 | B-19322 VIALE 26 | VIGAS CIMENTACION T1 EJE 01 y 02 ENTRE A y J VC= 14,03,10,12 | 190.5 | 504076153 | 2025-12-05 | 12/12/2025 12:00:00 AM | 4"x8" | Concreto | 3000 PSI | 7 | 0 | 21 | 17.6 | 2548.8 | 179 | 84 | CEMEX | 3
C-T1-12 | B-19322 VIALE 26 | VIGAS CIMENTACION T1 EJE 01 y 02 ENTRE A y J VC= 14,03,10,12 | 190.5 | 504076153 | 2025-12-05 | 12/12/2025 12:00:00 AM | 4"x8" | Concreto | 3000 PSI | 7 | 0 | 21 | 17.9 | 2589.9 | 182 | 85 | CEMEX | 3
M-T1-01 | B-19322 VIALE 26 | MUROS PISO 1 EJE 15 Y 14 ENTERE J y H M=32,31-27-28-29-30 | 190.5 | 504095251 | 2025-12-09 | 12/12/2025 12:00:00 AM | 4"x8" | Concreto | 4000 PSI | 3 | 0 | 28 | 16.6 | 2407.6 | 169 | 59 | CEMEX | 4
M-T1-01 | B-19322 VIALE 26 | MUROS PISO 1 EJE 15 Y 14 ENTERE J y H M=32,31-27-28-29-30 | 190.5 | 504095251 | 2025-12-09 | 12/12/2025 12:00:00 AM | 4"x8" | Concreto | 4000 PSI | 3 | 0 | 28 | 17.2 | 2493.1 | 175 | 61 | CEMEX | 4
M-T1-01 | B-19322 VIALE 26 | MUROS PISO 1 EJE 15 Y 14 ENTERE J y H M=32,31-27-28-29-30 | 190.5 | 504095251 | 2025-12-09 | 12/12/2025 12:00:00 AM | 4"x8" | Concreto | 4000 PSI | 3 | 0 | 28 | 20.2 | 2925.8 | 206 | 72 | CEMEX | 4
M-T1-02 | B-19322 VIALE 26 | MUROS PISO 1 EJE 12 ENTERE A y D M=13,25,02 | 152.4 | 504095539 | 2025-12-09 | 12/12/2025 12:00:00 AM | 4"x8" | Concreto | 4000 PSI | 3 | 0 | 28 | 17.1 | 2473.7 | 174 | 61 | CEMEX | 4
M-T1-02 | B-19322 VIALE 26 | MUROS PISO 1 EJE 12 ENTERE A y D M=13,25,02 | 152.4 | 504095539 | 2025-12-09 | 12/12/2025 12:00:00 AM | 4"x8" | Concreto | 4000 PSI | 3 | 0 | 28 | 16.7 | 2419.2 | 170 | 60 | CEMEX | 4
M-T1-02 | B-19322 VIALE 26 | MUROS PISO 1 EJE 12 ENTERE A y D M=13,25,02 | 152.4 | 504095539 | 2025-12-09 | 12/12/2025 12:00:00 AM | 4"x8" | Concreto | 4000 PSI | 3 | 0 | 28 | 16.7 | 2424.1 | 170 | 60 | CEMEX | 3
P-T2-10 | B-19322 VIALE 26 | PLACA PISO 3 EJE 10 al 08 ENTRE A y J | 184.15 | 504126444 | 2025-12-11 | 12/12/2025 12:00:00 AM | 4"x8" | Concreto | 3000 PSI | 1 | 24 | 21 | 6.4 | 927.4 | 65 | 30 | CEMEX | 2
P-T2-10 | B-19322 VIALE 26 | PLACA PISO 3 EJE 10 al 08 ENTRE A y J | 184.15 | 504126444 | 2025-12-11 | 12/12/2025 12:00:00 AM | 4"x8" | Concreto | 3000 PSI | 1 | 24 | 21 | 6.2 | 902 | 63 | 30 | CEMEX | 4
P-T2-10 | B-19322 VIALE 26 | PLACA PISO 3 EJE 10 al 08 ENTRE A y J | 184.15 | 504126444 | 2025-12-11 | 12/12/2025 12:00:00 AM | 4"x8" | Concreto | 3000 PSI | 1 | 24 | 21 | 5.6 | 814.6 | 57 | 27 | CEMEX | 4
M-T2-19 | B-19322 VIALE 26 | MUROS PISO 3 EJE 10 Y 11 ENTERE A y J M=14,31,02 | 203.2 | 504127553 | 2025-12-11 | 12/12/2025 12:00:00 AM | 4"x8" | Concreto | 4000 PSI | 1 | 24 | 28 | 2.3 | 328.4 | 23 | 8 | CEMEX | 3
M-T2-19 | B-19322 VIALE 26 | MUROS PISO 3 EJE 10 Y 11 ENTERE A y J M=14,31,02 | 203.2 | 504127553 | 2025-12-11 | 12/12/2025 12:00:00 AM | 4"x8" | Concreto | 4000 PSI | 1 | 24 | 28 | 3 | 438 | 31 | 11 | CEMEX | 3
M-T2-19 | B-19322 VIALE 26 | MUROS PISO 3 EJE 10 Y 11 ENTERE A y J M=14,31,02 | 203.2 | 504127553 | 2025-12-11 | 12/12/2025 12:00:00 AM | 4"x8" | Concreto | 4000 PSI | 1 | 24 | 28 | 3 | 436.8 | 31 | 11 | CEMEX | 3
M-T1-03 | B-19322 VIALE 26 | PRUEBA | 266.7 | 504137223 | 2025-12-12 | 12/13/2025 12:00:00 AM | 4"x8" | Concreto | 4000 PSI | 1 | 24 | 28 | 2.7 | 385.6 | 27 | 9 | CEMEX | 3
M-T1-03 | B-19322 VIALE 26 | PRUEBA | 266.7 | 504137223 | 2025-12-12 | 12/13/2025 12:00:00 AM | 4"x8" | Concreto | 4000 PSI | 1 | 24 | 28 | 2 | 293.6 | 21 | 7 | CEMEX | 3
M-T1-03 | B-19322 VIALE 26 | PRUEBA | 266.7 | 504137223 | 2025-12-12 | 12/13/2025 12:00:00 AM | 4"x8" | Concreto | 4000 PSI | 1 | 24 | 28 | 3.1 | 451.2 | 32 | 11 | CEMEX | 3
M-T1-04 | B-19322 VIALE 26 | MUROS PISO 1 EJE 10 y 11 ENTRTE A y J M=22-23-09 | 203.2 | 504137570 | 2025-12-12 | 12/13/2025 12:00:00 AM | 4"x8" | Concreto | 4000 PSI | 1 | 24 | 28 | 2.4 | 349.4 | 25 | 9 | CEMEX | 3
M-T1-04 | B-19322 VIALE 26 | MUROS PISO 1 EJE 10 y 11 ENTRTE A y J M=22-23-09 | 203.2 | 504137570 | 2025-12-12 | 12/13/2025 12:00:00 AM | 4"x8" | Concreto | 4000 PSI | 1 | 24 | 28 | 0.8 | 117.9 | 8 | 3 | CEMEX | 3
M-T1-04 | B-19322 VIALE 26 | MUROS PISO 1 EJE 10 y 11 ENTRTE A y J M=22-23-09 | 203.2 | 504137570 | 2025-12-12 | 12/13/2025 12:00:00 AM | 4"x8" | Concreto | 4000 PSI | 1 | 24 | 28 | 2.6 | 372.6 | 26 | 9 | CEMEX | 3
M-T2-20 | B-19322 VIALE 26 | MUROS PISO 3 EJE 08 y 09 ENTRE A y J M= 32-29-09 | 209.55 | 504137599 | 2025-12-12 | 12/13/2025 12:00:00 AM | 4"x8" | Concreto | 4000 PSI | 1 | 24 | 28 | 2.4 | 349.4 | 25 | 9 | CEMEX | 3
M-T2-20 | B-19322 VIALE 26 | MUROS PISO 3 EJE 08 y 09 ENTRE A y J M= 32-29-09 | 209.55 | 504137599 | 2025-12-12 | 12/13/2025 12:00:00 AM | 4"x8" | Concreto | 4000 PSI | 1 | 24 | 28 | 1.7 | 245.3 | 17 | 6 | CEMEX | 3
M-T2-20 | B-19322 VIALE 26 | MUROS PISO 3 EJE 08 y 09 ENTRE A y J M= 32-29-09 | 209.55 | 504137599 | 2025-12-12 | 12/13/2025 12:00:00 AM | 4"x8" | Concreto | 4000 PSI | 1 | 24 | 28 | 1 | 146.5 | 10 | 4 | CEMEX | 3
P-T2-08 | B-19322 VIALE 26 | PLACA TORRE 2 PISO 3 EJE 08 AL 10 DEL A AL J | 177.8 | 504099163 | 2025-12-09 | 12/12/2025 12:00:00 AM | 4"x8" | Concreto | 3000 PSI | 3 | 0 | 28 | 18.1 | 2622.9 | 184 | 86 | CEMEX | 4
P-T2-08 | B-19322 VIALE 26 | PLACA TORRE 2 PISO 3 EJE 08 AL 10 DEL A AL J | 177.8 | 504099163 | 2025-12-09 | 12/12/2025 12:00:00 AM | 4"x8" | Concreto | 3000 PSI | 3 | 0 | 28 | 18.7 | 2712.3 | 191 | 89 | CEMEX | 4
P-T2-08 | B-19322 VIALE 26 | PLACA TORRE 2 PISO 3 EJE 08 AL 10 DEL A AL J | 177.8 | 504099163 | 2025-12-09 | 12/12/2025 12:00:00 AM | 4"x8" | Concreto | 3000 PSI | 3 | 0 | 28 | 17.7 | 2566.7 | 180 | 84 | CEMEX | 4
M-T2-17 | B-19322 VIALE 26 | MUROS T2 PISO 3 EJE 12 ENTRE J y E M= | 203.2 | 504112160 | 2025-12-10 | 12/13/2025 12:00:00 AM | 4"x8" | Concreto | 4000 PSI | 3 | 0 | 28 | 20.6 | 2986.4 | 210 | 74 | CEMEX | 4
M-T2-17 | B-19322 VIALE 26 | MUROS T2 PISO 3 EJE 12 ENTRE J y E M= | 203.2 | 504112160 | 2025-12-10 | 12/13/2025 12:00:00 AM | 4"x8" | Concreto | 4000 PSI | 3 | 0 | 28 | 20.5 | 2972.5 | 209 | 73 | CEMEX | 3
M-T2-17 | B-19322 VIALE 26 | MUROS T2 PISO 3 EJE 12 ENTRE J y E M= | 203.2 | 504112160 | 2025-12-10 | 12/13/2025 12:00:00 AM | 4"x8" | Concreto | 4000 PSI | 3 | 0 | 28 | 21.8 | 3164.6 | 222 | 78 | CEMEX | 4
M-T2-18 | B-19322 VIALE 26 | MUROS T2 PISO 3 EJE 11 ENYTE ENTRE E y J M= | 215.9 | 504115626 | 2025-12-10 | 12/13/2025 12:00:00 AM | 4"x8" | Concreto | 4000 PSI | 3 | 0 | 28 | 22 | 3186.2 | 224 | 78 | CEMEX | 4
M-T2-18 | B-19322 VIALE 26 | MUROS T2 PISO 3 EJE 11 ENYTE ENTRE E y J M= | 215.9 | 504115626 | 2025-12-10 | 12/13/2025 12:00:00 AM | 4"x8" | Concreto | 4000 PSI | 3 | 0 | 28 | 20.8 | 3010.8 | 212 | 74 | CEMEX | 4
M-T2-18 | B-19322 VIALE 26 | MUROS T2 PISO 3 EJE 11 ENYTE ENTRE E y J M= | 215.9 | 504115626 | 2025-12-10 | 12/13/2025 12:00:00 AM | 4"x8" | Concreto | 4000 PSI | 3 | 0 | 28 | 24.7 | 3578.4 | 252 | 88 | CEMEX | 4
P-T2-09 | B-19322 VIALE 26 | PLACA PISO 3 EJE 8 AL 6 ENTRE A y J | 152.4 | 504109866 | 2025-12-10 | 12/13/2025 12:00:00 AM | 4"x8" | Concreto | 3000 PSI | 3 | 0 | 21 | 19.3 | 2802.7 | 197 | 92 | CEMEX | 2
P-T2-09 | B-19322 VIALE 26 | PLACA PISO 3 EJE 8 AL 6 ENTRE A y J | 152.4 | 504109866 | 2025-12-10 | 12/13/2025 12:00:00 AM | 4"x8" | Concreto | 3000 PSI | 3 | 0 | 21 | 18 | 2605.9 | 183 | 86 | CEMEX | 4
P-T2-09 | B-19322 VIALE 26 | PLACA PISO 3 EJE 8 AL 6 ENTRE A y J | 152.4 | 504109866 | 2025-12-10 | 12/13/2025 12:00:00 AM | 4"x8" | Concreto | 3000 PSI | 3 | 0 | 21 | 26.2 | 3794.9 | 267 | 124 | CEMEX | 4
P-T2-06 | B-19322 VIALE 26 | PLACA PISO 2 EJE 04 AL 06 AYJ | 165 | 504011552 | 2025-11-29 | 12/13/2025 12:00:00 AM | 4"x8" | Concreto | 3000 PSI | 14 | 0 | 21 | 26.1 | 3789 | 266 | 124 | CEMEX | 4
P-T2-06 | B-19322 VIALE 26 | PLACA PISO 2 EJE 04 AL 06 AYJ | 165 | 504011552 | 2025-11-29 | 12/13/2025 12:00:00 AM | 4"x8" | Concreto | 3000 PSI | 14 | 0 | 21 | 22.1 | 3199 | 225 | 105 | CEMEX | 4
P-T2-06 | B-19322 VIALE 26 | PLACA PISO 2 EJE 04 AL 06 AYJ | 165 | 504011552 | 2025-11-29 | 12/13/2025 12:00:00 AM | 4"x8" | Concreto | 3000 PSI | 14 | 0 | 21 | 21.3 | 3091.1 | 217 | 101 | CEMEX | 4
M-T2-19 | B-19322 VIALE 26 | MUROS PISO 3 EJE 10 Y 11 ENTERE A y J M=14,31,02 | 203.2 | 504127553 | 2025-12-11 | 12/15/2025 12:00:00 AM | 4"x8" | Concreto | 4000 PSI | 4 | 0 | 28 | 22.8 | 3306.4 | 232 | 81 | CEMEX | 4
M-T2-19 | B-19322 VIALE 26 | MUROS PISO 3 EJE 10 Y 11 ENTERE A y J M=14,31,02 | 203.2 | 504127553 | 2025-12-11 | 12/15/2025 12:00:00 AM | 4"x8" | Concreto | 4000 PSI | 4 | 0 | 28 | 25.4 | 3682.7 | 259 | 91 | CEMEX | 3
M-T2-19 | B-19322 VIALE 26 | MUROS PISO 3 EJE 10 Y 11 ENTERE A y J M=14,31,02 | 203.2 | 504127553 | 2025-12-11 | 12/15/2025 12:00:00 AM | 4"x8" | Concreto | 4000 PSI | 4 | 0 | 28 | 22.9 | 3316.8 | 233 | 82 | CEMEX | 3
P-T2-10 | B-19322 VIALE 26 | PLACA PISO 3 EJE 10 al 08 ENTRE A y J | 184.15 | 504126444 | 2025-12-11 | 12/15/2025 12:00:00 AM | 4"x8" | Concreto | 3000 PSI | 4 | 0 | 21 | 24.6 | 3561.7 | 250 | 117 | CEMEX | 3
P-T2-10 | B-19322 VIALE 26 | PLACA PISO 3 EJE 10 al 08 ENTRE A y J | 184.15 | 504126444 | 2025-12-11 | 12/15/2025 12:00:00 AM | 4"x8" | Concreto | 3000 PSI | 4 | 0 | 21 | 24.9 | 3609.8 | 254 | 118 | CEMEX | 3
P-T2-10 | B-19322 VIALE 26 | PLACA PISO 3 EJE 10 al 08 ENTRE A y J | 184.15 | 504126444 | 2025-12-11 | 12/15/2025 12:00:00 AM | 4"x8" | Concreto | 3000 PSI | 4 | 0 | 21 | 23.1 | 3351 | 236 | 110 | CEMEX | 4
C-T1-11 | B-19322 VIALE 26 | VIGAS CIMENTACION T1- EJE 03 AL 06 ENTRE A y J VC 16 VC17 | 177.8 | 504022404 | 2025-12-01 | 12/15/2025 12:00:00 AM | 4"x8" | Concreto | 3000 PSI | 14 | 0 | 21 | 23.7 | 3434.8 | 241 | 113 | CEMEX | 3
C-T1-11 | B-19322 VIALE 26 | VIGAS CIMENTACION T1- EJE 03 AL 06 ENTRE A y J VC 16 VC17 | 177.8 | 504022404 | 2025-12-01 | 12/15/2025 12:00:00 AM | 4"x8" | Concreto | 3000 PSI | 14 | 0 | 21 | 21.8 | 3161 | 222 | 104 | CEMEX | 3
C-T1-11 | B-19322 VIALE 26 | VIGAS CIMENTACION T1- EJE 03 AL 06 ENTRE A y J VC 16 VC17 | 177.8 | 504022404 | 2025-12-01 | 12/15/2025 12:00:00 AM | 4"x8" | Concreto | 3000 PSI | 14 | 0 | 21 | 23 | 3339.3 | 235 | 110 | CEMEX | 3
M-T2-13 | B-19322 VIALE 26 | MUROS PISO 2 EJE 06 y 07 ENTRE A y J M=31-32-14-09-29 | 209.55 | 504026870 | 2025-12-01 | 12/15/2025 12:00:00 AM | 4"x8" | Concreto | 4000 PSI | 14 | 0 | 28 | 30.1 | 4360.8 | 307 | 107 | CEMEX | 3
M-T2-13 | B-19322 VIALE 26 | MUROS PISO 2 EJE 06 y 07 ENTRE A y J M=31-32-14-09-29 | 209.55 | 504026870 | 2025-12-01 | 12/15/2025 12:00:00 AM | 4"x8" | Concreto | 4000 PSI | 14 | 0 | 28 | 31 | 4489.3 | 316 | 110 | CEMEX | 3
M-T2-13 | B-19322 VIALE 26 | MUROS PISO 2 EJE 06 y 07 ENTRE A y J M=31-32-14-09-29 | 209.55 | 504026870 | 2025-12-01 | 12/15/2025 12:00:00 AM | 4"x8" | Concreto | 4000 PSI | 14 | 0 | 28 | 32.4 | 4695.1 | 330 | 116 | CEMEX | 3
M-T1-04 | B-19322 VIALE 26 | MUROS PISO 1 EJE 10 y 11 ENTRTE A y J M=22-23-09 | 203.2 | 504137570 | 2025-12-12 | 12/16/2025 12:00:00 AM | 4"x8" | Concreto | 4000 PSI | 4 | 0 | 28 | 19.1 | 2766 | 194 | 68 | CEMEX | 3
M-T1-04 | B-19322 VIALE 26 | MUROS PISO 1 EJE 10 y 11 ENTRTE A y J M=22-23-09 | 203.2 | 504137570 | 2025-12-12 | 12/16/2025 12:00:00 AM | 4"x8" | Concreto | 4000 PSI | 4 | 0 | 28 | 18.3 | 2647 | 186 | 65 | CEMEX | 3
M-T1-04 | B-19322 VIALE 26 | MUROS PISO 1 EJE 10 y 11 ENTRTE A y J M=22-23-09 | 203.2 | 504137570 | 2025-12-12 | 12/16/2025 12:00:00 AM | 4"x8" | Concreto | 4000 PSI | 4 | 0 | 28 | 19.1 | 2774.1 | 195 | 68 | CEMEX | 3
M-T2-21 | B-19322 VIALE 26 | MUROS PISO 3 EJE 06 y 07 ENTRE A y J M=32-29-09 | 215.9 | 504157790 | 2025-12-15 | 12/16/2025 12:00:00 AM | 4"x8" | Concreto | 4000 PSI | 1 | 24 | 28 | 6.2 | 902 | 63 | 22 | CEMEX | 3
M-T2-21 | B-19322 VIALE 26 | MUROS PISO 3 EJE 06 y 07 ENTRE A y J M=32-29-09 | 215.9 | 504157790 | 2025-12-15 | 12/16/2025 12:00:00 AM | 4"x8" | Concreto | 4000 PSI | 1 | 24 | 28 | 5.5 | 790.9 | 56 | 19 | CEMEX | 3
M-T2-21 | B-19322 VIALE 26 | MUROS PISO 3 EJE 06 y 07 ENTRE A y J M=32-29-09 | 215.9 | 504157790 | 2025-12-15 | 12/16/2025 12:00:00 AM | 4"x8" | Concreto | 4000 PSI | 1 | 24 | 28 | 5.6 | 811.4 | 57 | 20 | CEMEX | 3
M-T1-05 | B-19322 VIALE 26 | MUROS TORRE 1 PISO 1 EJE 08 y 09 ENTRE A y J M= 23-22-09 | 203.2 | 504159369 | 2025-12-15 | 12/16/2025 12:00:00 AM | 4"x8" | Concreto | 4000 PSI | 1 | 24 | 28 | 4.8 | 691.8 | 49 | 17 | CEMEX | 3
M-T1-05 | B-19322 VIALE 26 | MUROS TORRE 1 PISO 1 EJE 08 y 09 ENTRE A y J M= 23-22-09 | 203.2 | 504159369 | 2025-12-15 | 12/16/2025 12:00:00 AM | 4"x8" | Concreto | 4000 PSI | 1 | 24 | 28 | 3.8 | 552.1 | 39 | 14 | CEMEX | 3
M-T1-05 | B-19322 VIALE 26 | MUROS TORRE 1 PISO 1 EJE 08 y 09 ENTRE A y J M= 23-22-09 | 203.2 | 504159369 | 2025-12-15 | 12/16/2025 12:00:00 AM | 4"x8" | Concreto | 4000 PSI | 1 | 24 | 28 | 3.9 | 560.2 | 39 | 14 | CEMEX | 3
M-T1-03 | B-19322 VIALE 26 | PRUEBA | 266.7 | 504137223 | 2025-12-12 | 12/16/2025 12:00:00 AM | 4"x8" | Concreto | 4000 PSI | 4 | 0 | 28 | 22 | 3194.2 | 225 | 79 | CEMEX | 4
M-T1-03 | B-19322 VIALE 26 | PRUEBA | 266.7 | 504137223 | 2025-12-12 | 12/16/2025 12:00:00 AM | 4"x8" | Concreto | 4000 PSI | 4 | 0 | 28 | 16.8 | 2431.4 | 171 | 60 | CEMEX | 4
M-T1-03 | B-19322 VIALE 26 | PRUEBA | 266.7 | 504137223 | 2025-12-12 | 12/16/2025 12:00:00 AM | 4"x8" | Concreto | 4000 PSI | 4 | 0 | 28 | 20.4 | 2961.6 | 208 | 73 | CEMEX | 4
M-T2-20 | B-19322 VIALE 26 | MUROS PISO 3 EJE 08 y 09 ENTRE A y J M= 32-29-09 | 209.55 | 504137599 | 2025-12-12 | 12/16/2025 12:00:00 AM | 4"x8" | Concreto | 4000 PSI | 4 | 0 | 28 | 20 | 2905.7 | 204 | 72 | CEMEX | 4
M-T2-20 | B-19322 VIALE 26 | MUROS PISO 3 EJE 08 y 09 ENTRE A y J M= 32-29-09 | 209.55 | 504137599 | 2025-12-12 | 12/16/2025 12:00:00 AM | 4"x8" | Concreto | 4000 PSI | 4 | 0 | 28 | 20.6 | 2990.9 | 210 | 74 | CEMEX | 4
M-T2-20 | B-19322 VIALE 26 | MUROS PISO 3 EJE 08 y 09 ENTRE A y J M= 32-29-09 | 209.55 | 504137599 | 2025-12-12 | 12/16/2025 12:00:00 AM | 4"x8" | Concreto | 4000 PSI | 4 | 0 | 28 | 15.7 | 2277.1 | 160 | 56 | CEMEX | 4
P-T2-11 | B-19322 VIALE 26 | PLACA PISO 3 EJE 01 y 04 ENTRE A y J | 152.4 | 504144283 | 2025-12-13 | 12/16/2025 12:00:00 AM | 4"x8" | Concreto | 3000 PSI | 3 | 0 | 21 | 7.2 | 1039.7 | 73 | 34 | CEMEX | 4
P-T2-11 | B-19322 VIALE 26 | PLACA PISO 3 EJE 01 y 04 ENTRE A y J | 152.4 | 504144283 | 2025-12-13 | 12/16/2025 12:00:00 AM | 4"x8" | Concreto | 3000 PSI | 3 | 0 | 21 | 8.5 | 1227.7 | 86 | 40 | CEMEX | 3
P-T2-11 | B-19322 VIALE 26 | PLACA PISO 3 EJE 01 y 04 ENTRE A y J | 152.4 | 504144283 | 2025-12-13 | 12/16/2025 12:00:00 AM | 4"x8" | Concreto | 3000 PSI | 3 | 0 | 21 | 10.5 | 1520.7 | 107 | 50 | CEMEX | 3
M-T2-06 | B-19322 VIALE 26 | PISO 1 MUROS 32,09, 29 EJE 09 | 228.6 | 503883343 | 2025-11-18 | 12/16/2025 12:00:00 AM | 4"x8" | Concreto | 4000 PSI | 28 | 0 | 28 | 34.1 | 4951.4 | 348 | 122 | CEMEX | 4
M-T2-06 | B-19322 VIALE 26 | PISO 1 MUROS 32,09, 29 EJE 09 | 228.6 | 503883343 | 2025-11-18 | 12/16/2025 12:00:00 AM | 4"x8" | Concreto | 4000 PSI | 28 | 0 | 28 | 36.6 | 5310.7 | 373 | 131 | CEMEX | 4
M-T2-06 | B-19322 VIALE 26 | PISO 1 MUROS 32,09, 29 EJE 09 | 228.6 | 503883343 | 2025-11-18 | 12/16/2025 12:00:00 AM | 4"x8" | Concreto | 4000 PSI | 28 | 0 | 28 | 35.5 | 5150.1 | 362 | 127 | CEMEX | 4
P-T2-01 | B-19322 VIALE 26 | PLACA PISO | 177.8 | 503898754 | 2025-11-19 | 12/17/2025 12:00:00 AM | 4"x8" | Concreto | 3000 PSI | 28 | 0 | 21 | 21.5 | 3112.5 | 219 | 102 | CEMEX | 4
P-T2-01 | B-19322 VIALE 26 | PLACA PISO | 177.8 | 503898754 | 2025-11-19 | 12/17/2025 12:00:00 AM | 4"x8" | Concreto | 3000 PSI | 28 | 0 | 21 | 23 | 3334.5 | 234 | 109 | CEMEX | 4
P-T2-01 | B-19322 VIALE 26 | PLACA PISO | 177.8 | 503898754 | 2025-11-19 | 12/17/2025 12:00:00 AM | 4"x8" | Concreto | 3000 PSI | 28 | 0 | 21 | 23.8 | 3446.2 | 242 | 113 | CEMEX | 4
C-T1-06 | B-19322 VIALE 26 | PLCA CIMENTACION T1 EJE 15 AL 12 ENTRE A Y J | 190.5 | 503895602 | 2025-11-19 | 12/17/2025 12:00:00 AM | 4"x8" | Concreto | 3000 PSI | 28 | 0 | 21 | 22.6 | 3281.7 | 231 | 108 | CEMEX | 4
C-T1-06 | B-19322 VIALE 26 | PLCA CIMENTACION T1 EJE 15 AL 12 ENTRE A Y J | 190.5 | 503895602 | 2025-11-19 | 12/17/2025 12:00:00 AM | 4"x8" | Concreto | 3000 PSI | 28 | 0 | 21 | 22.4 | 3247.6 | 228 | 107 | CEMEX | 4
C-T1-06 | B-19322 VIALE 26 | PLCA CIMENTACION T1 EJE 15 AL 12 ENTRE A Y J | 190.5 | 503895602 | 2025-11-19 | 12/17/2025 12:00:00 AM | 4"x8" | Concreto | 3000 PSI | 28 | 0 | 21 | 22.4 | 3246.7 | 228 | 106 | CEMEX | 4
M-T2-14 | B-19322 VIALE 26 | MUROS PISO 2 EJE 06 y 07 ENTRE A y J M-31-14-02 | 203.2 | 504043434 | 2025-12-02 | 12/16/2025 12:00:00 AM | 4"x8" | Concreto | 4000 PSI | 14 | 0 | 28 | 31.1 | 4506.1 | 317 | 111 | CEMEX | 4
M-T2-14 | B-19322 VIALE 26 | MUROS PISO 2 EJE 06 y 07 ENTRE A y J M-31-14-02 | 203.2 | 504043434 | 2025-12-02 | 12/16/2025 12:00:00 AM | 4"x8" | Concreto | 4000 PSI | 14 | 0 | 28 | 42.9 | 6222.3 | 437 | 153 | CEMEX | 4
M-T2-14 | B-19322 VIALE 26 | MUROS PISO 2 EJE 06 y 07 ENTRE A y J M-31-14-02 | 203.2 | 504043434 | 2025-12-02 | 12/16/2025 12:00:00 AM | 4"x8" | Concreto | 4000 PSI | 14 | 0 | 28 | 30.2 | 4375.5 | 308 | 108 | CEMEX | 4
M-T1-01 | B-19322 VIALE 26 | MUROS PISO 1 EJE 15 Y 14 ENTERE J y H M=32,31-27-28-29-30 | 190.5 | 504095251 | 2025-12-09 | 12/16/2025 12:00:00 AM | 4"x8" | Concreto | 4000 PSI | 7 | 0 | 28 | 26.5 | 3838.3 | 270 | 94 | CEMEX | 3
M-T1-01 | B-19322 VIALE 26 | MUROS PISO 1 EJE 15 Y 14 ENTERE J y H M=32,31-27-28-29-30 | 190.5 | 504095251 | 2025-12-09 | 12/16/2025 12:00:00 AM | 4"x8" | Concreto | 4000 PSI | 7 | 0 | 28 | 27.4 | 3981 | 280 | 98 | CEMEX | 3
M-T1-01 | B-19322 VIALE 26 | MUROS PISO 1 EJE 15 Y 14 ENTERE J y H M=32,31-27-28-29-30 | 190.5 | 504095251 | 2025-12-09 | 12/16/2025 12:00:00 AM | 4"x8" | Concreto | 4000 PSI | 7 | 0 | 28 | 26.1 | 3791.6 | 267 | 93 | CEMEX | 4
M-T1-02 | B-19322 VIALE 26 | MUROS PISO 1 EJE 12 ENTERE A y D M=13,25,02 | 152.4 | 504095539 | 2025-12-09 | 12/16/2025 12:00:00 AM | 4"x8" | Concreto | 4000 PSI | 7 | 0 | 28 | 22.1 | 3205.8 | 225 | 79 | CEMEX | 3
M-T1-02 | B-19322 VIALE 26 | MUROS PISO 1 EJE 12 ENTERE A y D M=13,25,02 | 152.4 | 504095539 | 2025-12-09 | 12/16/2025 12:00:00 AM | 4"x8" | Concreto | 4000 PSI | 7 | 0 | 28 | 21.3 | 3089.2 | 217 | 76 | CEMEX | 3
M-T1-02 | B-19322 VIALE 26 | MUROS PISO 1 EJE 12 ENTERE A y D M=13,25,02 | 152.4 | 504095539 | 2025-12-09 | 12/16/2025 12:00:00 AM | 4"x8" | Concreto | 4000 PSI | 7 | 0 | 28 | 22.5 | 3260.2 | 229 | 80 | CEMEX | 3
P-T2-08 | B-19322 VIALE 26 | PLACA TORRE 2 PISO 3 EJE 08 AL 10 DEL A AL J | 177.8 | 504099163 | 2025-12-09 | 12/16/2025 12:00:00 AM | 4"x8" | Concreto | 3000 PSI | 7 | 0 | 28 | 25.4 | 3689.1 | 259 | 121 | CEMEX | 4
P-T2-08 | B-19322 VIALE 26 | PLACA TORRE 2 PISO 3 EJE 08 AL 10 DEL A AL J | 177.8 | 504099163 | 2025-12-09 | 12/16/2025 12:00:00 AM | 4"x8" | Concreto | 3000 PSI | 7 | 0 | 28 | 21.6 | 3138.9 | 221 | 103 | CEMEX | 4
P-T2-08 | B-19322 VIALE 26 | PLACA TORRE 2 PISO 3 EJE 08 AL 10 DEL A AL J | 177.8 | 504099163 | 2025-12-09 | 12/16/2025 12:00:00 AM | 4"x8" | Concreto | 3000 PSI | 7 | 0 | 28 | 24.1 | 3490.3 | 245 | 114 | CEMEX | 3
P-T2-09 | B-19322 VIALE 26 | PLACA PISO 3 EJE 8 AL 6 ENTRE A y J | 152.4 | 504109866 | 2025-12-10 | 12/17/2025 12:00:00 AM | 4"x8" | Concreto | 3000 PSI | 7 | 0 | 21 | 22.1 | 3198.1 | 225 | 105 | CEMEX | 3
P-T2-09 | B-19322 VIALE 26 | PLACA PISO 3 EJE 8 AL 6 ENTRE A y J | 152.4 | 504109866 | 2025-12-10 | 12/17/2025 12:00:00 AM | 4"x8" | Concreto | 3000 PSI | 7 | 0 | 21 | 22.4 | 3253.9 | 229 | 107 | CEMEX | 4
P-T2-09 | B-19322 VIALE 26 | PLACA PISO 3 EJE 8 AL 6 ENTRE A y J | 152.4 | 504109866 | 2025-12-10 | 12/17/2025 12:00:00 AM | 4"x8" | Concreto | 3000 PSI | 7 | 0 | 21 | 22.9 | 3319.7 | 233 | 109 | CEMEX | 3
M-T2-17 | B-19322 VIALE 26 | MUROS T2 PISO 3 EJE 12 ENTRE J y E M= | 203.2 | 504112160 | 2025-12-10 | 12/17/2025 12:00:00 AM | 4"x8" | Concreto | 4000 PSI | 7 | 0 | 28 | 23.5 | 3411.2 | 240 | 84 | CEMEX | 3
M-T2-17 | B-19322 VIALE 26 | MUROS T2 PISO 3 EJE 12 ENTRE J y E M= | 203.2 | 504112160 | 2025-12-10 | 12/17/2025 12:00:00 AM | 4"x8" | Concreto | 4000 PSI | 7 | 0 | 28 | 24 | 3485.6 | 245 | 86 | CEMEX | 3
M-T2-17 | B-19322 VIALE 26 | MUROS T2 PISO 3 EJE 12 ENTRE J y E M= | 203.2 | 504112160 | 2025-12-10 | 12/17/2025 12:00:00 AM | 4"x8" | Concreto | 4000 PSI | 7 | 0 | 28 | 19.6 | 2838.6 | 200 | 70 | CEMEX | 4
M-T2-18 | B-19322 VIALE 26 | MUROS T2 PISO 3 EJE 11 ENYTE ENTRE E y J M= | 215.9 | 504115626 | 2025-12-10 | 12/17/2025 12:00:00 AM | 4"x8" | Concreto | 4000 PSI | 7 | 0 | 28 | 25 | 3623.3 | 255 | 89 | CEMEX | 3
M-T2-18 | B-19322 VIALE 26 | MUROS T2 PISO 3 EJE 11 ENYTE ENTRE E y J M= | 215.9 | 504115626 | 2025-12-10 | 12/17/2025 12:00:00 AM | 4"x8" | Concreto | 4000 PSI | 7 | 0 | 28 | 25.6 | 3709.1 | 261 | 91 | CEMEX | 4
M-T2-18 | B-19322 VIALE 26 | MUROS T2 PISO 3 EJE 11 ENYTE ENTRE E y J M= | 215.9 | 504115626 | 2025-12-10 | 12/17/2025 12:00:00 AM | 4"x8" | Concreto | 4000 PSI | 7 | 0 | 28 | 25.7 | 3725.2 | 262 | 92 | CEMEX | 3
P-T2-12 | B-19322 VIALE 26 | PLACA PISO 4 EJE 12 AL 15 ENTRE A y J | 152.4 | 504165886 | 2025-12-16 | 12/17/2025 12:00:00 AM | 4"x8" | Concreto | 3000 PSI | 1 | 24 | 21 | 6 | 874.9 | 62 | 29 | CEMEX | 3
P-T2-12 | B-19322 VIALE 26 | PLACA PISO 4 EJE 12 AL 15 ENTRE A y J | 152.4 | 504165886 | 2025-12-16 | 12/17/2025 12:00:00 AM | 4"x8" | Concreto | 3000 PSI | 1 | 24 | 21 | 4 | 575.9 | 40 | 19 | CEMEX | 3
P-T2-12 | B-19322 VIALE 26 | PLACA PISO 4 EJE 12 AL 15 ENTRE A y J | 152.4 | 504165886 | 2025-12-16 | 12/17/2025 12:00:00 AM | 4"x8" | Concreto | 3000 PSI | 1 | 24 | 21 | 6.6 | 957.9 | 67 | 31 | CEMEX | 3
M-T2-07 | B-19322 VIALE 26 | PISO 1 MUROS 14, 31, 02 EJE 06 | 241.3 | 503886341 | 2025-11-18 | 12/16/2025 12:00:00 AM | 4"x8" | Concreto | 4000 PSI | 28 | 0 | 28 | 35.8 | 5185.6 | 365 | 128 | CEMEX | 4
M-T2-07 | B-19322 VIALE 26 | PISO 1 MUROS 14, 31, 02 EJE 06 | 241.3 | 503886341 | 2025-11-18 | 12/16/2025 12:00:00 AM | 4"x8" | Concreto | 4000 PSI | 28 | 0 | 28 | 37.9 | 5493.7 | 386 | 135 | CEMEX | 4
M-T2-07 | B-19322 VIALE 26 | PISO 1 MUROS 14, 31, 02 EJE 06 | 241.3 | 503886341 | 2025-11-18 | 12/16/2025 12:00:00 AM | 4"x8" | Concreto | 4000 PSI | 28 | 0 | 28 | 36.8 | 5343.4 | 376 | 132 | CEMEX | 3
C-T1-05 | B-19322 VIALE 26 | VIGA CIMENTACION T1 EJE 09 ENTRE J Y H VC 16, VC 04 | 165.1 | 503843812 | 2025-11-13 | 12/11/2025 12:00:00 AM | 4"x8" | Concreto | 3000 PSI | 28 | 0 | 21 | 25.6 | 3719.2 | 261 | 122 | CEMEX | 3
C-T1-05 | B-19322 VIALE 26 | VIGA CIMENTACION T1 EJE 09 ENTRE J Y H VC 16, VC 04 | 165.1 | 503843812 | 2025-11-13 | 12/11/2025 12:00:00 AM | 4"x8" | Concreto | 3000 PSI | 28 | 0 | 21 | 23.7 | 3433.9 | 241 | 113 | CEMEX | 4
C-T1-05 | B-19322 VIALE 26 | VIGA CIMENTACION T1 EJE 09 ENTRE J Y H VC 16, VC 04 | 165.1 | 503843812 | 2025-11-13 | 12/11/2025 12:00:00 AM | 4"x8" | Concreto | 3000 PSI | 28 | 0 | 21 | 25.2 | 3654.3 | 257 | 120 | CEMEX | 4
M-T2-15 | B-19322 VIALE 26 | MUROS PISO 2 EJE 04 y 05 ENTRE A y J M= 32-29-09 | 241.3 | 504061783 | 2025-12-03 | 12/17/2025 12:00:00 AM | 4"x8" | Concreto | 4000 PSI | 14 | 0 | 28 | 28.5 | 4132.7 | 291 | 102 | CEMEX | 4
M-T2-15 | B-19322 VIALE 26 | MUROS PISO 2 EJE 04 y 05 ENTRE A y J M= 32-29-09 | 241.3 | 504061783 | 2025-12-03 | 12/17/2025 12:00:00 AM | 4"x8" | Concreto | 4000 PSI | 14 | 0 | 28 | 28.3 | 4111.5 | 289 | 101 | CEMEX | 3
M-T2-15 | B-19322 VIALE 26 | MUROS PISO 2 EJE 04 y 05 ENTRE A y J M= 32-29-09 | 241.3 | 504061783 | 2025-12-03 | 12/17/2025 12:00:00 AM | 4"x8" | Concreto | 4000 PSI | 14 | 0 | 28 | 28.3 | 4101.4 | 288 | 101 | CEMEX | 3
M-T1-05 | B-19322 VIALE 26 | MUROS TORRE 1 PISO 1 EJE 08 y 09 ENTRE A y J M= 23-22-09 | 203.2 | 504159369 | 2025-12-15 | 12/18/2025 12:00:00 AM | 4"x8" | Concreto | 4000 PSI | 3 | 0 | 28 | 20.4 | 2960 | 208 | 73 | CEMEX | 4
M-T1-05 | B-19322 VIALE 26 | MUROS TORRE 1 PISO 1 EJE 08 y 09 ENTRE A y J M= 23-22-09 | 203.2 | 504159369 | 2025-12-15 | 12/18/2025 12:00:00 AM | 4"x8" | Concreto | 4000 PSI | 3 | 0 | 28 | 21.4 | 3096.9 | 218 | 76 | CEMEX | 4
M-T1-05 | B-19322 VIALE 26 | MUROS TORRE 1 PISO 1 EJE 08 y 09 ENTRE A y J M= 23-22-09 | 203.2 | 504159369 | 2025-12-15 | 12/18/2025 12:00:00 AM | 4"x8" | Concreto | 4000 PSI | 3 | 0 | 28 | 19 | 2753.1 | 194 | 68 | CEMEX | 4
M-T1-06 | B-19322 VIALE 26 | MUROS TORRE 1 PISO 1 EJE 07 y 06 ENTRTE A y J M= 23,22,09 | 215.9 | 504194209 | 2025-12-17 | 12/18/2025 12:00:00 AM | 4"x8" | Concreto | 4000 PSI | 1 | 24 | 28 | 5.3 | 771.8 | 54 | 19 | CEMEX | 4
M-T1-06 | B-19322 VIALE 26 | MUROS TORRE 1 PISO 1 EJE 07 y 06 ENTRTE A y J M= 23,22,09 | 215.9 | 504194209 | 2025-12-17 | 12/18/2025 12:00:00 AM | 4"x8" | Concreto | 4000 PSI | 1 | 24 | 28 | 4.8 | 697.6 | 49 | 17 | CEMEX | 3
M-T1-06 | B-19322 VIALE 26 | MUROS TORRE 1 PISO 1 EJE 07 y 06 ENTRTE A y J M= 23,22,09 | 215.9 | 504194209 | 2025-12-17 | 12/18/2025 12:00:00 AM | 4"x8" | Concreto | 4000 PSI | 1 | 24 | 28 | 6 | 872.4 | 61 | 21 | CEMEX | 4
P-T2-13 | B-19322 VIALE 26 | PLACA TORRE 2 PISO 4 EJE 10 y 11 ENTRE A y J | 177.8 | 504185081 | 2025-12-17 | 12/18/2025 12:00:00 AM | 4"x8" | Concreto | 3000 PSI | 1 | 24 | 21 | 6.6 | 955.6 | 67 | 31 | CEMEX | 4
P-T2-13 | B-19322 VIALE 26 | PLACA TORRE 2 PISO 4 EJE 10 y 11 ENTRE A y J | 177.8 | 504185081 | 2025-12-17 | 12/18/2025 12:00:00 AM | 4"x8" | Concreto | 3000 PSI | 1 | 24 | 21 | 3.6 | 515.6 | 36 | 17 | CEMEX | 4
P-T2-13 | B-19322 VIALE 26 | PLACA TORRE 2 PISO 4 EJE 10 y 11 ENTRE A y J | 177.8 | 504185081 | 2025-12-17 | 12/18/2025 12:00:00 AM | 4"x8" | Concreto | 3000 PSI | 1 | 24 | 21 | 6 | 863.4 | 61 | 28 | CEMEX | 4
M-T2-08 | B-19322 VIALE 26 | MUROS PISO 1 32,09,29 EJE 07 ENTRE A Y J | 241.3 | 503905463 | 2025-11-19 | 12/17/2025 12:00:00 AM | 4"x8" | Concreto | 4000 PSI | 28 | 0 | 28 | 35.1 | 5090.1 | 358 | 125 | CEMEX | 4
M-T2-08 | B-19322 VIALE 26 | MUROS PISO 1 32,09,29 EJE 07 ENTRE A Y J | 241.3 | 503905463 | 2025-11-19 | 12/17/2025 12:00:00 AM | 4"x8" | Concreto | 4000 PSI | 28 | 0 | 28 | 34.9 | 5065.4 | 356 | 125 | CEMEX | 4
M-T2-08 | B-19322 VIALE 26 | MUROS PISO 1 32,09,29 EJE 07 ENTRE A Y J | 241.3 | 503905463 | 2025-11-19 | 12/17/2025 12:00:00 AM | 4"x8" | Concreto | 4000 PSI | 28 | 0 | 28 | 32.7 | 4739.1 | 333 | 117 | CEMEX | 4
P-T2-10 | B-19322 VIALE 26 | PLACA PISO 3 EJE 10 al 08 ENTRE A y J | 184.15 | 504126444 | 2025-12-11 | 12/18/2025 12:00:00 AM | 4"x8" | Concreto | 3000 PSI | 7 | 0 | 21 | 24.3 | 3528.1 | 248 | 116 | CEMEX | 4
P-T2-10 | B-19322 VIALE 26 | PLACA PISO 3 EJE 10 al 08 ENTRE A y J | 184.15 | 504126444 | 2025-12-11 | 12/18/2025 12:00:00 AM | 4"x8" | Concreto | 3000 PSI | 7 | 0 | 21 | 27.9 | 4044 | 284 | 133 | CEMEX | 3
P-T2-10 | B-19322 VIALE 26 | PLACA PISO 3 EJE 10 al 08 ENTRE A y J | 184.15 | 504126444 | 2025-12-11 | 12/18/2025 12:00:00 AM | 4"x8" | Concreto | 3000 PSI | 7 | 0 | 21 | 24.5 | 3560.3 | 250 | 117 | CEMEX | 4
M-T2-21 | B-19322 VIALE 26 | MUROS PISO 3 EJE 06 y 07 ENTRE A y J M=32-29-09 | 215.9 | 504157790 | 2025-12-15 | 12/18/2025 12:00:00 AM | 4"x8" | Concreto | 4000 PSI | 3 | 0 | 28 | 20.4 | 2951.7 | 208 | 73 | CEMEX | 4
M-T2-21 | B-19322 VIALE 26 | MUROS PISO 3 EJE 06 y 07 ENTRE A y J M=32-29-09 | 215.9 | 504157790 | 2025-12-15 | 12/18/2025 12:00:00 AM | 4"x8" | Concreto | 4000 PSI | 3 | 0 | 28 | 16.7 | 2422.1 | 170 | 60 | CEMEX | 4
M-T2-21 | B-19322 VIALE 26 | MUROS PISO 3 EJE 06 y 07 ENTRE A y J M=32-29-09 | 215.9 | 504157790 | 2025-12-15 | 12/18/2025 12:00:00 AM | 4"x8" | Concreto | 4000 PSI | 3 | 0 | 28 | 17.4 | 2521.3 | 177 | 62 | CEMEX | 4
M-T2-19 | B-19322 VIALE 26 | MUROS PISO 3 EJE 10 Y 11 ENTERE A y J M=14,31,02 | 203.2 | 504127553 | 2025-12-11 | 12/18/2025 12:00:00 AM | 4"x8" | Concreto | 4000 PSI | 7 | 0 | 28 | 28.2 | 4095.7 | 288 | 101 | CEMEX | 4
M-T2-19 | B-19322 VIALE 26 | MUROS PISO 3 EJE 10 Y 11 ENTERE A y J M=14,31,02 | 203.2 | 504127553 | 2025-12-11 | 12/18/2025 12:00:00 AM | 4"x8" | Concreto | 4000 PSI | 7 | 0 | 28 | 24 | 3475.8 | 244 | 86 | CEMEX | 4
M-T2-19 | B-19322 VIALE 26 | MUROS PISO 3 EJE 10 Y 11 ENTERE A y J M=14,31,02 | 203.2 | 504127553 | 2025-12-11 | 12/18/2025 12:00:00 AM | 4"x8" | Concreto | 4000 PSI | 7 | 0 | 28 | 25.2 | 3655.9 | 257 | 90 | CEMEX | 4
C-T1-07 | B-19322 VIALE 26 | VIGAS CIMENTACION T1 EJES 07 ENTRE A y E VC 16, VC 04 | 177.8 | 503915741 | 2025-11-20 | 12/18/2025 12:00:00 AM | 4"x8" | Concreto | 3000 PSI | 28 | 0 | 21 | 18.9 | 2744.8 | 193 | 90 | CEMEX | 4
C-T1-07 | B-19322 VIALE 26 | VIGAS CIMENTACION T1 EJES 07 ENTRE A y E VC 16, VC 04 | 177.8 | 503915741 | 2025-11-20 | 12/18/2025 12:00:00 AM | 4"x8" | Concreto | 3000 PSI | 28 | 0 | 21 | 20 | 2899 | 204 | 95 | CEMEX | 4
C-T1-07 | B-19322 VIALE 26 | VIGAS CIMENTACION T1 EJES 07 ENTRE A y E VC 16, VC 04 | 177.8 | 503915741 | 2025-11-20 | 12/18/2025 12:00:00 AM | 4"x8" | Concreto | 3000 PSI | 28 | 0 | 21 | 22.6 | 3272.5 | 230 | 107 | CEMEX | 3
C-T1-08 | B-19322 VIALE 26 | VIGAS CIMENTACION T1 EJE 05 ENTRE J y F V16, VC 04 | 152.4 | 503917809 | 2025-11-20 | 12/18/2025 12:00:00 AM | 4"x8" | Concreto | 3000 PSI | 28 | 0 | 21 | 22.7 | 3293.5 | 232 | 108 | CEMEX | 4
C-T1-08 | B-19322 VIALE 26 | VIGAS CIMENTACION T1 EJE 05 ENTRE J y F V16, VC 04 | 152.4 | 503917809 | 2025-11-20 | 12/18/2025 12:00:00 AM | 4"x8" | Concreto | 3000 PSI | 28 | 0 | 21 | 26 | 3771.6 | 265 | 124 | CEMEX | 4
C-T1-08 | B-19322 VIALE 26 | VIGAS CIMENTACION T1 EJE 05 ENTRE J y F V16, VC 04 | 152.4 | 503917809 | 2025-11-20 | 12/18/2025 12:00:00 AM | 4"x8" | Concreto | 3000 PSI | 28 | 0 | 21 | 21.9 | 3181 | 224 | 104 | CEMEX | 4
M-T1-03 | B-19322 VIALE 26 | PRUEBA | 266.7 | 504137223 | 2025-12-12 | 12/19/2025 12:00:00 AM | 4"x8" | Concreto | 4000 PSI | 7 | 0 | 28 | 26.7 | 3867 | 272 | 95 | CEMEX | 4
M-T1-03 | B-19322 VIALE 26 | PRUEBA | 266.7 | 504137223 | 2025-12-12 | 12/19/2025 12:00:00 AM | 4"x8" | Concreto | 4000 PSI | 7 | 0 | 28 | 29.6 | 4291.4 | 302 | 106 | CEMEX | 4
M-T1-03 | B-19322 VIALE 26 | PRUEBA | 266.7 | 504137223 | 2025-12-12 | 12/19/2025 12:00:00 AM | 4"x8" | Concreto | 4000 PSI | 7 | 0 | 28 | 25.9 | 3752.6 | 264 | 92 | CEMEX | 4
M-T2-20 | B-19322 VIALE 26 | MUROS PISO 3 EJE 08 y 09 ENTRE A y J M= 32-29-09 | 209.55 | 504137599 | 2025-12-12 | 12/19/2025 12:00:00 AM | 4"x8" | Concreto | 4000 PSI | 7 | 0 | 28 | 23 | 3342.8 | 235 | 82 | CEMEX | 4
M-T2-20 | B-19322 VIALE 26 | MUROS PISO 3 EJE 08 y 09 ENTRE A y J M= 32-29-09 | 209.55 | 504137599 | 2025-12-12 | 12/19/2025 12:00:00 AM | 4"x8" | Concreto | 4000 PSI | 7 | 0 | 28 | 24.9 | 3607.3 | 254 | 89 | CEMEX | 4
M-T2-20 | B-19322 VIALE 26 | MUROS PISO 3 EJE 08 y 09 ENTRE A y J M= 32-29-09 | 209.55 | 504137599 | 2025-12-12 | 12/19/2025 12:00:00 AM | 4"x8" | Concreto | 4000 PSI | 7 | 0 | 28 | 22.4 | 3242.6 | 228 | 80 | CEMEX | 4
M-T1-04 | B-19322 VIALE 26 | MUROS PISO 1 EJE 10 y 11 ENTRTE A y J M=22-23-09 | 203.2 | 504137570 | 2025-12-12 | 12/19/2025 12:00:00 AM | 4"x8" | Concreto | 4000 PSI | 7 | 0 | 28 | 25.1 | 3641 | 256 | 90 | CEMEX | 3
M-T1-04 | B-19322 VIALE 26 | MUROS PISO 1 EJE 10 y 11 ENTRTE A y J M=22-23-09 | 203.2 | 504137570 | 2025-12-12 | 12/19/2025 12:00:00 AM | 4"x8" | Concreto | 4000 PSI | 7 | 0 | 28 | 20.5 | 2975.5 | 209 | 73 | CEMEX | 4
M-T1-04 | B-19322 VIALE 26 | MUROS PISO 1 EJE 10 y 11 ENTRTE A y J M=22-23-09 | 203.2 | 504137570 | 2025-12-12 | 12/19/2025 12:00:00 AM | 4"x8" | Concreto | 4000 PSI | 7 | 0 | 28 | 22 | 3196.3 | 225 | 79 | CEMEX | 4
M-T2-02 | B-19322 VIALE 26 | MUROS 14,31,02 EJE 04 ENTRE J Y F | 234.95 | 503807442 | 2025-11-10 | 12/8/2025 12:00:00 AM | 4"x8" | Concreto | 4000 PSI | 28 | 0 | 28 | 39.5 | 5722.1 | 402 | 141 | CEMEX | 4
M-T2-02 | B-19322 VIALE 26 | MUROS 14,31,02 EJE 04 ENTRE J Y F | 234.95 | 503807442 | 2025-11-10 | 12/8/2025 12:00:00 AM | 4"x8" | Concreto | 4000 PSI | 28 | 0 | 28 | 35.9 | 5210.8 | 366 | 128 | CEMEX | 4
M-T2-02 | B-19322 VIALE 26 | MUROS 14,31,02 EJE 04 ENTRE J Y F | 234.95 | 503807442 | 2025-11-10 | 12/8/2025 12:00:00 AM | 4"x8" | Concreto | 4000 PSI | 28 | 0 | 28 | 37.9 | 5499.2 | 387 | 135 | CEMEX | 3
P-T2-14 | B-19322 VIALE 26 | PLACA T2 PISO 4 EJE O8 y 09 ENTRE A y J | 177.8 | 504201840 | 2025-12-18 | 12/19/2025 12:00:00 AM | 4"x8" | Concreto | 3000 PSI | 1 | 24 | 21 | 3.7 | 533.3 | 37 | 18 | CEMEX | 3
P-T2-14 | B-19322 VIALE 26 | PLACA T2 PISO 4 EJE O8 y 09 ENTRE A y J | 177.8 | 504201840 | 2025-12-18 | 12/19/2025 12:00:00 AM | 4"x8" | Concreto | 3000 PSI | 1 | 24 | 21 | 2.6 | 378.3 | 27 | 12 | CEMEX | 4
P-T2-14 | B-19322 VIALE 26 | PLACA T2 PISO 4 EJE O8 y 09 ENTRE A y J | 177.8 | 504201840 | 2025-12-18 | 12/19/2025 12:00:00 AM | 4"x8" | Concreto | 3000 PSI | 1 | 24 | 21 | 5.4 | 776.8 | 55 | 26 | CEMEX | 3
M-T2-22 | B-19322 VIALE 26 | MUROS TORRE 2 PISO 3 EJE 05 ENTRE A y J M=32-29-09 | 228.6 | 504 | 2025-12-18 | 12/19/2025 12:00:00 AM | 4"x8" | Concreto | 4000 PSI | 1 | 24 | 28 | 4.4 | 635.2 | 45 | 16 | CEMEX | 3
M-T2-22 | B-19322 VIALE 26 | MUROS TORRE 2 PISO 3 EJE 05 ENTRE A y J M=32-29-09 | 228.6 | 504 | 2025-12-18 | 12/19/2025 12:00:00 AM | 4"x8" | Concreto | 4000 PSI | 1 | 24 | 28 | 4.6 | 674.3 | 47 | 17 | CEMEX | 3
M-T2-22 | B-19322 VIALE 26 | MUROS TORRE 2 PISO 3 EJE 05 ENTRE A y J M=32-29-09 | 228.6 | 504 | 2025-12-18 | 12/19/2025 12:00:00 AM | 4"x8" | Concreto | 4000 PSI | 1 | 24 | 28 | 4.7 | 681.9 | 48 | 17 | CEMEX | 3
P-T2-12 | B-19322 VIALE 26 | PLACA PISO 4 EJE 12 AL 15 ENTRE A y J | 152.4 | 504165886 | 2025-12-16 | 12/19/2025 12:00:00 AM | 4"x8" | Concreto | 3000 PSI | 3 | 0 | 21 | 19.6 | 2843.6 | 200 | 93 | CEMEX | 3
P-T2-12 | B-19322 VIALE 26 | PLACA PISO 4 EJE 12 AL 15 ENTRE A y J | 152.4 | 504165886 | 2025-12-16 | 12/19/2025 12:00:00 AM | 4"x8" | Concreto | 3000 PSI | 3 | 0 | 21 | 20.2 | 2936.2 | 206 | 96 | CEMEX | 3
P-T2-12 | B-19322 VIALE 26 | PLACA PISO 4 EJE 12 AL 15 ENTRE A y J | 152.4 | 504165886 | 2025-12-16 | 12/19/2025 12:00:00 AM | 4"x8" | Concreto | 3000 PSI | 3 | 0 | 21 | 18.8 | 2730.3 | 192 | 90 | CEMEX | 3
M-T2-16 | B-19322 VIALE 26 | MUROS PISO 2 EJE 01 AL 03 ENTRE A y J M= 21-01-20-05-22 | 215.9 | 504081709 | 2025-12-05 | 12/19/2025 12:00:00 AM | 4"x8" | Concreto | 4000 PSI | 14 | 0 | 28 | 29.3 | 4247.7 | 299 | 104 | CEMEX | 3
M-T2-16 | B-19322 VIALE 26 | MUROS PISO 2 EJE 01 AL 03 ENTRE A y J M= 21-01-20-05-22 | 215.9 | 504081709 | 2025-12-05 | 12/19/2025 12:00:00 AM | 4"x8" | Concreto | 4000 PSI | 14 | 0 | 28 | 28.7 | 4163 | 293 | 102 | CEMEX | 3
M-T2-16 | B-19322 VIALE 26 | MUROS PISO 2 EJE 01 AL 03 ENTRE A y J M= 21-01-20-05-22 | 215.9 | 504081709 | 2025-12-05 | 12/19/2025 12:00:00 AM | 4"x8" | Concreto | 4000 PSI | 14 | 0 | 28 | 28.6 | 4142.9 | 291 | 102 | CEMEX | 3
P-T2-07 | B-19322 VIALE 26 | PLACA T2 PISO 3 EJE 15 AL 10 ENTRE A y J | 165.1 | 504061783 | 2025-12-05 | 12/19/2025 12:00:00 AM | 4"x8" | Concreto | 3000 PSI | 14 | 0 | 21 | 22.3 | 3240.9 | 228 | 106 | CEMEX | 4
P-T2-07 | B-19322 VIALE 26 | PLACA T2 PISO 3 EJE 15 AL 10 ENTRE A y J | 165.1 | 504061783 | 2025-12-05 | 12/19/2025 12:00:00 AM | 4"x8" | Concreto | 3000 PSI | 14 | 0 | 21 | 19.3 | 2806.3 | 197 | 92 | CEMEX | 4
P-T2-07 | B-19322 VIALE 26 | PLACA T2 PISO 3 EJE 15 AL 10 ENTRE A y J | 165.1 | 504061783 | 2025-12-05 | 12/19/2025 12:00:00 AM | 4"x8" | Concreto | 3000 PSI | 14 | 0 | 21 | 21.6 | 3128.5 | 220 | 103 | CEMEX | 4
C-T1-12 | B-19322 VIALE 26 | VIGAS CIMENTACION T1 EJE 01 y 02 ENTRE A y J VC= 14,03,10,12 | 190.5 | 504076153 | 2025-12-05 | 12/19/2025 12:00:00 AM | 4"x8" | Concreto | 3000 PSI | 14 | 0 | 21 | 20.8 | 3015.3 | 212 | 99 | CEMEX | 4
C-T1-12 | B-19322 VIALE 26 | VIGAS CIMENTACION T1 EJE 01 y 02 ENTRE A y J VC= 14,03,10,12 | 190.5 | 504076153 | 2025-12-05 | 12/19/2025 12:00:00 AM | 4"x8" | Concreto | 3000 PSI | 14 | 0 | 21 | 21 | 3040.2 | 214 | 100 | CEMEX | 4
C-T1-12 | B-19322 VIALE 26 | VIGAS CIMENTACION T1 EJE 01 y 02 ENTRE A y J VC= 14,03,10,12 | 190.5 | 504076153 | 2025-12-05 | 12/19/2025 12:00:00 AM | 4"x8" | Concreto | 3000 PSI | 14 | 0 | 21 | 21.6 | 3129.9 | 220 | 103 | CEMEX | 4
M-T2-09 | B-19322 VIALE 26 | MUROS PISO 1 T2 EJE 06 M 31, 02, 14 ENTRE A y D | 228.6 | 503929973 | 2025-11-21 | 12/19/2025 12:00:00 AM | 4"x8" | Concreto | 4000 PSI | 28 | 0 | 28 | 29.2 | 4238.1 | 298 | 104 | CEMEX | 4
M-T2-09 | B-19322 VIALE 26 | MUROS PISO 1 T2 EJE 06 M 31, 02, 14 ENTRE A y D | 228.6 | 503929973 | 2025-11-21 | 12/19/2025 12:00:00 AM | 4"x8" | Concreto | 4000 PSI | 28 | 0 | 28 | 29.5 | 4272.8 | 300 | 105 | CEMEX | 3
M-T2-09 | B-19322 VIALE 26 | MUROS PISO 1 T2 EJE 06 M 31, 02, 14 ENTRE A y D | 228.6 | 503929973 | 2025-11-21 | 12/19/2025 12:00:00 AM | 4"x8" | Concreto | 4000 PSI | 28 | 0 | 28 | 32.6 | 4726.7 | 332 | 116 | CEMEX | 3
P-T2-02 | B-19322 VIALE 26 | PLACA PISO 2 EJE 12 y 15 ENTRE A y J | 152.4 | 503919447 | 2025-11-21 | 12/19/2025 12:00:00 AM | 4"x8" | Concreto | 3000 PSI | 28 | 0 | 21 | 26.5 | 3840.8 | 270 | 126 | CEMEX | 4
P-T2-02 | B-19322 VIALE 26 | PLACA PISO 2 EJE 12 y 15 ENTRE A y J | 152.4 | 503919447 | 2025-11-21 | 12/19/2025 12:00:00 AM | 4"x8" | Concreto | 3000 PSI | 28 | 0 | 21 | 27.4 | 3967.4 | 279 | 130 | CEMEX | 4
P-T2-02 | B-19322 VIALE 26 | PLACA PISO 2 EJE 12 y 15 ENTRE A y J | 152.4 | 503919447 | 2025-11-21 | 12/19/2025 12:00:00 AM | 4"x8" | Concreto | 3000 PSI | 28 | 0 | 21 | 27.9 | 4053.1 | 285 | 133 | CEMEX | 3
M-T1-07 | B-19322 VIALE 26 | MUROS PISO 1 EJE 02 y 04 ENTRE G y J M=23-08-21 | 177.8 | 1 | 2025-12-19 | 12/20/2025 12:00:00 AM | 4"x8" | Concreto | 3000 PSI | 1 | 24 | 21 | 2.8 | 404.2 | 28 | 10 | CEMEX | 3
M-T1-07 | B-19322 VIALE 26 | MUROS PISO 1 EJE 02 y 04 ENTRE G y J M=23-08-21 | 177.8 | 1 | 2025-12-19 | 12/20/2025 12:00:00 AM | 4"x8" | Concreto | 3000 PSI | 1 | 24 | 21 | 5 | 724.9 | 51 | 18 | CEMEX | 4
M-T1-07 | B-19322 VIALE 26 | MUROS PISO 1 EJE 02 y 04 ENTRE G y J M=23-08-21 | 177.8 | 1 | 2025-12-19 | 12/20/2025 12:00:00 AM | 4"x8" | Concreto | 3000 PSI | 1 | 24 | 21 | 2.3 | 331.5 | 23 | 8 | CEMEX | 4
P-T2-15 | B-19322 VIALE 26 | PLACA PISO 4 EJE 07 y 09 ENTRTE A y J | 177.8 | 1 | 2025-12-19 | 12/20/2025 12:00:00 AM | 4"x8" | Concreto | 3000 PSI | 1 | 24 | 21 | 2.5 | 365.2 | 26 | 12 | CEMEX | 3
P-T2-15 | B-19322 VIALE 26 | PLACA PISO 4 EJE 07 y 09 ENTRTE A y J | 177.8 | 1 | 2025-12-19 | 12/20/2025 12:00:00 AM | 4"x8" | Concreto | 3000 PSI | 1 | 24 | 21 | 2.4 | 345.1 | 24 | 11 | CEMEX | 4
P-T2-15 | B-19322 VIALE 26 | PLACA PISO 4 EJE 07 y 09 ENTRTE A y J | 177.8 | 1 | 2025-12-19 | 12/20/2025 12:00:00 AM | 4"x8" | Concreto | 3000 PSI | 1 | 24 | 21 | 2.5 | 362.4 | 25 | 12 | CEMEX | 4
M-T2-23 | B-19322 VIALE 26 | MUROS PISO 3 EJE 03 y 04 ENTRE A y J M=32,29A,09A | 203.2 | 1 | 2025-12-19 | 12/20/2025 12:00:00 AM | 4"x8" | Concreto | 4000 PSI | 1 | 24 | 28 | 2.2 | 323.8 | 23 | 8 | CEMEX | 3
M-T2-23 | B-19322 VIALE 26 | MUROS PISO 3 EJE 03 y 04 ENTRE A y J M=32,29A,09A | 203.2 | 1 | 2025-12-19 | 12/20/2025 12:00:00 AM | 4"x8" | Concreto | 4000 PSI | 1 | 24 | 28 | 1.2 | 175.6 | 12 | 4 | CEMEX | 3
M-T2-23 | B-19322 VIALE 26 | MUROS PISO 3 EJE 03 y 04 ENTRE A y J M=32,29A,09A | 203.2 | 1 | 2025-12-19 | 12/20/2025 12:00:00 AM | 4"x8" | Concreto | 4000 PSI | 1 | 24 | 28 | 2.2 | 315.6 | 22 | 8 | CEMEX | 3
M-T1-06 | B-19322 VIALE 26 | MUROS TORRE 1 PISO 1 EJE 07 y 06 ENTRTE A y J M= 23,22,09 | 215.9 | 504194209 | 2025-12-17 | 12/20/2025 12:00:00 AM | 4"x8" | Concreto | 4000 PSI | 3 | 0 | 28 | 23.6 | 3422.6 | 241 | 84 | CEMEX | 3
M-T1-06 | B-19322 VIALE 26 | MUROS TORRE 1 PISO 1 EJE 07 y 06 ENTRTE A y J M= 23,22,09 | 215.9 | 504194209 | 2025-12-17 | 12/20/2025 12:00:00 AM | 4"x8" | Concreto | 4000 PSI | 3 | 0 | 28 | 25.2 | 3658.6 | 257 | 90 | CEMEX | 3
M-T1-06 | B-19322 VIALE 26 | MUROS TORRE 1 PISO 1 EJE 07 y 06 ENTRTE A y J M= 23,22,09 | 215.9 | 504194209 | 2025-12-17 | 12/20/2025 12:00:00 AM | 4"x8" | Concreto | 4000 PSI | 3 | 0 | 28 | 24 | 3485.2 | 245 | 86 | CEMEX | 3
C-T2-05 | B-19322 VIALE 26 | VO 26 EJE 10 ENTRE H y J | 177.8 | 0 | 2025-10-25 | 12/20/2025 12:00:00 AM | 4"x8" | Concreto | 3000 PSI | 56 | 0 | 21 | 22.3 | 3234.1 | 227 | 106 | CEMEX | 3
C-T2-05 | B-19322 VIALE 26 | VO 26 EJE 10 ENTRE H y J | 177.8 | 0 | 2025-10-25 | 12/20/2025 12:00:00 AM | 4"x8" | Concreto | 3000 PSI | 56 | 0 | 21 | 23.2 | 3371.9 | 237 | 111 | CEMEX | 3
C-T2-05 | B-19322 VIALE 26 | VO 26 EJE 10 ENTRE H y J | 177.8 | 0 | 2025-10-25 | 12/20/2025 12:00:00 AM | 4"x8" | Concreto | 3000 PSI | 56 | 0 | 21 | 22.6 | 3276.7 | 230 | 108 | CEMEX | 3
P-T2-11 | B-19322 VIALE 26 | PLACA PISO 3 EJE 01 y 04 ENTRE A y J | 152.4 | 504144283 | 2025-12-13 | 12/20/2025 12:00:00 AM | 4"x8" | Concreto | 3000 PSI | 7 | 0 | 21 | 16.7 | 2415.7 | 170 | 79 | CEMEX | 4
P-T2-11 | B-19322 VIALE 26 | PLACA PISO 3 EJE 01 y 04 ENTRE A y J | 152.4 | 504144283 | 2025-12-13 | 12/20/2025 12:00:00 AM | 4"x8" | Concreto | 3000 PSI | 7 | 0 | 21 | 16.9 | 2451.1 | 172 | 80 | CEMEX | 4
P-T2-11 | B-19322 VIALE 26 | PLACA PISO 3 EJE 01 y 04 ENTRE A y J | 152.4 | 504144283 | 2025-12-13 | 12/20/2025 12:00:00 AM | 4"x8" | Concreto | 3000 PSI | 7 | 0 | 21 | 18 | 2617.6 | 184 | 86 | CEMEX | 4
P-T2-13 | B-19322 VIALE 26 | PLACA TORRE 2 PISO 4 EJE 10 y 11 ENTRE A y J | 177.8 | 504185081 | 2025-12-17 | 12/20/2025 12:00:00 AM | 4"x8" | Concreto | 3000 PSI | 3 | 0 | 21 | 19.7 | 2858.4 | 201 | 94 | CEMEX | 3
P-T2-13 | B-19322 VIALE 26 | PLACA TORRE 2 PISO 4 EJE 10 y 11 ENTRE A y J | 177.8 | 504185081 | 2025-12-17 | 12/20/2025 12:00:00 AM | 4"x8" | Concreto | 3000 PSI | 3 | 0 | 21 | 22.8 | 3311.4 | 233 | 109 | CEMEX | 3
P-T2-13 | B-19322 VIALE 26 | PLACA TORRE 2 PISO 4 EJE 10 y 11 ENTRE A y J | 177.8 | 504185081 | 2025-12-17 | 12/20/2025 12:00:00 AM | 4"x8" | Concreto | 3000 PSI | 3 | 0 | 21 | 20.6 | 2987.4 | 210 | 98 | CEMEX | 3
M-T1-07 | B-19322 VIALE 26 | MUROS PISO 1 EJE 02 y 04 ENTRE G y J M=23-08-21 | 177.8 | 1 | 2025-12-19 | 12/22/2025 12:00:00 AM | 4"x8" | Concreto | 4000 PSI | 3 | 0 | 28 | 16.7 | 2420.9 | 170 | 60 | CEMEX | 3
M-T1-07 | B-19322 VIALE 26 | MUROS PISO 1 EJE 02 y 04 ENTRE G y J M=23-08-21 | 177.8 | 1 | 2025-12-19 | 12/22/2025 12:00:00 AM | 4"x8" | Concreto | 4000 PSI | 3 | 0 | 28 | 17.6 | 2557.7 | 180 | 63 | CEMEX | 3
M-T1-07 | B-19322 VIALE 26 | MUROS PISO 1 EJE 02 y 04 ENTRE G y J M=23-08-21 | 177.8 | 1 | 2025-12-19 | 12/22/2025 12:00:00 AM | 4"x8" | Concreto | 4000 PSI | 3 | 0 | 28 | 15.8 | 2295 | 161 | 56 | CEMEX | 3
P-T2-15 | B-19322 VIALE 26 | PLACA PISO 4 EJE 07 y 09 ENTRTE A y J | 177.8 | 1 | 2025-12-19 | 12/22/2025 12:00:00 AM | 4"x8" | Concreto | 3000 PSI | 3 | 0 | 21 | 13.5 | 1957.4 | 138 | 64 | CEMEX | 3
P-T2-15 | B-19322 VIALE 26 | PLACA PISO 4 EJE 07 y 09 ENTRTE A y J | 177.8 | 1 | 2025-12-19 | 12/22/2025 12:00:00 AM | 4"x8" | Concreto | 3000 PSI | 3 | 0 | 21 | 13.8 | 2003.2 | 141 | 66 | CEMEX | 3
P-T2-15 | B-19322 VIALE 26 | PLACA PISO 4 EJE 07 y 09 ENTRTE A y J | 177.8 | 1 | 2025-12-19 | 12/22/2025 12:00:00 AM | 4"x8" | Concreto | 3000 PSI | 3 | 0 | 21 | 14.1 | 2043 | 144 | 67 | CEMEX | 3
M-T2-23 | B-19322 VIALE 26 | MUROS PISO 3 EJE 03 y 04 ENTRE A y J M=32,29A,09A | 203.2 | 1 | 2025-12-19 | 12/22/2025 12:00:00 AM | 4"x8" | Concreto | 4000 PSI | 3 | 0 | 28 | 13.8 | 2004.1 | 141 | 49 | CEMEX | 3
M-T2-23 | B-19322 VIALE 26 | MUROS PISO 3 EJE 03 y 04 ENTRE A y J M=32,29A,09A | 203.2 | 1 | 2025-12-19 | 12/22/2025 12:00:00 AM | 4"x8" | Concreto | 4000 PSI | 3 | 0 | 28 | 15.9 | 2304.6 | 162 | 57 | CEMEX | 3
M-T2-23 | B-19322 VIALE 26 | MUROS PISO 3 EJE 03 y 04 ENTRE A y J M=32,29A,09A | 203.2 | 1 | 2025-12-19 | 12/22/2025 12:00:00 AM | 4"x8" | Concreto | 4000 PSI | 3 | 0 | 28 | 14.4 | 2090.6 | 147 | 51 | CEMEX | 3
M-T2-22 | B-19322 VIALE 26 | MUROS TORRE 2 PISO 3 EJE 05 ENTRE A y J M=32-29-09 | 228.6 | 504 | 2025-12-18 | 12/22/2025 12:00:00 AM | 4"x8" | Concreto | 4000 PSI | 4 | 0 | 28 | 21.5 | 3112.1 | 219 | 77 | CEMEX | 4
M-T2-22 | B-19322 VIALE 26 | MUROS TORRE 2 PISO 3 EJE 05 ENTRE A y J M=32-29-09 | 228.6 | 504 | 2025-12-18 | 12/22/2025 12:00:00 AM | 4"x8" | Concreto | 4000 PSI | 4 | 0 | 28 | 20.3 | 2938.6 | 207 | 72 | CEMEX | 4
M-T2-22 | B-19322 VIALE 26 | MUROS TORRE 2 PISO 3 EJE 05 ENTRE A y J M=32-29-09 | 228.6 | 504 | 2025-12-18 | 12/22/2025 12:00:00 AM | 4"x8" | Concreto | 4000 PSI | 4 | 0 | 28 | 20.5 | 2974.5 | 209 | 73 | CEMEX | 4
P-T2-14 | B-19322 VIALE 26 | PLACA T2 PISO 4 EJE O8 y 09 ENTRE A y J | 177.8 | 504201840 | 2025-12-18 | 12/22/2025 12:00:00 AM | 4"x8" | Concreto | 3000 PSI | 4 | 0 | 21 | 17.7 | 2562.9 | 180 | 84 | CEMEX | 4
P-T2-14 | B-19322 VIALE 26 | PLACA T2 PISO 4 EJE O8 y 09 ENTRE A y J | 177.8 | 504201840 | 2025-12-18 | 12/22/2025 12:00:00 AM | 4"x8" | Concreto | 3000 PSI | 4 | 0 | 21 | 14.9 | 2166.4 | 152 | 71 | CEMEX | 4
P-T2-14 | B-19322 VIALE 26 | PLACA T2 PISO 4 EJE O8 y 09 ENTRE A y J | 177.8 | 504201840 | 2025-12-18 | 12/22/2025 12:00:00 AM | 4"x8" | Concreto | 3000 PSI | 4 | 0 | 21 | 17.7 | 2565.8 | 180 | 84 | CEMEX | 4
M-T2-21 | B-19322 VIALE 26 | MUROS PISO 3 EJE 06 y 07 ENTRE A y J M=32-29-09 | 215.9 | 504157790 | 2025-12-15 | 12/22/2025 12:00:00 AM | 4"x8" | Concreto | 4000 PSI | 7 | 0 | 28 | 25.1 | 3647.5 | 256 | 90 | CEMEX | 3
M-T2-21 | B-19322 VIALE 26 | MUROS PISO 3 EJE 06 y 07 ENTRE A y J M=32-29-09 | 215.9 | 504157790 | 2025-12-15 | 12/22/2025 12:00:00 AM | 4"x8" | Concreto | 4000 PSI | 7 | 0 | 28 | 26.4 | 3824.2 | 269 | 94 | CEMEX | 3
M-T2-21 | B-19322 VIALE 26 | MUROS PISO 3 EJE 06 y 07 ENTRE A y J M=32-29-09 | 215.9 | 504157790 | 2025-12-15 | 12/22/2025 12:00:00 AM | 4"x8" | Concreto | 4000 PSI | 7 | 0 | 28 | 28.6 | 4141.2 | 291 | 102 | CEMEX | 4
M-T1-05 | B-19322 VIALE 26 | MUROS TORRE 1 PISO 1 EJE 08 y 09 ENTRE A y J M= 23-22-09 | 203.2 | 504159369 | 2025-12-15 | 12/22/2025 12:00:00 AM | 4"x8" | Concreto | 4000 PSI | 7 | 0 | 28 | 28.7 | 4158.8 | 292 | 102 | CEMEX | 3
M-T1-05 | B-19322 VIALE 26 | MUROS TORRE 1 PISO 1 EJE 08 y 09 ENTRE A y J M= 23-22-09 | 203.2 | 504159369 | 2025-12-15 | 12/22/2025 12:00:00 AM | 4"x8" | Concreto | 4000 PSI | 7 | 0 | 28 | 26.5 | 3849 | 271 | 95 | CEMEX | 3
M-T1-05 | B-19322 VIALE 26 | MUROS TORRE 1 PISO 1 EJE 08 y 09 ENTRE A y J M= 23-22-09 | 203.2 | 504159369 | 2025-12-15 | 12/22/2025 12:00:00 AM | 4"x8" | Concreto | 4000 PSI | 7 | 0 | 28 | 27.4 | 3981.2 | 280 | 98 | CEMEX | 3
C-T1-09 | B-19322 VIALE 26 | PLACA CIMENTACION EJE 12 AL 11 ENTRE A y J | 177.8 | 503943340 | 2025-11-24 | 12/22/2025 12:00:00 AM | 4"x8" | Concreto | 3000 PSI | 28 | 0 | 21 | 22.4 | 3250 | 228 | 107 | CEMEX | 4
C-T1-09 | B-19322 VIALE 26 | PLACA CIMENTACION EJE 12 AL 11 ENTRE A y J | 177.8 | 503943340 | 2025-11-24 | 12/22/2025 12:00:00 AM | 4"x8" | Concreto | 3000 PSI | 28 | 0 | 21 | 20.5 | 2974.2 | 209 | 98 | CEMEX | 4
C-T1-09 | B-19322 VIALE 26 | PLACA CIMENTACION EJE 12 AL 11 ENTRE A y J | 177.8 | 503943340 | 2025-11-24 | 12/22/2025 12:00:00 AM | 4"x8" | Concreto | 3000 PSI | 28 | 0 | 21 | 20 | 2899.9 | 204 | 95 | CEMEX | 4
M-T1-02 | B-19322 VIALE 26 | MUROS PISO 1 EJE 12 ENTERE A y D M=13,25,02 | 152.4 | 504095539 | 2025-12-09 | 12/23/2025 12:00:00 AM | 4"x8" | Concreto | 4000 PSI | 14 | 0 | 28 | 22.9 | 3322 | 234 | 82 | CEMEX | 3
M-T1-02 | B-19322 VIALE 26 | MUROS PISO 1 EJE 12 ENTERE A y D M=13,25,02 | 152.4 | 504095539 | 2025-12-09 | 12/23/2025 12:00:00 AM | 4"x8" | Concreto | 4000 PSI | 14 | 0 | 28 | 26.5 | 3845.3 | 270 | 95 | CEMEX | 4
M-T1-02 | B-19322 VIALE 26 | MUROS PISO 1 EJE 12 ENTERE A y D M=13,25,02 | 152.4 | 504095539 | 2025-12-09 | 12/23/2025 12:00:00 AM | 4"x8" | Concreto | 4000 PSI | 14 | 0 | 28 | 24.4 | 3546 | 249 | 87 | CEMEX | 4
P-T2-12 | B-19322 VIALE 26 | PLACA PISO 4 EJE 12 AL 15 ENTRE A y J | 152.4 | 504165886 | 2025-12-16 | 12/23/2025 12:00:00 AM | 4"x8" | Concreto | 3000 PSI | 7 | 0 | 21 | 23.7 | 3436.2 | 242 | 113 | CEMEX | 3
P-T2-12 | B-19322 VIALE 26 | PLACA PISO 4 EJE 12 AL 15 ENTRE A y J | 152.4 | 504165886 | 2025-12-16 | 12/23/2025 12:00:00 AM | 4"x8" | Concreto | 3000 PSI | 7 | 0 | 21 | 25.4 | 3690.5 | 259 | 121 | CEMEX | 3
P-T2-12 | B-19322 VIALE 26 | PLACA PISO 4 EJE 12 AL 15 ENTRE A y J | 152.4 | 504165886 | 2025-12-16 | 12/23/2025 12:00:00 AM | 4"x8" | Concreto | 3000 PSI | 7 | 0 | 21 | 23.1 | 3356.4 | 236 | 110 | CEMEX | 4
M-T1-01 | B-19322 VIALE 26 | MUROS PISO 1 EJE 15 Y 14 ENTERE J y H M=32,31-27-28-29-30 | 190.5 | 504095251 | 2025-12-09 | 12/23/2025 12:00:00 AM | 4"x8" | Concreto | 4000 PSI | 14 | 0 | 28 | 28.4 | 4125.2 | 290 | 102 | CEMEX | 3
M-T1-01 | B-19322 VIALE 26 | MUROS PISO 1 EJE 15 Y 14 ENTERE J y H M=32,31-27-28-29-30 | 190.5 | 504095251 | 2025-12-09 | 12/23/2025 12:00:00 AM | 4"x8" | Concreto | 4000 PSI | 14 | 0 | 28 | 30.3 | 4389.7 | 309 | 108 | CEMEX | 3
M-T1-01 | B-19322 VIALE 26 | MUROS PISO 1 EJE 15 Y 14 ENTERE J y H M=32,31-27-28-29-30 | 190.5 | 504095251 | 2025-12-09 | 12/23/2025 12:00:00 AM | 4"x8" | Concreto | 4000 PSI | 14 | 0 | 28 | 28.4 | 4112.6 | 289 | 101 | CEMEX | 3
C-T1-13 | B-19322 VIALE 26 | PLACA CIMENTACION T1 EJES 2,3,4 ENTRE G y J | 165.1 | 504165462 | 2025-12-16 | 12/23/2025 12:00:00 AM | 4"x8" | Concreto | 3000 PSI | 7 | 0 | 21 | 21.3 | 3086.7 | 217 | 101 | CEMEX | 4
C-T1-13 | B-19322 VIALE 26 | PLACA CIMENTACION T1 EJES 2,3,4 ENTRE G y J | 165.1 | 504165462 | 2025-12-16 | 12/23/2025 12:00:00 AM | 4"x8" | Concreto | 3000 PSI | 7 | 0 | 21 | 20.6 | 2981.6 | 210 | 98 | CEMEX | 4
C-T1-13 | B-19322 VIALE 26 | PLACA CIMENTACION T1 EJES 2,3,4 ENTRE G y J | 165.1 | 504165462 | 2025-12-16 | 12/23/2025 12:00:00 AM | 4"x8" | Concreto | 3000 PSI | 7 | 0 | 21 | 22 | 3189 | 224 | 105 | CEMEX | 4
P-T2-08 | B-19322 VIALE 26 | PLACA TORRE 2 PISO 3 EJE 08 AL 10 DEL A AL J | 177.8 | 504099163 | 2025-12-09 | 12/23/2025 12:00:00 AM | 4"x8" | Concreto | 3000 PSI | 14 | 0 | 28 | 27.9 | 4048.4 | 285 | 133 | CEMEX | 4
P-T2-08 | B-19322 VIALE 26 | PLACA TORRE 2 PISO 3 EJE 08 AL 10 DEL A AL J | 177.8 | 504099163 | 2025-12-09 | 12/23/2025 12:00:00 AM | 4"x8" | Concreto | 3000 PSI | 14 | 0 | 28 | 28.2 | 4087.3 | 287 | 134 | CEMEX | 4
P-T2-08 | B-19322 VIALE 26 | PLACA TORRE 2 PISO 3 EJE 08 AL 10 DEL A AL J | 177.8 | 504099163 | 2025-12-09 | 12/23/2025 12:00:00 AM | 4"x8" | Concreto | 3000 PSI | 14 | 0 | 28 | 27.5 | 3985.9 | 280 | 131 | CEMEX | 4
P-T2-03 | B-19322 VIALE 26 | PLA PISO 2 EJE 12 AL 10 ENTRE A y J | 152.4 | 503956416 | 2025-11-25 | 12/23/2025 12:00:00 AM | 4"x8" | Concreto | 3000 PSI | 28 | 0 | 21 | 20.4 | 2957.2 | 208 | 97 | CEMEX | 4
P-T2-03 | B-19322 VIALE 26 | PLA PISO 2 EJE 12 AL 10 ENTRE A y J | 152.4 | 503956416 | 2025-11-25 | 12/23/2025 12:00:00 AM | 4"x8" | Concreto | 3000 PSI | 28 | 0 | 21 | 22.4 | 3245 | 228 | 106 | CEMEX | 3
P-T2-03 | B-19322 VIALE 26 | PLA PISO 2 EJE 12 AL 10 ENTRE A y J | 152.4 | 503956416 | 2025-11-25 | 12/23/2025 12:00:00 AM | 4"x8" | Concreto | 3000 PSI | 28 | 0 | 21 | 22.6 | 3271.8 | 230 | 107 | CEMEX | 4
M-T1-06 | B-19322 VIALE 26 | MUROS TORRE 1 PISO 1 EJE 07 y 06 ENTRTE A y J M= 23,22,09 | 215.9 | 504194209 | 2025-12-17 | 12/24/2025 12:00:00 AM | 4"x8" | Concreto | 4000 PSI | 7 | 0 | 28 | 23.1 | 3344.9 | 235 | 82 | CEMEX | 4
M-T1-06 | B-19322 VIALE 26 | MUROS TORRE 1 PISO 1 EJE 07 y 06 ENTRTE A y J M= 23,22,09 | 215.9 | 504194209 | 2025-12-17 | 12/24/2025 12:00:00 AM | 4"x8" | Concreto | 4000 PSI | 7 | 0 | 28 | 25.8 | 3740.1 | 263 | 92 | CEMEX | 4
M-T1-06 | B-19322 VIALE 26 | MUROS TORRE 1 PISO 1 EJE 07 y 06 ENTRTE A y J M= 23,22,09 | 215.9 | 504194209 | 2025-12-17 | 12/24/2025 12:00:00 AM | 4"x8" | Concreto | 4000 PSI | 7 | 0 | 28 | 24.6 | 3573.5 | 251 | 88 | CEMEX | 4
P-T2-13 | B-19322 VIALE 26 | PLACA TORRE 2 PISO 4 EJE 10 y 11 ENTRE A y J | 177.8 | 504185081 | 2025-12-17 | 12/24/2025 12:00:00 AM | 4"x8" | Concreto | 3000 PSI | 7 | 0 | 21 | 21.2 | 3070.6 | 216 | 101 | CEMEX | 4
P-T2-13 | B-19322 VIALE 26 | PLACA TORRE 2 PISO 4 EJE 10 y 11 ENTRE A y J | 177.8 | 504185081 | 2025-12-17 | 12/24/2025 12:00:00 AM | 4"x8" | Concreto | 3000 PSI | 7 | 0 | 21 | 19 | 2749.1 | 193 | 90 | CEMEX | 4
P-T2-13 | B-19322 VIALE 26 | PLACA TORRE 2 PISO 4 EJE 10 y 11 ENTRE A y J | 177.8 | 504185081 | 2025-12-17 | 12/24/2025 12:00:00 AM | 4"x8" | Concreto | 3000 PSI | 7 | 0 | 21 | 22.1 | 3206.1 | 225 | 105 | CEMEX | 4
P-T2-09 | B-19322 VIALE 26 | PLACA PISO 3 EJE 8 AL 6 ENTRE A y J | 152.4 | 504109866 | 2025-12-10 | 12/24/2025 12:00:00 AM | 4"x8" | Concreto | 3000 PSI | 14 | 0 | 21 | 23.6 | 3415.9 | 240 | 112 | CEMEX | 4
P-T2-09 | B-19322 VIALE 26 | PLACA PISO 3 EJE 8 AL 6 ENTRE A y J | 152.4 | 504109866 | 2025-12-10 | 12/24/2025 12:00:00 AM | 4"x8" | Concreto | 3000 PSI | 14 | 0 | 21 | 27.1 | 3932.2 | 276 | 129 | CEMEX | 3
P-T2-09 | B-19322 VIALE 26 | PLACA PISO 3 EJE 8 AL 6 ENTRE A y J | 152.4 | 504109866 | 2025-12-10 | 12/24/2025 12:00:00 AM | 4"x8" | Concreto | 3000 PSI | 14 | 0 | 21 | 28.4 | 4124.8 | 290 | 135 | CEMEX | 4
M-T2-17 | B-19322 VIALE 26 | MUROS T2 PISO 3 EJE 12 ENTRE J y E M= | 203.2 | 504112160 | 2025-12-10 | 12/24/2025 12:00:00 AM | 4"x8" | Concreto | 4000 PSI | 14 | 0 | 28 | 28.7 | 4158.7 | 292 | 102 | CEMEX | 3
M-T2-17 | B-19322 VIALE 26 | MUROS T2 PISO 3 EJE 12 ENTRE J y E M= | 203.2 | 504112160 | 2025-12-10 | 12/24/2025 12:00:00 AM | 4"x8" | Concreto | 4000 PSI | 14 | 0 | 28 | 27.5 | 3984.8 | 280 | 98 | CEMEX | 4
M-T2-17 | B-19322 VIALE 26 | MUROS T2 PISO 3 EJE 12 ENTRE J y E M= | 203.2 | 504112160 | 2025-12-10 | 12/24/2025 12:00:00 AM | 4"x8" | Concreto | 4000 PSI | 14 | 0 | 28 | 28.8 | 4182.5 | 294 | 103 | CEMEX | 3
M-T2-18 | B-19322 VIALE 26 | MUROS T2 PISO 3 EJE 11 ENYTE ENTRE E y J M= | 215.9 | 504115626 | 2025-12-10 | 12/24/2025 12:00:00 AM | 4"x8" | Concreto | 4000 PSI | 14 | 0 | 28 | 30.2 | 4380.9 | 308 | 108 | CEMEX | 4
M-T2-18 | B-19322 VIALE 26 | MUROS T2 PISO 3 EJE 11 ENYTE ENTRE E y J M= | 215.9 | 504115626 | 2025-12-10 | 12/24/2025 12:00:00 AM | 4"x8" | Concreto | 4000 PSI | 14 | 0 | 28 | 30.4 | 4406.1 | 310 | 108 | CEMEX | 4
M-T2-18 | B-19322 VIALE 26 | MUROS T2 PISO 3 EJE 11 ENYTE ENTRE E y J M= | 215.9 | 504115626 | 2025-12-10 | 12/24/2025 12:00:00 AM | 4"x8" | Concreto | 4000 PSI | 14 | 0 | 28 | 29.2 | 4242.1 | 298 | 104 | CEMEX | 4
P-T2-04 | B-19322 VIALE 26 | PLA PISO 2 EJE 8 AL 10 ENTRE A y J | 133.35 | 503975956 | 2025-11-26 | 12/24/2025 12:00:00 AM | 4"x8" | Concreto | 3000 PSI | 28 | 0 | 21 | 23.7 | 3437.5 | 242 | 113 | CEMEX | 3
P-T2-04 | B-19322 VIALE 26 | PLA PISO 2 EJE 8 AL 10 ENTRE A y J | 133.35 | 503975956 | 2025-11-26 | 12/24/2025 12:00:00 AM | 4"x8" | Concreto | 3000 PSI | 28 | 0 | 21 | 24 | 3481.3 | 245 | 114 | CEMEX | 3
P-T2-04 | B-19322 VIALE 26 | PLA PISO 2 EJE 8 AL 10 ENTRE A y J | 133.35 | 503975956 | 2025-11-26 | 12/24/2025 12:00:00 AM | 4"x8" | Concreto | 3000 PSI | 28 | 0 | 21 | 22.9 | 3327.7 | 234 | 109 | CEMEX | 3
M-T2-10 | B-19322 VIALE 26 | MURO PISO 2 EJE 15 ENTRE J y D M-16-27-01 | 228.6 | 503986310 | 2025-11-27 | 12/25/2025 12:00:00 AM | 4"x8" | Concreto | 4000 PSI | 28 | 0 | 28 | 37.4 | 5423.7 | 381 | 134 | CEMEX | 4
M-T2-10 | B-19322 VIALE 26 | MURO PISO 2 EJE 15 ENTRE J y D M-16-27-01 | 228.6 | 503986310 | 2025-11-27 | 12/25/2025 12:00:00 AM | 4"x8" | Concreto | 4000 PSI | 28 | 0 | 28 | 34.7 | 5029.3 | 354 | 124 | CEMEX | 2
M-T2-10 | B-19322 VIALE 26 | MURO PISO 2 EJE 15 ENTRE J y D M-16-27-01 | 228.6 | 503986310 | 2025-11-27 | 12/25/2025 12:00:00 AM | 4"x8" | Concreto | 4000 PSI | 28 | 0 | 28 | 35 | 5081.8 | 357 | 125 | CEMEX | 3
C-T1-10 | B-19322 VIALE 26 | PLACA CIMENTACION T1- EJE 09 AL 06 ENTRE A y J | 177.8 | 503893239 | 2025-11-27 | 12/25/2025 12:00:00 AM | 4"x8" | Concreto | 3000 PSI | 28 | 0 | 21 | 28.5 | 4135.9 | 291 | 136 | CEMEX | 3
C-T1-10 | B-19322 VIALE 26 | PLACA CIMENTACION T1- EJE 09 AL 06 ENTRE A y J | 177.8 | 503893239 | 2025-11-27 | 12/25/2025 12:00:00 AM | 4"x8" | Concreto | 3000 PSI | 28 | 0 | 21 | 29.9 | 4329.7 | 304 | 142 | CEMEX | 4
C-T1-10 | B-19322 VIALE 26 | PLACA CIMENTACION T1- EJE 09 AL 06 ENTRE A y J | 177.8 | 503893239 | 2025-11-27 | 12/25/2025 12:00:00 AM | 4"x8" | Concreto | 3000 PSI | 28 | 0 | 21 | 29.5 | 4277 | 301 | 140 | CEMEX | 4
M-T1-08 | B-19322 VIALE 26 | MUROS T1 PISO 1 EJES 02 y 03 ENTRE J y H M=01,12,18,20 | 203.2 | 504242836 | 2025-12-23 | 12/26/2025 12:00:00 AM | 4"x8" | Concreto | 4000 PSI | 3 | 0 | 28 | 17.5 | 2531.2 | 178 | 62 | CEMEX | 3
M-T1-08 | B-19322 VIALE 26 | MUROS T1 PISO 1 EJES 02 y 03 ENTRE J y H M=01,12,18,20 | 203.2 | 504242836 | 2025-12-23 | 12/26/2025 12:00:00 AM | 4"x8" | Concreto | 4000 PSI | 3 | 0 | 28 | 14.3 | 2068.7 | 145 | 51 | CEMEX | 3
M-T1-08 | B-19322 VIALE 26 | MUROS T1 PISO 1 EJES 02 y 03 ENTRE J y H M=01,12,18,20 | 203.2 | 504242836 | 2025-12-23 | 12/26/2025 12:00:00 AM | 4"x8" | Concreto | 4000 PSI | 3 | 0 | 28 | 16.8 | 2441.1 | 172 | 60 | CEMEX | 3
M-T1-07 | B-19322 VIALE 26 | MUROS PISO 1 EJE 02 y 04 ENTRE G y J M=23-08-21 | 177.8 | 1 | 2025-12-19 | 12/26/2025 12:00:00 AM | 4"x8" | Concreto | 4000 PSI | 7 | 0 | 28 | 24.2 | 3503.8 | 246 | 86 | CEMEX | 4
M-T1-07 | B-19322 VIALE 26 | MUROS PISO 1 EJE 02 y 04 ENTRE G y J M=23-08-21 | 177.8 | 1 | 2025-12-19 | 12/26/2025 12:00:00 AM | 4"x8" | Concreto | 4000 PSI | 7 | 0 | 28 | 24.4 | 3536.6 | 249 | 87 | CEMEX | 4
M-T1-07 | B-19322 VIALE 26 | MUROS PISO 1 EJE 02 y 04 ENTRE G y J M=23-08-21 | 177.8 | 1 | 2025-12-19 | 12/26/2025 12:00:00 AM | 4"x8" | Concreto | 4000 PSI | 7 | 0 | 28 | 23.7 | 3437.2 | 242 | 85 | CEMEX | 4
P-T2-15 | B-19322 VIALE 26 | PLACA PISO 4 EJE 07 y 09 ENTRTE A y J | 177.8 | 1 | 2025-12-19 | 12/26/2025 12:00:00 AM | 4"x8" | Concreto | 3000 PSI | 7 | 0 | 21 | 24.3 | 3526.6 | 248 | 116 | CEMEX | 4
P-T2-15 | B-19322 VIALE 26 | PLACA PISO 4 EJE 07 y 09 ENTRTE A y J | 177.8 | 1 | 2025-12-19 | 12/26/2025 12:00:00 AM | 4"x8" | Concreto | 3000 PSI | 7 | 0 | 21 | 23.4 | 3398.3 | 239 | 112 | CEMEX | 4
P-T2-15 | B-19322 VIALE 26 | PLACA PISO 4 EJE 07 y 09 ENTRTE A y J | 177.8 | 1 | 2025-12-19 | 12/26/2025 12:00:00 AM | 4"x8" | Concreto | 3000 PSI | 7 | 0 | 21 | 23.4 | 3391 | 238 | 111 | CEMEX | 4
P-T2-14 | B-19322 VIALE 26 | PLACA T2 PISO 4 EJE O8 y 09 ENTRE A y J | 177.8 | 504201840 | 2025-12-18 | 12/26/2025 12:00:00 AM | 4"x8" | Concreto | 3000 PSI | 8 | 0 | 21 | 23.6 | 3415.7 | 240 | 112 | CEMEX | 3
P-T2-14 | B-19322 VIALE 26 | PLACA T2 PISO 4 EJE O8 y 09 ENTRE A y J | 177.8 | 504201840 | 2025-12-18 | 12/26/2025 12:00:00 AM | 4"x8" | Concreto | 3000 PSI | 8 | 0 | 21 | 23.8 | 3455.9 | 243 | 113 | CEMEX | 4
P-T2-14 | B-19322 VIALE 26 | PLACA T2 PISO 4 EJE O8 y 09 ENTRE A y J | 177.8 | 504201840 | 2025-12-18 | 12/26/2025 12:00:00 AM | 4"x8" | Concreto | 3000 PSI | 8 | 0 | 21 | 24.1 | 3501.7 | 246 | 115 | CEMEX | 4
M-T2-22 | B-19322 VIALE 26 | MUROS TORRE 2 PISO 3 EJE 05 ENTRE A y J M=32-29-09 | 228.6 | 504 | 2025-12-18 | 12/26/2025 12:00:00 AM | 4"x8" | Concreto | 4000 PSI | 8 | 0 | 28 | 27 | 3910.5 | 275 | 96 | CEMEX | 3
M-T2-22 | B-19322 VIALE 26 | MUROS TORRE 2 PISO 3 EJE 05 ENTRE A y J M=32-29-09 | 228.6 | 504 | 2025-12-18 | 12/26/2025 12:00:00 AM | 4"x8" | Concreto | 4000 PSI | 8 | 0 | 28 | 28 | 4063.6 | 286 | 100 | CEMEX | 3
M-T2-22 | B-19322 VIALE 26 | MUROS TORRE 2 PISO 3 EJE 05 ENTRE A y J M=32-29-09 | 228.6 | 504 | 2025-12-18 | 12/26/2025 12:00:00 AM | 4"x8" | Concreto | 4000 PSI | 8 | 0 | 28 | 26.9 | 3896.9 | 274 | 96 | CEMEX | 4
C-T1-14 | B-19322 VIALE 26 | PLACA CIMENTACION EJE 04 al 01 ENTRE I y A | 152.4 | 1 | 2025-12-18 | 12/26/2025 12:00:00 AM | 4"x8" | Concreto | 3000 PSI | 8 | 0 | 21 | 19.1 | 2775 | 195 | 91 | CEMEX | 4
C-T1-14 | B-19322 VIALE 26 | PLACA CIMENTACION EJE 04 al 01 ENTRE I y A | 152.4 | 1 | 2025-12-18 | 12/26/2025 12:00:00 AM | 4"x8" | Concreto | 3000 PSI | 8 | 0 | 21 | 18.6 | 2699.6 | 190 | 89 | CEMEX | 4
C-T1-14 | B-19322 VIALE 26 | PLACA CIMENTACION EJE 04 al 01 ENTRE I y A | 152.4 | 1 | 2025-12-18 | 12/26/2025 12:00:00 AM | 4"x8" | Concreto | 3000 PSI | 8 | 0 | 21 | 19.3 | 2792.8 | 196 | 92 | CEMEX | 3
M-T2-19 | B-19322 VIALE 26 | MUROS PISO 3 EJE 10 Y 11 ENTERE A y J M=14,31,02 | 203.2 | 504127553 | 2025-12-11 | 12/26/2025 12:00:00 AM | 4"x8" | Concreto | 4000 PSI | 15 | 0 | 28 | 44.1 | 6403.4 | 450 | 158 | CEMEX | 3
M-T2-19 | B-19322 VIALE 26 | MUROS PISO 3 EJE 10 Y 11 ENTERE A y J M=14,31,02 | 203.2 | 504127553 | 2025-12-11 | 12/26/2025 12:00:00 AM | 4"x8" | Concreto | 4000 PSI | 15 | 0 | 28 | 30.1 | 4367 | 307 | 108 | CEMEX | 3
M-T2-19 | B-19322 VIALE 26 | MUROS PISO 3 EJE 10 Y 11 ENTERE A y J M=14,31,02 | 203.2 | 504127553 | 2025-12-11 | 12/26/2025 12:00:00 AM | 4"x8" | Concreto | 4000 PSI | 15 | 0 | 28 | 29.2 | 4231.8 | 298 | 104 | CEMEX | 3
P-T2-10 | B-19322 VIALE 26 | PLACA PISO 3 EJE 10 al 08 ENTRE A y J | 184.15 | 504126444 | 2025-12-11 | 12/26/2025 12:00:00 AM | 4"x8" | Concreto | 3000 PSI | 15 | 0 | 21 | 32.1 | 4655.8 | 327 | 153 | CEMEX | 3
P-T2-10 | B-19322 VIALE 26 | PLACA PISO 3 EJE 10 al 08 ENTRE A y J | 184.15 | 504126444 | 2025-12-11 | 12/26/2025 12:00:00 AM | 4"x8" | Concreto | 3000 PSI | 15 | 0 | 21 | 27 | 3911.3 | 275 | 128 | CEMEX | 3
P-T2-10 | B-19322 VIALE 26 | PLACA PISO 3 EJE 10 al 08 ENTRE A y J | 184.15 | 504126444 | 2025-12-11 | 12/26/2025 12:00:00 AM | 4"x8" | Concreto | 3000 PSI | 15 | 0 | 21 | 30.3 | 4400.5 | 309 | 144 | CEMEX | 3
M-T1-03 | B-19322 VIALE 26 | PRUEBA | 266.7 | 504137223 | 2025-12-12 | 12/26/2025 12:00:00 AM | 4"x8" | Concreto | 4000 PSI | 14 | 0 | 28 | 30.9 | 4488.4 | 316 | 110 | CEMEX | 4
M-T1-03 | B-19322 VIALE 26 | PRUEBA | 266.7 | 504137223 | 2025-12-12 | 12/26/2025 12:00:00 AM | 4"x8" | Concreto | 4000 PSI | 14 | 0 | 28 | 28.7 | 4166.2 | 293 | 102 | CEMEX | 3
M-T1-03 | B-19322 VIALE 26 | PRUEBA | 266.7 | 504137223 | 2025-12-12 | 12/26/2025 12:00:00 AM | 4"x8" | Concreto | 4000 PSI | 14 | 0 | 28 | 31.2 | 4530 | 318 | 112 | CEMEX | 4
M-T2-20 | B-19322 VIALE 26 | MUROS PISO 3 EJE 08 y 09 ENTRE A y J M= 32-29-09 | 209.55 | 504137599 | 2025-12-12 | 12/26/2025 12:00:00 AM | 4"x8" | Concreto | 4000 PSI | 14 | 0 | 28 | 28.7 | 4162.4 | 293 | 102 | CEMEX | 4
M-T2-20 | B-19322 VIALE 26 | MUROS PISO 3 EJE 08 y 09 ENTRE A y J M= 32-29-09 | 209.55 | 504137599 | 2025-12-12 | 12/26/2025 12:00:00 AM | 4"x8" | Concreto | 4000 PSI | 14 | 0 | 28 | 30 | 4356.6 | 306 | 107 | CEMEX | 3
M-T2-20 | B-19322 VIALE 26 | MUROS PISO 3 EJE 08 y 09 ENTRE A y J M= 32-29-09 | 209.55 | 504137599 | 2025-12-12 | 12/26/2025 12:00:00 AM | 4"x8" | Concreto | 4000 PSI | 14 | 0 | 28 | 29.6 | 4298.1 | 302 | 106 | CEMEX | 3
M-T2-24 | B-19322 VIALE 26 | MUROS TORRE 2 PISO 3 EJE 01 y 02 ENTRE A y J M=19,24,22,25,07,26 | 228.6 | 504260981 | 2025-12-26 | 12/27/2025 12:00:00 AM | 4"x8" | Concreto | 4000 PSI | 1 | 24 | 28 | 1.3 | 185.3 | 13 | 4 | CEMEX | 3
M-T2-24 | B-19322 VIALE 26 | MUROS TORRE 2 PISO 3 EJE 01 y 02 ENTRE A y J M=19,24,22,25,07,26 | 228.6 | 504260981 | 2025-12-26 | 12/27/2025 12:00:00 AM | 4"x8" | Concreto | 4000 PSI | 1 | 24 | 28 | 2.2 | 312.3 | 22 | 8 | CEMEX | 4
M-T2-24 | B-19322 VIALE 26 | MUROS TORRE 2 PISO 3 EJE 01 y 02 ENTRE A y J M=19,24,22,25,07,26 | 228.6 | 504260981 | 2025-12-26 | 12/27/2025 12:00:00 AM | 4"x8" | Concreto | 4000 PSI | 1 | 24 | 28 | 2 | 286 | 20 | 7 | CEMEX | 4
M-T2-23 | B-19322 VIALE 26 | MUROS PISO 3 EJE 03 y 04 ENTRE A y J M=32,29A,09A | 203.2 | 1 | 2025-12-19 | 12/26/2025 12:00:00 AM | 4"x8" | Concreto | 4000 PSI | 7 | 0 | 28 | 21.1 | 3062.9 | 215 | 75 | CEMEX | 3
M-T2-23 | B-19322 VIALE 26 | MUROS PISO 3 EJE 03 y 04 ENTRE A y J M=32,29A,09A | 203.2 | 1 | 2025-12-19 | 12/26/2025 12:00:00 AM | 4"x8" | Concreto | 4000 PSI | 7 | 0 | 28 | 22.8 | 3305.3 | 232 | 81 | CEMEX | 3
M-T2-23 | B-19322 VIALE 26 | MUROS PISO 3 EJE 03 y 04 ENTRE A y J M=32,29A,09A | 203.2 | 1 | 2025-12-19 | 12/26/2025 12:00:00 AM | 4"x8" | Concreto | 4000 PSI | 7 | 0 | 28 | 20.4 | 2962.4 | 208 | 73 | CEMEX | 3
P-T2-06 | B-19322 VIALE 26 | PLACA PISO 2 EJE 04 AL 06 AYJ | 165 | 504011552 | 2025-11-29 | 12/27/2025 12:00:00 AM | 4"x8" | Concreto | 3000 PSI | 28 | 0 | 21 | 22.8 | 3299.9 | 232 | 108 | CEMEX | 4
P-T2-06 | B-19322 VIALE 26 | PLACA PISO 2 EJE 04 AL 06 AYJ | 165 | 504011552 | 2025-11-29 | 12/27/2025 12:00:00 AM | 4"x8" | Concreto | 3000 PSI | 28 | 0 | 21 | 25.2 | 3651.4 | 257 | 120 | CEMEX | 4
P-T2-06 | B-19322 VIALE 26 | PLACA PISO 2 EJE 04 AL 06 AYJ | 165 | 504011552 | 2025-11-29 | 12/27/2025 12:00:00 AM | 4"x8" | Concreto | 3000 PSI | 28 | 0 | 21 | 27.8 | 4027.6 | 283 | 132 | CEMEX | 3
M-T2-12 | B-19322 VIALE 26 | MUROS PISO 2 EJE 11 ENTRE AYJ M=32.09.29 | 228.6 | 504005183 | 2025-11-28 | 12/26/2025 12:00:00 AM | 4"x8" | Concreto | 4000 PSI | 28 | 0 | 28 | 33.8 | 4904.7 | 345 | 121 | CEMEX | 3
M-T2-12 | B-19322 VIALE 26 | MUROS PISO 2 EJE 11 ENTRE AYJ M=32.09.29 | 228.6 | 504005183 | 2025-11-28 | 12/26/2025 12:00:00 AM | 4"x8" | Concreto | 4000 PSI | 28 | 0 | 28 | 31.5 | 4563.9 | 321 | 112 | CEMEX | 3
M-T2-12 | B-19322 VIALE 26 | MUROS PISO 2 EJE 11 ENTRE AYJ M=32.09.29 | 228.6 | 504005183 | 2025-11-28 | 12/26/2025 12:00:00 AM | 4"x8" | Concreto | 4000 PSI | 28 | 0 | 28 | 32 | 4637.6 | 326 | 114 | CEMEX | 3
P-T2-11 | B-19322 VIALE 26 | PLACA PISO 3 EJE 01 y 04 ENTRE A y J | 152.4 | 504144283 | 2025-12-13 | 12/27/2025 12:00:00 AM | 4"x8" | Concreto | 3000 PSI | 14 | 0 | 21 | 17.7 | 2560.9 | 180 | 84 | CEMEX | 4
P-T2-11 | B-19322 VIALE 26 | PLACA PISO 3 EJE 01 y 04 ENTRE A y J | 152.4 | 504144283 | 2025-12-13 | 12/27/2025 12:00:00 AM | 4"x8" | Concreto | 3000 PSI | 14 | 0 | 21 | 18.2 | 2645.6 | 186 | 87 | CEMEX | 4
P-T2-11 | B-19322 VIALE 26 | PLACA PISO 3 EJE 01 y 04 ENTRE A y J | 152.4 | 504144283 | 2025-12-13 | 12/27/2025 12:00:00 AM | 4"x8" | Concreto | 3000 PSI | 14 | 0 | 21 | 18.2 | 2643.9 | 186 | 87 | CEMEX | 3
M-T2-24 | B-19322 VIALE 26 | MUROS TORRE 2 PISO 3 EJE 01 y 02 ENTRE A y J M=19,24,22,25,07,26 | 228.6 | 504260981 | 2025-12-26 | 12/29/2025 12:00:00 AM | 4"x8" | Concreto | 4000 PSI | 3 | 0 | 28 | 16.6 | 2403.6 | 169 | 59 | CEMEX | 4
M-T2-24 | B-19322 VIALE 26 | MUROS TORRE 2 PISO 3 EJE 01 y 02 ENTRE A y J M=19,24,22,25,07,26 | 228.6 | 504260981 | 2025-12-26 | 12/29/2025 12:00:00 AM | 4"x8" | Concreto | 4000 PSI | 3 | 0 | 28 | 18.9 | 2738.9 | 193 | 67 | CEMEX | 3
M-T2-24 | B-19322 VIALE 26 | MUROS TORRE 2 PISO 3 EJE 01 y 02 ENTRE A y J M=19,24,22,25,07,26 | 228.6 | 504260981 | 2025-12-26 | 12/29/2025 12:00:00 AM | 4"x8" | Concreto | 4000 PSI | 3 | 0 | 28 | 18.2 | 2645.7 | 186 | 65 | CEMEX | 4
M-T2-21 | B-19322 VIALE 26 | MUROS PISO 3 EJE 06 y 07 ENTRE A y J M=32-29-09 | 215.9 | 504157790 | 2025-12-15 | 12/29/2025 12:00:00 AM | 4"x8" | Concreto | 4000 PSI | 14 | 0 | 28 | 28.2 | 4083.3 | 287 | 100 | CEMEX | 4
M-T2-21 | B-19322 VIALE 26 | MUROS PISO 3 EJE 06 y 07 ENTRE A y J M=32-29-09 | 215.9 | 504157790 | 2025-12-15 | 12/29/2025 12:00:00 AM | 4"x8" | Concreto | 4000 PSI | 14 | 0 | 28 | 31.3 | 4536.7 | 319 | 112 | CEMEX | 4
M-T2-21 | B-19322 VIALE 26 | MUROS PISO 3 EJE 06 y 07 ENTRE A y J M=32-29-09 | 215.9 | 504157790 | 2025-12-15 | 12/29/2025 12:00:00 AM | 4"x8" | Concreto | 4000 PSI | 14 | 0 | 28 | 27.3 | 3955.8 | 278 | 97 | CEMEX | 4
M-T1-05 | B-19322 VIALE 26 | MUROS TORRE 1 PISO 1 EJE 08 y 09 ENTRE A y J M= 23-22-09 | 203.2 | 504159369 | 2025-12-15 | 12/29/2025 12:00:00 AM | 4"x8" | Concreto | 4000 PSI | 14 | 0 | 28 | 29.7 | 4309.7 | 303 | 106 | CEMEX | 4
M-T1-05 | B-19322 VIALE 26 | MUROS TORRE 1 PISO 1 EJE 08 y 09 ENTRE A y J M= 23-22-09 | 203.2 | 504159369 | 2025-12-15 | 12/29/2025 12:00:00 AM | 4"x8" | Concreto | 4000 PSI | 14 | 0 | 28 | 30.9 | 4485.4 | 315 | 110 | CEMEX | 4
M-T1-05 | B-19322 VIALE 26 | MUROS TORRE 1 PISO 1 EJE 08 y 09 ENTRE A y J M= 23-22-09 | 203.2 | 504159369 | 2025-12-15 | 12/29/2025 12:00:00 AM | 4"x8" | Concreto | 4000 PSI | 14 | 0 | 28 | 30.4 | 4405 | 310 | 108 | CEMEX | 4
C-T1-11 | B-19322 VIALE 26 | VIGAS CIMENTACION T1- EJE 03 AL 06 ENTRE A y J VC 16 VC17 | 177.8 | 504022404 | 2025-12-01 | 12/29/2025 12:00:00 AM | 4"x8" | Concreto | 3000 PSI | 28 | 0 | 21 | 26.7 | 3878.6 | 273 | 127 | CEMEX | 3
C-T1-11 | B-19322 VIALE 26 | VIGAS CIMENTACION T1- EJE 03 AL 06 ENTRE A y J VC 16 VC17 | 177.8 | 504022404 | 2025-12-01 | 12/29/2025 12:00:00 AM | 4"x8" | Concreto | 3000 PSI | 28 | 0 | 21 | 24.5 | 3553.8 | 250 | 117 | CEMEX | 3
C-T1-11 | B-19322 VIALE 26 | VIGAS CIMENTACION T1- EJE 03 AL 06 ENTRE A y J VC 16 VC17 | 177.8 | 504022404 | 2025-12-01 | 12/29/2025 12:00:00 AM | 4"x8" | Concreto | 3000 PSI | 28 | 0 | 21 | 27.2 | 3948 | 278 | 130 | CEMEX | 3
M-T2-13 | B-19322 VIALE 26 | MUROS PISO 2 EJE 06 y 07 ENTRE A y J M=31-32-14-09-29 | 209.55 | 504026870 | 2025-12-01 | 12/29/2025 12:00:00 AM | 4"x8" | Concreto | 4000 PSI | 28 | 0 | 28 | 33.7 | 4888.3 | 344 | 120 | CEMEX | 3
M-T2-13 | B-19322 VIALE 26 | MUROS PISO 2 EJE 06 y 07 ENTRE A y J M=31-32-14-09-29 | 209.55 | 504026870 | 2025-12-01 | 12/29/2025 12:00:00 AM | 4"x8" | Concreto | 4000 PSI | 28 | 0 | 28 | 35.4 | 5137.5 | 361 | 126 | CEMEX | 3
M-T2-13 | B-19322 VIALE 26 | MUROS PISO 2 EJE 06 y 07 ENTRE A y J M=31-32-14-09-29 | 209.55 | 504026870 | 2025-12-01 | 12/29/2025 12:00:00 AM | 4"x8" | Concreto | 4000 PSI | 28 | 0 | 28 | 36.3 | 5269.2 | 370 | 130 | CEMEX | 3
M-T1-08 | B-19322 VIALE 26 | MUROS T1 PISO 1 EJES 02 y 03 ENTRE J y H M=01,12,18,20 | 203.2 | 504242836 | 2025-12-23 | 12/30/2025 12:00:00 AM | 4"x8" | Concreto | 4000 PSI | 7 | 0 | 28 | 22.3 | 3237.4 | 228 | 80 | CEMEX | 4
M-T1-08 | B-19322 VIALE 26 | MUROS T1 PISO 1 EJES 02 y 03 ENTRE J y H M=01,12,18,20 | 203.2 | 504242836 | 2025-12-23 | 12/30/2025 12:00:00 AM | 4"x8" | Concreto | 4000 PSI | 7 | 0 | 28 | 22.9 | 3318.6 | 233 | 82 | CEMEX | 4
M-T1-08 | B-19322 VIALE 26 | MUROS T1 PISO 1 EJES 02 y 03 ENTRE J y H M=01,12,18,20 | 203.2 | 504242836 | 2025-12-23 | 12/30/2025 12:00:00 AM | 4"x8" | Concreto | 4000 PSI | 7 | 0 | 28 | 20.7 | 2995.8 | 211 | 74 | CEMEX | 4
M-T2-14 | B-19322 VIALE 26 | MUROS PISO 2 EJE 06 y 07 ENTRE A y J M-31-14-02 | 203.2 | 504043434 | 2025-12-02 | 12/30/2025 12:00:00 AM | 4"x8" | Concreto | 4000 PSI | 28 | 0 | 28 | 34.7 | 5035 | 354 | 124 | CEMEX | 3
M-T2-14 | B-19322 VIALE 26 | MUROS PISO 2 EJE 06 y 07 ENTRE A y J M-31-14-02 | 203.2 | 504043434 | 2025-12-02 | 12/30/2025 12:00:00 AM | 4"x8" | Concreto | 4000 PSI | 28 | 0 | 28 | 35.1 | 5091.5 | 358 | 125 | CEMEX | 3
M-T2-14 | B-19322 VIALE 26 | MUROS PISO 2 EJE 06 y 07 ENTRE A y J M-31-14-02 | 203.2 | 504043434 | 2025-12-02 | 12/30/2025 12:00:00 AM | 4"x8" | Concreto | 4000 PSI | 28 | 0 | 28 | 34.1 | 4948.8 | 348 | 122 | CEMEX | 3
C-T1-13 | B-19322 VIALE 26 | PLACA CIMENTACION T1 EJES 2,3,4 ENTRE G y J | 165.1 | 504165462 | 2025-12-16 | 12/30/2025 12:00:00 AM | 4"x8" | Concreto | 3000 PSI | 14 | 0 | 21 | 22.4 | 3243.6 | 228 | 106 | CEMEX | 3
C-T1-13 | B-19322 VIALE 26 | PLACA CIMENTACION T1 EJES 2,3,4 ENTRE G y J | 165.1 | 504165462 | 2025-12-16 | 12/30/2025 12:00:00 AM | 4"x8" | Concreto | 3000 PSI | 14 | 0 | 21 | 23.8 | 3457.7 | 243 | 114 | CEMEX | 3
C-T1-13 | B-19322 VIALE 26 | PLACA CIMENTACION T1 EJES 2,3,4 ENTRE G y J | 165.1 | 504165462 | 2025-12-16 | 12/30/2025 12:00:00 AM | 4"x8" | Concreto | 3000 PSI | 14 | 0 | 21 | 22.7 | 3286.2 | 231 | 108 | CEMEX | 3
P-T2-12 | B-19322 VIALE 26 | PLACA PISO 4 EJE 12 AL 15 ENTRE A y J | 152.4 | 504165886 | 2025-12-16 | 12/30/2025 12:00:00 AM | 4"x8" | Concreto | 3000 PSI | 14 | 0 | 21 | 30.6 | 4444.1 | 312 | 146 | CEMEX | 3
P-T2-12 | B-19322 VIALE 26 | PLACA PISO 4 EJE 12 AL 15 ENTRE A y J | 152.4 | 504165886 | 2025-12-16 | 12/30/2025 12:00:00 AM | 4"x8" | Concreto | 3000 PSI | 14 | 0 | 21 | 30.2 | 4376.2 | 308 | 144 | CEMEX | 4
P-T2-12 | B-19322 VIALE 26 | PLACA PISO 4 EJE 12 AL 15 ENTRE A y J | 152.4 | 504165886 | 2025-12-16 | 12/30/2025 12:00:00 AM | 4"x8" | Concreto | 3000 PSI | 14 | 0 | 21 | 29.3 | 4248.4 | 299 | 139 | CEMEX | 3
P-T2-13 | B-19322 VIALE 26 | PLACA TORRE 2 PISO 4 EJE 10 y 11 ENTRE A y J | 177.8 | 504185081 | 2025-12-17 | 12/31/2025 12:00:00 AM | 4"x8" | Concreto | 3000 PSI | 14 | 0 | 21 | 25.6 | 3716.1 | 261 | 122 | CEMEX | 3
P-T2-13 | B-19322 VIALE 26 | PLACA TORRE 2 PISO 4 EJE 10 y 11 ENTRE A y J | 177.8 | 504185081 | 2025-12-17 | 12/31/2025 12:00:00 AM | 4"x8" | Concreto | 3000 PSI | 14 | 0 | 21 | 23.3 | 3382.3 | 238 | 111 | CEMEX | 3
P-T2-13 | B-19322 VIALE 26 | PLACA TORRE 2 PISO 4 EJE 10 y 11 ENTRE A y J | 177.8 | 504185081 | 2025-12-17 | 12/31/2025 12:00:00 AM | 4"x8" | Concreto | 3000 PSI | 14 | 0 | 21 | 23.3 | 3385.3 | 238 | 111 | CEMEX | 3
M-T1-06 | B-19322 VIALE 26 | MUROS TORRE 1 PISO 1 EJE 07 y 06 ENTRTE A y J M= 23,22,09 | 215.9 | 504194209 | 2025-12-17 | 12/31/2025 12:00:00 AM | 4"x8" | Concreto | 4000 PSI | 14 | 0 | 28 | 29.9 | 4338.2 | 305 | 107 | CEMEX | 3
M-T1-06 | B-19322 VIALE 26 | MUROS TORRE 1 PISO 1 EJE 07 y 06 ENTRTE A y J M= 23,22,09 | 215.9 | 504194209 | 2025-12-17 | 12/31/2025 12:00:00 AM | 4"x8" | Concreto | 4000 PSI | 14 | 0 | 28 | 28 | 4057 | 285 | 100 | CEMEX | 3
M-T1-06 | B-19322 VIALE 26 | MUROS TORRE 1 PISO 1 EJE 07 y 06 ENTRTE A y J M= 23,22,09 | 215.9 | 504194209 | 2025-12-17 | 12/31/2025 12:00:00 AM | 4"x8" | Concreto | 4000 PSI | 14 | 0 | 28 | 28.5 | 4132.3 | 291 | 102 | CEMEX | 3
M-T2-15 | B-19322 VIALE 26 | MUROS PISO 2 EJE 04 y 05 ENTRE A y J M= 32-29-09 | 241.3 | 504061783 | 2025-12-03 | 12/31/2025 12:00:00 AM | 4"x8" | Concreto | 4000 PSI | 28 | 0 | 28 | 34.8 | 5043.3 | 355 | 124 | CEMEX | 4
M-T2-15 | B-19322 VIALE 26 | MUROS PISO 2 EJE 04 y 05 ENTRE A y J M= 32-29-09 | 241.3 | 504061783 | 2025-12-03 | 12/31/2025 12:00:00 AM | 4"x8" | Concreto | 4000 PSI | 28 | 0 | 28 | 35 | 5075.3 | 357 | 125 | CEMEX | 4
M-T2-15 | B-19322 VIALE 26 | MUROS PISO 2 EJE 04 y 05 ENTRE A y J M= 32-29-09 | 241.3 | 504061783 | 2025-12-03 | 12/31/2025 12:00:00 AM | 4"x8" | Concreto | 4000 PSI | 28 | 0 | 28 | 36 | 5224.2 | 367 | 129 | CEMEX | 4
M-T2-24 | B-19322 VIALE 26 | MUROS TORRE 2 PISO 3 EJE 01 y 02 ENTRE A y J M=19,24,22,25,07,26 | 228.6 | 504260981 | 2025-12-26 | 1/2/2026 12:00:00 AM | 4"x8" | Concreto | 4000 PSI | 7 | 0 | 28 | 22.1 | 3209.3 | 226 | 79 | CEMEX | 3
M-T2-24 | B-19322 VIALE 26 | MUROS TORRE 2 PISO 3 EJE 01 y 02 ENTRE A y J M=19,24,22,25,07,26 | 228.6 | 504260981 | 2025-12-26 | 1/2/2026 12:00:00 AM | 4"x8" | Concreto | 4000 PSI | 7 | 0 | 28 | 22.1 | 3202.2 | 225 | 79 | CEMEX | 3
M-T2-24 | B-19322 VIALE 26 | MUROS TORRE 2 PISO 3 EJE 01 y 02 ENTRE A y J M=19,24,22,25,07,26 | 228.6 | 504260981 | 2025-12-26 | 1/2/2026 12:00:00 AM | 4"x8" | Concreto | 4000 PSI | 7 | 0 | 28 | 22.3 | 3238.4 | 228 | 80 | CEMEX | 3
C-T1-14 | B-19322 VIALE 26 | PLACA CIMENTACION EJE 04 al 01 ENTRE I y A | 152.4 | 1 | 2025-12-18 | 1/2/2026 12:00:00 AM | 4"x8" | Concreto | 3000 PSI | 15 | 0 | 21 | 22.3 | 3227.4 | 227 | 106 | CEMEX | 4
C-T1-14 | B-19322 VIALE 26 | PLACA CIMENTACION EJE 04 al 01 ENTRE I y A | 152.4 | 1 | 2025-12-18 | 1/2/2026 12:00:00 AM | 4"x8" | Concreto | 3000 PSI | 15 | 0 | 21 | 21.2 | 3073.9 | 216 | 101 | CEMEX | 3
C-T1-14 | B-19322 VIALE 26 | PLACA CIMENTACION EJE 04 al 01 ENTRE I y A | 152.4 | 1 | 2025-12-18 | 1/2/2026 12:00:00 AM | 4"x8" | Concreto | 3000 PSI | 15 | 0 | 21 | 21.9 | 3182.6 | 224 | 104 | CEMEX | 4
M-T2-22 | B-19322 VIALE 26 | MUROS TORRE 2 PISO 3 EJE 05 ENTRE A y J M=32-29-09 | 228.6 | 504 | 2025-12-18 | 1/2/2026 12:00:00 AM | 4"x8" | Concreto | 4000 PSI | 15 | 0 | 28 | 28.9 | 4197.8 | 295 | 103 | CEMEX | 4
M-T2-22 | B-19322 VIALE 26 | MUROS TORRE 2 PISO 3 EJE 05 ENTRE A y J M=32-29-09 | 228.6 | 504 | 2025-12-18 | 1/2/2026 12:00:00 AM | 4"x8" | Concreto | 4000 PSI | 15 | 0 | 28 | 28.1 | 4079 | 287 | 100 | CEMEX | 3
M-T2-22 | B-19322 VIALE 26 | MUROS TORRE 2 PISO 3 EJE 05 ENTRE A y J M=32-29-09 | 228.6 | 504 | 2025-12-18 | 1/2/2026 12:00:00 AM | 4"x8" | Concreto | 4000 PSI | 15 | 0 | 28 | 28 | 4054.6 | 285 | 100 | CEMEX | 3
M-T1-07 | B-19322 VIALE 26 | MUROS PISO 1 EJE 02 y 04 ENTRE G y J M=23-08-21 | 177.8 | 1 | 2025-12-19 | 1/2/2026 12:00:00 AM | 4"x8" | Concreto | 4000 PSI | 14 | 0 | 28 | 26.9 | 3897.6 | 274 | 96 | CEMEX | 3
M-T1-07 | B-19322 VIALE 26 | MUROS PISO 1 EJE 02 y 04 ENTRE G y J M=23-08-21 | 177.8 | 1 | 2025-12-19 | 1/2/2026 12:00:00 AM | 4"x8" | Concreto | 4000 PSI | 14 | 0 | 28 | 25.1 | 3636.6 | 256 | 90 | CEMEX | 3
M-T1-07 | B-19322 VIALE 26 | MUROS PISO 1 EJE 02 y 04 ENTRE G y J M=23-08-21 | 177.8 | 1 | 2025-12-19 | 1/2/2026 12:00:00 AM | 4"x8" | Concreto | 4000 PSI | 14 | 0 | 28 | 27.8 | 4025.1 | 283 | 99 | CEMEX | 4
M-T2-23 | B-19322 VIALE 26 | MUROS PISO 3 EJE 03 y 04 ENTRE A y J M=32,29A,09A | 203.2 | 1 | 2025-12-19 | 1/2/2026 12:00:00 AM | 4"x8" | Concreto | 4000 PSI | 14 | 0 | 28 | 25.6 | 3712.4 | 261 | 91 | CEMEX | 3
M-T2-23 | B-19322 VIALE 26 | MUROS PISO 3 EJE 03 y 04 ENTRE A y J M=32,29A,09A | 203.2 | 1 | 2025-12-19 | 1/2/2026 12:00:00 AM | 4"x8" | Concreto | 4000 PSI | 14 | 0 | 28 | 25.2 | 3653.6 | 257 | 90 | CEMEX | 3
M-T2-23 | B-19322 VIALE 26 | MUROS PISO 3 EJE 03 y 04 ENTRE A y J M=32,29A,09A | 203.2 | 1 | 2025-12-19 | 1/2/2026 12:00:00 AM | 4"x8" | Concreto | 4000 PSI | 14 | 0 | 28 | 24.3 | 3519.9 | 247 | 87 | CEMEX | 3
P-T2-14 | B-19322 VIALE 26 | PLACA T2 PISO 4 EJE O8 y 09 ENTRE A y J | 177.8 | 504201840 | 2025-12-18 | 1/2/2026 12:00:00 AM | 4"x8" | Concreto | 3000 PSI | 15 | 0 | 21 | 25.4 | 3679.5 | 259 | 121 | CEMEX | 3
P-T2-14 | B-19322 VIALE 26 | PLACA T2 PISO 4 EJE O8 y 09 ENTRE A y J | 177.8 | 504201840 | 2025-12-18 | 1/2/2026 12:00:00 AM | 4"x8" | Concreto | 3000 PSI | 15 | 0 | 21 | 25.4 | 3683.1 | 259 | 121 | CEMEX | 3
P-T2-14 | B-19322 VIALE 26 | PLACA T2 PISO 4 EJE O8 y 09 ENTRE A y J | 177.8 | 504201840 | 2025-12-18 | 1/2/2026 12:00:00 AM | 4"x8" | Concreto | 3000 PSI | 15 | 0 | 21 | 26.7 | 3867.3 | 272 | 127 | CEMEX | 3
P-T2-15 | B-19322 VIALE 26 | PLACA PISO 4 EJE 07 y 09 ENTRTE A y J | 177.8 | 1 | 2025-12-19 | 1/2/2026 12:00:00 AM | 4"x8" | Concreto | 3000 PSI | 14 | 0 | 21 | 25.6 | 3717.6 | 261 | 122 | CEMEX | 3
P-T2-15 | B-19322 VIALE 26 | PLACA PISO 4 EJE 07 y 09 ENTRTE A y J | 177.8 | 1 | 2025-12-19 | 1/2/2026 12:00:00 AM | 4"x8" | Concreto | 3000 PSI | 14 | 0 | 21 | 22.5 | 3269.4 | 230 | 107 | CEMEX | 3
P-T2-15 | B-19322 VIALE 26 | PLACA PISO 4 EJE 07 y 09 ENTRTE A y J | 177.8 | 1 | 2025-12-19 | 1/2/2026 12:00:00 AM | 4"x8" | Concreto | 3000 PSI | 14 | 0 | 21 | 25.8 | 3739.9 | 263 | 123 | CEMEX | 3
P-T2-07 | B-19322 VIALE 26 | PLACA T2 PISO 3 EJE 15 AL 10 ENTRE A y J | 165.1 | 504061783 | 2025-12-05 | 1/2/2026 12:00:00 AM | 4"x8" | Concreto | 3000 PSI | 28 | 0 | 21 | 25.6 | 3712.5 | 261 | 122 | CEMEX | 3
P-T2-07 | B-19322 VIALE 26 | PLACA T2 PISO 3 EJE 15 AL 10 ENTRE A y J | 165.1 | 504061783 | 2025-12-05 | 1/2/2026 12:00:00 AM | 4"x8" | Concreto | 3000 PSI | 28 | 0 | 21 | 25.6 | 3708.4 | 261 | 122 | CEMEX | 4
P-T2-07 | B-19322 VIALE 26 | PLACA T2 PISO 3 EJE 15 AL 10 ENTRE A y J | 165.1 | 504061783 | 2025-12-05 | 1/2/2026 12:00:00 AM | 4"x8" | Concreto | 3000 PSI | 28 | 0 | 21 | 26.5 | 3840.1 | 270 | 126 | CEMEX | 4
C-T1-12 | B-19322 VIALE 26 | VIGAS CIMENTACION T1 EJE 01 y 02 ENTRE A y J VC= 14,03,10,12 | 190.5 | 504076153 | 2025-12-05 | 1/2/2026 12:00:00 AM | 4"x8" | Concreto | 3000 PSI | 28 | 0 | 21 | 24.2 | 3511.4 | 247 | 115 | CEMEX | 4
C-T1-12 | B-19322 VIALE 26 | VIGAS CIMENTACION T1 EJE 01 y 02 ENTRE A y J VC= 14,03,10,12 | 190.5 | 504076153 | 2025-12-05 | 1/2/2026 12:00:00 AM | 4"x8" | Concreto | 3000 PSI | 28 | 0 | 21 | 23.8 | 3451.6 | 243 | 113 | CEMEX | 4
C-T1-12 | B-19322 VIALE 26 | VIGAS CIMENTACION T1 EJE 01 y 02 ENTRE A y J VC= 14,03,10,12 | 190.5 | 504076153 | 2025-12-05 | 1/2/2026 12:00:00 AM | 4"x8" | Concreto | 3000 PSI | 28 | 0 | 21 | 21.7 | 3144.9 | 221 | 103 | CEMEX | 4
M-T2-16 | B-19322 VIALE 26 | MUROS PISO 2 EJE 01 AL 03 ENTRE A y J M= 21-01-20-05-22 | 215.9 | 504081709 | 2025-12-05 | 1/2/2026 12:00:00 AM | 4"x8" | Concreto | 4000 PSI | 28 | 0 | 28 | 32 | 4639.8 | 326 | 114 | CEMEX | 4
M-T2-16 | B-19322 VIALE 26 | MUROS PISO 2 EJE 01 AL 03 ENTRE A y J M= 21-01-20-05-22 | 215.9 | 504081709 | 2025-12-05 | 1/2/2026 12:00:00 AM | 4"x8" | Concreto | 4000 PSI | 28 | 0 | 28 | 34.8 | 5054.2 | 355 | 124 | CEMEX | 4
M-T2-16 | B-19322 VIALE 26 | MUROS PISO 2 EJE 01 AL 03 ENTRE A y J M= 21-01-20-05-22 | 215.9 | 504081709 | 2025-12-05 | 1/2/2026 12:00:00 AM | 4"x8" | Concreto | 4000 PSI | 28 | 0 | 28 | 34.9 | 5057.3 | 356 | 124 | CEMEX | 4
M-T1-04 | B-19322 VIALE 26 | MUROS PISO 1 EJE 10 y 11 ENTRTE A y J M=22-23-09 | 203.2 | 504137570 | 2025-12-12 | 12/26/2025 12:00:00 AM | 4"x8" | Concreto | 4000 PSI | 14 | 0 | 28 | 28 | 4056.3 | 285 | 100 | CEMEX | 3
M-T1-04 | B-19322 VIALE 26 | MUROS PISO 1 EJE 10 y 11 ENTRTE A y J M=22-23-09 | 203.2 | 504137570 | 2025-12-12 | 12/26/2025 12:00:00 AM | 4"x8" | Concreto | 4000 PSI | 14 | 0 | 28 | 25.3 | 3672.7 | 258 | 90 | CEMEX | 3
M-T1-04 | B-19322 VIALE 26 | MUROS PISO 1 EJE 10 y 11 ENTRTE A y J M=22-23-09 | 203.2 | 504137570 | 2025-12-12 | 12/26/2025 12:00:00 AM | 4"x8" | Concreto | 4000 PSI | 14 | 0 | 28 | 28.9 | 4187.6 | 294 | 103 | CEMEX | 4
M-T2-11 | B-19322 VIALE 26 | MURO PISO 2 EJE 12 ENTRE A y D M-14-31-02 | 209.6 | 503989924 | 2025-11-27 | 12/26/2025 12:00:00 AM | 4"x8" | Concreto | 4000 PSI | 29 | 0 | 28 | 36.3 | 5265.1 | 370 | 130 | CEMEX | 3
M-T2-11 | B-19322 VIALE 26 | MURO PISO 2 EJE 12 ENTRE A y D M-14-31-02 | 209.6 | 503989924 | 2025-11-27 | 12/26/2025 12:00:00 AM | 4"x8" | Concreto | 4000 PSI | 29 | 0 | 28 | 32.9 | 4771.2 | 335 | 117 | CEMEX | 3
M-T2-11 | B-19322 VIALE 26 | MURO PISO 2 EJE 12 ENTRE A y D M-14-31-02 | 209.6 | 503989924 | 2025-11-27 | 12/26/2025 12:00:00 AM | 4"x8" | Concreto | 4000 PSI | 29 | 0 | 28 | 31.6 | 4585.8 | 322 | 113 | CEMEX | 3
P-T2-05 | B-19322 VIALE 26 | PLACA PISO 2 EJE 08 AL 06 ENTRE AYJ | 165.1 | 504001316 | 2025-11-28 | 12/26/2025 12:00:00 AM | 4"x8" | Concreto | 3000 PSI | 28 | 0 | 21 | 32.2 | 4666.7 | 328 | 153 | CEMEX | 3
P-T2-05 | B-19322 VIALE 26 | PLACA PISO 2 EJE 08 AL 06 ENTRE AYJ | 165.1 | 504001316 | 2025-11-28 | 12/26/2025 12:00:00 AM | 4"x8" | Concreto | 3000 PSI | 28 | 0 | 21 | 31 | 4500.4 | 316 | 148 | CEMEX | 3
P-T2-05 | B-19322 VIALE 26 | PLACA PISO 2 EJE 08 AL 06 ENTRE AYJ | 165.1 | 504001316 | 2025-11-28 | 12/26/2025 12:00:00 AM | 4"x8" | Concreto | 3000 PSI | 28 | 0 | 21 | 31.6 | 4576.8 | 322 | 150 | CEMEX | 3
E-T2-01 | B-19322 VIALE 26 | ESCALERA TORRE 2 PISO 1 | 152.4 | 504265256 | 2025-12-27 | 1/3/2026 12:00:00 AM | 4"x8" | Concreto | 3000 PSI | 7 | 0 | 21 | 21.4 | 3101 | 218 | 102 | CEMEX | 4
E-T2-01 | B-19322 VIALE 26 | ESCALERA TORRE 2 PISO 1 | 152.4 | 504265256 | 2025-12-27 | 1/3/2026 12:00:00 AM | 4"x8" | Concreto | 3000 PSI | 7 | 0 | 21 | 19.3 | 2798.3 | 197 | 92 | CEMEX | 4
E-T2-01 | B-19322 VIALE 26 | ESCALERA TORRE 2 PISO 1 | 152.4 | 504265256 | 2025-12-27 | 1/3/2026 12:00:00 AM | 4"x8" | Concreto | 3000 PSI | 7 | 0 | 21 | 18.8 | 2732 | 192 | 90 | CEMEX | 3
M-T1-09 | B-19322 VIALE 26 | MUROS PISO EJE 01 al 03 ENTRE A y F M=14,17,15 | 215.9 | 1 | 2025-12-30 | 1/6/2026 12:00:00 AM | 4"x8" | Concreto | 4000 PSI | 7 | 0 | 28 | 24.2 | 3505.8 | 246 | 86 | CEMEX | 2
M-T1-09 | B-19322 VIALE 26 | MUROS PISO EJE 01 al 03 ENTRE A y F M=14,17,15 | 215.9 | 1 | 2025-12-30 | 1/6/2026 12:00:00 AM | 4"x8" | Concreto | 4000 PSI | 7 | 0 | 28 | 21.6 | 3128 | 220 | 77 | CEMEX | 4
M-T1-09 | B-19322 VIALE 26 | MUROS PISO EJE 01 al 03 ENTRE A y F M=14,17,15 | 215.9 | 1 | 2025-12-30 | 1/6/2026 12:00:00 AM | 4"x8" | Concreto | 4000 PSI | 7 | 0 | 28 | 20.6 | 2980.5 | 210 | 73 | CEMEX | 3
M-T1-08 | B-19322 VIALE 26 | MUROS T1 PISO 1 EJES 02 y 03 ENTRE J y H M=01,12,18,20 | 203.2 | 504242836 | 2025-12-23 | 1/6/2026 12:00:00 AM | 4"x8" | Concreto | 4000 PSI | 14 | 0 | 28 | 24.6 | 3575 | 251 | 88 | CEMEX | 3
M-T1-08 | B-19322 VIALE 26 | MUROS T1 PISO 1 EJES 02 y 03 ENTRE J y H M=01,12,18,20 | 203.2 | 504242836 | 2025-12-23 | 1/6/2026 12:00:00 AM | 4"x8" | Concreto | 4000 PSI | 14 | 0 | 28 | 26.3 | 3807.7 | 268 | 94 | CEMEX | 3
M-T1-08 | B-19322 VIALE 26 | MUROS T1 PISO 1 EJES 02 y 03 ENTRE J y H M=01,12,18,20 | 203.2 | 504242836 | 2025-12-23 | 1/6/2026 12:00:00 AM | 4"x8" | Concreto | 4000 PSI | 14 | 0 | 28 | 25.3 | 3676.4 | 258 | 90 | CEMEX | 3
M-T1-01 | B-19322 VIALE 26 | MUROS PISO 1 EJE 15 Y 14 ENTERE J y H M=32,31-27-28-29-30 | 190.5 | 504095251 | 2025-12-09 | 1/6/2026 12:00:00 AM | 4"x8" | Concreto | 4000 PSI | 28 | 0 | 28 | 30.5 | 4419.1 | 311 | 109 | CEMEX | 3
M-T1-01 | B-19322 VIALE 26 | MUROS PISO 1 EJE 15 Y 14 ENTERE J y H M=32,31-27-28-29-30 | 190.5 | 504095251 | 2025-12-09 | 1/6/2026 12:00:00 AM | 4"x8" | Concreto | 4000 PSI | 28 | 0 | 28 | 30.9 | 4476.5 | 315 | 110 | CEMEX | 3
M-T1-01 | B-19322 VIALE 26 | MUROS PISO 1 EJE 15 Y 14 ENTERE J y H M=32,31-27-28-29-30 | 190.5 | 504095251 | 2025-12-09 | 1/6/2026 12:00:00 AM | 4"x8" | Concreto | 4000 PSI | 28 | 0 | 28 | 30.5 | 4417.3 | 311 | 109 | CEMEX | 3
M-T1-02 | B-19322 VIALE 26 | MUROS PISO 1 EJE 12 ENTERE A y D M=13,25,02 | 152.4 | 504095539 | 2025-12-09 | 1/6/2026 12:00:00 AM | 4"x8" | Concreto | 4000 PSI | 28 | 0 | 28 | 27.7 | 4012.2 | 282 | 99 | CEMEX | 3
M-T1-02 | B-19322 VIALE 26 | MUROS PISO 1 EJE 12 ENTERE A y D M=13,25,02 | 152.4 | 504095539 | 2025-12-09 | 1/6/2026 12:00:00 AM | 4"x8" | Concreto | 4000 PSI | 28 | 0 | 28 | 27 | 3910.9 | 275 | 96 | CEMEX | 3
M-T1-02 | B-19322 VIALE 26 | MUROS PISO 1 EJE 12 ENTERE A y D M=13,25,02 | 152.4 | 504095539 | 2025-12-09 | 1/6/2026 12:00:00 AM | 4"x8" | Concreto | 4000 PSI | 28 | 0 | 28 | 26.8 | 3886.4 | 273 | 96 | CEMEX | 3
P-T2-08 | B-19322 VIALE 26 | PLACA TORRE 2 PISO 3 EJE 08 AL 10 DEL A AL J | 177.8 | 504099163 | 2025-12-09 | 1/6/2026 12:00:00 AM | 4"x8" | Concreto | 3000 PSI | 28 | 0 | 28 | 29.6 | 4291.5 | 302 | 141 | CEMEX | 3
P-T2-08 | B-19322 VIALE 26 | PLACA TORRE 2 PISO 3 EJE 08 AL 10 DEL A AL J | 177.8 | 504099163 | 2025-12-09 | 1/6/2026 12:00:00 AM | 4"x8" | Concreto | 3000 PSI | 28 | 0 | 28 | 28.4 | 4119 | 290 | 135 | CEMEX | 3
P-T2-08 | B-19322 VIALE 26 | PLACA TORRE 2 PISO 3 EJE 08 AL 10 DEL A AL J | 177.8 | 504099163 | 2025-12-09 | 1/6/2026 12:00:00 AM | 4"x8" | Concreto | 3000 PSI | 28 | 0 | 28 | 30.9 | 4483.4 | 315 | 147 | CEMEX | 3
P-T2-09 | B-19322 VIALE 26 | PLACA PISO 3 EJE 8 AL 6 ENTRE A y J | 152.4 | 504109866 | 2025-12-10 | 1/7/2026 12:00:00 AM | 4"x8" | Concreto | 3000 PSI | 28 | 0 | 21 | 26.3 | 3811.3 | 268 | 125 | CEMEX | 3
P-T2-09 | B-19322 VIALE 26 | PLACA PISO 3 EJE 8 AL 6 ENTRE A y J | 152.4 | 504109866 | 2025-12-10 | 1/7/2026 12:00:00 AM | 4"x8" | Concreto | 3000 PSI | 28 | 0 | 21 | 27.7 | 4016.7 | 282 | 132 | CEMEX | 3
P-T2-09 | B-19322 VIALE 26 | PLACA PISO 3 EJE 8 AL 6 ENTRE A y J | 152.4 | 504109866 | 2025-12-10 | 1/7/2026 12:00:00 AM | 4"x8" | Concreto | 3000 PSI | 28 | 0 | 21 | 25.8 | 3743.5 | 263 | 123 | CEMEX | 4
M-T2-17 | B-19322 VIALE 26 | MUROS T2 PISO 3 EJE 12 ENTRE J y E M= | 203.2 | 504112160 | 2025-12-10 | 1/7/2026 12:00:00 AM | 4"x8" | Concreto | 4000 PSI | 28 | 0 | 28 | 29.1 | 4218.4 | 297 | 104 | CEMEX | 3
M-T2-17 | B-19322 VIALE 26 | MUROS T2 PISO 3 EJE 12 ENTRE J y E M= | 203.2 | 504112160 | 2025-12-10 | 1/7/2026 12:00:00 AM | 4"x8" | Concreto | 4000 PSI | 28 | 0 | 28 | 30 | 4349.2 | 306 | 107 | CEMEX | 3
M-T2-17 | B-19322 VIALE 26 | MUROS T2 PISO 3 EJE 12 ENTRE J y E M= | 203.2 | 504112160 | 2025-12-10 | 1/7/2026 12:00:00 AM | 4"x8" | Concreto | 4000 PSI | 28 | 0 | 28 | 29.4 | 4264.6 | 300 | 105 | CEMEX | 3
M-T2-18 | B-19322 VIALE 26 | MUROS T2 PISO 3 EJE 11 ENYTE ENTRE E y J M= | 215.9 | 504115626 | 2025-12-10 | 1/7/2026 12:00:00 AM | 4"x8" | Concreto | 4000 PSI | 28 | 0 | 28 | 31.4 | 4553.8 | 320 | 112 | CEMEX | 3
M-T2-18 | B-19322 VIALE 26 | MUROS T2 PISO 3 EJE 11 ENYTE ENTRE E y J M= | 215.9 | 504115626 | 2025-12-10 | 1/7/2026 12:00:00 AM | 4"x8" | Concreto | 4000 PSI | 28 | 0 | 28 | 32.8 | 4750.6 | 334 | 117 | CEMEX | 3
M-T2-18 | B-19322 VIALE 26 | MUROS T2 PISO 3 EJE 11 ENYTE ENTRE E y J M= | 215.9 | 504115626 | 2025-12-10 | 1/7/2026 12:00:00 AM | 4"x8" | Concreto | 4000 PSI | 28 | 0 | 28 | 30.7 | 4454.9 | 313 | 110 | CEMEX | 3
P-T2-10 | B-19322 VIALE 26 | PLACA PISO 3 EJE 10 al 08 ENTRE A y J | 184.15 | 504126444 | 2025-12-11 | 1/8/2026 12:00:00 AM | 4"x8" | Concreto | 3000 PSI | 28 | 0 | 21 | 32.4 | 4698 | 330 | 154 | CEMEX | 4
P-T2-10 | B-19322 VIALE 26 | PLACA PISO 3 EJE 10 al 08 ENTRE A y J | 184.15 | 504126444 | 2025-12-11 | 1/8/2026 12:00:00 AM | 4"x8" | Concreto | 3000 PSI | 28 | 0 | 21 | 30.4 | 4411.8 | 310 | 145 | CEMEX | 4
P-T2-10 | B-19322 VIALE 26 | PLACA PISO 3 EJE 10 al 08 ENTRE A y J | 184.15 | 504126444 | 2025-12-11 | 1/8/2026 12:00:00 AM | 4"x8" | Concreto | 3000 PSI | 28 | 0 | 21 | 36.1 | 5234.2 | 368 | 172 | CEMEX | 4
M-T2-19 | B-19322 VIALE 26 | MUROS PISO 3 EJE 10 Y 11 ENTERE A y J M=14,31,02 | 203.2 | 504127553 | 2025-12-11 | 1/8/2026 12:00:00 AM | 4"x8" | Concreto | 4000 PSI | 28 | 0 | 28 | 34.9 | 5059.2 | 356 | 124 | CEMEX | 3
M-T2-19 | B-19322 VIALE 26 | MUROS PISO 3 EJE 10 Y 11 ENTERE A y J M=14,31,02 | 203.2 | 504127553 | 2025-12-11 | 1/8/2026 12:00:00 AM | 4"x8" | Concreto | 4000 PSI | 28 | 0 | 28 | 34.3 | 4970.1 | 349 | 122 | CEMEX | 3
M-T2-19 | B-19322 VIALE 26 | MUROS PISO 3 EJE 10 Y 11 ENTERE A y J M=14,31,02 | 203.2 | 504127553 | 2025-12-11 | 1/8/2026 12:00:00 AM | 4"x8" | Concreto | 4000 PSI | 28 | 0 | 28 | 34.1 | 4951.7 | 348 | 122 | CEMEX | 3
P-T2-16 | B-19322 VIALE 26 | PLACA T2 PISO 4 EJE 064 04 ENTRE AYJ | 190.5 | 1 | 2026-01-07 | 1/8/2026 12:00:00 AM | 4"x8" | Concreto | 3000 PSI | 1 | 24 | 21 | 5.6 | 809.2 | 57 | 26 | CEMEX | 3
P-T2-16 | B-19322 VIALE 26 | PLACA T2 PISO 4 EJE 064 04 ENTRE AYJ | 190.5 | 1 | 2026-01-07 | 1/8/2026 12:00:00 AM | 4"x8" | Concreto | 3000 PSI | 1 | 24 | 21 | 4 | 586.2 | 41 | 19 | CEMEX | 3
P-T2-16 | B-19322 VIALE 26 | PLACA T2 PISO 4 EJE 064 04 ENTRE AYJ | 190.5 | 1 | 2026-01-07 | 1/8/2026 12:00:00 AM | 4"x8" | Concreto | 3000 PSI | 1 | 24 | 21 | 5.7 | 821.6 | 58 | 27 | CEMEX | 3
M-T1-03 | B-19322 VIALE 26 | PRUEBA | 266.7 | 504137223 | 2025-12-12 | 1/9/2026 12:00:00 AM | 4"x8" | Concreto | 4000 PSI | 28 | 0 | 28 | 34.3 | 4975.9 | 350 | 122 | CEMEX | 4
M-T1-03 | B-19322 VIALE 26 | PRUEBA | 266.7 | 504137223 | 2025-12-12 | 1/9/2026 12:00:00 AM | 4"x8" | Concreto | 4000 PSI | 28 | 0 | 28 | 36.5 | 5291.4 | 372 | 130 | CEMEX | 3
M-T1-03 | B-19322 VIALE 26 | PRUEBA | 266.7 | 504137223 | 2025-12-12 | 1/9/2026 12:00:00 AM | 4"x8" | Concreto | 4000 PSI | 28 | 0 | 28 | 36.7 | 5320 | 374 | 131 | CEMEX | 3
M-T2-20 | B-19322 VIALE 26 | MUROS PISO 3 EJE 08 y 09 ENTRE A y J M= 32-29-09 | 209.55 | 504137599 | 2025-12-12 | 1/9/2026 12:00:00 AM | 4"x8" | Concreto | 4000 PSI | 28 | 0 | 28 | 27.5 | 3982.3 | 280 | 98 | CEMEX | 4
M-T2-20 | B-19322 VIALE 26 | MUROS PISO 3 EJE 08 y 09 ENTRE A y J M= 32-29-09 | 209.55 | 504137599 | 2025-12-12 | 1/9/2026 12:00:00 AM | 4"x8" | Concreto | 4000 PSI | 28 | 0 | 28 | 28.7 | 4167.9 | 293 | 103 | CEMEX | 4
M-T2-20 | B-19322 VIALE 26 | MUROS PISO 3 EJE 08 y 09 ENTRE A y J M= 32-29-09 | 209.55 | 504137599 | 2025-12-12 | 1/9/2026 12:00:00 AM | 4"x8" | Concreto | 4000 PSI | 28 | 0 | 28 | 29.6 | 4296.1 | 302 | 106 | CEMEX | 4
M-T2-24 | B-19322 VIALE 26 | MUROS TORRE 2 PISO 3 EJE 01 y 02 ENTRE A y J M=19,24,22,25,07,26 | 228.6 | 504260981 | 2025-12-26 | 1/9/2026 12:00:00 AM | 4"x8" | Concreto | 4000 PSI | 14 | 0 | 28 | 28.3 | 4110.2 | 289 | 101 | CEMEX | 3
M-T2-24 | B-19322 VIALE 26 | MUROS TORRE 2 PISO 3 EJE 01 y 02 ENTRE A y J M=19,24,22,25,07,26 | 228.6 | 504260981 | 2025-12-26 | 1/9/2026 12:00:00 AM | 4"x8" | Concreto | 4000 PSI | 14 | 0 | 28 | 24.8 | 3602.8 | 253 | 89 | CEMEX | 3
M-T2-24 | B-19322 VIALE 26 | MUROS TORRE 2 PISO 3 EJE 01 y 02 ENTRE A y J M=19,24,22,25,07,26 | 228.6 | 504260981 | 2025-12-26 | 1/9/2026 12:00:00 AM | 4"x8" | Concreto | 4000 PSI | 14 | 0 | 28 | 24.9 | 3617.9 | 254 | 89 | CEMEX | 4
M-T1-04 | B-19322 VIALE 26 | MUROS PISO 1 EJE 10 y 11 ENTRTE A y J M=22-23-09 | 203.2 | 504137570 | 2025-12-12 | 1/9/2026 12:00:00 AM | 4"x8" | Concreto | 4000 PSI | 28 | 0 | 28 | 34.3 | 4972.1 | 350 | 122 | CEMEX | 4
M-T1-04 | B-19322 VIALE 26 | MUROS PISO 1 EJE 10 y 11 ENTRTE A y J M=22-23-09 | 203.2 | 504137570 | 2025-12-12 | 1/9/2026 12:00:00 AM | 4"x8" | Concreto | 4000 PSI | 28 | 0 | 28 | 35.3 | 5122.4 | 360 | 126 | CEMEX | 4
M-T1-04 | B-19322 VIALE 26 | MUROS PISO 1 EJE 10 y 11 ENTRTE A y J M=22-23-09 | 203.2 | 504137570 | 2025-12-12 | 1/9/2026 12:00:00 AM | 4"x8" | Concreto | 4000 PSI | 28 | 0 | 28 | 34 | 4936.6 | 347 | 122 | CEMEX | 4
E-T2-01 | B-19322 VIALE 26 | ESCALERA TORRE 2 PISO 1 | 152.4 | 504265256 | 2025-12-27 | 1/10/2026 12:00:00 AM | 4"x8" | Concreto | 3000 PSI | 14 | 0 | 21 | 19.5 | 2831.5 | 199 | 93 | CEMEX | 4
E-T2-01 | B-19322 VIALE 26 | ESCALERA TORRE 2 PISO 1 | 152.4 | 504265256 | 2025-12-27 | 1/10/2026 12:00:00 AM | 4"x8" | Concreto | 3000 PSI | 14 | 0 | 21 | 21.9 | 3180 | 224 | 104 | CEMEX | 3
E-T2-01 | B-19322 VIALE 26 | ESCALERA TORRE 2 PISO 1 | 152.4 | 504265256 | 2025-12-27 | 1/10/2026 12:00:00 AM | 4"x8" | Concreto | 3000 PSI | 14 | 0 | 21 | 19.3 | 2802.6 | 197 | 92 | CEMEX | 3
P-T2-16 | B-19322 VIALE 26 | PLACA T2 PISO 4 EJE 064 04 ENTRE AYJ | 190.5 | 1 | 2026-01-07 | 1/10/2026 12:00:00 AM | 4"x8" | Concreto | 3000 PSI | 3 | 0 | 21 | 16 | 2323.5 | 163 | 76 | CEMEX | 4
P-T2-16 | B-19322 VIALE 26 | PLACA T2 PISO 4 EJE 064 04 ENTRE AYJ | 190.5 | 1 | 2026-01-07 | 1/10/2026 12:00:00 AM | 4"x8" | Concreto | 3000 PSI | 3 | 0 | 21 | 15.6 | 2266.9 | 159 | 74 | CEMEX | 4
P-T2-16 | B-19322 VIALE 26 | PLACA T2 PISO 4 EJE 064 04 ENTRE AYJ | 190.5 | 1 | 2026-01-07 | 1/10/2026 12:00:00 AM | 4"x8" | Concreto | 3000 PSI | 3 | 0 | 21 | 13.9 | 2012.4 | 141 | 66 | CEMEX | 4
P-T1-01 | B-19322 VIALE 26 | PLACA T1 PISO 2 EJE 15 AL 13 ENTRE AYJ | 177.8 | 504346583 | 2026-01-09 | 1/10/2026 12:00:00 AM | 4"x8" | Concreto | 3000 PSI | 1 | 4 | 21 | 4.3 | 616.8 | 43 | 20 | CEMEX | 3
P-T1-01 | B-19322 VIALE 26 | PLACA T1 PISO 2 EJE 15 AL 13 ENTRE AYJ | 177.8 | 504346583 | 2026-01-09 | 1/10/2026 12:00:00 AM | 4"x8" | Concreto | 3000 PSI | 1 | 4 | 21 | 2.4 | 341.5 | 24 | 11 | CEMEX | 4
P-T1-01 | B-19322 VIALE 26 | PLACA T1 PISO 2 EJE 15 AL 13 ENTRE AYJ | 177.8 | 504346583 | 2026-01-09 | 1/10/2026 12:00:00 AM | 4"x8" | Concreto | 3000 PSI | 1 | 4 | 21 | 3.9 | 571.5 | 40 | 19 | CEMEX | 3
P-T2-17 | B-19322 VIALE 26 | PLACA T2 PISO 04 EJE 01 AL 04 ENTRE A YJ | 203.2 | 504349296 | 2026-01-09 | 1/10/2026 12:00:00 AM | 4"x8" | Concreto | 3000 PSI | 1 | 3 | 21 | 2.5 | 364.7 | 26 | 12 | CEMEX | 4
P-T2-17 | B-19322 VIALE 26 | PLACA T2 PISO 04 EJE 01 AL 04 ENTRE A YJ | 203.2 | 504349296 | 2026-01-09 | 1/10/2026 12:00:00 AM | 4"x8" | Concreto | 3000 PSI | 1 | 3 | 21 | 3.9 | 558.6 | 39 | 18 | CEMEX | 3
P-T2-17 | B-19322 VIALE 26 | PLACA T2 PISO 04 EJE 01 AL 04 ENTRE A YJ | 203.2 | 504349296 | 2026-01-09 | 1/10/2026 12:00:00 AM | 4"x8" | Concreto | 3000 PSI | 1 | 3 | 21 | 2.5 | 367.4 | 26 | 12 | CEMEX | 3
P-T2-11 | B-19322 VIALE 26 | PLACA PISO 3 EJE 01 y 04 ENTRE A y J | 152.4 | 504144283 | 2025-12-13 | 1/10/2026 12:00:00 AM | 4"x8" | Concreto | 3000 PSI | 28 | 0 | 21 | 20 | 2908 | 204 | 95 | CEMEX | 4
P-T2-11 | B-19322 VIALE 26 | PLACA PISO 3 EJE 01 y 04 ENTRE A y J | 152.4 | 504144283 | 2025-12-13 | 1/10/2026 12:00:00 AM | 4"x8" | Concreto | 3000 PSI | 28 | 0 | 21 | 22.1 | 3207.2 | 225 | 105 | CEMEX | 4
P-T2-11 | B-19322 VIALE 26 | PLACA PISO 3 EJE 01 y 04 ENTRE A y J | 152.4 | 504144283 | 2025-12-13 | 1/10/2026 12:00:00 AM | 4"x8" | Concreto | 3000 PSI | 28 | 0 | 21 | 19.4 | 2815.6 | 198 | 92 | CEMEX | 4
M-T2-25. | B-19322 VIALE 26 | MUROS PISO 4 EJE 13 AL 15 ENTRE AYJ M=03,04,35,36,37,40 | 215 | 504339399 | 2026-01-08 | 1/12/2026 12:00:00 AM | 4"x8" | Concreto | 4000 PSI | 4 | 0 | 28 | 24.6 | 3574.4 | 251 | 88 | CEMEX | 3
M-T2-25. | B-19322 VIALE 26 | MUROS PISO 4 EJE 13 AL 15 ENTRE AYJ M=03,04,35,36,37,40 | 215 | 504339399 | 2026-01-08 | 1/12/2026 12:00:00 AM | 4"x8" | Concreto | 4000 PSI | 4 | 0 | 28 | 25 | 3625.6 | 255 | 89 | CEMEX | 3
M-T2-25. | B-19322 VIALE 26 | MUROS PISO 4 EJE 13 AL 15 ENTRE AYJ M=03,04,35,36,37,40 | 215 | 504339399 | 2026-01-08 | 1/12/2026 12:00:00 AM | 4"x8" | Concreto | 4000 PSI | 4 | 0 | 28 | 23.9 | 3471.4 | 244 | 85 | CEMEX | 3
M-T2-25 | B-19322 VIALE 26 | MUROSP4 EJ 13 AL 15 ENTRE A4 Y M03.04.35.36.37.40 | 215.9 | 504339399 | 2026-01-08 | 1/12/2026 12:00:00 AM | 4"x8" | Concreto | 4000 PSI | 4 | 0 | 28 | 25.9 | 3749.8 | 264 | 92 | CEMEX | 4
M-T2-25 | B-19322 VIALE 26 | MUROSP4 EJ 13 AL 15 ENTRE A4 Y M03.04.35.36.37.40 | 215.9 | 504339399 | 2026-01-08 | 1/12/2026 12:00:00 AM | 4"x8" | Concreto | 4000 PSI | 4 | 0 | 28 | 25.1 | 3645.7 | 256 | 90 | CEMEX | 3
M-T2-25 | B-19322 VIALE 26 | MUROSP4 EJ 13 AL 15 ENTRE A4 Y M03.04.35.36.37.40 | 215.9 | 504339399 | 2026-01-08 | 1/12/2026 12:00:00 AM | 4"x8" | Concreto | 4000 PSI | 4 | 0 | 28 | 26.3 | 3818.1 | 268 | 94 | CEMEX | 3
M-T2-21 | B-19322 VIALE 26 | MUROS PISO 3 EJE 06 y 07 ENTRE A y J M=32-29-09 | 215.9 | 504157790 | 2025-12-15 | 1/12/2026 12:00:00 AM | 4"x8" | Concreto | 4000 PSI | 28 | 0 | 28 | 31.3 | 4545.8 | 320 | 112 | CEMEX | 3
M-T2-21 | B-19322 VIALE 26 | MUROS PISO 3 EJE 06 y 07 ENTRE A y J M=32-29-09 | 215.9 | 504157790 | 2025-12-15 | 1/12/2026 12:00:00 AM | 4"x8" | Concreto | 4000 PSI | 28 | 0 | 28 | 31.2 | 4519 | 318 | 111 | CEMEX | 3
M-T2-21 | B-19322 VIALE 26 | MUROS PISO 3 EJE 06 y 07 ENTRE A y J M=32-29-09 | 215.9 | 504157790 | 2025-12-15 | 1/12/2026 12:00:00 AM | 4"x8" | Concreto | 4000 PSI | 28 | 0 | 28 | 31.1 | 4512.7 | 317 | 111 | CEMEX | 3
M-T1-05 | B-19322 VIALE 26 | MUROS TORRE 1 PISO 1 EJE 08 y 09 ENTRE A y J M= 23-22-09 | 203.2 | 504159369 | 2025-12-15 | 1/12/2026 12:00:00 AM | 4"x8" | Concreto | 4000 PSI | 28 | 0 | 28 | 31.3 | 4540.4 | 319 | 112 | CEMEX | 3
M-T1-05 | B-19322 VIALE 26 | MUROS TORRE 1 PISO 1 EJE 08 y 09 ENTRE A y J M= 23-22-09 | 203.2 | 504159369 | 2025-12-15 | 1/12/2026 12:00:00 AM | 4"x8" | Concreto | 4000 PSI | 28 | 0 | 28 | 31.2 | 4531.8 | 319 | 112 | CEMEX | 3
M-T1-05 | B-19322 VIALE 26 | MUROS TORRE 1 PISO 1 EJE 08 y 09 ENTRE A y J M= 23-22-09 | 203.2 | 504159369 | 2025-12-15 | 1/12/2026 12:00:00 AM | 4"x8" | Concreto | 4000 PSI | 28 | 0 | 28 | 32.3 | 4683.3 | 329 | 115 | CEMEX | 3
M-T2-26 | B-19322 VIALE 26 | MUROSP T2 PISO 4 EJE 11 AL 12 ENTRE AYJ M= 32.29.09 | 228.6 | 504356600 | 2026-01-10 | 1/13/2026 12:00:00 AM | 4"x8" | Concreto | 4000 PSI | 3 | 0 | 28 | 16.3 | 2359.2 | 166 | 58 | CEMEX | 4
M-T2-26 | B-19322 VIALE 26 | MUROSP T2 PISO 4 EJE 11 AL 12 ENTRE AYJ M= 32.29.09 | 228.6 | 504356600 | 2026-01-10 | 1/13/2026 12:00:00 AM | 4"x8" | Concreto | 4000 PSI | 3 | 0 | 28 | 14.7 | 2127 | 150 | 52 | CEMEX | 4
M-T2-26 | B-19322 VIALE 26 | MUROSP T2 PISO 4 EJE 11 AL 12 ENTRE AYJ M= 32.29.09 | 228.6 | 504356600 | 2026-01-10 | 1/13/2026 12:00:00 AM | 4"x8" | Concreto | 4000 PSI | 3 | 0 | 28 | 14.4 | 2081.9 | 146 | 51 | CEMEX | 4
P-T1-01 | B-19322 VIALE 26 | PLACA T1 PISO 2 EJE 15 AL 13 ENTRE AYJ | 177.8 | 504346583 | 2026-01-09 | 1/13/2026 12:00:00 AM | 4"x8" | Concreto | 3000 PSI | 4 | 0 | 21 | 17.8 | 2578.5 | 181 | 85 | CEMEX | 4
P-T1-01 | B-19322 VIALE 26 | PLACA T1 PISO 2 EJE 15 AL 13 ENTRE AYJ | 177.8 | 504346583 | 2026-01-09 | 1/13/2026 12:00:00 AM | 4"x8" | Concreto | 3000 PSI | 4 | 0 | 21 | 17.1 | 2486.6 | 175 | 82 | CEMEX | 4
P-T1-01 | B-19322 VIALE 26 | PLACA T1 PISO 2 EJE 15 AL 13 ENTRE AYJ | 177.8 | 504346583 | 2026-01-09 | 1/13/2026 12:00:00 AM | 4"x8" | Concreto | 3000 PSI | 4 | 0 | 21 | 17 | 2469.7 | 174 | 81 | CEMEX | 4
P-T2-17 | B-19322 VIALE 26 | PLACA T2 PISO 04 EJE 01 AL 04 ENTRE A YJ | 203.2 | 504349296 | 2026-01-09 | 1/13/2026 12:00:00 AM | 4"x8" | Concreto | 3000 PSI | 4 | 0 | 21 | 14.5 | 2098.3 | 148 | 69 | CEMEX | 4
P-T2-17 | B-19322 VIALE 26 | PLACA T2 PISO 04 EJE 01 AL 04 ENTRE A YJ | 203.2 | 504349296 | 2026-01-09 | 1/13/2026 12:00:00 AM | 4"x8" | Concreto | 3000 PSI | 4 | 0 | 21 | 12.6 | 1830.9 | 129 | 60 | CEMEX | 4
P-T2-17 | B-19322 VIALE 26 | PLACA T2 PISO 04 EJE 01 AL 04 ENTRE A YJ | 203.2 | 504349296 | 2026-01-09 | 1/13/2026 12:00:00 AM | 4"x8" | Concreto | 3000 PSI | 4 | 0 | 21 | 14.9 | 2157.6 | 152 | 71 | CEMEX | 4
M-T1-09 | B-19322 VIALE 26 | MUROS PISO EJE 01 al 03 ENTRE A y F M=14,17,15 | 215.9 | 1 | 2025-12-30 | 1/13/2026 12:00:00 AM | 4"x8" | Concreto | 4000 PSI | 14 | 0 | 28 | 22.7 | 3298.4 | 232 | 81 | CEMEX | 4
M-T1-09 | B-19322 VIALE 26 | MUROS PISO EJE 01 al 03 ENTRE A y F M=14,17,15 | 215.9 | 1 | 2025-12-30 | 1/13/2026 12:00:00 AM | 4"x8" | Concreto | 4000 PSI | 14 | 0 | 28 | 24.6 | 3568.7 | 251 | 88 | CEMEX | 4
M-T1-09 | B-19322 VIALE 26 | MUROS PISO EJE 01 al 03 ENTRE A y F M=14,17,15 | 215.9 | 1 | 2025-12-30 | 1/13/2026 12:00:00 AM | 4"x8" | Concreto | 4000 PSI | 14 | 0 | 28 | 22.8 | 3309.2 | 233 | 81 | CEMEX | 4
C-T1-13 | B-19322 VIALE 26 | PLACA CIMENTACION T1 EJES 2,3,4 ENTRE G y J | 165.1 | 504165462 | 2025-12-16 | 1/13/2026 12:00:00 AM | 4"x8" | Concreto | 3000 PSI | 28 | 0 | 21 | 24.4 | 3543.1 | 249 | 116 | CEMEX | 3
C-T1-13 | B-19322 VIALE 26 | PLACA CIMENTACION T1 EJES 2,3,4 ENTRE G y J | 165.1 | 504165462 | 2025-12-16 | 1/13/2026 12:00:00 AM | 4"x8" | Concreto | 3000 PSI | 28 | 0 | 21 | 26.6 | 3860.9 | 271 | 127 | CEMEX | 3
C-T1-13 | B-19322 VIALE 26 | PLACA CIMENTACION T1 EJES 2,3,4 ENTRE G y J | 165.1 | 504165462 | 2025-12-16 | 1/13/2026 12:00:00 AM | 4"x8" | Concreto | 3000 PSI | 28 | 0 | 21 | 27.2 | 3948.2 | 278 | 130 | CEMEX | 3
P-T2-12 | B-19322 VIALE 26 | PLACA PISO 4 EJE 12 AL 15 ENTRE A y J | 152.4 | 504165886 | 2025-12-16 | 1/13/2026 12:00:00 AM | 4"x8" | Concreto | 3000 PSI | 28 | 0 | 21 | 31.5 | 4568 | 321 | 150 | CEMEX | 3
P-T2-12 | B-19322 VIALE 26 | PLACA PISO 4 EJE 12 AL 15 ENTRE A y J | 152.4 | 504165886 | 2025-12-16 | 1/13/2026 12:00:00 AM | 4"x8" | Concreto | 3000 PSI | 28 | 0 | 21 | 32.1 | 4653.9 | 327 | 153 | CEMEX | 3
P-T2-12 | B-19322 VIALE 26 | PLACA PISO 4 EJE 12 AL 15 ENTRE A y J | 152.4 | 504165886 | 2025-12-16 | 1/13/2026 12:00:00 AM | 4"x8" | Concreto | 3000 PSI | 28 | 0 | 21 | 31 | 4489.3 | 316 | 147 | CEMEX | 3
P-T2-16 | B-19322 VIALE 26 | PLACA T2 PISO 4 EJE 064 04 ENTRE AYJ | 190.5 | 1 | 2026-01-07 | 1/14/2026 12:00:00 AM | 4"x8" | Concreto | 3000 PSI | 7 | 0 | 21 | 24.3 | 3519.8 | 247 | 116 | CEMEX | 3
P-T2-16 | B-19322 VIALE 26 | PLACA T2 PISO 4 EJE 064 04 ENTRE AYJ | 190.5 | 1 | 2026-01-07 | 1/14/2026 12:00:00 AM | 4"x8" | Concreto | 3000 PSI | 7 | 0 | 21 | 27 | 3909.8 | 275 | 128 | CEMEX | 4
P-T2-16 | B-19322 VIALE 26 | PLACA T2 PISO 4 EJE 064 04 ENTRE AYJ | 190.5 | 1 | 2026-01-07 | 1/14/2026 12:00:00 AM | 4"x8" | Concreto | 3000 PSI | 7 | 0 | 21 | 24.5 | 3549 | 250 | 116 | CEMEX | 4
M-T1-06 | B-19322 VIALE 26 | MUROS TORRE 1 PISO 1 EJE 07 y 06 ENTRTE A y J M= 23,22,09 | 215.9 | 504194209 | 2025-12-17 | 1/14/2026 12:00:00 AM | 4"x8" | Concreto | 4000 PSI | 28 | 0 | 28 | 37 | 5368.1 | 377 | 132 | CEMEX | 4
M-T1-06 | B-19322 VIALE 26 | MUROS TORRE 1 PISO 1 EJE 07 y 06 ENTRTE A y J M= 23,22,09 | 215.9 | 504194209 | 2025-12-17 | 1/14/2026 12:00:00 AM | 4"x8" | Concreto | 4000 PSI | 28 | 0 | 28 | 33.4 | 4843.3 | 341 | 119 | CEMEX | 3
M-T1-06 | B-19322 VIALE 26 | MUROS TORRE 1 PISO 1 EJE 07 y 06 ENTRTE A y J M= 23,22,09 | 215.9 | 504194209 | 2025-12-17 | 1/14/2026 12:00:00 AM | 4"x8" | Concreto | 4000 PSI | 28 | 0 | 28 | 32.8 | 4756.9 | 334 | 117 | CEMEX | 4
P-T2-13 | B-19322 VIALE 26 | PLACA TORRE 2 PISO 4 EJE 10 y 11 ENTRE A y J | 177.8 | 504185081 | 2025-12-17 | 1/14/2026 12:00:00 AM | 4"x8" | Concreto | 3000 PSI | 28 | 0 | 21 | 29.2 | 4232.1 | 298 | 139 | CEMEX | 4
P-T2-13 | B-19322 VIALE 26 | PLACA TORRE 2 PISO 4 EJE 10 y 11 ENTRE A y J | 177.8 | 504185081 | 2025-12-17 | 1/14/2026 12:00:00 AM | 4"x8" | Concreto | 3000 PSI | 28 | 0 | 21 | 27.5 | 3989.7 | 280 | 131 | CEMEX | 4
P-T2-13 | B-19322 VIALE 26 | PLACA TORRE 2 PISO 4 EJE 10 y 11 ENTRE A y J | 177.8 | 504185081 | 2025-12-17 | 1/14/2026 12:00:00 AM | 4"x8" | Concreto | 3000 PSI | 28 | 0 | 21 | 30.4 | 4415.6 | 310 | 145 | CEMEX | 4
P-T2-18 | B-19322 VIALE 26 | PLACA T2 PISO 5 EJE 15 AL 12 ENTRE AYJ | 190.5 | 504374600 | 2026-01-14 | 1/15/2026 12:00:00 AM | 4"x8" | Concreto | 3000 PSI | 1 | 24 | 21 | 3.2 | 458.7 | 32 | 15 | CEMEX | 3
P-T2-18 | B-19322 VIALE 26 | PLACA T2 PISO 5 EJE 15 AL 12 ENTRE AYJ | 190.5 | 504374600 | 2026-01-14 | 1/15/2026 12:00:00 AM | 4"x8" | Concreto | 3000 PSI | 1 | 24 | 21 | 3.7 | 539.5 | 38 | 18 | CEMEX | 3
P-T2-18 | B-19322 VIALE 26 | PLACA T2 PISO 5 EJE 15 AL 12 ENTRE AYJ | 190.5 | 504374600 | 2026-01-14 | 1/15/2026 12:00:00 AM | 4"x8" | Concreto | 3000 PSI | 1 | 24 | 21 | 3.6 | 517.2 | 36 | 17 | CEMEX | 3
M-T2-28 | B-19322 VIALE 26 | MUROS T2 PISO 4 EJE 6 Y 7 ENTRE AYJ M=29,09,32 | 241.3 | 504377817 | 2026-01-14 | 1/15/2026 12:00:00 AM | 4"x8" | Concreto | 4000 PSI | 1 | 24 | 28 | 3.2 | 464.9 | 33 | 11 | CEMEX | 3
M-T2-28 | B-19322 VIALE 26 | MUROS T2 PISO 4 EJE 6 Y 7 ENTRE AYJ M=29,09,32 | 241.3 | 504377817 | 2026-01-14 | 1/15/2026 12:00:00 AM | 4"x8" | Concreto | 4000 PSI | 1 | 24 | 28 | 3.4 | 495.4 | 35 | 12 | CEMEX | 3
M-T2-28 | B-19322 VIALE 26 | MUROS T2 PISO 4 EJE 6 Y 7 ENTRE AYJ M=29,09,32 | 241.3 | 504377817 | 2026-01-14 | 1/15/2026 12:00:00 AM | 4"x8" | Concreto | 4000 PSI | 1 | 24 | 28 | 2.7 | 398.7 | 28 | 10 | CEMEX | 4
P-T1-02 | B-19322 VIALE 26 | PLACA T1 PISO 2 EJE 12 AL 10 ENTRE AYJ | 177.8 | 504367795 | 2026-01-13 | 1/14/2026 12:00:00 AM | 4"x8" | Concreto | 3000 PSI | 1 | 0 | 21 | 3.4 | 488.4 | 34 | 16 | CEMEX | 3
P-T1-02 | B-19322 VIALE 26 | PLACA T1 PISO 2 EJE 12 AL 10 ENTRE AYJ | 177.8 | 504367795 | 2026-01-13 | 1/14/2026 12:00:00 AM | 4"x8" | Concreto | 3000 PSI | 1 | 0 | 21 | 3.7 | 539.7 | 38 | 18 | CEMEX | 3
P-T1-02 | B-19322 VIALE 26 | PLACA T1 PISO 2 EJE 12 AL 10 ENTRE AYJ | 177.8 | 504367795 | 2026-01-13 | 1/14/2026 12:00:00 AM | 4"x8" | Concreto | 3000 PSI | 1 | 0 | 21 | 3.9 | 558.9 | 39 | 18 | CEMEX | 2
M-T2-27 | B-19322 VIALE 26 | MUROS T2 PISO 4 EJE 10 AL 8 ENTRE AYJ M=14,31,02 | 228.6 | 504368629 | 2026-01-13 | 1/14/2026 12:00:00 AM | 4"x8" | Concreto | 4000 PSI | 1 | 0 | 28 | 4.1 | 595.2 | 42 | 15 | CEMEX | 3
M-T2-27 | B-19322 VIALE 26 | MUROS T2 PISO 4 EJE 10 AL 8 ENTRE AYJ M=14,31,02 | 228.6 | 504368629 | 2026-01-13 | 1/14/2026 12:00:00 AM | 4"x8" | Concreto | 4000 PSI | 1 | 0 | 28 | 3.9 | 567.3 | 40 | 14 | CEMEX | 3
M-T2-27 | B-19322 VIALE 26 | MUROS T2 PISO 4 EJE 10 AL 8 ENTRE AYJ M=14,31,02 | 228.6 | 504368629 | 2026-01-13 | 1/14/2026 12:00:00 AM | 4"x8" | Concreto | 4000 PSI | 1 | 0 | 28 | 4.4 | 638.1 | 45 | 16 | CEMEX | 3
M-T2-29 | B-19322 VIALE 26 | TERMOCUPLA MURO T2 EJE 6 ENTRE AYD PISO 4 | 215.9 | 504378539 | 2026-01-14 | 1/15/2026 12:00:00 AM | 4"x8" | Concreto | 4000 PSI | 1 | 21 | 28 | 4.6 | 671.8 | 47 | 16 | CEMEX | 3
M-T2-29 | B-19322 VIALE 26 | TERMOCUPLA MURO T2 EJE 6 ENTRE AYD PISO 4 | 215.9 | 504378539 | 2026-01-14 | 1/15/2026 12:00:00 AM | 4"x8" | Concreto | 4000 PSI | 1 | 21 | 28 | 4.5 | 648.8 | 46 | 16 | CEMEX | 3
M-T2-29 | B-19322 VIALE 26 | TERMOCUPLA MURO T2 EJE 6 ENTRE AYD PISO 4 | 215.9 | 504378539 | 2026-01-14 | 1/15/2026 12:00:00 AM | 4"x8" | Concreto | 4000 PSI | 1 | 24 | 28 | 6.4 | 933.8 | 66 | 23 | CEMEX | 3
M-T2-29 | B-19322 VIALE 26 | TERMOCUPLA MURO T2 EJE 6 ENTRE AYD PISO 4 | 215.9 | 504378539 | 2026-01-14 | 1/15/2026 12:00:00 AM | 4"x8" | Concreto | 4000 PSI | 1 | 24 | 28 | 6.6 | 950.3 | 67 | 23 | CEMEX | 3
M-T2-29 | B-19322 VIALE 26 | TERMOCUPLA MURO T2 EJE 6 ENTRE AYD PISO 4 | 215.9 | 504378539 | 2026-01-14 | 1/15/2026 12:00:00 AM | 4"x8" | Concreto | 4000 PSI | 1 | 18 | 28 | 3.3 | 484.4 | 34 | 12 | CEMEX | 3
M-T2-29 | B-19322 VIALE 26 | TERMOCUPLA MURO T2 EJE 6 ENTRE AYD PISO 4 | 215.9 | 504378539 | 2026-01-14 | 1/15/2026 12:00:00 AM | 4"x8" | Concreto | 4000 PSI | 1 | 18 | 28 | 2.9 | 425.9 | 30 | 10 | CEMEX | 3
M-T2-25. | B-19322 VIALE 26 | MUROS PISO 4 EJE 13 AL 15 ENTRE AYJ M=03,04,35,36,37,40 | 215 | 504339399 | 2026-01-08 | 1/15/2026 12:00:00 AM | 4"x8" | Concreto | 4000 PSI | 7 | 0 | 28 | 26.7 | 3866.8 | 272 | 95 | CEMEX | 3
M-T2-25. | B-19322 VIALE 26 | MUROS PISO 4 EJE 13 AL 15 ENTRE AYJ M=03,04,35,36,37,40 | 215 | 504339399 | 2026-01-08 | 1/15/2026 12:00:00 AM | 4"x8" | Concreto | 4000 PSI | 7 | 0 | 28 | 27 | 3918.9 | 276 | 96 | CEMEX | 2
M-T2-25. | B-19322 VIALE 26 | MUROS PISO 4 EJE 13 AL 15 ENTRE AYJ M=03,04,35,36,37,40 | 215 | 504339399 | 2026-01-08 | 1/15/2026 12:00:00 AM | 4"x8" | Concreto | 4000 PSI | 7 | 0 | 28 | 27.3 | 3956.9 | 278 | 97 | CEMEX | 4
C-T1-14 | B-19322 VIALE 26 | PLACA CIMENTACION EJE 04 al 01 ENTRE I y A | 152.4 | 1 | 2025-12-18 | 1/15/2026 12:00:00 AM | 4"x8" | Concreto | 3000 PSI | 28 | 0 | 21 | 24.1 | 3493.8 | 246 | 115 | CEMEX | 4
C-T1-14 | B-19322 VIALE 26 | PLACA CIMENTACION EJE 04 al 01 ENTRE I y A | 152.4 | 1 | 2025-12-18 | 1/15/2026 12:00:00 AM | 4"x8" | Concreto | 3000 PSI | 28 | 0 | 21 | 25.4 | 3686.2 | 259 | 121 | CEMEX | 4
C-T1-14 | B-19322 VIALE 26 | PLACA CIMENTACION EJE 04 al 01 ENTRE I y A | 152.4 | 1 | 2025-12-18 | 1/15/2026 12:00:00 AM | 4"x8" | Concreto | 3000 PSI | 28 | 0 | 21 | 25.2 | 3654 | 257 | 120 | CEMEX | 4
M-T2-22 | B-19322 VIALE 26 | MUROS TORRE 2 PISO 3 EJE 05 ENTRE A y J M=32-29-09 | 228.6 | 504 | 2025-12-18 | 1/15/2026 12:00:00 AM | 4"x8" | Concreto | 4000 PSI | 28 | 0 | 28 | 33.1 | 4799.8 | 337 | 118 | CEMEX | 3
M-T2-22 | B-19322 VIALE 26 | MUROS TORRE 2 PISO 3 EJE 05 ENTRE A y J M=32-29-09 | 228.6 | 504 | 2025-12-18 | 1/15/2026 12:00:00 AM | 4"x8" | Concreto | 4000 PSI | 28 | 0 | 28 | 32.8 | 4755.5 | 334 | 117 | CEMEX | 4
M-T2-22 | B-19322 VIALE 26 | MUROS TORRE 2 PISO 3 EJE 05 ENTRE A y J M=32-29-09 | 228.6 | 504 | 2025-12-18 | 1/15/2026 12:00:00 AM | 4"x8" | Concreto | 4000 PSI | 28 | 0 | 28 | 34.5 | 4997.9 | 351 | 123 | CEMEX | 3
P-T2-14 | B-19322 VIALE 26 | PLACA T2 PISO 4 EJE O8 y 09 ENTRE A y J | 177.8 | 504201840 | 2025-12-18 | 1/15/2026 12:00:00 AM | 4"x8" | Concreto | 3000 PSI | 28 | 0 | 21 | 26.7 | 3866.4 | 272 | 127 | CEMEX | 4
P-T2-14 | B-19322 VIALE 26 | PLACA T2 PISO 4 EJE O8 y 09 ENTRE A y J | 177.8 | 504201840 | 2025-12-18 | 1/15/2026 12:00:00 AM | 4"x8" | Concreto | 3000 PSI | 28 | 0 | 21 | 25.7 | 3726.4 | 262 | 122 | CEMEX | 4
P-T2-14 | B-19322 VIALE 26 | PLACA T2 PISO 4 EJE O8 y 09 ENTRE A y J | 177.8 | 504201840 | 2025-12-18 | 1/15/2026 12:00:00 AM | 4"x8" | Concreto | 3000 PSI | 28 | 0 | 21 | 29.7 | 4311.3 | 303 | 142 | CEMEX | 3
P-T1-02 | B-19322 VIALE 26 | PLACA T1 PISO 2 EJE 12 AL 10 ENTRE AYJ | 177.8 | 504367795 | 2026-01-13 | 1/16/2026 12:00:00 AM | 4"x8" | Concreto | 3000 PSI | 3 | 0 | 21 | 13.4 | 1943.9 | 137 | 64 | CEMEX | 3
P-T1-02 | B-19322 VIALE 26 | PLACA T1 PISO 2 EJE 12 AL 10 ENTRE AYJ | 177.8 | 504367795 | 2026-01-13 | 1/16/2026 12:00:00 AM | 4"x8" | Concreto | 3000 PSI | 3 | 0 | 21 | 10.1 | 1471.9 | 103 | 48 | CEMEX | 3
P-T1-02 | B-19322 VIALE 26 | PLACA T1 PISO 2 EJE 12 AL 10 ENTRE AYJ | 177.8 | 504367795 | 2026-01-13 | 1/16/2026 12:00:00 AM | 4"x8" | Concreto | 3000 PSI | 3 | 0 | 21 | 12.8 | 1851.3 | 130 | 61 | CEMEX | 3
M-T2-27 | B-19322 VIALE 26 | MUROS T2 PISO 4 EJE 10 AL 8 ENTRE AYJ M=14,31,02 | 228.6 | 504368629 | 2026-01-13 | 1/16/2026 12:00:00 AM | 4"x8" | Concreto | 4000 PSI | 3 | 0 | 28 | 11.8 | 1716.5 | 121 | 42 | CEMEX | 3
M-T2-27 | B-19322 VIALE 26 | MUROS T2 PISO 4 EJE 10 AL 8 ENTRE AYJ M=14,31,02 | 228.6 | 504368629 | 2026-01-13 | 1/16/2026 12:00:00 AM | 4"x8" | Concreto | 4000 PSI | 3 | 0 | 28 | 15.1 | 2192.4 | 154 | 54 | CEMEX | 3
M-T2-27 | B-19322 VIALE 26 | MUROS T2 PISO 4 EJE 10 AL 8 ENTRE AYJ M=14,31,02 | 228.6 | 504368629 | 2026-01-13 | 1/16/2026 12:00:00 AM | 4"x8" | Concreto | 4000 PSI | 3 | 0 | 28 | 16.5 | 2388.4 | 168 | 59 | CEMEX | 3
P-T2-19 | B-19322 VIALE 26 | PLACA T2 PISOS EJE 10 Y 12 ENTRE AYJ | 177.8 | 504387081 | 2026-01-15 | 1/16/2026 12:00:00 AM | 4"x8" | Concreto | 3.000 PSI | 1 | 24 | 21 | 3.6 | 528.7 | 37 | 17 | CEMEX | 3
P-T2-19 | B-19322 VIALE 26 | PLACA T2 PISOS EJE 10 Y 12 ENTRE AYJ | 177.8 | 504387081 | 2026-01-15 | 1/16/2026 12:00:00 AM | 4"x8" | Concreto | 3.000 PSI | 1 | 24 | 21 | 4 | 579.4 | 41 | 19 | CEMEX | 3
P-T2-19 | B-19322 VIALE 26 | PLACA T2 PISOS EJE 10 Y 12 ENTRE AYJ | 177.8 | 504387081 | 2026-01-15 | 1/16/2026 12:00:00 AM | 4"x8" | Concreto | 3.000 PSI | 1 | 24 | 21 | 3.8 | 557.5 | 39 | 18 | CEMEX | 3
M-T2-30 | B-19322 VIALE 26 | MUROS T2 PISO 4 EJE 04Y05 ENTRE AYJ M=14,31,02 | 203.2 | 504386418 | 2026-01-15 | 1/16/2026 12:00:00 AM | 4"x8" | Concreto | 4000 PSI | 1 | 24 | 28 | 4.1 | 592 | 42 | 14 | CEMEX | 3
M-T2-30 | B-19322 VIALE 26 | MUROS T2 PISO 4 EJE 04Y05 ENTRE AYJ M=14,31,02 | 203.2 | 504386418 | 2026-01-15 | 1/16/2026 12:00:00 AM | 4"x8" | Concreto | 4000 PSI | 1 | 24 | 28 | 4.5 | 647.4 | 46 | 16 | CEMEX | 4
M-T2-30 | B-19322 VIALE 26 | MUROS T2 PISO 4 EJE 04Y05 ENTRE AYJ M=14,31,02 | 203.2 | 504386418 | 2026-01-15 | 1/16/2026 12:00:00 AM | 4"x8" | Concreto | 4000 PSI | 1 | 24 | 28 | 4.6 | 667.9 | 47 | 16 | CEMEX | 4
P-T1-03 | B-19322 VIALE 26 | PLACA T1 PISO 2 EJE 08 Y 10 AYJ | 177.8 | 504385851 | 2026-01-15 | 1/16/2026 12:00:00 AM | 4"x8" | Concreto | 3000 PSI | 1 | 24 | 21 | 2.4 | 354.2 | 25 | 12 | CEMEX | 3
P-T1-03 | B-19322 VIALE 26 | PLACA T1 PISO 2 EJE 08 Y 10 AYJ | 177.8 | 504385851 | 2026-01-15 | 1/16/2026 12:00:00 AM | 4"x8" | Concreto | 3000 PSI | 1 | 24 | 21 | 1.9 | 276.4 | 19 | 9 | CEMEX | 2
P-T1-03 | B-19322 VIALE 26 | PLACA T1 PISO 2 EJE 08 Y 10 AYJ | 177.8 | 504385851 | 2026-01-15 | 1/16/2026 12:00:00 AM | 4"x8" | Concreto | 3000 PSI | 1 | 24 | 21 | 2.6 | 376.6 | 26 | 12 | CEMEX | 4
P-T2-17 | B-19322 VIALE 26 | PLACA T2 PISO 04 EJE 01 AL 04 ENTRE A YJ | 203.2 | 504349296 | 2026-01-09 | 1/16/2026 12:00:00 AM | 4"x8" | Concreto | 3000 PSI | 7 | 0 | 21 | 19.3 | 2792.5 | 196 | 92 | CEMEX | 3
P-T2-17 | B-19322 VIALE 26 | PLACA T2 PISO 04 EJE 01 AL 04 ENTRE A YJ | 203.2 | 504349296 | 2026-01-09 | 1/16/2026 12:00:00 AM | 4"x8" | Concreto | 3000 PSI | 7 | 0 | 21 | 18.1 | 2628.7 | 185 | 86 | CEMEX | 3
P-T2-17 | B-19322 VIALE 26 | PLACA T2 PISO 04 EJE 01 AL 04 ENTRE A YJ | 203.2 | 504349296 | 2026-01-09 | 1/16/2026 12:00:00 AM | 4"x8" | Concreto | 3000 PSI | 7 | 0 | 21 | 19.8 | 2878.5 | 202 | 94 | CEMEX | 4
P-T1-01 | B-19322 VIALE 26 | PLACA T1 PISO 2 EJE 15 AL 13 ENTRE AYJ | 177.8 | 504346583 | 2026-01-09 | 1/16/2026 12:00:00 AM | 4"x8" | Concreto | 3000 PSI | 7 | 0 | 21 | 23.3 | 3385.5 | 238 | 111 | CEMEX | 4
P-T1-01 | B-19322 VIALE 26 | PLACA T1 PISO 2 EJE 15 AL 13 ENTRE AYJ | 177.8 | 504346583 | 2026-01-09 | 1/16/2026 12:00:00 AM | 4"x8" | Concreto | 3000 PSI | 7 | 0 | 21 | 22 | 3198 | 225 | 105 | CEMEX | 3
P-T1-01 | B-19322 VIALE 26 | PLACA T1 PISO 2 EJE 15 AL 13 ENTRE AYJ | 177.8 | 504346583 | 2026-01-09 | 1/16/2026 12:00:00 AM | 4"x8" | Concreto | 3000 PSI | 7 | 0 | 21 | 20.9 | 3034.9 | 213 | 100 | CEMEX | 4
M-T1-07 | B-19322 VIALE 26 | MUROS PISO 1 EJE 02 y 04 ENTRE G y J M=23-08-21 | 177.8 | 1 | 2025-12-19 | 1/16/2026 12:00:00 AM | 4"x8" | Concreto | 4000 PSI | 28 | 0 | 28 | 30.7 | 4450.6 | 313 | 110 | CEMEX | 4
M-T1-07 | B-19322 VIALE 26 | MUROS PISO 1 EJE 02 y 04 ENTRE G y J M=23-08-21 | 177.8 | 1 | 2025-12-19 | 1/16/2026 12:00:00 AM | 4"x8" | Concreto | 4000 PSI | 28 | 0 | 28 | 33.6 | 4867.2 | 342 | 120 | CEMEX | 4
M-T1-07 | B-19322 VIALE 26 | MUROS PISO 1 EJE 02 y 04 ENTRE G y J M=23-08-21 | 177.8 | 1 | 2025-12-19 | 1/16/2026 12:00:00 AM | 4"x8" | Concreto | 4000 PSI | 28 | 0 | 28 | 33.4 | 4845.9 | 341 | 119 | CEMEX | 4
P-T2-15 | B-19322 VIALE 26 | PLACA PISO 4 EJE 07 y 09 ENTRTE A y J | 177.8 | 1 | 2025-12-19 | 1/16/2026 12:00:00 AM | 4"x8" | Concreto | 3000 PSI | 28 | 0 | 21 | 26.2 | 3805.7 | 268 | 125 | CEMEX | 4
P-T2-15 | B-19322 VIALE 26 | PLACA PISO 4 EJE 07 y 09 ENTRTE A y J | 177.8 | 1 | 2025-12-19 | 1/16/2026 12:00:00 AM | 4"x8" | Concreto | 3000 PSI | 28 | 0 | 21 | 25.9 | 3750.9 | 264 | 123 | CEMEX | 4
P-T2-15 | B-19322 VIALE 26 | PLACA PISO 4 EJE 07 y 09 ENTRTE A y J | 177.8 | 1 | 2025-12-19 | 1/16/2026 12:00:00 AM | 4"x8" | Concreto | 3000 PSI | 28 | 0 | 21 | 27.9 | 4039.7 | 284 | 133 | CEMEX | 4
M-T2-23 | B-19322 VIALE 26 | MUROS PISO 3 EJE 03 y 04 ENTRE A y J M=32,29A,09A | 203.2 | 1 | 2025-12-19 | 1/16/2026 12:00:00 AM | 4"x8" | Concreto | 4000 PSI | 28 | 0 | 28 | 27.6 | 3996.3 | 281 | 98 | CEMEX | 4
M-T2-23 | B-19322 VIALE 26 | MUROS PISO 3 EJE 03 y 04 ENTRE A y J M=32,29A,09A | 203.2 | 1 | 2025-12-19 | 1/16/2026 12:00:00 AM | 4"x8" | Concreto | 4000 PSI | 28 | 0 | 28 | 30.4 | 4415.5 | 310 | 109 | CEMEX | 4
M-T2-23 | B-19322 VIALE 26 | MUROS PISO 3 EJE 03 y 04 ENTRE A y J M=32,29A,09A | 203.2 | 1 | 2025-12-19 | 1/16/2026 12:00:00 AM | 4"x8" | Concreto | 4000 PSI | 28 | 0 | 28 | 32.5 | 4719.1 | 332 | 116 | CEMEX | 4
M-T2-26 | B-19322 VIALE 26 | MUROSP T2 PISO 4 EJE 11 AL 12 ENTRE AYJ M= 32.29.09 | 228.6 | 504356600 | 2026-01-10 | 1/17/2026 12:00:00 AM | 4"x8" | Concreto | 4000 PSI | 7 | 0 | 28 | 22.9 | 3316.1 | 233 | 82 | CEMEX | 4
M-T2-26 | B-19322 VIALE 26 | MUROSP T2 PISO 4 EJE 11 AL 12 ENTRE AYJ M= 32.29.09 | 228.6 | 504356600 | 2026-01-10 | 1/17/2026 12:00:00 AM | 4"x8" | Concreto | 4000 PSI | 7 | 0 | 28 | 23.5 | 3409 | 240 | 84 | CEMEX | 4
M-T2-26 | B-19322 VIALE 26 | MUROSP T2 PISO 4 EJE 11 AL 12 ENTRE AYJ M= 32.29.09 | 228.6 | 504356600 | 2026-01-10 | 1/17/2026 12:00:00 AM | 4"x8" | Concreto | 4000 PSI | 7 | 0 | 28 | 23.8 | 3456.1 | 243 | 85 | CEMEX | 4
P-T2-18 | B-19322 VIALE 26 | PLACA T2 PISO 5 EJE 15 AL 12 ENTRE AYJ | 190.5 | 504374600 | 2026-01-14 | 1/17/2026 12:00:00 AM | 4"x8" | Concreto | 3000 PSI | 3 | 0 | 21 | 13.1 | 1900.5 | 134 | 62 | CEMEX | 4
P-T2-18 | B-19322 VIALE 26 | PLACA T2 PISO 5 EJE 15 AL 12 ENTRE AYJ | 190.5 | 504374600 | 2026-01-14 | 1/17/2026 12:00:00 AM | 4"x8" | Concreto | 3000 PSI | 3 | 0 | 21 | 13.6 | 1968.7 | 138 | 65 | CEMEX | 4
P-T2-18 | B-19322 VIALE 26 | PLACA T2 PISO 5 EJE 15 AL 12 ENTRE AYJ | 190.5 | 504374600 | 2026-01-14 | 1/17/2026 12:00:00 AM | 4"x8" | Concreto | 3000 PSI | 3 | 0 | 21 | 13.7 | 1991.8 | 140 | 65 | CEMEX | 3
M-T2-28 | B-19322 VIALE 26 | MUROS T2 PISO 4 EJE 6 Y 7 ENTRE AYJ M=29,09,32 | 241.3 | 504377817 | 2026-01-14 | 1/17/2026 12:00:00 AM | 4"x8" | Concreto | 4000 PSI | 3 | 0 | 28 | 16.2 | 2349.4 | 165 | 58 | CEMEX | 4
M-T2-28 | B-19322 VIALE 26 | MUROS T2 PISO 4 EJE 6 Y 7 ENTRE AYJ M=29,09,32 | 241.3 | 504377817 | 2026-01-14 | 1/17/2026 12:00:00 AM | 4"x8" | Concreto | 4000 PSI | 3 | 0 | 28 | 15.3 | 2223.1 | 156 | 55 | CEMEX | 3
M-T2-28 | B-19322 VIALE 26 | MUROS T2 PISO 4 EJE 6 Y 7 ENTRE AYJ M=29,09,32 | 241.3 | 504377817 | 2026-01-14 | 1/17/2026 12:00:00 AM | 4"x8" | Concreto | 4000 PSI | 3 | 0 | 28 | 16.7 | 2423.8 | 170 | 60 | CEMEX | 4
M-T2-30 | B-19322 VIALE 26 | MUROS T2 PISO 4 EJE 04Y05 ENTRE AYJ M=14,31,02 | 203.2 | 504386418 | 2026-01-15 | 1/19/2026 12:00:00 AM | 4"x8" | Concreto | 4000 PSI | 4 | 0 | 28 | 21 | 3045.8 | 214 | 75 | CEMEX | 4
M-T2-30 | B-19322 VIALE 26 | MUROS T2 PISO 4 EJE 04Y05 ENTRE AYJ M=14,31,02 | 203.2 | 504386418 | 2026-01-15 | 1/19/2026 12:00:00 AM | 4"x8" | Concreto | 4000 PSI | 4 | 0 | 28 | 18.8 | 2728.3 | 192 | 67 | CEMEX | 3
M-T2-30 | B-19322 VIALE 26 | MUROS T2 PISO 4 EJE 04Y05 ENTRE AYJ M=14,31,02 | 203.2 | 504386418 | 2026-01-15 | 1/19/2026 12:00:00 AM | 4"x8" | Concreto | 4000 PSI | 4 | 0 | 28 | 20.6 | 2989.5 | 210 | 74 | CEMEX | 4
P-T1-03 | B-19322 VIALE 26 | PLACA T1 PISO 2 EJE 08 Y 10 AYJ | 177.8 | 504385851 | 2026-01-15 | 1/19/2026 12:00:00 AM | 4"x8" | Concreto | 3000 PSI | 4 | 0 | 21 | 16.7 | 2426.7 | 171 | 80 | CEMEX | 3
P-T1-03 | B-19322 VIALE 26 | PLACA T1 PISO 2 EJE 08 Y 10 AYJ | 177.8 | 504385851 | 2026-01-15 | 1/19/2026 12:00:00 AM | 4"x8" | Concreto | 3000 PSI | 4 | 0 | 21 | 18.9 | 2746.1 | 193 | 90 | CEMEX | 4
P-T1-03 | B-19322 VIALE 26 | PLACA T1 PISO 2 EJE 08 Y 10 AYJ | 177.8 | 504385851 | 2026-01-15 | 1/19/2026 12:00:00 AM | 4"x8" | Concreto | 3000 PSI | 4 | 0 | 21 | 18.7 | 2718 | 191 | 89 | CEMEX | 4
P-T1-04 | B-19322 VIALE 26 | PLACA T1 PISO 2 EJE 08 AL 04 ENTRE JYG | 177.8 | 504401984 | 2026-01-17 | 1/20/2026 12:00:00 AM | 4"x8" | Concreto | 3000 PSI | 3 | 0 | 21 | 13 | 1883.4 | 132 | 62 | CEMEX | 4
P-T1-04 | B-19322 VIALE 26 | PLACA T1 PISO 2 EJE 08 AL 04 ENTRE JYG | 177.8 | 504401984 | 2026-01-17 | 1/20/2026 12:00:00 AM | 4"x8" | Concreto | 3000 PSI | 3 | 0 | 21 | 12.5 | 1808.9 | 127 | 59 | CEMEX | 3
P-T1-04 | B-19322 VIALE 26 | PLACA T1 PISO 2 EJE 08 AL 04 ENTRE JYG | 177.8 | 504401984 | 2026-01-17 | 1/20/2026 12:00:00 AM | 4"x8" | Concreto | 3000 PSI | 3 | 0 | 21 | 14.1 | 2049.8 | 144 | 67 | CEMEX | 4
P-T2-21 | B-19322 VIALE 26 | PLACA T2 PISO 5 EJE 06 AL 08 ENTRE AYJ | 177.8 | 504402710 | 2026-01-17 | 1/20/2026 12:00:00 AM | 4"x8" | Concreto | 3000 PSI | 3 | 0 | 21 | 12.4 | 1805.6 | 127 | 59 | CEMEX | 3
P-T2-21 | B-19322 VIALE 26 | PLACA T2 PISO 5 EJE 06 AL 08 ENTRE AYJ | 177.8 | 504402710 | 2026-01-17 | 1/20/2026 12:00:00 AM | 4"x8" | Concreto | 3000 PSI | 3 | 0 | 21 | 13.5 | 1952.1 | 137 | 64 | CEMEX | 3
P-T2-21 | B-19322 VIALE 26 | PLACA T2 PISO 5 EJE 06 AL 08 ENTRE AYJ | 177.8 | 504402710 | 2026-01-17 | 1/20/2026 12:00:00 AM | 4"x8" | Concreto | 3000 PSI | 3 | 0 | 21 | 13 | 1880.5 | 132 | 62 | CEMEX | 4
M-T2-32 | B-19322 VIALE 26 | MUROS T2 P4 EJE 01 AL 02 ENTRE AYD M=01,21,05,20,26,25,19 | 215.9 | 504404069 | 2026-01-17 | 1/20/2026 12:00:00 AM | 4"x8" | Concreto | 4000 PSI | 3 | 0 | 28 | 17.7 | 2566.3 | 180 | 63 | CEMEX | 4
M-T2-32 | B-19322 VIALE 26 | MUROS T2 P4 EJE 01 AL 02 ENTRE AYD M=01,21,05,20,26,25,19 | 215.9 | 504404069 | 2026-01-17 | 1/20/2026 12:00:00 AM | 4"x8" | Concreto | 4000 PSI | 3 | 0 | 28 | 17.5 | 2531.3 | 178 | 62 | CEMEX | 4
M-T2-32 | B-19322 VIALE 26 | MUROS T2 P4 EJE 01 AL 02 ENTRE AYD M=01,21,05,20,26,25,19 | 215.9 | 504404069 | 2026-01-17 | 1/20/2026 12:00:00 AM | 4"x8" | Concreto | 4000 PSI | 3 | 0 | 28 | 15.1 | 2185.5 | 154 | 54 | CEMEX | 3
P-T1-02 | B-19322 VIALE 26 | PLACA T1 PISO 2 EJE 12 AL 10 ENTRE AYJ | 177.8 | 504367795 | 2026-01-13 | 1/20/2026 12:00:00 AM | 4"x8" | Concreto | 3000 PSI | 7 | 0 | 21 | 21.3 | 3094.3 | 218 | 102 | CEMEX | 4
P-T1-02 | B-19322 VIALE 26 | PLACA T1 PISO 2 EJE 12 AL 10 ENTRE AYJ | 177.8 | 504367795 | 2026-01-13 | 1/20/2026 12:00:00 AM | 4"x8" | Concreto | 3000 PSI | 7 | 0 | 21 | 15.5 | 2252.2 | 158 | 74 | CEMEX | 3
P-T1-02 | B-19322 VIALE 26 | PLACA T1 PISO 2 EJE 12 AL 10 ENTRE AYJ | 177.8 | 504367795 | 2026-01-13 | 1/20/2026 12:00:00 AM | 4"x8" | Concreto | 3000 PSI | 7 | 0 | 21 | 17.2 | 2492.7 | 175 | 82 | CEMEX | 4
M-T2-27 | B-19322 VIALE 26 | MUROS T2 PISO 4 EJE 10 AL 8 ENTRE AYJ M=14,31,02 | 228.6 | 504368629 | 2026-01-13 | 1/20/2026 12:00:00 AM | 4"x8" | Concreto | 4000 PSI | 7 | 0 | 28 | 18.4 | 2666.1 | 187 | 66 | CEMEX | 3
M-T2-27 | B-19322 VIALE 26 | MUROS T2 PISO 4 EJE 10 AL 8 ENTRE AYJ M=14,31,02 | 228.6 | 504368629 | 2026-01-13 | 1/20/2026 12:00:00 AM | 4"x8" | Concreto | 4000 PSI | 7 | 0 | 28 | 19.2 | 2784.5 | 196 | 68 | CEMEX | 4
M-T2-27 | B-19322 VIALE 26 | MUROS T2 PISO 4 EJE 10 AL 8 ENTRE AYJ M=14,31,02 | 228.6 | 504368629 | 2026-01-13 | 1/20/2026 12:00:00 AM | 4"x8" | Concreto | 4000 PSI | 7 | 0 | 28 | 22 | 3185.2 | 224 | 78 | CEMEX | 3
P-T2-19 | B-19322 VIALE 26 | PLACA T2 PISOS EJE 10 Y 12 ENTRE AYJ | 177.8 | 504387081 | 2026-01-15 | 1/19/2026 12:00:00 AM | 4"x8" | Concreto | 3.000 PSI | 4 | 0 | 21 | 19.7 | 2858.7 | 201 | 94 | CEMEX | 4
P-T2-19 | B-19322 VIALE 26 | PLACA T2 PISOS EJE 10 Y 12 ENTRE AYJ | 177.8 | 504387081 | 2026-01-15 | 1/19/2026 12:00:00 AM | 4"x8" | Concreto | 3.000 PSI | 4 | 0 | 21 | 20.1 | 2915.5 | 205 | 96 | CEMEX | 4
P-T2-19 | B-19322 VIALE 26 | PLACA T2 PISOS EJE 10 Y 12 ENTRE AYJ | 177.8 | 504387081 | 2026-01-15 | 1/19/2026 12:00:00 AM | 4"x8" | Concreto | 3.000 PSI | 4 | 0 | 21 | 16.8 | 2439.4 | 172 | 80 | CEMEX | 4
M-T2-31 | B-19322 VIALE 26 | MUROS T2 PISO 4 EJE 02 Y 03 ENTRE AyJ -01,27,16,15 | 215.9 | 504395212 | 2026-01-16 | 1/17/2026 12:00:00 AM | 4"x8" | Concreto | 4000 PSI | 1 | 0 | 28 | 4.2 | 612.3 | 43 | 15 | CEMEX | 3
M-T2-31 | B-19322 VIALE 26 | MUROS T2 PISO 4 EJE 02 Y 03 ENTRE AyJ -01,27,16,15 | 215.9 | 504395212 | 2026-01-16 | 1/17/2026 12:00:00 AM | 4"x8" | Concreto | 4000 PSI | 1 | 0 | 28 | 4.2 | 612.3 | 43 | 15 | CEMEX | 3
M-T2-31 | B-19322 VIALE 26 | MUROS T2 PISO 4 EJE 02 Y 03 ENTRE AyJ -01,27,16,15 | 215.9 | 504395212 | 2026-01-16 | 1/17/2026 12:00:00 AM | 4"x8" | Concreto | 4000 PSI | 1 | 0 | 28 | 4.8 | 694.9 | 49 | 17 | CEMEX | 4
M-T2-31 | B-19322 VIALE 26 | MUROS T2 PISO 4 EJE 02 Y 03 ENTRE AyJ -01,27,16,15 | 215.9 | 504395212 | 2026-01-16 | 1/17/2026 12:00:00 AM | 4"x8" | Concreto | 4000 PSI | 1 | 0 | 28 | 4.8 | 694.9 | 49 | 17 | CEMEX | 4
M-T2-31 | B-19322 VIALE 26 | MUROS T2 PISO 4 EJE 02 Y 03 ENTRE AyJ -01,27,16,15 | 215.9 | 504395212 | 2026-01-16 | 1/17/2026 12:00:00 AM | 4"x8" | Concreto | 4000 PSI | 1 | 0 | 28 | 4 | 579.5 | 41 | 14 | CEMEX | 4
M-T2-31 | B-19322 VIALE 26 | MUROS T2 PISO 4 EJE 02 Y 03 ENTRE AyJ -01,27,16,15 | 215.9 | 504395212 | 2026-01-16 | 1/17/2026 12:00:00 AM | 4"x8" | Concreto | 4000 PSI | 1 | 0 | 28 | 4 | 579.5 | 41 | 14 | CEMEX | 4
M-T2-31 | B-19322 VIALE 26 | MUROS T2 PISO 4 EJE 02 Y 03 ENTRE AyJ -01,27,16,15 | 215.9 | 504395212 | 2026-01-16 | 1/19/2026 12:00:00 AM | 4"x8" | Concreto | 4000 PSI | 3 | 0 | 28 | 13.2 | 1915.7 | 135 | 47 | CEMEX | 3
M-T2-31 | B-19322 VIALE 26 | MUROS T2 PISO 4 EJE 02 Y 03 ENTRE AyJ -01,27,16,15 | 215.9 | 504395212 | 2026-01-16 | 1/19/2026 12:00:00 AM | 4"x8" | Concreto | 4000 PSI | 3 | 0 | 28 | 13.2 | 1915.7 | 135 | 47 | CEMEX | 3
M-T2-31 | B-19322 VIALE 26 | MUROS T2 PISO 4 EJE 02 Y 03 ENTRE AyJ -01,27,16,15 | 215.9 | 504395212 | 2026-01-16 | 1/19/2026 12:00:00 AM | 4"x8" | Concreto | 4000 PSI | 3 | 0 | 28 | 19.2 | 2786.1 | 196 | 69 | CEMEX | 3
M-T2-31 | B-19322 VIALE 26 | MUROS T2 PISO 4 EJE 02 Y 03 ENTRE AyJ -01,27,16,15 | 215.9 | 504395212 | 2026-01-16 | 1/19/2026 12:00:00 AM | 4"x8" | Concreto | 4000 PSI | 3 | 0 | 28 | 19.2 | 2786.1 | 196 | 69 | CEMEX | 3
M-T2-31 | B-19322 VIALE 26 | MUROS T2 PISO 4 EJE 02 Y 03 ENTRE AyJ -01,27,16,15 | 215.9 | 504395212 | 2026-01-16 | 1/19/2026 12:00:00 AM | 4"x8" | Concreto | 4000 PSI | 3 | 0 | 28 | 17.2 | 2494.3 | 175 | 61 | CEMEX | 3
M-T2-31 | B-19322 VIALE 26 | MUROS T2 PISO 4 EJE 02 Y 03 ENTRE AyJ -01,27,16,15 | 215.9 | 504395212 | 2026-01-16 | 1/19/2026 12:00:00 AM | 4"x8" | Concreto | 4000 PSI | 3 | 0 | 28 | 17.2 | 2494.3 | 175 | 61 | CEMEX | 3
P-T1-04 | B-19322 VIALE 26 | PLACA T1 PISO 2 EJE 08 AL 04 ENTRE JYG | 177.8 | 504401984 | 2026-01-17 | 1/19/2026 12:00:00 AM | 4"x8" | Concreto | 3000 PSI | 1 | 0 | 21 | 7.7 | 1114.1 | 78 | 36 | CEMEX | 3
P-T1-04 | B-19322 VIALE 26 | PLACA T1 PISO 2 EJE 08 AL 04 ENTRE JYG | 177.8 | 504401984 | 2026-01-17 | 1/19/2026 12:00:00 AM | 4"x8" | Concreto | 3000 PSI | 1 | 0 | 21 | 8.7 | 1268.2 | 89 | 42 | CEMEX | 3
P-T1-04 | B-19322 VIALE 26 | PLACA T1 PISO 2 EJE 08 AL 04 ENTRE JYG | 177.8 | 504401984 | 2026-01-17 | 1/19/2026 12:00:00 AM | 4"x8" | Concreto | 3000 PSI | 1 | 0 | 21 | 8.3 | 1202.5 | 85 | 39 | CEMEX | 3
M-T2-32 | B-19322 VIALE 26 | MUROS T2 P4 EJE 01 AL 02 ENTRE AYD M=01,21,05,20,26,25,19 | 215.9 | 504404069 | 2026-01-17 | 1/19/2026 12:00:00 AM | 4"x8" | Concreto | 4000 PSI | 1 | 0 | 28 | 10.2 | 1475 | 104 | 36 | CEMEX | 4
M-T2-32 | B-19322 VIALE 26 | MUROS T2 P4 EJE 01 AL 02 ENTRE AYD M=01,21,05,20,26,25,19 | 215.9 | 504404069 | 2026-01-17 | 1/19/2026 12:00:00 AM | 4"x8" | Concreto | 4000 PSI | 1 | 0 | 28 | 9.6 | 1394.4 | 98 | 34 | CEMEX | 3
M-T2-32 | B-19322 VIALE 26 | MUROS T2 P4 EJE 01 AL 02 ENTRE AYD M=01,21,05,20,26,25,19 | 215.9 | 504404069 | 2026-01-17 | 1/19/2026 12:00:00 AM | 4"x8" | Concreto | 4000 PSI | 1 | 0 | 28 | 8.8 | 1273 | 90 | 31 | CEMEX | 3
P-T2-20 | B-19322 VIALE 26 | PLACA T2 EJE 08 AL 10 DEL AalJ PISO 5 | 177.8 | 504393613 | 2026-01-16 | 1/17/2026 12:00:00 AM | 4"x8" | Concreto | 3.000 PSI | 1 | 0 | 21 | 4.2 | 607.2 | 43 | 20 | CEMEX | 4
P-T2-20 | B-19322 VIALE 26 | PLACA T2 EJE 08 AL 10 DEL AalJ PISO 5 | 177.8 | 504393613 | 2026-01-16 | 1/17/2026 12:00:00 AM | 4"x8" | Concreto | 3.000 PSI | 1 | 0 | 21 | 4.2 | 607.2 | 43 | 20 | CEMEX | 4
P-T2-20 | B-19322 VIALE 26 | PLACA T2 EJE 08 AL 10 DEL AalJ PISO 5 | 177.8 | 504393613 | 2026-01-16 | 1/17/2026 12:00:00 AM | 4"x8" | Concreto | 3.000 PSI | 1 | 0 | 21 | 3.7 | 539.5 | 38 | 18 | CEMEX | 2
P-T2-20 | B-19322 VIALE 26 | PLACA T2 EJE 08 AL 10 DEL AalJ PISO 5 | 177.8 | 504393613 | 2026-01-16 | 1/17/2026 12:00:00 AM | 4"x8" | Concreto | 3.000 PSI | 1 | 0 | 21 | 3.7 | 539.5 | 38 | 18 | CEMEX | 2
P-T2-20 | B-19322 VIALE 26 | PLACA T2 EJE 08 AL 10 DEL AalJ PISO 5 | 177.8 | 504393613 | 2026-01-16 | 1/19/2026 12:00:00 AM | 4"x8" | Concreto | 3.000 PSI | 1 | 0 | 21 | 4.1 | 590.5 | 42 | 19 | CEMEX | 4
P-T2-20 | B-19322 VIALE 26 | PLACA T2 EJE 08 AL 10 DEL AalJ PISO 5 | 177.8 | 504393613 | 2026-01-16 | 1/19/2026 12:00:00 AM | 4"x8" | Concreto | 3.000 PSI | 1 | 0 | 21 | 4.1 | 590.5 | 42 | 19 | CEMEX | 4
P-T2-20 | B-19322 VIALE 26 | PLACA T2 EJE 08 AL 10 DEL AalJ PISO 5 | 177.8 | 504393613 | 2026-01-16 | 1/19/2026 12:00:00 AM | 4"x8" | Concreto | 3.000 PSI | 3 | 0 | 21 | 12.8 | 1857.4 | 131 | 61 | CEMEX | 3
P-T2-20 | B-19322 VIALE 26 | PLACA T2 EJE 08 AL 10 DEL AalJ PISO 5 | 177.8 | 504393613 | 2026-01-16 | 1/19/2026 12:00:00 AM | 4"x8" | Concreto | 3.000 PSI | 3 | 0 | 21 | 12.8 | 1857.4 | 131 | 61 | CEMEX | 3
P-T2-20 | B-19322 VIALE 26 | PLACA T2 EJE 08 AL 10 DEL AalJ PISO 5 | 177.8 | 504393613 | 2026-01-16 | 1/19/2026 12:00:00 AM | 4"x8" | Concreto | 3.000 PSI | 3 | 0 | 21 | 12.9 | 1870.8 | 132 | 61 | CEMEX | 4
P-T2-20 | B-19322 VIALE 26 | PLACA T2 EJE 08 AL 10 DEL AalJ PISO 5 | 177.8 | 504393613 | 2026-01-16 | 1/19/2026 12:00:00 AM | 4"x8" | Concreto | 3.000 PSI | 3 | 0 | 21 | 12.9 | 1870.8 | 132 | 61 | CEMEX | 4
P-T2-20 | B-19322 VIALE 26 | PLACA T2 EJE 08 AL 10 DEL AalJ PISO 5 | 177.8 | 504393613 | 2026-01-16 | 1/19/2026 12:00:00 AM | 4"x8" | Concreto | 3.000 PSI | 3 | 0 | 21 | 15 | 2176.7 | 153 | 71 | CEMEX | 3
P-T2-20 | B-19322 VIALE 26 | PLACA T2 EJE 08 AL 10 DEL AalJ PISO 5 | 177.8 | 504393613 | 2026-01-16 | 1/19/2026 12:00:00 AM | 4"x8" | Concreto | 3.000 PSI | 3 | 0 | 21 | 15 | 2176.7 | 153 | 71 | CEMEX | 3
M-T1-08 | B-19322 VIALE 26 | MUROS T1 PISO 1 EJES 02 y 03 ENTRE J y H M=01,12,18,20 | 203.2 | 504242836 | 2025-12-23 | 1/20/2026 12:00:00 AM | 4"x8" | Concreto | 4000 PSI | 28 | 0 | 28 | 30 | 4354 | 306 | 107 | CEMEX | 4
M-T1-08 | B-19322 VIALE 26 | MUROS T1 PISO 1 EJES 02 y 03 ENTRE J y H M=01,12,18,20 | 203.2 | 504242836 | 2025-12-23 | 1/20/2026 12:00:00 AM | 4"x8" | Concreto | 4000 PSI | 28 | 0 | 28 | 30.3 | 4392.4 | 309 | 108 | CEMEX | 4
M-T1-08 | B-19322 VIALE 26 | MUROS T1 PISO 1 EJES 02 y 03 ENTRE J y H M=01,12,18,20 | 203.2 | 504242836 | 2025-12-23 | 1/20/2026 12:00:00 AM | 4"x8" | Concreto | 4000 PSI | 28 | 0 | 28 | 30.1 | 4361.2 | 307 | 107 | CEMEX | 4
P-T2-16 | B-19322 VIALE 26 | PLACA T2 PISO 4 EJE 064 04 ENTRE AYJ | 190.5 | 1 | 2026-01-07 | 1/21/2026 12:00:00 AM | 4"x8" | Concreto | 3000 PSI | 14 | 0 | 21 | 25.8 | 3742.6 | 263 | 123 | CEMEX | 4
P-T2-16 | B-19322 VIALE 26 | PLACA T2 PISO 4 EJE 064 04 ENTRE AYJ | 190.5 | 1 | 2026-01-07 | 1/21/2026 12:00:00 AM | 4"x8" | Concreto | 3000 PSI | 14 | 0 | 21 | 24.7 | 3576.5 | 251 | 117 | CEMEX | 4
P-T2-16 | B-19322 VIALE 26 | PLACA T2 PISO 4 EJE 064 04 ENTRE AYJ | 190.5 | 1 | 2026-01-07 | 1/21/2026 12:00:00 AM | 4"x8" | Concreto | 3000 PSI | 14 | 0 | 21 | 26.5 | 3846.6 | 270 | 126 | CEMEX | 4
P-T2-22 | B-19322 VIALE 26 | PLACA T2 PISO 5 EJE 04 AL 06 ENTRE AyJ | 184.15 | 504411779 | 2026-01-19 | 1/20/2026 12:00:00 AM | 4"x8" | Concreto | 3000 PSI | 1 | 0 | 21 | 1.7 | 252.2 | 18 | 8 | CEMEX | 3
P-T2-22 | B-19322 VIALE 26 | PLACA T2 PISO 5 EJE 04 AL 06 ENTRE AyJ | 184.15 | 504411779 | 2026-01-19 | 1/20/2026 12:00:00 AM | 4"x8" | Concreto | 3000 PSI | 1 | 0 | 21 | 1.7 | 252.2 | 18 | 8 | CEMEX | 3
P-T2-22 | B-19322 VIALE 26 | PLACA T2 PISO 5 EJE 04 AL 06 ENTRE AyJ | 184.15 | 504411779 | 2026-01-19 | 1/20/2026 12:00:00 AM | 4"x8" | Concreto | 3000 PSI | 1 | 0 | 21 | 1.8 | 264.7 | 19 | 9 | CEMEX | 4
P-T2-22 | B-19322 VIALE 26 | PLACA T2 PISO 5 EJE 04 AL 06 ENTRE AyJ | 184.15 | 504411779 | 2026-01-19 | 1/20/2026 12:00:00 AM | 4"x8" | Concreto | 3000 PSI | 1 | 0 | 21 | 1.8 | 264.7 | 19 | 9 | CEMEX | 4
P-T2-22 | B-19322 VIALE 26 | PLACA T2 PISO 5 EJE 04 AL 06 ENTRE AyJ | 184.15 | 504411779 | 2026-01-19 | 1/20/2026 12:00:00 AM | 4"x8" | Concreto | 3000 PSI | 1 | 0 | 21 | 1.7 | 243.6 | 17 | 8 | CEMEX | 3
P-T2-22 | B-19322 VIALE 26 | PLACA T2 PISO 5 EJE 04 AL 06 ENTRE AyJ | 184.15 | 504411779 | 2026-01-19 | 1/20/2026 12:00:00 AM | 4"x8" | Concreto | 3000 PSI | 1 | 0 | 21 | 1.7 | 243.6 | 17 | 8 | CEMEX | 3
P-T2-21 | B-19322 VIALE 26 | PLACA T2 PISO 5 EJE 06 AL 08 ENTRE AYJ | 177.8 | 504402710 | 2026-01-17 | 1/19/2026 12:00:00 AM | 4"x8" | Concreto | 3000 PSI | 1 | 0 | 21 | 8.8 | 1283.1 | 90 | 42 | CEMEX | 4
P-T2-21 | B-19322 VIALE 26 | PLACA T2 PISO 5 EJE 06 AL 08 ENTRE AYJ | 177.8 | 504402710 | 2026-01-17 | 1/19/2026 12:00:00 AM | 4"x8" | Concreto | 3000 PSI | 1 | 0 | 21 | 8 | 1161.8 | 82 | 38 | CEMEX | 3
P-T2-21 | B-19322 VIALE 26 | PLACA T2 PISO 5 EJE 06 AL 08 ENTRE AYJ | 177.8 | 504402710 | 2026-01-17 | 1/19/2026 12:00:00 AM | 4"x8" | Concreto | 3000 PSI | 1 | 0 | 21 | 8.8 | 1276.8 | 90 | 42 | CEMEX | 3
P-T2-18 | B-19322 VIALE 26 | PLACA T2 PISO 5 EJE 15 AL 12 ENTRE AYJ | 190.5 | 504374600 | 2026-01-14 | 1/21/2026 12:00:00 AM | 4"x8" | Concreto | 3000 PSI | 7 | 0 | 21 | 22.6 | 3280.9 | 231 | 108 | CEMEX | 3
P-T2-18 | B-19322 VIALE 26 | PLACA T2 PISO 5 EJE 15 AL 12 ENTRE AYJ | 190.5 | 504374600 | 2026-01-14 | 1/21/2026 12:00:00 AM | 4"x8" | Concreto | 3000 PSI | 7 | 0 | 21 | 20.4 | 2956.8 | 208 | 97 | CEMEX | 4
P-T2-18 | B-19322 VIALE 26 | PLACA T2 PISO 5 EJE 15 AL 12 ENTRE AYJ | 190.5 | 504374600 | 2026-01-14 | 1/21/2026 12:00:00 AM | 4"x8" | Concreto | 3000 PSI | 7 | 0 | 21 | 20.6 | 2987.4 | 210 | 98 | CEMEX | 4
M-T2-28 | B-19322 VIALE 26 | MUROS T2 PISO 4 EJE 6 Y 7 ENTRE AYJ M=29,09,32 | 241.3 | 504377817 | 2026-01-14 | 1/21/2026 12:00:00 AM | 4"x8" | Concreto | 4000 PSI | 7 | 0 | 28 | 24.5 | 3560.3 | 250 | 88 | CEMEX | 3
M-T2-28 | B-19322 VIALE 26 | MUROS T2 PISO 4 EJE 6 Y 7 ENTRE AYJ M=29,09,32 | 241.3 | 504377817 | 2026-01-14 | 1/21/2026 12:00:00 AM | 4"x8" | Concreto | 4000 PSI | 7 | 0 | 28 | 24.1 | 3493.9 | 246 | 86 | CEMEX | 3
M-T2-28 | B-19322 VIALE 26 | MUROS T2 PISO 4 EJE 6 Y 7 ENTRE AYJ M=29,09,32 | 241.3 | 504377817 | 2026-01-14 | 1/21/2026 12:00:00 AM | 4"x8" | Concreto | 4000 PSI | 7 | 0 | 28 | 26.4 | 3826.9 | 269 | 94 | CEMEX | 4
P-T2-22 | B-19322 VIALE 26 | PLACA T2 PISO 5 EJE 04 AL 06 ENTRE AyJ | 184.15 | 504411779 | 2026-01-19 | 1/22/2026 12:00:00 AM | 4"x8" | Concreto | 3000 PSI | 3 | 0 | 21 | 12.8 | 1855.6 | 130 | 61 | CEMEX | 3
P-T2-22 | B-19322 VIALE 26 | PLACA T2 PISO 5 EJE 04 AL 06 ENTRE AyJ | 184.15 | 504411779 | 2026-01-19 | 1/22/2026 12:00:00 AM | 4"x8" | Concreto | 3000 PSI | 3 | 0 | 21 | 13.7 | 1987 | 140 | 65 | CEMEX | 4
P-T2-22 | B-19322 VIALE 26 | PLACA T2 PISO 5 EJE 04 AL 06 ENTRE AyJ | 184.15 | 504411779 | 2026-01-19 | 1/22/2026 12:00:00 AM | 4"x8" | Concreto | 3000 PSI | 3 | 0 | 21 | 12.3 | 1778.5 | 125 | 58 | CEMEX | 3
M-T2-35 | B-19322 VIALE 26 | MUROS T2 PISO 5 EJE 10Y11 ENTRE AyJ M=32,09,29 | 228.6 | 504442055 | 2026-01-21 | 1/22/2026 12:00:00 AM | 4"x8" | Concreto | 4 000 PSI | 1 | 24 | 28 | 3.8 | 557.9 | 39 | 14 | CEMEX | 3
M-T2-35 | B-19322 VIALE 26 | MUROS T2 PISO 5 EJE 10Y11 ENTRE AyJ M=32,09,29 | 228.6 | 504442055 | 2026-01-21 | 1/22/2026 12:00:00 AM | 4"x8" | Concreto | 4 000 PSI | 1 | 24 | 28 | 3.9 | 566.6 | 40 | 14 | CEMEX | 3
M-T2-35 | B-19322 VIALE 26 | MUROS T2 PISO 5 EJE 10Y11 ENTRE AyJ M=32,09,29 | 228.6 | 504442055 | 2026-01-21 | 1/22/2026 12:00:00 AM | 4"x8" | Concreto | 4 000 PSI | 1 | 24 | 28 | 4.1 | 595 | 42 | 15 | CEMEX | 3
P-T2-19 | B-19322 VIALE 26 | PLACA T2 PISOS EJE 10 Y 12 ENTRE AYJ | 177.8 | 504387081 | 2026-01-15 | 1/22/2026 12:00:00 AM | 4"x8" | Concreto | 3.000 PSI | 7 | 0 | 21 | 22.6 | 3272.5 | 230 | 107 | CEMEX | 3
P-T2-19 | B-19322 VIALE 26 | PLACA T2 PISOS EJE 10 Y 12 ENTRE AYJ | 177.8 | 504387081 | 2026-01-15 | 1/22/2026 12:00:00 AM | 4"x8" | Concreto | 3.000 PSI | 7 | 0 | 21 | 20.3 | 2944.4 | 207 | 97 | CEMEX | 3
P-T2-19 | B-19322 VIALE 26 | PLACA T2 PISOS EJE 10 Y 12 ENTRE AYJ | 177.8 | 504387081 | 2026-01-15 | 1/22/2026 12:00:00 AM | 4"x8" | Concreto | 3.000 PSI | 7 | 0 | 21 | 18.4 | 2670.1 | 188 | 88 | CEMEX | 4
M-T2-30 | B-19322 VIALE 26 | MUROS T2 PISO 4 EJE 04Y05 ENTRE AYJ M=14,31,02 | 203.2 | 504386418 | 2026-01-15 | 1/22/2026 12:00:00 AM | 4"x8" | Concreto | 4000 PSI | 7 | 0 | 28 | 23.6 | 3429.3 | 241 | 84 | CEMEX | 4
M-T2-30 | B-19322 VIALE 26 | MUROS T2 PISO 4 EJE 04Y05 ENTRE AYJ M=14,31,02 | 203.2 | 504386418 | 2026-01-15 | 1/22/2026 12:00:00 AM | 4"x8" | Concreto | 4000 PSI | 7 | 0 | 28 | 24.3 | 3528.9 | 248 | 87 | CEMEX | 3
M-T2-30 | B-19322 VIALE 26 | MUROS T2 PISO 4 EJE 04Y05 ENTRE AYJ M=14,31,02 | 203.2 | 504386418 | 2026-01-15 | 1/22/2026 12:00:00 AM | 4"x8" | Concreto | 4000 PSI | 7 | 0 | 28 | 23.8 | 3449.9 | 243 | 85 | CEMEX | 3
P-T1-03 | B-19322 VIALE 26 | PLACA T1 PISO 2 EJE 08 Y 10 AYJ | 177.8 | 504385851 | 2026-01-15 | 1/22/2026 12:00:00 AM | 4"x8" | Concreto | 3000 PSI | 7 | 0 | 21 | 22.4 | 3245.4 | 228 | 106 | CEMEX | 4
P-T1-03 | B-19322 VIALE 26 | PLACA T1 PISO 2 EJE 08 Y 10 AYJ | 177.8 | 504385851 | 2026-01-15 | 1/22/2026 12:00:00 AM | 4"x8" | Concreto | 3000 PSI | 7 | 0 | 21 | 21.3 | 3087 | 217 | 101 | CEMEX | 3
P-T1-03 | B-19322 VIALE 26 | PLACA T1 PISO 2 EJE 08 Y 10 AYJ | 177.8 | 504385851 | 2026-01-15 | 1/22/2026 12:00:00 AM | 4"x8" | Concreto | 3000 PSI | 7 | 0 | 21 | 22.4 | 3251.2 | 229 | 107 | CEMEX | 4
P-T1-05 | B-19322 VIALE 26 | PLACA T1 PISO 2 EJE 01 AL 04 ENTRE AYJ | 177.8 | 504221238 | 2026-01-20 | 1/23/2026 12:00:00 AM | 4"x8" | Concreto | 3000 PSI | 3 | 0 | 21 | 11.7 | 1703.9 | 120 | 56 | CEMEX | 3
P-T1-05 | B-19322 VIALE 26 | PLACA T1 PISO 2 EJE 01 AL 04 ENTRE AYJ | 177.8 | 504221238 | 2026-01-20 | 1/23/2026 12:00:00 AM | 4"x8" | Concreto | 3000 PSI | 3 | 0 | 21 | 11.3 | 1634.8 | 115 | 54 | CEMEX | 4
P-T1-05 | B-19322 VIALE 26 | PLACA T1 PISO 2 EJE 01 AL 04 ENTRE AYJ | 177.8 | 504221238 | 2026-01-20 | 1/23/2026 12:00:00 AM | 4"x8" | Concreto | 3000 PSI | 3 | 0 | 21 | 12.8 | 1859 | 131 | 61 | CEMEX | 3
M-T1-10 | B-19322 VIALE 26 | MUROS P2 EJE 14 AL 15 ENTRE HYJ M=32,31,07,27 | 209.55 | 504422687 | 2026-01-20 | 1/23/2026 12:00:00 AM | 4"x8" | Concreto | 4000 PSI | 3 | 0 | 28 | 17.5 | 2539.8 | 179 | 62 | CEMEX | 4
M-T1-10 | B-19322 VIALE 26 | MUROS P2 EJE 14 AL 15 ENTRE HYJ M=32,31,07,27 | 209.55 | 504422687 | 2026-01-20 | 1/23/2026 12:00:00 AM | 4"x8" | Concreto | 4000 PSI | 3 | 0 | 28 | 17.5 | 2540.3 | 179 | 62 | CEMEX | 3
M-T1-10 | B-19322 VIALE 26 | MUROS P2 EJE 14 AL 15 ENTRE HYJ M=32,31,07,27 | 209.55 | 504422687 | 2026-01-20 | 1/23/2026 12:00:00 AM | 4"x8" | Concreto | 4000 PSI | 3 | 0 | 28 | 16.7 | 2416.6 | 170 | 60 | CEMEX | 3
M-T2-33 | B-19322 VIALE 26 | MUROS T2 PISO 5 EJE 12 AL 15 ENTRE AYJ M=3,4,35,36,37,38,39 | 241.3 | 504423702 | 2026-01-20 | 1/23/2026 12:00:00 AM | 4"x8" | Concreto | 4000 PSI | 3 | 0 | 28 | 17.5 | 2537.5 | 178 | 62 | CEMEX | 4
M-T2-33 | B-19322 VIALE 26 | MUROS T2 PISO 5 EJE 12 AL 15 ENTRE AYJ M=3,4,35,36,37,38,39 | 241.3 | 504423702 | 2026-01-20 | 1/23/2026 12:00:00 AM | 4"x8" | Concreto | 4000 PSI | 3 | 0 | 28 | 16 | 2323.1 | 163 | 57 | CEMEX | 3
M-T2-33 | B-19322 VIALE 26 | MUROS T2 PISO 5 EJE 12 AL 15 ENTRE AYJ M=3,4,35,36,37,38,39 | 241.3 | 504423702 | 2026-01-20 | 1/23/2026 12:00:00 AM | 4"x8" | Concreto | 4000 PSI | 3 | 0 | 28 | 16.6 | 2412.4 | 170 | 59 | CEMEX | 4
M-T2-34 | B-19322 VIALE 26 | MUROS T2 PISO 5 EJE 12 AL 15 ENTRE AYJ M=2,31,14 | 203.2 | 504425928 | 2026-01-20 | 1/23/2026 12:00:00 AM | 4"x8" | Concreto | 4000 PSI | 3 | 0 | 28 | 20 | 2899.4 | 204 | 71 | CEMEX | 4
M-T2-34 | B-19322 VIALE 26 | MUROS T2 PISO 5 EJE 12 AL 15 ENTRE AYJ M=2,31,14 | 203.2 | 504425928 | 2026-01-20 | 1/23/2026 12:00:00 AM | 4"x8" | Concreto | 4000 PSI | 3 | 0 | 28 | 21.8 | 3168.1 | 223 | 78 | CEMEX | 4
M-T2-34 | B-19322 VIALE 26 | MUROS T2 PISO 5 EJE 12 AL 15 ENTRE AYJ M=2,31,14 | 203.2 | 504425928 | 2026-01-20 | 1/23/2026 12:00:00 AM | 4"x8" | Concreto | 4000 PSI | 3 | 0 | 28 | 19.5 | 2825.2 | 199 | 70 | CEMEX | 3
M-T1-12 | B-19322 VIALE 26 | MUROS T1 PISO 2 EJE 11 AL 12 ENTRE AYJ M=29,09,23 | 234.95 | 504450142 | 2026-01-22 | 1/23/2026 12:00:00 AM | 4"x8" | Concreto | 4000 PSI | 1 | 0 | 28 | 5.3 | 764 | 54 | 19 | CEMEX | 3
M-T1-12 | B-19322 VIALE 26 | MUROS T1 PISO 2 EJE 11 AL 12 ENTRE AYJ M=29,09,23 | 234.95 | 504450142 | 2026-01-22 | 1/23/2026 12:00:00 AM | 4"x8" | Concreto | 4000 PSI | 1 | 0 | 28 | 4.7 | 680.9 | 48 | 17 | CEMEX | 3
M-T1-12 | B-19322 VIALE 26 | MUROS T1 PISO 2 EJE 11 AL 12 ENTRE AYJ M=29,09,23 | 234.95 | 504450142 | 2026-01-22 | 1/23/2026 12:00:00 AM | 4"x8" | Concreto | 4000 PSI | 1 | 0 | 28 | 4.5 | 659.4 | 46 | 16 | CEMEX | 3
M-T2-36 | B-19322 VIALE 26 | MUROS T2 PISO 5 EJE 06 AL 07 ENTRE AYJ M=09,29,32 | 228.6 | 504452129 | 2026-01-22 | 1/23/2026 12:00:00 AM | 4"x8" | Concreto | 4000 PSI | 1 | 0 | 28 | 3.8 | 544.9 | 38 | 13 | CEMEX | 3
M-T2-36 | B-19322 VIALE 26 | MUROS T2 PISO 5 EJE 06 AL 07 ENTRE AYJ M=09,29,32 | 228.6 | 504452129 | 2026-01-22 | 1/23/2026 12:00:00 AM | 4"x8" | Concreto | 4000 PSI | 1 | 0 | 28 | 3.7 | 538.7 | 38 | 13 | CEMEX | 3
M-T2-36 | B-19322 VIALE 26 | MUROS T2 PISO 5 EJE 06 AL 07 ENTRE AYJ M=09,29,32 | 228.6 | 504452129 | 2026-01-22 | 1/23/2026 12:00:00 AM | 4"x8" | Concreto | 4000 PSI | 1 | 0 | 28 | 3.8 | 554.9 | 39 | 14 | CEMEX | 4
M-T2-24 | B-19322 VIALE 26 | MUROS TORRE 2 PISO 3 EJE 01 y 02 ENTRE A y J M=19,24,22,25,07,26 | 228.6 | 504260981 | 2025-12-26 | 1/23/2026 12:00:00 AM | 4"x8" | Concreto | 4000 PSI | 28 | 0 | 28 | 25.6 | 3707.2 | 261 | 91 | CEMEX | 4
M-T2-24 | B-19322 VIALE 26 | MUROS TORRE 2 PISO 3 EJE 01 y 02 ENTRE A y J M=19,24,22,25,07,26 | 228.6 | 504260981 | 2025-12-26 | 1/23/2026 12:00:00 AM | 4"x8" | Concreto | 4000 PSI | 28 | 0 | 28 | 28.5 | 4133.8 | 291 | 102 | CEMEX | 3
M-T2-24 | B-19322 VIALE 26 | MUROS TORRE 2 PISO 3 EJE 01 y 02 ENTRE A y J M=19,24,22,25,07,26 | 228.6 | 504260981 | 2025-12-26 | 1/23/2026 12:00:00 AM | 4"x8" | Concreto | 4000 PSI | 28 | 0 | 28 | 26.8 | 3882.2 | 273 | 96 | CEMEX | 3
P-T1-01 | B-19322 VIALE 26 | PLACA T1 PISO 2 EJE 15 AL 13 ENTRE AYJ | 177.8 | 504346583 | 2026-01-09 | 1/23/2026 12:00:00 AM | 4"x8" | Concreto | 3000 PSI | 14 | 0 | 21 | 21.1 | 3061.7 | 215 | 100 | CEMEX | 4
P-T1-01 | B-19322 VIALE 26 | PLACA T1 PISO 2 EJE 15 AL 13 ENTRE AYJ | 177.8 | 504346583 | 2026-01-09 | 1/23/2026 12:00:00 AM | 4"x8" | Concreto | 3000 PSI | 14 | 0 | 21 | 20.7 | 3008.3 | 212 | 99 | CEMEX | 4
P-T1-01 | B-19322 VIALE 26 | PLACA T1 PISO 2 EJE 15 AL 13 ENTRE AYJ | 177.8 | 504346583 | 2026-01-09 | 1/23/2026 12:00:00 AM | 4"x8" | Concreto | 3000 PSI | 14 | 0 | 21 | 23.3 | 3377.2 | 237 | 111 | CEMEX | 3
P-T2-17 | B-19322 VIALE 26 | PLACA T2 PISO 04 EJE 01 AL 04 ENTRE A YJ | 203.2 | 504349296 | 2026-01-09 | 1/23/2026 12:00:00 AM | 4"x8" | Concreto | 3000 PSI | 14 | 0 | 21 | 21.6 | 3132.6 | 220 | 103 | CEMEX | 3
P-T2-17 | B-19322 VIALE 26 | PLACA T2 PISO 04 EJE 01 AL 04 ENTRE A YJ | 203.2 | 504349296 | 2026-01-09 | 1/23/2026 12:00:00 AM | 4"x8" | Concreto | 3000 PSI | 14 | 0 | 21 | 20 | 2901.3 | 204 | 95 | CEMEX | 4
P-T2-17 | B-19322 VIALE 26 | PLACA T2 PISO 04 EJE 01 AL 04 ENTRE A YJ | 203.2 | 504349296 | 2026-01-09 | 1/23/2026 12:00:00 AM | 4"x8" | Concreto | 3000 PSI | 14 | 0 | 21 | 17.9 | 2591.1 | 182 | 85 | CEMEX | 4
P-T2-20 | B-19322 VIALE 26 | PLACA T2 EJE 08 AL 10 DEL AalJ PISO 5 | 177.8 | 504393613 | 2026-01-16 | 1/23/2026 12:00:00 AM | 4"x8" | Concreto | 3.000 PSI | 7 | 0 | 21 | 20.6 | 2988.5 | 210 | 98 | CEMEX | 3
P-T2-20 | B-19322 VIALE 26 | PLACA T2 EJE 08 AL 10 DEL AalJ PISO 5 | 177.8 | 504393613 | 2026-01-16 | 1/23/2026 12:00:00 AM | 4"x8" | Concreto | 3.000 PSI | 7 | 0 | 21 | 20.9 | 3037.9 | 214 | 100 | CEMEX | 4
P-T2-20 | B-19322 VIALE 26 | PLACA T2 EJE 08 AL 10 DEL AalJ PISO 5 | 177.8 | 504393613 | 2026-01-16 | 1/23/2026 12:00:00 AM | 4"x8" | Concreto | 3.000 PSI | 7 | 0 | 21 | 20.7 | 3003.2 | 211 | 99 | CEMEX | 4
M-T2-31 | B-19322 VIALE 26 | MUROS T2 PISO 4 EJE 02 Y 03 ENTRE AyJ -01,27,16,15 | 215.9 | 504395212 | 2026-01-16 | 1/23/2026 12:00:00 AM | 4"x8" | Concreto | 4000 PSI | 7 | 0 | 28 | 24.6 | 3563.4 | 251 | 88 | CEMEX | 4
M-T2-31 | B-19322 VIALE 26 | MUROS T2 PISO 4 EJE 02 Y 03 ENTRE AyJ -01,27,16,15 | 215.9 | 504395212 | 2026-01-16 | 1/23/2026 12:00:00 AM | 4"x8" | Concreto | 4000 PSI | 7 | 0 | 28 | 24.3 | 3522.2 | 248 | 87 | CEMEX | 3
M-T2-31 | B-19322 VIALE 26 | MUROS T2 PISO 4 EJE 02 Y 03 ENTRE AyJ -01,27,16,15 | 215.9 | 504395212 | 2026-01-16 | 1/23/2026 12:00:00 AM | 4"x8" | Concreto | 4000 PSI | 7 | 0 | 28 | 24.5 | 3555.8 | 250 | 88 | CEMEX | 4
M-T2-25. | B-19322 VIALE 26 | MUROS PISO 4 EJE 13 AL 15 ENTRE AYJ M=03,04,35,36,37,40 | 215 | 504339399 | 2026-01-08 | 1/22/2026 12:00:00 AM | 4"x8" | Concreto | 4000 PSI | 14 | 0 | 28 | 29 | 4207.1 | 296 | 104 | CEMEX | 4
M-T2-25. | B-19322 VIALE 26 | MUROS PISO 4 EJE 13 AL 15 ENTRE AYJ M=03,04,35,36,37,40 | 215 | 504339399 | 2026-01-08 | 1/22/2026 12:00:00 AM | 4"x8" | Concreto | 4000 PSI | 14 | 0 | 28 | 29.1 | 4222.3 | 297 | 104 | CEMEX | 3
M-T2-25. | B-19322 VIALE 26 | MUROS PISO 4 EJE 13 AL 15 ENTRE AYJ M=03,04,35,36,37,40 | 215 | 504339399 | 2026-01-08 | 1/22/2026 12:00:00 AM | 4"x8" | Concreto | 4000 PSI | 14 | 0 | 28 | 28.3 | 4108.9 | 289 | 101 | CEMEX | 3
M-T1-13 | B-19322 VIALE 26 | MURO T1 PISO 2 RJR 10Y11 ENTRE AyJ M=32,09,29 | 203.2 | 504463205 | 2026-01-23 | 1/24/2026 12:00:00 AM | 4"x8" | Concreto | 4.000 PSI | 1 | 24 | 28 | 3.8 | 551.4 | 39 | 14 | CEMEX | 4
M-T1-13 | B-19322 VIALE 26 | MURO T1 PISO 2 RJR 10Y11 ENTRE AyJ M=32,09,29 | 203.2 | 504463205 | 2026-01-23 | 1/24/2026 12:00:00 AM | 4"x8" | Concreto | 4.000 PSI | 1 | 24 | 28 | 3.7 | 534.8 | 38 | 13 | CEMEX | 3
M-T1-13 | B-19322 VIALE 26 | MURO T1 PISO 2 RJR 10Y11 ENTRE AyJ M=32,09,29 | 203.2 | 504463205 | 2026-01-23 | 1/24/2026 12:00:00 AM | 4"x8" | Concreto | 4.000 PSI | 1 | 24 | 28 | 4 | 579.2 | 41 | 14 | CEMEX | 3
M-T2-37 | B-19322 VIALE 26 | MUROS T2 PISO 5 EJE 04Y07 ENTRE AyJ M=32,09,29 | 203.2 | 504464289 | 2026-01-23 | 1/24/2026 12:00:00 AM | 4"x8" | Concreto | 4.000 | 1 | 24 | 28 | 2.2 | 319.8 | 22 | 8 | CEMEX | 3
M-T2-37 | B-19322 VIALE 26 | MUROS T2 PISO 5 EJE 04Y07 ENTRE AyJ M=32,09,29 | 203.2 | 504464289 | 2026-01-23 | 1/24/2026 12:00:00 AM | 4"x8" | Concreto | 4.000 | 1 | 24 | 28 | 2.1 | 302.1 | 21 | 7 | CEMEX | 3
M-T2-37 | B-19322 VIALE 26 | MUROS T2 PISO 5 EJE 04Y07 ENTRE AyJ M=32,09,29 | 203.2 | 504464289 | 2026-01-23 | 1/24/2026 12:00:00 AM | 4"x8" | Concreto | 4.000 | 1 | 24 | 28 | 1.9 | 280.9 | 20 | 7 | CEMEX | 3
P-T2-24 | B-19322 VIALE 26 | PLACA T2 PISO 6 EJE 15 al 12 ENTRE AyJ | 190.5 | 504461787 | 2026-01-23 | 1/24/2026 12:00:00 AM | 4"x8" | Concreto | 3.000 PSI | 1 | 24 | 21 | 4.4 | 645.1 | 45 | 21 | CEMEX | 4
P-T2-24 | B-19322 VIALE 26 | PLACA T2 PISO 6 EJE 15 al 12 ENTRE AyJ | 190.5 | 504461787 | 2026-01-23 | 1/24/2026 12:00:00 AM | 4"x8" | Concreto | 3.000 PSI | 1 | 24 | 21 | 3.7 | 538.6 | 38 | 18 | CEMEX | 3
P-T2-24 | B-19322 VIALE 26 | PLACA T2 PISO 6 EJE 15 al 12 ENTRE AyJ | 190.5 | 504461787 | 2026-01-23 | 1/24/2026 12:00:00 AM | 4"x8" | Concreto | 3.000 PSI | 1 | 24 | 21 | 4 | 580.8 | 41 | 19 | CEMEX | 3
M-T2-35 | B-19322 VIALE 26 | MUROS T2 PISO 5 EJE 10Y11 ENTRE AyJ M=32,09,29 | 228.6 | 504442055 | 2026-01-21 | 1/24/2026 12:00:00 AM | 4"x8" | Concreto | 4 000 PSI | 3 | 0 | 28 | 19.2 | 2784.4 | 196 | 68 | CEMEX | 4
M-T2-35 | B-19322 VIALE 26 | MUROS T2 PISO 5 EJE 10Y11 ENTRE AyJ M=32,09,29 | 228.6 | 504442055 | 2026-01-21 | 1/24/2026 12:00:00 AM | 4"x8" | Concreto | 4 000 PSI | 3 | 0 | 28 | 18.3 | 2657.7 | 187 | 65 | CEMEX | 3
M-T2-35 | B-19322 VIALE 26 | MUROS T2 PISO 5 EJE 10Y11 ENTRE AyJ M=32,09,29 | 228.6 | 504442055 | 2026-01-21 | 1/24/2026 12:00:00 AM | 4"x8" | Concreto | 4 000 PSI | 3 | 0 | 28 | 20 | 2907 | 204 | 72 | CEMEX | 4
M-T1-11 | B-19322 VIALE 26 | MUROS T1 P2 EJE 13Y14 ENTRE AyF M= 12a,25,01 | 177.8 | 504439475 | 2026-01-21 | 1/24/2026 12:00:00 AM | 4"x8" | Concreto | 4000 PSI | 3 | 0 | 28 | 17.9 | 2596.4 | 183 | 64 | CEMEX | 4
M-T1-11 | B-19322 VIALE 26 | MUROS T1 P2 EJE 13Y14 ENTRE AyF M= 12a,25,01 | 177.8 | 504439475 | 2026-01-21 | 1/24/2026 12:00:00 AM | 4"x8" | Concreto | 4000 PSI | 3 | 0 | 28 | 14.9 | 2159.5 | 152 | 53 | CEMEX | 3
M-T1-11 | B-19322 VIALE 26 | MUROS T1 P2 EJE 13Y14 ENTRE AyF M= 12a,25,01 | 177.8 | 504439475 | 2026-01-21 | 1/24/2026 12:00:00 AM | 4"x8" | Concreto | 4000 PSI | 3 | 0 | 28 | 17.9 | 2592.4 | 182 | 64 | CEMEX | 3
P-T2-23 | B-19322 VIALE 26 | PLACA T2 PISO 05 EJE 01 AL 04 ENTRE AyJ | 177.8 | 504437749 | 2026-01-20 | 1/24/2026 12:00:00 AM | 4"x8" | Concreto | 3000 PSI | 3 | 0 | 21 | 19.3 | 2798.9 | 197 | 92 | CEMEX | 4
P-T2-23 | B-19322 VIALE 26 | PLACA T2 PISO 05 EJE 01 AL 04 ENTRE AyJ | 177.8 | 504437749 | 2026-01-20 | 1/24/2026 12:00:00 AM | 4"x8" | Concreto | 3000 PSI | 3 | 0 | 21 | 19.1 | 2766.5 | 195 | 91 | CEMEX | 4
P-T2-23 | B-19322 VIALE 26 | PLACA T2 PISO 05 EJE 01 AL 04 ENTRE AyJ | 177.8 | 504437749 | 2026-01-20 | 1/24/2026 12:00:00 AM | 4"x8" | Concreto | 3000 PSI | 3 | 0 | 21 | 20.9 | 3035.5 | 213 | 100 | CEMEX | 4
M-T2-26 | B-19322 VIALE 26 | MUROSP T2 PISO 4 EJE 11 AL 12 ENTRE AYJ M= 32.29.09 | 228.6 | 504356600 | 2026-01-10 | 1/24/2026 12:00:00 AM | 4"x8" | Concreto | 4000 PSI | 14 | 0 | 28 | 27.8 | 4034.2 | 284 | 99 | CEMEX | 4
M-T2-26 | B-19322 VIALE 26 | MUROSP T2 PISO 4 EJE 11 AL 12 ENTRE AYJ M= 32.29.09 | 228.6 | 504356600 | 2026-01-10 | 1/24/2026 12:00:00 AM | 4"x8" | Concreto | 4000 PSI | 14 | 0 | 28 | 26.6 | 3858.3 | 271 | 95 | CEMEX | 4
M-T2-26 | B-19322 VIALE 26 | MUROSP T2 PISO 4 EJE 11 AL 12 ENTRE AYJ M= 32.29.09 | 228.6 | 504356600 | 2026-01-10 | 1/24/2026 12:00:00 AM | 4"x8" | Concreto | 4000 PSI | 14 | 0 | 28 | 26.5 | 3837.2 | 270 | 94 | CEMEX | 4
M-T1-12 | B-19322 VIALE 26 | MUROS T1 PISO 2 EJE 11 AL 12 ENTRE AYJ M=29,09,23 | 234.95 | 504450142 | 2026-01-22 | 1/26/2026 12:00:00 AM | 4"x8" | Concreto | 4000 PSI | 4 | 0 | 28 | 22.9 | 3317.2 | 233 | 82 | CEMEX | 4
M-T1-12 | B-19322 VIALE 26 | MUROS T1 PISO 2 EJE 11 AL 12 ENTRE AYJ M=29,09,23 | 234.95 | 504450142 | 2026-01-22 | 1/26/2026 12:00:00 AM | 4"x8" | Concreto | 4000 PSI | 4 | 0 | 28 | 22 | 3188.2 | 224 | 78 | CEMEX | 4
M-T1-12 | B-19322 VIALE 26 | MUROS T1 PISO 2 EJE 11 AL 12 ENTRE AYJ M=29,09,23 | 234.95 | 504450142 | 2026-01-22 | 1/26/2026 12:00:00 AM | 4"x8" | Concreto | 4000 PSI | 4 | 0 | 28 | 21.6 | 3134.5 | 220 | 77 | CEMEX | 3
P-T2-22 | B-19322 VIALE 26 | PLACA T2 PISO 5 EJE 04 AL 06 ENTRE AyJ | 184.15 | 504411779 | 2026-01-19 | 1/26/2026 12:00:00 AM | 4"x8" | Concreto | 3000 PSI | 7 | 0 | 21 | 19.3 | 2803.4 | 197 | 92 | CEMEX | 4
P-T2-22 | B-19322 VIALE 26 | PLACA T2 PISO 5 EJE 04 AL 06 ENTRE AyJ | 184.15 | 504411779 | 2026-01-19 | 1/26/2026 12:00:00 AM | 4"x8" | Concreto | 3000 PSI | 7 | 0 | 21 | 19.7 | 2862.1 | 201 | 94 | CEMEX | 4
P-T2-22 | B-19322 VIALE 26 | PLACA T2 PISO 5 EJE 04 AL 06 ENTRE AyJ | 184.15 | 504411779 | 2026-01-19 | 1/26/2026 12:00:00 AM | 4"x8" | Concreto | 3000 PSI | 7 | 0 | 21 | 18.9 | 2736.1 | 192 | 90 | CEMEX | 4
M-T2-36 | B-19322 VIALE 26 | MUROS T2 PISO 5 EJE 06 AL 07 ENTRE AYJ M=09,29,32 | 228.6 | 504452129 | 2026-01-22 | 1/26/2026 12:00:00 AM | 4"x8" | Concreto | 4000 PSI | 4 | 0 | 28 | 21.4 | 3102.1 | 218 | 76 | CEMEX | 4
M-T2-36 | B-19322 VIALE 26 | MUROS T2 PISO 5 EJE 06 AL 07 ENTRE AYJ M=09,29,32 | 228.6 | 504452129 | 2026-01-22 | 1/26/2026 12:00:00 AM | 4"x8" | Concreto | 4000 PSI | 4 | 0 | 28 | 22.8 | 3300.9 | 232 | 81 | CEMEX | 4
M-T2-36 | B-19322 VIALE 26 | MUROS T2 PISO 5 EJE 06 AL 07 ENTRE AYJ M=09,29,32 | 228.6 | 504452129 | 2026-01-22 | 1/26/2026 12:00:00 AM | 4"x8" | Concreto | 4000 PSI | 4 | 0 | 28 | 22.4 | 3255.7 | 229 | 80 | CEMEX | 3
M-T1-14 | B-19322 VIALE 26 | MUROS T1 PISO 2 EJE 09 ENTRE AYJ M=23,22,09 | 228.6 | 504470112 | 2026-01-24 | 1/26/2026 12:00:00 AM | 4"x8" | Concreto | 4000 PSI | 2 | 0 | 28 | 11.4 | 1655.9 | 116 | 41 | CEMEX | 4
M-T1-14 | B-19322 VIALE 26 | MUROS T1 PISO 2 EJE 09 ENTRE AYJ M=23,22,09 | 228.6 | 504470112 | 2026-01-24 | 1/26/2026 12:00:00 AM | 4"x8" | Concreto | 4000 PSI | 2 | 0 | 28 | 11.1 | 1614.9 | 114 | 40 | CEMEX | 4
M-T1-14 | B-19322 VIALE 26 | MUROS T1 PISO 2 EJE 09 ENTRE AYJ M=23,22,09 | 228.6 | 504470112 | 2026-01-24 | 1/26/2026 12:00:00 AM | 4"x8" | Concreto | 4000 PSI | 2 | 0 | 28 | 11.1 | 1610.6 | 113 | 40 | CEMEX | 4
P-T2-25 | B-19322 VIALE 26 | PLCA T2 PISO 6 EJE 10 AL 12 ENTRE AYJ | 184.15 | 504471431 | 2026-01-24 | 1/26/2026 12:00:00 AM | 4"x8" | Concreto | 3000 PSI | 2 | 0 | 21 | 7.9 | 1146.4 | 81 | 38 | CEMEX | 4
P-T2-25 | B-19322 VIALE 26 | PLCA T2 PISO 6 EJE 10 AL 12 ENTRE AYJ | 184.15 | 504471431 | 2026-01-24 | 1/26/2026 12:00:00 AM | 4"x8" | Concreto | 3000 PSI | 2 | 0 | 21 | 7.6 | 1097 | 77 | 36 | CEMEX | 3
P-T2-25 | B-19322 VIALE 26 | PLCA T2 PISO 6 EJE 10 AL 12 ENTRE AYJ | 184.15 | 504471431 | 2026-01-24 | 1/26/2026 12:00:00 AM | 4"x8" | Concreto | 3000 PSI | 2 | 0 | 21 | 7.3 | 1065.2 | 75 | 35 | CEMEX | 3
M-T2-38 | B-19322 VIALE 26 | MUROS T2 P5 EJE 04 ENTRE AYD EJE 02 ENTRE FYJ M=16,27,01 | 228.6 | 504471983 | 2026-01-24 | 1/26/2026 12:00:00 AM | 4"x8" | Concreto | 4000 PSI | 2 | 0 | 28 | 11.7 | 1693.8 | 119 | 42 | CEMEX | 4
M-T2-38 | B-19322 VIALE 26 | MUROS T2 P5 EJE 04 ENTRE AYD EJE 02 ENTRE FYJ M=16,27,01 | 228.6 | 504471983 | 2026-01-24 | 1/26/2026 12:00:00 AM | 4"x8" | Concreto | 4000 PSI | 2 | 0 | 28 | 12 | 1735.8 | 122 | 43 | CEMEX | 3
M-T2-38 | B-19322 VIALE 26 | MUROS T2 P5 EJE 04 ENTRE AYD EJE 02 ENTRE FYJ M=16,27,01 | 228.6 | 504471983 | 2026-01-24 | 1/26/2026 12:00:00 AM | 4"x8" | Concreto | 4000 PSI | 2 | 0 | 28 | 11.7 | 1696.6 | 119 | 42 | CEMEX | 3
E-T2-01 | B-19322 VIALE 26 | ESCALERA TORRE 2 PISO 1 | 152.4 | 504265256 | 2025-12-27 | 1/24/2026 12:00:00 AM | 4"x8" | Concreto | 3000 PSI | 28 | 0 | 21 | 23.7 | 3435.2 | 242 | 113 | CEMEX | 4
E-T2-01 | B-19322 VIALE 26 | ESCALERA TORRE 2 PISO 1 | 152.4 | 504265256 | 2025-12-27 | 1/24/2026 12:00:00 AM | 4"x8" | Concreto | 3000 PSI | 28 | 0 | 21 | 23.9 | 3466.7 | 244 | 114 | CEMEX | 4
E-T2-01 | B-19322 VIALE 26 | ESCALERA TORRE 2 PISO 1 | 152.4 | 504265256 | 2025-12-27 | 1/24/2026 12:00:00 AM | 4"x8" | Concreto | 3000 PSI | 28 | 0 | 21 | 23.9 | 3469.3 | 244 | 114 | CEMEX | 4
P-T1-04 | B-19322 VIALE 26 | PLACA T1 PISO 2 EJE 08 AL 04 ENTRE JYG | 177.8 | 504401984 | 2026-01-17 | 1/24/2026 12:00:00 AM | 4"x8" | Concreto | 3000 PSI | 7 | 0 | 21 | 17.7 | 2565.3 | 180 | 84 | CEMEX | 4
P-T1-04 | B-19322 VIALE 26 | PLACA T1 PISO 2 EJE 08 AL 04 ENTRE JYG | 177.8 | 504401984 | 2026-01-17 | 1/24/2026 12:00:00 AM | 4"x8" | Concreto | 3000 PSI | 7 | 0 | 21 | 17.5 | 2544.3 | 179 | 84 | CEMEX | 4
P-T1-04 | B-19322 VIALE 26 | PLACA T1 PISO 2 EJE 08 AL 04 ENTRE JYG | 177.8 | 504401984 | 2026-01-17 | 1/24/2026 12:00:00 AM | 4"x8" | Concreto | 3000 PSI | 7 | 0 | 21 | 15.2 | 2203.7 | 155 | 72 | CEMEX | 3
P-T2-21 | B-19322 VIALE 26 | PLACA T2 PISO 5 EJE 06 AL 08 ENTRE AYJ | 177.8 | 504402710 | 2026-01-17 | 1/24/2026 12:00:00 AM | 4"x8" | Concreto | 3000 PSI | 7 | 0 | 21 | 19.2 | 2791.5 | 196 | 92 | CEMEX | 4
P-T2-21 | B-19322 VIALE 26 | PLACA T2 PISO 5 EJE 06 AL 08 ENTRE AYJ | 177.8 | 504402710 | 2026-01-17 | 1/24/2026 12:00:00 AM | 4"x8" | Concreto | 3000 PSI | 7 | 0 | 21 | 17.5 | 2537 | 178 | 83 | CEMEX | 4
P-T2-21 | B-19322 VIALE 26 | PLACA T2 PISO 5 EJE 06 AL 08 ENTRE AYJ | 177.8 | 504402710 | 2026-01-17 | 1/24/2026 12:00:00 AM | 4"x8" | Concreto | 3000 PSI | 7 | 0 | 21 | 14.8 | 2148.2 | 151 | 70 | CEMEX | 3
M-T2-32 | B-19322 VIALE 26 | MUROS T2 P4 EJE 01 AL 02 ENTRE AYD M=01,21,05,20,26,25,19 | 215.9 | 504404069 | 2026-01-17 | 1/24/2026 12:00:00 AM | 4"x8" | Concreto | 4000 PSI | 7 | 0 | 28 | 21.6 | 3139.6 | 221 | 77 | CEMEX | 4
M-T2-32 | B-19322 VIALE 26 | MUROS T2 P4 EJE 01 AL 02 ENTRE AYD M=01,21,05,20,26,25,19 | 215.9 | 504404069 | 2026-01-17 | 1/24/2026 12:00:00 AM | 4"x8" | Concreto | 4000 PSI | 7 | 0 | 28 | 21 | 3038.6 | 214 | 75 | CEMEX | 3
M-T2-32 | B-19322 VIALE 26 | MUROS T2 P4 EJE 01 AL 02 ENTRE AYD M=01,21,05,20,26,25,19 | 215.9 | 504404069 | 2026-01-17 | 1/24/2026 12:00:00 AM | 4"x8" | Concreto | 4000 PSI | 7 | 0 | 28 | 23.1 | 3353.9 | 236 | 82 | CEMEX | 4
P-T2-24 | B-19322 VIALE 26 | PLACA T2 PISO 6 EJE 15 al 12 ENTRE AyJ | 190.5 | 504461787 | 2026-01-23 | 1/26/2026 12:00:00 AM | 4"x8" | Concreto | 3.000 PSI | 3 | 0 | 21 | 18.2 | 2638.7 | 186 | 87 | CEMEX | 4
P-T2-24 | B-19322 VIALE 26 | PLACA T2 PISO 6 EJE 15 al 12 ENTRE AyJ | 190.5 | 504461787 | 2026-01-23 | 1/26/2026 12:00:00 AM | 4"x8" | Concreto | 3.000 PSI | 3 | 0 | 21 | 18.7 | 2705.9 | 190 | 89 | CEMEX | 4
P-T2-24 | B-19322 VIALE 26 | PLACA T2 PISO 6 EJE 15 al 12 ENTRE AyJ | 190.5 | 504461787 | 2026-01-23 | 1/26/2026 12:00:00 AM | 4"x8" | Concreto | 3.000 PSI | 3 | 0 | 21 | 17.7 | 2565.8 | 180 | 84 | CEMEX | 3
M-T1-13 | B-19322 VIALE 26 | MURO T1 PISO 2 RJR 10Y11 ENTRE AyJ M=32,09,29 | 203.2 | 504463205 | 2026-01-23 | 1/26/2026 12:00:00 AM | 4"x8" | Concreto | 4.000 PSI | 3 | 0 | 28 | 20.7 | 3002.2 | 211 | 74 | CEMEX | 4
M-T1-13 | B-19322 VIALE 26 | MURO T1 PISO 2 RJR 10Y11 ENTRE AyJ M=32,09,29 | 203.2 | 504463205 | 2026-01-23 | 1/26/2026 12:00:00 AM | 4"x8" | Concreto | 4.000 PSI | 3 | 0 | 28 | 21.6 | 3138.5 | 221 | 77 | CEMEX | 4
M-T1-13 | B-19322 VIALE 26 | MURO T1 PISO 2 RJR 10Y11 ENTRE AyJ M=32,09,29 | 203.2 | 504463205 | 2026-01-23 | 1/26/2026 12:00:00 AM | 4"x8" | Concreto | 4.000 PSI | 3 | 0 | 28 | 19.6 | 2848 | 200 | 70 | CEMEX | 3
M-T2-37 | B-19322 VIALE 26 | MUROS T2 PISO 5 EJE 04Y07 ENTRE AyJ M=32,09,29 | 203.2 | 504464289 | 2026-01-23 | 1/26/2026 12:00:00 AM | 4"x8" | Concreto | 4.000 | 3 | 0 | 28 | 21 | 3045.8 | 214 | 75 | CEMEX | 4
M-T2-37 | B-19322 VIALE 26 | MUROS T2 PISO 5 EJE 04Y07 ENTRE AyJ M=32,09,29 | 203.2 | 504464289 | 2026-01-23 | 1/26/2026 12:00:00 AM | 4"x8" | Concreto | 4.000 | 3 | 0 | 28 | 20.6 | 2992.8 | 210 | 74 | CEMEX | 4
M-T2-37 | B-19322 VIALE 26 | MUROS T2 PISO 5 EJE 04Y07 ENTRE AyJ M=32,09,29 | 203.2 | 504464289 | 2026-01-23 | 1/26/2026 12:00:00 AM | 4"x8" | Concreto | 4.000 | 3 | 0 | 28 | 20.3 | 2945.8 | 207 | 72 | CEMEX | 4
M-T2-27 | B-19322 VIALE 26 | MUROS T2 PISO 4 EJE 10 AL 8 ENTRE AYJ M=14,31,02 | 228.6 | 504368629 | 2026-01-13 | 1/27/2026 12:00:00 AM | 4"x8" | Concreto | 4000 PSI | 14 | 0 | 28 | 25.2 | 3649 | 257 | 90 | CEMEX | 4
M-T2-27 | B-19322 VIALE 26 | MUROS T2 PISO 4 EJE 10 AL 8 ENTRE AYJ M=14,31,02 | 228.6 | 504368629 | 2026-01-13 | 1/27/2026 12:00:00 AM | 4"x8" | Concreto | 4000 PSI | 14 | 0 | 28 | 27.6 | 4008 | 282 | 99 | CEMEX | 3
M-T2-27 | B-19322 VIALE 26 | MUROS T2 PISO 4 EJE 10 AL 8 ENTRE AYJ M=14,31,02 | 228.6 | 504368629 | 2026-01-13 | 1/27/2026 12:00:00 AM | 4"x8" | Concreto | 4000 PSI | 14 | 0 | 28 | 25 | 3623.5 | 255 | 89 | CEMEX | 4
M-T1-10 | B-19322 VIALE 26 | MUROS P2 EJE 14 AL 15 ENTRE HYJ M=32,31,07,27 | 209.55 | 504422687 | 2026-01-20 | 1/27/2026 12:00:00 AM | 4"x8" | Concreto | 4000 PSI | 7 | 0 | 28 | 23.3 | 3385.7 | 238 | 83 | CEMEX | 4
M-T1-10 | B-19322 VIALE 26 | MUROS P2 EJE 14 AL 15 ENTRE HYJ M=32,31,07,27 | 209.55 | 504422687 | 2026-01-20 | 1/27/2026 12:00:00 AM | 4"x8" | Concreto | 4000 PSI | 7 | 0 | 28 | 21.5 | 3114.8 | 219 | 77 | CEMEX | 4
M-T1-10 | B-19322 VIALE 26 | MUROS P2 EJE 14 AL 15 ENTRE HYJ M=32,31,07,27 | 209.55 | 504422687 | 2026-01-20 | 1/27/2026 12:00:00 AM | 4"x8" | Concreto | 4000 PSI | 7 | 0 | 28 | 21.4 | 3111 | 219 | 77 | CEMEX | 4
M-T2-33 | B-19322 VIALE 26 | MUROS T2 PISO 5 EJE 12 AL 15 ENTRE AYJ M=3,4,35,36,37,38,39 | 241.3 | 504423702 | 2026-01-20 | 1/27/2026 12:00:00 AM | 4"x8" | Concreto | 4000 PSI | 7 | 0 | 28 | 23.4 | 3394.8 | 239 | 84 | CEMEX | 4
M-T2-33 | B-19322 VIALE 26 | MUROS T2 PISO 5 EJE 12 AL 15 ENTRE AYJ M=3,4,35,36,37,38,39 | 241.3 | 504423702 | 2026-01-20 | 1/27/2026 12:00:00 AM | 4"x8" | Concreto | 4000 PSI | 7 | 0 | 28 | 23.9 | 3466.4 | 244 | 85 | CEMEX | 4
M-T2-33 | B-19322 VIALE 26 | MUROS T2 PISO 5 EJE 12 AL 15 ENTRE AYJ M=3,4,35,36,37,38,39 | 241.3 | 504423702 | 2026-01-20 | 1/27/2026 12:00:00 AM | 4"x8" | Concreto | 4000 PSI | 7 | 0 | 28 | 22.9 | 3316 | 233 | 82 | CEMEX | 4
M-T1-09 | B-19322 VIALE 26 | MUROS PISO EJE 01 al 03 ENTRE A y F M=14,17,15 | 215.9 | 1 | 2025-12-30 | 1/27/2026 12:00:00 AM | 4"x8" | Concreto | 4000 PSI | 28 | 0 | 28 | 29.1 | 4225.7 | 297 | 104 | CEMEX | 4
M-T1-09 | B-19322 VIALE 26 | MUROS PISO EJE 01 al 03 ENTRE A y F M=14,17,15 | 215.9 | 1 | 2025-12-30 | 1/27/2026 12:00:00 AM | 4"x8" | Concreto | 4000 PSI | 28 | 0 | 28 | 29.1 | 4216.6 | 296 | 104 | CEMEX | 4
M-T1-09 | B-19322 VIALE 26 | MUROS PISO EJE 01 al 03 ENTRE A y F M=14,17,15 | 215.9 | 1 | 2025-12-30 | 1/27/2026 12:00:00 AM | 4"x8" | Concreto | 4000 PSI | 28 | 0 | 28 | 28 | 4062.9 | 286 | 100 | CEMEX | 4
P-T1-02 | B-19322 VIALE 26 | PLACA T1 PISO 2 EJE 12 AL 10 ENTRE AYJ | 177.8 | 504367795 | 2026-01-13 | 1/27/2026 12:00:00 AM | 4"x8" | Concreto | 3000 PSI | 14 | 0 | 21 | 22.2 | 3218.2 | 226 | 106 | CEMEX | 4
P-T1-02 | B-19322 VIALE 26 | PLACA T1 PISO 2 EJE 12 AL 10 ENTRE AYJ | 177.8 | 504367795 | 2026-01-13 | 1/27/2026 12:00:00 AM | 4"x8" | Concreto | 3000 PSI | 14 | 0 | 21 | 22.7 | 3298.8 | 232 | 108 | CEMEX | 3
P-T1-02 | B-19322 VIALE 26 | PLACA T1 PISO 2 EJE 12 AL 10 ENTRE AYJ | 177.8 | 504367795 | 2026-01-13 | 1/27/2026 12:00:00 AM | 4"x8" | Concreto | 3000 PSI | 14 | 0 | 21 | 20 | 2904.2 | 204 | 95 | CEMEX | 4
P-T1-05 | B-19322 VIALE 26 | PLACA T1 PISO 2 EJE 01 AL 04 ENTRE AYJ | 177.8 | 504221238 | 2026-01-20 | 1/27/2026 12:00:00 AM | 4"x8" | Concreto | 3000 PSI | 7 | 0 | 21 | 16.8 | 2436.9 | 171 | 80 | CEMEX | 4
P-T1-05 | B-19322 VIALE 26 | PLACA T1 PISO 2 EJE 01 AL 04 ENTRE AYJ | 177.8 | 504221238 | 2026-01-20 | 1/27/2026 12:00:00 AM | 4"x8" | Concreto | 3000 PSI | 7 | 0 | 21 | 17.7 | 2564.4 | 180 | 84 | CEMEX | 4
P-T1-05 | B-19322 VIALE 26 | PLACA T1 PISO 2 EJE 01 AL 04 ENTRE AYJ | 177.8 | 504221238 | 2026-01-20 | 1/27/2026 12:00:00 AM | 4"x8" | Concreto | 3000 PSI | 7 | 0 | 21 | 17.7 | 2574.3 | 181 | 84 | CEMEX | 4
M-T2-34 | B-19322 VIALE 26 | MUROS T2 PISO 5 EJE 12 AL 15 ENTRE AYJ M=2,31,14 | 203.2 | 504425928 | 2026-01-20 | 1/27/2026 12:00:00 AM | 4"x8" | Concreto | 4000 PSI | 7 | 0 | 28 | 26.3 | 3815.4 | 268 | 94 | CEMEX | 4
M-T2-34 | B-19322 VIALE 26 | MUROS T2 PISO 5 EJE 12 AL 15 ENTRE AYJ M=2,31,14 | 203.2 | 504425928 | 2026-01-20 | 1/27/2026 12:00:00 AM | 4"x8" | Concreto | 4000 PSI | 7 | 0 | 28 | 25.7 | 3726.7 | 262 | 92 | CEMEX | 4
M-T2-34 | B-19322 VIALE 26 | MUROS T2 PISO 5 EJE 12 AL 15 ENTRE AYJ M=2,31,14 | 203.2 | 504425928 | 2026-01-20 | 1/27/2026 12:00:00 AM | 4"x8" | Concreto | 4000 PSI | 7 | 0 | 28 | 24.7 | 3577.2 | 252 | 88 | CEMEX | 3
E-T2-02 | B-19322 VIALE 26 | ESCALERA T2 TRAMO DEL 2 AL 3 | 152.4 | 504474969 | 2026-01-26 | 1/27/2026 12:00:00 AM | 4"x8" | Concreto | 3000 PSI | 1 | 0 | 21 | 6.8 | 983.8 | 69 | 32 | CEMEX | 3
E-T2-02 | B-19322 VIALE 26 | ESCALERA T2 TRAMO DEL 2 AL 3 | 152.4 | 504474969 | 2026-01-26 | 1/27/2026 12:00:00 AM | 4"x8" | Concreto | 3000 PSI | 1 | 0 | 21 | 6.1 | 885.6 | 62 | 29 | CEMEX | 3
E-T2-02 | B-19322 VIALE 26 | ESCALERA T2 TRAMO DEL 2 AL 3 | 152.4 | 504474969 | 2026-01-26 | 1/27/2026 12:00:00 AM | 4"x8" | Concreto | 3000 PSI | 1 | 0 | 21 | 5.5 | 800.1 | 56 | 26 | CEMEX | 3
P-T2-26 | B-19322 VIALE 26 | PLACA T2 PISO 6 EJE 08 AL 10 ENTRE AYJ | 154.2 | 504476060 | 2026-01-26 | 1/27/2026 12:00:00 AM | 4"x8" | Concreto | 3000 PSI | 1 | 0 | 21 | 4.2 | 614.3 | 43 | 20 | CEMEX | 3
P-T2-26 | B-19322 VIALE 26 | PLACA T2 PISO 6 EJE 08 AL 10 ENTRE AYJ | 154.2 | 504476060 | 2026-01-26 | 1/27/2026 12:00:00 AM | 4"x8" | Concreto | 3000 PSI | 1 | 0 | 21 | 4.2 | 603.8 | 42 | 20 | CEMEX | 3
P-T2-26 | B-19322 VIALE 26 | PLACA T2 PISO 6 EJE 08 AL 10 ENTRE AYJ | 154.2 | 504476060 | 2026-01-26 | 1/27/2026 12:00:00 AM | 4"x8" | Concreto | 3000 PSI | 1 | 0 | 21 | 4.2 | 612.1 | 43 | 20 | CEMEX | 3
M-T2-39 | B-19322 VIALE 26 | MUROS T2 P5 EJE 1 AL 12 ENTRE AyD M=1,5,20,24,25,26,19 | 215.9 | 504480326 | 2026-01-26 | 1/27/2026 12:00:00 AM | 4"x8" | Concreto | 4000 PSI | 1 | 0 | 28 | 2.4 | 346.4 | 24 | 8 | CEMEX | 3
M-T2-39 | B-19322 VIALE 26 | MUROS T2 P5 EJE 1 AL 12 ENTRE AyD M=1,5,20,24,25,26,19 | 215.9 | 504480326 | 2026-01-26 | 1/27/2026 12:00:00 AM | 4"x8" | Concreto | 4000 PSI | 1 | 0 | 28 | 2.6 | 377.3 | 27 | 9 | CEMEX | 3
M-T2-39 | B-19322 VIALE 26 | MUROS T2 P5 EJE 1 AL 12 ENTRE AyD M=1,5,20,24,25,26,19 | 215.9 | 504480326 | 2026-01-26 | 1/27/2026 12:00:00 AM | 4"x8" | Concreto | 4000 PSI | 1 | 0 | 28 | 2.6 | 378.6 | 27 | 9 | CEMEX | 3
M-T1-15 | B-19322 VIALE 26 | MUROS T1 PISO 2 EJES 06,07,08 ENTRE JYG M=24,23,02,13,22 | 215.9 | 504481065 | 2026-01-26 | 1/27/2026 12:00:00 AM | 4"x8" | Concreto | 4000 PSI | 1 | 0 | 28 | 5 | 730.7 | 51 | 18 | CEMEX | 3
M-T1-15 | B-19322 VIALE 26 | MUROS T1 PISO 2 EJES 06,07,08 ENTRE JYG M=24,23,02,13,22 | 215.9 | 504481065 | 2026-01-26 | 1/27/2026 12:00:00 AM | 4"x8" | Concreto | 4000 PSI | 1 | 0 | 28 | 3 | 435.3 | 31 | 11 | CEMEX | 3
M-T1-15 | B-19322 VIALE 26 | MUROS T1 PISO 2 EJES 06,07,08 ENTRE JYG M=24,23,02,13,22 | 215.9 | 504481065 | 2026-01-26 | 1/27/2026 12:00:00 AM | 4"x8" | Concreto | 4000 PSI | 1 | 0 | 28 | 3.1 | 454.4 | 32 | 11 | CEMEX | 3
P-T2-18 | B-19322 VIALE 26 | PLACA T2 PISO 5 EJE 15 AL 12 ENTRE AYJ | 190.5 | 504374600 | 2026-01-14 | 1/28/2026 12:00:00 AM | 4"x8" | Concreto | 3000 PSI | 14 | 0 | 21 | 24.8 | 3593.9 | 253 | 118 | CEMEX | 3
P-T2-18 | B-19322 VIALE 26 | PLACA T2 PISO 5 EJE 15 AL 12 ENTRE AYJ | 190.5 | 504374600 | 2026-01-14 | 1/28/2026 12:00:00 AM | 4"x8" | Concreto | 3000 PSI | 14 | 0 | 21 | 20.8 | 3022.7 | 213 | 99 | CEMEX | 4
P-T2-18 | B-19322 VIALE 26 | PLACA T2 PISO 5 EJE 15 AL 12 ENTRE AYJ | 190.5 | 504374600 | 2026-01-14 | 1/28/2026 12:00:00 AM | 4"x8" | Concreto | 3000 PSI | 14 | 0 | 21 | 22.7 | 3297.1 | 232 | 108 | CEMEX | 4
M-T2-28 | B-19322 VIALE 26 | MUROS T2 PISO 4 EJE 6 Y 7 ENTRE AYJ M=29,09,32 | 241.3 | 504377817 | 2026-01-14 | 1/28/2026 12:00:00 AM | 4"x8" | Concreto | 4000 PSI | 14 | 0 | 28 | 26.2 | 3799.2 | 267 | 94 | CEMEX | 3
M-T2-28 | B-19322 VIALE 26 | MUROS T2 PISO 4 EJE 6 Y 7 ENTRE AYJ M=29,09,32 | 241.3 | 504377817 | 2026-01-14 | 1/28/2026 12:00:00 AM | 4"x8" | Concreto | 4000 PSI | 14 | 0 | 28 | 28 | 4055.4 | 285 | 100 | CEMEX | 3
M-T2-28 | B-19322 VIALE 26 | MUROS T2 PISO 4 EJE 6 Y 7 ENTRE AYJ M=29,09,32 | 241.3 | 504377817 | 2026-01-14 | 1/28/2026 12:00:00 AM | 4"x8" | Concreto | 4000 PSI | 14 | 0 | 28 | 25.5 | 3701 | 260 | 91 | CEMEX | 4
M-T2-35 | B-19322 VIALE 26 | MUROS T2 PISO 5 EJE 10Y11 ENTRE AyJ M=32,09,29 | 228.6 | 504442055 | 2026-01-21 | 1/28/2026 12:00:00 AM | 4"x8" | Concreto | 4 000 PSI | 7 | 0 | 28 | 26.1 | 3792.3 | 267 | 93 | CEMEX | 3
M-T2-35 | B-19322 VIALE 26 | MUROS T2 PISO 5 EJE 10Y11 ENTRE AyJ M=32,09,29 | 228.6 | 504442055 | 2026-01-21 | 1/28/2026 12:00:00 AM | 4"x8" | Concreto | 4 000 PSI | 7 | 0 | 28 | 24.8 | 3599.5 | 253 | 89 | CEMEX | 4
M-T2-35 | B-19322 VIALE 26 | MUROS T2 PISO 5 EJE 10Y11 ENTRE AyJ M=32,09,29 | 228.6 | 504442055 | 2026-01-21 | 1/28/2026 12:00:00 AM | 4"x8" | Concreto | 4 000 PSI | 7 | 0 | 28 | 24 | 3479.8 | 245 | 86 | CEMEX | 4
M-T1-11 | B-19322 VIALE 26 | MUROS T1 P2 EJE 13Y14 ENTRE AyF M= 12a,25,01 | 177.8 | 504439475 | 2026-01-21 | 1/28/2026 12:00:00 AM | 4"x8" | Concreto | 4000 PSI | 7 | 0 | 28 | 23.7 | 3437.4 | 242 | 85 | CEMEX | 4
M-T1-11 | B-19322 VIALE 26 | MUROS T1 P2 EJE 13Y14 ENTRE AyF M= 12a,25,01 | 177.8 | 504439475 | 2026-01-21 | 1/28/2026 12:00:00 AM | 4"x8" | Concreto | 4000 PSI | 7 | 0 | 28 | 22.9 | 3325.3 | 234 | 82 | CEMEX | 4
M-T1-11 | B-19322 VIALE 26 | MUROS T1 P2 EJE 13Y14 ENTRE AyF M= 12a,25,01 | 177.8 | 504439475 | 2026-01-21 | 1/28/2026 12:00:00 AM | 4"x8" | Concreto | 4000 PSI | 7 | 0 | 28 | 22.9 | 3316.3 | 233 | 82 | CEMEX | 4
P-T2-23 | B-19322 VIALE 26 | PLACA T2 PISO 05 EJE 01 AL 04 ENTRE AyJ | 177.8 | 504437749 | 2026-01-20 | 1/28/2026 12:00:00 AM | 4"x8" | Concreto | 3000 PSI | 7 | 0 | 21 | 20 | 2900.7 | 204 | 95 | CEMEX | 4
P-T2-23 | B-19322 VIALE 26 | PLACA T2 PISO 05 EJE 01 AL 04 ENTRE AyJ | 177.8 | 504437749 | 2026-01-20 | 1/28/2026 12:00:00 AM | 4"x8" | Concreto | 3000 PSI | 7 | 0 | 21 | 24.8 | 3591 | 252 | 118 | CEMEX | 4
P-T2-23 | B-19322 VIALE 26 | PLACA T2 PISO 05 EJE 01 AL 04 ENTRE AyJ | 177.8 | 504437749 | 2026-01-20 | 1/28/2026 12:00:00 AM | 4"x8" | Concreto | 3000 PSI | 7 | 0 | 21 | 24.5 | 3553.6 | 250 | 117 | CEMEX | 4
P-T1-06 | B-19322 VIALE 26 | PLACA T1 PISO 2 EJE 15 AL 12 ENTRE AYJ | 165.1 | 504491635 | 2026-01-27 | 1/28/2026 12:00:00 AM | 4"x8" | Concreto | 3000 PSI | 1 | 0 | 21 | 3.9 | 560.2 | 39 | 18 | CEMEX | 3
P-T1-06 | B-19322 VIALE 26 | PLACA T1 PISO 2 EJE 15 AL 12 ENTRE AYJ | 165.1 | 504491635 | 2026-01-27 | 1/28/2026 12:00:00 AM | 4"x8" | Concreto | 3000 PSI | 1 | 0 | 21 | 4.1 | 591.8 | 42 | 19 | CEMEX | 3
P-T1-06 | B-19322 VIALE 26 | PLACA T1 PISO 2 EJE 15 AL 12 ENTRE AYJ | 165.1 | 504491635 | 2026-01-27 | 1/28/2026 12:00:00 AM | 4"x8" | Concreto | 3000 PSI | 1 | 0 | 21 | 4.3 | 630.9 | 44 | 21 | CEMEX | 4
M-T1-16 | B-19322 VIALE 26 | MUROS T1 PISO 2 EJE 04 Y 05 ENTRE GYJ M=24,02,13 | 215.9 | 504493857 | 2026-01-27 | 1/28/2026 12:00:00 AM | 4"x8" | Concreto | 4000 PSI | 1 | 0 | 28 | 2.2 | 320.4 | 23 | 8 | CEMEX | 3
M-T1-16 | B-19322 VIALE 26 | MUROS T1 PISO 2 EJE 04 Y 05 ENTRE GYJ M=24,02,13 | 215.9 | 504493857 | 2026-01-27 | 1/28/2026 12:00:00 AM | 4"x8" | Concreto | 4000 PSI | 1 | 0 | 28 | 2.1 | 308.6 | 22 | 8 | CEMEX | 4
M-T1-16 | B-19322 VIALE 26 | MUROS T1 PISO 2 EJE 04 Y 05 ENTRE GYJ M=24,02,13 | 215.9 | 504493857 | 2026-01-27 | 1/28/2026 12:00:00 AM | 4"x8" | Concreto | 4000 PSI | 1 | 0 | 28 | 2.2 | 314.6 | 22 | 8 | CEMEX | 3
P-T2-19 | B-19322 VIALE 26 | PLACA T2 PISOS EJE 10 Y 12 ENTRE AYJ | 177.8 | 504387081 | 2026-01-15 | 1/29/2026 12:00:00 AM | 4"x8" | Concreto | 3.000 PSI | 14 | 0 | 21 | 24.2 | 3513.9 | 247 | 115 | CEMEX | 3
P-T2-19 | B-19322 VIALE 26 | PLACA T2 PISOS EJE 10 Y 12 ENTRE AYJ | 177.8 | 504387081 | 2026-01-15 | 1/29/2026 12:00:00 AM | 4"x8" | Concreto | 3.000 PSI | 14 | 0 | 21 | 23.6 | 3421.6 | 241 | 112 | CEMEX | 4
P-T2-19 | B-19322 VIALE 26 | PLACA T2 PISOS EJE 10 Y 12 ENTRE AYJ | 177.8 | 504387081 | 2026-01-15 | 1/29/2026 12:00:00 AM | 4"x8" | Concreto | 3.000 PSI | 14 | 0 | 21 | 24.8 | 3593.6 | 253 | 118 | CEMEX | 4
M-T2-30 | B-19322 VIALE 26 | MUROS T2 PISO 4 EJE 04Y05 ENTRE AYJ M=14,31,02 | 203.2 | 504386418 | 2026-01-15 | 1/29/2026 12:00:00 AM | 4"x8" | Concreto | 4000 PSI | 14 | 0 | 28 | 27.8 | 4038.7 | 284 | 99 | CEMEX | 3
M-T2-30 | B-19322 VIALE 26 | MUROS T2 PISO 4 EJE 04Y05 ENTRE AYJ M=14,31,02 | 203.2 | 504386418 | 2026-01-15 | 1/29/2026 12:00:00 AM | 4"x8" | Concreto | 4000 PSI | 14 | 0 | 28 | 32.4 | 4699.1 | 330 | 116 | CEMEX | 4
M-T2-30 | B-19322 VIALE 26 | MUROS T2 PISO 4 EJE 04Y05 ENTRE AYJ M=14,31,02 | 203.2 | 504386418 | 2026-01-15 | 1/29/2026 12:00:00 AM | 4"x8" | Concreto | 4000 PSI | 14 | 0 | 28 | 24.7 | 3580 | 252 | 88 | CEMEX | 3
P-T1-03 | B-19322 VIALE 26 | PLACA T1 PISO 2 EJE 08 Y 10 AYJ | 177.8 | 504385851 | 2026-01-15 | 1/29/2026 12:00:00 AM | 4"x8" | Concreto | 3000 PSI | 14 | 0 | 21 | 24.7 | 3587.4 | 252 | 118 | CEMEX | 4
P-T1-03 | B-19322 VIALE 26 | PLACA T1 PISO 2 EJE 08 Y 10 AYJ | 177.8 | 504385851 | 2026-01-15 | 1/29/2026 12:00:00 AM | 4"x8" | Concreto | 3000 PSI | 14 | 0 | 21 | 24.7 | 3582 | 252 | 118 | CEMEX | 4
P-T1-03 | B-19322 VIALE 26 | PLACA T1 PISO 2 EJE 08 Y 10 AYJ | 177.8 | 504385851 | 2026-01-15 | 1/29/2026 12:00:00 AM | 4"x8" | Concreto | 3000 PSI | 14 | 0 | 21 | 26.8 | 3885.7 | 273 | 128 | CEMEX | 4
M-T1-12 | B-19322 VIALE 26 | MUROS T1 PISO 2 EJE 11 AL 12 ENTRE AYJ M=29,09,23 | 234.95 | 504450142 | 2026-01-22 | 1/29/2026 12:00:00 AM | 4"x8" | Concreto | 4000 PSI | 7 | 0 | 28 | 25.2 | 3653.5 | 257 | 90 | CEMEX | 4
M-T1-12 | B-19322 VIALE 26 | MUROS T1 PISO 2 EJE 11 AL 12 ENTRE AYJ M=29,09,23 | 234.95 | 504450142 | 2026-01-22 | 1/29/2026 12:00:00 AM | 4"x8" | Concreto | 4000 PSI | 7 | 0 | 28 | 24.4 | 3545.6 | 249 | 87 | CEMEX | 3
M-T1-12 | B-19322 VIALE 26 | MUROS T1 PISO 2 EJE 11 AL 12 ENTRE AYJ M=29,09,23 | 234.95 | 504450142 | 2026-01-22 | 1/29/2026 12:00:00 AM | 4"x8" | Concreto | 4000 PSI | 7 | 0 | 28 | 23.9 | 3459.9 | 243 | 85 | CEMEX | 4
M-T2-36 | B-19322 VIALE 26 | MUROS T2 PISO 5 EJE 06 AL 07 ENTRE AYJ M=09,29,32 | 228.6 | 504452129 | 2026-01-22 | 1/29/2026 12:00:00 AM | 4"x8" | Concreto | 4000 PSI | 7 | 0 | 28 | 28.7 | 4155.6 | 292 | 102 | CEMEX | 4
M-T2-36 | B-19322 VIALE 26 | MUROS T2 PISO 5 EJE 06 AL 07 ENTRE AYJ M=09,29,32 | 228.6 | 504452129 | 2026-01-22 | 1/29/2026 12:00:00 AM | 4"x8" | Concreto | 4000 PSI | 7 | 0 | 28 | 28.4 | 4113.2 | 289 | 101 | CEMEX | 4
M-T2-36 | B-19322 VIALE 26 | MUROS T2 PISO 5 EJE 06 AL 07 ENTRE AYJ M=09,29,32 | 228.6 | 504452129 | 2026-01-22 | 1/29/2026 12:00:00 AM | 4"x8" | Concreto | 4000 PSI | 7 | 0 | 28 | 27.9 | 4046.6 | 284 | 100 | CEMEX | 4
P-T2-26 | B-19322 VIALE 26 | PLACA T2 PISO 6 EJE 08 AL 10 ENTRE AYJ | 154.2 | 504476060 | 2026-01-26 | 1/29/2026 12:00:00 AM | 4"x8" | Concreto | 3000 PSI | 3 | 0 | 21 | 16.7 | 2425 | 170 | 80 | CEMEX | 4
P-T2-26 | B-19322 VIALE 26 | PLACA T2 PISO 6 EJE 08 AL 10 ENTRE AYJ | 154.2 | 504476060 | 2026-01-26 | 1/29/2026 12:00:00 AM | 4"x8" | Concreto | 3000 PSI | 3 | 0 | 21 | 15.9 | 2300.9 | 162 | 76 | CEMEX | 4
P-T2-26 | B-19322 VIALE 26 | PLACA T2 PISO 6 EJE 08 AL 10 ENTRE AYJ | 154.2 | 504476060 | 2026-01-26 | 1/29/2026 12:00:00 AM | 4"x8" | Concreto | 3000 PSI | 3 | 0 | 21 | 16.7 | 2426 | 171 | 80 | CEMEX | 4
M-T2-39 | B-19322 VIALE 26 | MUROS T2 P5 EJE 1 AL 12 ENTRE AyD M=1,5,20,24,25,26,19 | 215.9 | 504480326 | 2026-01-26 | 1/29/2026 12:00:00 AM | 4"x8" | Concreto | 4000 PSI | 3 | 0 | 28 | 15 | 2170.5 | 153 | 53 | CEMEX | 4
M-T2-39 | B-19322 VIALE 26 | MUROS T2 P5 EJE 1 AL 12 ENTRE AyD M=1,5,20,24,25,26,19 | 215.9 | 504480326 | 2026-01-26 | 1/29/2026 12:00:00 AM | 4"x8" | Concreto | 4000 PSI | 3 | 0 | 28 | 15.8 | 2292.2 | 161 | 56 | CEMEX | 3
M-T2-39 | B-19322 VIALE 26 | MUROS T2 P5 EJE 1 AL 12 ENTRE AyD M=1,5,20,24,25,26,19 | 215.9 | 504480326 | 2026-01-26 | 1/29/2026 12:00:00 AM | 4"x8" | Concreto | 4000 PSI | 3 | 0 | 28 | 16.3 | 2362.4 | 166 | 58 | CEMEX | 4
M-T1-15 | B-19322 VIALE 26 | MUROS T1 PISO 2 EJES 06,07,08 ENTRE JYG M=24,23,02,13,22 | 215.9 | 504481065 | 2026-01-26 | 1/29/2026 12:00:00 AM | 4"x8" | Concreto | 4000 PSI | 3 | 0 | 28 | 20.2 | 2926.7 | 206 | 72 | CEMEX | 4
M-T1-15 | B-19322 VIALE 26 | MUROS T1 PISO 2 EJES 06,07,08 ENTRE JYG M=24,23,02,13,22 | 215.9 | 504481065 | 2026-01-26 | 1/29/2026 12:00:00 AM | 4"x8" | Concreto | 4000 PSI | 3 | 0 | 28 | 19.4 | 2810.7 | 198 | 69 | CEMEX | 4
M-T1-15 | B-19322 VIALE 26 | MUROS T1 PISO 2 EJES 06,07,08 ENTRE JYG M=24,23,02,13,22 | 215.9 | 504481065 | 2026-01-26 | 1/29/2026 12:00:00 AM | 4"x8" | Concreto | 4000 PSI | 3 | 0 | 28 | 18.9 | 2743.2 | 193 | 68 | CEMEX | 4
P-T2-27 | B-19322 VIALE 26 | PLACA T2 PISO 6 EJE 04 AL 08 ENTRE AYJ | 165.1 | 504501887 | 2026-01-28 | 1/29/2026 12:00:00 AM | 4"x8" | Concreto | 3000 PSI | 1 | 0 | 21 | 5.1 | 741.1 | 52 | 24 | CEMEX | 4
P-T2-27 | B-19322 VIALE 26 | PLACA T2 PISO 6 EJE 04 AL 08 ENTRE AYJ | 165.1 | 504501887 | 2026-01-28 | 1/29/2026 12:00:00 AM | 4"x8" | Concreto | 3000 PSI | 1 | 0 | 21 | 5.4 | 783.6 | 55 | 26 | CEMEX | 4
P-T2-27 | B-19322 VIALE 26 | PLACA T2 PISO 6 EJE 04 AL 08 ENTRE AYJ | 165.1 | 504501887 | 2026-01-28 | 1/29/2026 12:00:00 AM | 4"x8" | Concreto | 3000 PSI | 1 | 0 | 21 | 4.8 | 702.6 | 49 | 23 | CEMEX | 4
P-T1-07 | B-19322 VIALE 26 | PLACA T1 PISO 2 EJE 09 AL 10 ENTRE AYJ | 152.4 | 504503680 | 2026-01-28 | 1/29/2026 12:00:00 AM | 4"x8" | Concreto | 3000 PSI | 1 | 0 | 21 | 3.7 | 530.9 | 37 | 17 | CEMEX | 3
P-T1-07 | B-19322 VIALE 26 | PLACA T1 PISO 2 EJE 09 AL 10 ENTRE AYJ | 152.4 | 504503680 | 2026-01-28 | 1/29/2026 12:00:00 AM | 4"x8" | Concreto | 3000 PSI | 1 | 0 | 21 | 3.5 | 502.6 | 35 | 16 | CEMEX | 3
P-T1-07 | B-19322 VIALE 26 | PLACA T1 PISO 2 EJE 09 AL 10 ENTRE AYJ | 152.4 | 504503680 | 2026-01-28 | 1/29/2026 12:00:00 AM | 4"x8" | Concreto | 3000 PSI | 1 | 0 | 21 | 3.8 | 544.4 | 38 | 18 | CEMEX | 3
M-T2-41 | B-19322 VIALE 26 | MUROS T2 PISO 6 EJE 11 AL 15 ENTRE AYD M=29,10,32 | 203.2 | 504504134 | 2026-01-28 | 1/29/2026 12:00:00 AM | 4"x8" | Concreto | 3000 PSI | 1 | 0 | 21 | 2.1 | 299.8 | 21 | 10 | CEMEX | 3
M-T2-41 | B-19322 VIALE 26 | MUROS T2 PISO 6 EJE 11 AL 15 ENTRE AYD M=29,10,32 | 203.2 | 504504134 | 2026-01-28 | 1/29/2026 12:00:00 AM | 4"x8" | Concreto | 3000 PSI | 1 | 0 | 21 | 2.5 | 357.5 | 25 | 12 | CEMEX | 3
M-T2-41 | B-19322 VIALE 26 | MUROS T2 PISO 6 EJE 11 AL 15 ENTRE AYD M=29,10,32 | 203.2 | 504504134 | 2026-01-28 | 1/29/2026 12:00:00 AM | 4"x8" | Concreto | 3000 PSI | 1 | 0 | 21 | 1.3 | 189.2 | 13 | 6 | CEMEX | 3
M-T1-17 | B-19322 VIALE 26 | MUROS T1 PISO 2 EJE 1 AL 3 ENTRE JYG M=01,18,20,12,05,11,16 | 209.55 | 504505312 | 2026-01-28 | 1/29/2026 12:00:00 AM | 4"x8" | Concreto | 4000 PSI | 1 | 24 | 28 | 2.1 | 310.1 | 22 | 8 | CEMEX | 3
M-T1-17 | B-19322 VIALE 26 | MUROS T1 PISO 2 EJE 1 AL 3 ENTRE JYG M=01,18,20,12,05,11,16 | 209.55 | 504505312 | 2026-01-28 | 1/29/2026 12:00:00 AM | 4"x8" | Concreto | 4000 PSI | 1 | 24 | 28 | 2.3 | 326.7 | 23 | 8 | CEMEX | 3
M-T1-17 | B-19322 VIALE 26 | MUROS T1 PISO 2 EJE 1 AL 3 ENTRE JYG M=01,18,20,12,05,11,16 | 209.55 | 504505312 | 2026-01-28 | 1/29/2026 12:00:00 AM | 4"x8" | Concreto | 4000 PSI | 1 | 24 | 28 | 2.5 | 359.1 | 25 | 9 | CEMEX | 4
M-T2-40 | B-19322 VIALE 26 | MUROS T2 PISO 6 EJE 12 AL 15 ENTRE JYF M=17,28,18,32,29 | 228.6 | 504495642 | 2026-01-27 | 1/28/2026 12:00:00 AM | 4"x8" | Concreto | 3000 PSI | 1 | 0 | 21 | 2.6 | 377.5 | 27 | 12 | CEMEX | 3
M-T2-40 | B-19322 VIALE 26 | MUROS T2 PISO 6 EJE 12 AL 15 ENTRE JYF M=17,28,18,32,29 | 228.6 | 504495642 | 2026-01-27 | 1/28/2026 12:00:00 AM | 4"x8" | Concreto | 3000 PSI | 1 | 0 | 21 | 0.7 | 96.8 | 7 | 3 | CEMEX | 3
M-T2-40 | B-19322 VIALE 26 | MUROS T2 PISO 6 EJE 12 AL 15 ENTRE JYF M=17,28,18,32,29 | 228.6 | 504495642 | 2026-01-27 | 1/28/2026 12:00:00 AM | 4"x8" | Concreto | 3000 PSI | 1 | 0 | 21 | 1.5 | 220.7 | 16 | 7 | CEMEX | 3
E-T2-02 | B-19322 VIALE 26 | ESCALERA T2 TRAMO DEL 2 AL 3 | 152.4 | 504474969 | 2026-01-26 | 1/29/2026 12:00:00 AM | 4"x8" | Concreto | 3000 PSI | 3 | 0 | 21 | 16.3 | 2370.7 | 167 | 78 | CEMEX | 3
E-T2-02 | B-19322 VIALE 26 | ESCALERA T2 TRAMO DEL 2 AL 3 | 152.4 | 504474969 | 2026-01-26 | 1/29/2026 12:00:00 AM | 4"x8" | Concreto | 3000 PSI | 3 | 0 | 21 | 16.5 | 2392.3 | 168 | 78 | CEMEX | 4
E-T2-02 | B-19322 VIALE 26 | ESCALERA T2 TRAMO DEL 2 AL 3 | 152.4 | 504474969 | 2026-01-26 | 1/29/2026 12:00:00 AM | 4"x8" | Concreto | 3000 PSI | 3 | 0 | 21 | 16 | 2319.9 | 163 | 76 | CEMEX | 3
M-T2-40 | B-19322 VIALE 26 | MUROS T2 PISO 6 EJE 12 AL 15 ENTRE JYF M=17,28,18,32,29 | 228.6 | 504495642 | 2026-01-27 | 1/30/2026 12:00:00 AM | 4"x8" | Concreto | 3000 PSI | 3 | 0 | 21 | 10.6 | 1543.2 | 108 | 51 | CEMEX | 3
M-T2-40 | B-19322 VIALE 26 | MUROS T2 PISO 6 EJE 12 AL 15 ENTRE JYF M=17,28,18,32,29 | 228.6 | 504495642 | 2026-01-27 | 1/30/2026 12:00:00 AM | 4"x8" | Concreto | 3000 PSI | 3 | 0 | 21 | 11.6 | 1676.2 | 118 | 55 | CEMEX | 3
M-T2-40 | B-19322 VIALE 26 | MUROS T2 PISO 6 EJE 12 AL 15 ENTRE JYF M=17,28,18,32,29 | 228.6 | 504495642 | 2026-01-27 | 1/30/2026 12:00:00 AM | 4"x8" | Concreto | 3000 PSI | 3 | 0 | 21 | 11.5 | 1661.3 | 117 | 54 | CEMEX | 3
P-T1-06 | B-19322 VIALE 26 | PLACA T1 PISO 2 EJE 15 AL 12 ENTRE AYJ | 165.1 | 504491635 | 2026-01-27 | 1/30/2026 12:00:00 AM | 4"x8" | Concreto | 3000 PSI | 3 | 0 | 21 | 16.6 | 2402.3 | 169 | 79 | CEMEX | 4
P-T1-06 | B-19322 VIALE 26 | PLACA T1 PISO 2 EJE 15 AL 12 ENTRE AYJ | 165.1 | 504491635 | 2026-01-27 | 1/30/2026 12:00:00 AM | 4"x8" | Concreto | 3000 PSI | 3 | 0 | 21 | 15.9 | 2299.1 | 162 | 75 | CEMEX | 3
P-T1-06 | B-19322 VIALE 26 | PLACA T1 PISO 2 EJE 15 AL 12 ENTRE AYJ | 165.1 | 504491635 | 2026-01-27 | 1/30/2026 12:00:00 AM | 4"x8" | Concreto | 3000 PSI | 3 | 0 | 21 | 15.9 | 2300 | 162 | 76 | CEMEX | 4
M-T1-16 | B-19322 VIALE 26 | MUROS T1 PISO 2 EJE 04 Y 05 ENTRE GYJ M=24,02,13 | 215.9 | 504493857 | 2026-01-27 | 1/30/2026 12:00:00 AM | 4"x8" | Concreto | 4000 PSI | 3 | 0 | 28 | 20.6 | 2985.1 | 210 | 74 | CEMEX | 4
M-T1-16 | B-19322 VIALE 26 | MUROS T1 PISO 2 EJE 04 Y 05 ENTRE GYJ M=24,02,13 | 215.9 | 504493857 | 2026-01-27 | 1/30/2026 12:00:00 AM | 4"x8" | Concreto | 4000 PSI | 3 | 0 | 28 | 19.7 | 2862.8 | 201 | 70 | CEMEX | 3
M-T1-16 | B-19322 VIALE 26 | MUROS T1 PISO 2 EJE 04 Y 05 ENTRE GYJ M=24,02,13 | 215.9 | 504493857 | 2026-01-27 | 1/30/2026 12:00:00 AM | 4"x8" | Concreto | 4000 PSI | 3 | 0 | 28 | 19.4 | 2807 | 197 | 69 | CEMEX | 3
P-T2-20 | B-19322 VIALE 26 | PLACA T2 EJE 08 AL 10 DEL AalJ PISO 5 | 177.8 | 504393613 | 2026-01-16 | 1/30/2026 12:00:00 AM | 4"x8" | Concreto | 3.000 PSI | 14 | 0 | 21 | 24 | 3484.2 | 245 | 114 | CEMEX | 3
P-T2-20 | B-19322 VIALE 26 | PLACA T2 EJE 08 AL 10 DEL AalJ PISO 5 | 177.8 | 504393613 | 2026-01-16 | 1/30/2026 12:00:00 AM | 4"x8" | Concreto | 3.000 PSI | 14 | 0 | 21 | 21.2 | 3074.9 | 216 | 101 | CEMEX | 3
P-T2-20 | B-19322 VIALE 26 | PLACA T2 EJE 08 AL 10 DEL AalJ PISO 5 | 177.8 | 504393613 | 2026-01-16 | 1/30/2026 12:00:00 AM | 4"x8" | Concreto | 3.000 PSI | 14 | 0 | 21 | 22.7 | 3297.3 | 232 | 108 | CEMEX | 4
M-T2-31 | B-19322 VIALE 26 | MUROS T2 PISO 4 EJE 02 Y 03 ENTRE AyJ -01,27,16,15 | 215.9 | 504395212 | 2026-01-16 | 1/30/2026 12:00:00 AM | 4"x8" | Concreto | 4000 PSI | 14 | 0 | 28 | 27.6 | 4000.7 | 281 | 98 | CEMEX | 4
M-T2-31 | B-19322 VIALE 26 | MUROS T2 PISO 4 EJE 02 Y 03 ENTRE AyJ -01,27,16,15 | 215.9 | 504395212 | 2026-01-16 | 1/30/2026 12:00:00 AM | 4"x8" | Concreto | 4000 PSI | 14 | 0 | 28 | 27.2 | 3946.9 | 278 | 97 | CEMEX | 4
M-T2-31 | B-19322 VIALE 26 | MUROS T2 PISO 4 EJE 02 Y 03 ENTRE AyJ -01,27,16,15 | 215.9 | 504395212 | 2026-01-16 | 1/30/2026 12:00:00 AM | 4"x8" | Concreto | 4000 PSI | 14 | 0 | 28 | 25.8 | 3738.8 | 263 | 92 | CEMEX | 4
M-T1-13 | B-19322 VIALE 26 | MURO T1 PISO 2 RJR 10Y11 ENTRE AyJ M=32,09,29 | 203.2 | 504463205 | 2026-01-23 | 1/30/2026 12:00:00 AM | 4"x8" | Concreto | 4.000 PSI | 7 | 0 | 28 | 23.7 | 3442 | 242 | 85 | CEMEX | 4
M-T1-13 | B-19322 VIALE 26 | MURO T1 PISO 2 RJR 10Y11 ENTRE AyJ M=32,09,29 | 203.2 | 504463205 | 2026-01-23 | 1/30/2026 12:00:00 AM | 4"x8" | Concreto | 4.000 PSI | 7 | 0 | 28 | 26 | 3769.1 | 265 | 93 | CEMEX | 4
M-T1-13 | B-19322 VIALE 26 | MURO T1 PISO 2 RJR 10Y11 ENTRE AyJ M=32,09,29 | 203.2 | 504463205 | 2026-01-23 | 1/30/2026 12:00:00 AM | 4"x8" | Concreto | 4.000 PSI | 7 | 0 | 28 | 24 | 3482.4 | 245 | 86 | CEMEX | 4
M-T2-37 | B-19322 VIALE 26 | MUROS T2 PISO 5 EJE 04Y07 ENTRE AyJ M=32,09,29 | 203.2 | 504464289 | 2026-01-23 | 1/30/2026 12:00:00 AM | 4"x8" | Concreto | 4.000 | 7 | 0 | 28 | 23.8 | 3450.9 | 243 | 85 | CEMEX | 4
M-T2-37 | B-19322 VIALE 26 | MUROS T2 PISO 5 EJE 04Y07 ENTRE AyJ M=32,09,29 | 203.2 | 504464289 | 2026-01-23 | 1/30/2026 12:00:00 AM | 4"x8" | Concreto | 4.000 | 7 | 0 | 28 | 25.2 | 3651.2 | 257 | 90 | CEMEX | 4
M-T2-37 | B-19322 VIALE 26 | MUROS T2 PISO 5 EJE 04Y07 ENTRE AyJ M=32,09,29 | 203.2 | 504464289 | 2026-01-23 | 1/30/2026 12:00:00 AM | 4"x8" | Concreto | 4.000 | 7 | 0 | 28 | 24.9 | 3617.3 | 254 | 89 | CEMEX | 4
P-T2-24 | B-19322 VIALE 26 | PLACA T2 PISO 6 EJE 15 al 12 ENTRE AyJ | 190.5 | 504461787 | 2026-01-23 | 1/30/2026 12:00:00 AM | 4"x8" | Concreto | 3.000 PSI | 7 | 0 | 21 | 22.2 | 3216.8 | 226 | 106 | CEMEX | 4
P-T2-24 | B-19322 VIALE 26 | PLACA T2 PISO 6 EJE 15 al 12 ENTRE AyJ | 190.5 | 504461787 | 2026-01-23 | 1/30/2026 12:00:00 AM | 4"x8" | Concreto | 3.000 PSI | 7 | 0 | 21 | 20.7 | 2996.4 | 211 | 98 | CEMEX | 3
P-T2-24 | B-19322 VIALE 26 | PLACA T2 PISO 6 EJE 15 al 12 ENTRE AyJ | 190.5 | 504461787 | 2026-01-23 | 1/30/2026 12:00:00 AM | 4"x8" | Concreto | 3.000 PSI | 7 | 0 | 21 | 20.7 | 3003.7 | 211 | 99 | CEMEX | 3
P-T1-08 | B-19322 VIALE 26 | PLCA T1 PISO 2 EJE 07 AL 09 ENTRE AYJ | 152.4 | 504513241 | 2026-01-29 | 1/30/2026 12:00:00 AM | 4"x8" | Concreto | 3000 PSI | 1 | 0 | 21 | 3.1 | 445.8 | 31 | 15 | CEMEX | 3
P-T1-08 | B-19322 VIALE 26 | PLCA T1 PISO 2 EJE 07 AL 09 ENTRE AYJ | 152.4 | 504513241 | 2026-01-29 | 1/30/2026 12:00:00 AM | 4"x8" | Concreto | 3000 PSI | 1 | 0 | 21 | 3.3 | 472.5 | 33 | 16 | CEMEX | 3
P-T1-08 | B-19322 VIALE 26 | PLCA T1 PISO 2 EJE 07 AL 09 ENTRE AYJ | 152.4 | 504513241 | 2026-01-29 | 1/30/2026 12:00:00 AM | 4"x8" | Concreto | 3000 PSI | 1 | 0 | 21 | 3.8 | 554.1 | 39 | 18 | CEMEX | 3
P-T2-28 | B-19322 VIALE 26 | PLACA T2 PISO 6 EJE 01 AL 04 ENTRE AYJ | 165.1 | 504514241 | 2026-01-29 | 1/30/2026 12:00:00 AM | 4"x8" | Concreto | 3000 PSI | 1 | 0 | 21 | 4 | 585.7 | 41 | 19 | CEMEX | 3
P-T2-28 | B-19322 VIALE 26 | PLACA T2 PISO 6 EJE 01 AL 04 ENTRE AYJ | 165.1 | 504514241 | 2026-01-29 | 1/30/2026 12:00:00 AM | 4"x8" | Concreto | 3000 PSI | 1 | 0 | 21 | 4.1 | 595.9 | 42 | 20 | CEMEX | 4
P-T2-28 | B-19322 VIALE 26 | PLACA T2 PISO 6 EJE 01 AL 04 ENTRE AYJ | 165.1 | 504514241 | 2026-01-29 | 1/30/2026 12:00:00 AM | 4"x8" | Concreto | 3000 PSI | 1 | 0 | 21 | 3.7 | 538.4 | 38 | 18 | CEMEX | 3
M-T1-18 | B-19322 VIALE 26 | MUROS T1 EJE 04 AL 06 ENTRE AYD | 228.6 | 504516808 | 2026-01-29 | 1/30/2026 12:00:00 AM | 4"x8" | Concreto | 4000 PSI | 1 | 0 | 28 | 1.9 | 282.2 | 20 | 7 | CEMEX | 3
M-T1-18 | B-19322 VIALE 26 | MUROS T1 EJE 04 AL 06 ENTRE AYD | 228.6 | 504516808 | 2026-01-29 | 1/30/2026 12:00:00 AM | 4"x8" | Concreto | 4000 PSI | 1 | 0 | 28 | 2 | 284.8 | 20 | 7 | CEMEX | 3
M-T1-18 | B-19322 VIALE 26 | MUROS T1 EJE 04 AL 06 ENTRE AYD | 228.6 | 504516808 | 2026-01-29 | 1/30/2026 12:00:00 AM | 4"x8" | Concreto | 4000 PSI | 1 | 0 | 28 | 1.8 | 260.8 | 18 | 6 | CEMEX | 3
P-T1-04 | B-19322 VIALE 26 | PLACA T1 PISO 2 EJE 08 AL 04 ENTRE JYG | 177.8 | 504401984 | 2026-01-17 | 1/31/2026 12:00:00 AM | 4"x8" | Concreto | 3000 PSI | 14 | 0 | 21 | 19.2 | 2786.7 | 196 | 91 | CEMEX | 4
P-T1-04 | B-19322 VIALE 26 | PLACA T1 PISO 2 EJE 08 AL 04 ENTRE JYG | 177.8 | 504401984 | 2026-01-17 | 1/31/2026 12:00:00 AM | 4"x8" | Concreto | 3000 PSI | 14 | 0 | 21 | 22.1 | 3203.5 | 225 | 105 | CEMEX | 4
P-T1-04 | B-19322 VIALE 26 | PLACA T1 PISO 2 EJE 08 AL 04 ENTRE JYG | 177.8 | 504401984 | 2026-01-17 | 1/31/2026 12:00:00 AM | 4"x8" | Concreto | 3000 PSI | 14 | 0 | 21 | 19.3 | 2804.8 | 197 | 92 | CEMEX | 4
P-T2-21 | B-19322 VIALE 26 | PLACA T2 PISO 5 EJE 06 AL 08 ENTRE AYJ | 177.8 | 504402710 | 2026-01-17 | 1/31/2026 12:00:00 AM | 4"x8" | Concreto | 3000 PSI | 14 | 0 | 21 | 22.6 | 3277.2 | 230 | 108 | CEMEX | 4
P-T2-21 | B-19322 VIALE 26 | PLACA T2 PISO 5 EJE 06 AL 08 ENTRE AYJ | 177.8 | 504402710 | 2026-01-17 | 1/31/2026 12:00:00 AM | 4"x8" | Concreto | 3000 PSI | 14 | 0 | 21 | 21.4 | 3107.1 | 218 | 102 | CEMEX | 4
P-T2-21 | B-19322 VIALE 26 | PLACA T2 PISO 5 EJE 06 AL 08 ENTRE AYJ | 177.8 | 504402710 | 2026-01-17 | 1/31/2026 12:00:00 AM | 4"x8" | Concreto | 3000 PSI | 14 | 0 | 21 | 22.6 | 3280.4 | 231 | 108 | CEMEX | 5
M-T2-32 | B-19322 VIALE 26 | MUROS T2 P4 EJE 01 AL 02 ENTRE AYD M=01,21,05,20,26,25,19 | 215.9 | 504404069 | 2026-01-17 | 1/31/2026 12:00:00 AM | 4"x8" | Concreto | 4000 PSI | 14 | 0 | 28 | 26.8 | 3881 | 273 | 96 | CEMEX | 4
M-T2-32 | B-19322 VIALE 26 | MUROS T2 P4 EJE 01 AL 02 ENTRE AYD M=01,21,05,20,26,25,19 | 215.9 | 504404069 | 2026-01-17 | 1/31/2026 12:00:00 AM | 4"x8" | Concreto | 4000 PSI | 14 | 0 | 28 | 24.6 | 3570.2 | 251 | 88 | CEMEX | 4
M-T2-32 | B-19322 VIALE 26 | MUROS T2 P4 EJE 01 AL 02 ENTRE AYD M=01,21,05,20,26,25,19 | 215.9 | 504404069 | 2026-01-17 | 1/31/2026 12:00:00 AM | 4"x8" | Concreto | 4000 PSI | 14 | 0 | 28 | 25.3 | 3670.9 | 258 | 90 | CEMEX | 4
M-T1-14 | B-19322 VIALE 26 | MUROS T1 PISO 2 EJE 09 ENTRE AYJ M=23,22,09 | 228.6 | 504470112 | 2026-01-24 | 1/31/2026 12:00:00 AM | 4"x8" | Concreto | 4000 PSI | 7 | 0 | 28 | 21.3 | 3088.9 | 217 | 76 | CEMEX | 3
M-T1-14 | B-19322 VIALE 26 | MUROS T1 PISO 2 EJE 09 ENTRE AYJ M=23,22,09 | 228.6 | 504470112 | 2026-01-24 | 1/31/2026 12:00:00 AM | 4"x8" | Concreto | 4000 PSI | 7 | 0 | 28 | 20.7 | 3007 | 211 | 74 | CEMEX | 4
M-T1-14 | B-19322 VIALE 26 | MUROS T1 PISO 2 EJE 09 ENTRE AYJ M=23,22,09 | 228.6 | 504470112 | 2026-01-24 | 1/31/2026 12:00:00 AM | 4"x8" | Concreto | 4000 PSI | 7 | 0 | 28 | 19.6 | 2843.7 | 200 | 70 | CEMEX | 4
P-T2-25 | B-19322 VIALE 26 | PLCA T2 PISO 6 EJE 10 AL 12 ENTRE AYJ | 184.15 | 504471431 | 2026-01-24 | 1/31/2026 12:00:00 AM | 4"x8" | Concreto | 3000 PSI | 7 | 0 | 21 | 16.7 | 2426 | 171 | 80 | CEMEX | 3
P-T2-25 | B-19322 VIALE 26 | PLCA T2 PISO 6 EJE 10 AL 12 ENTRE AYJ | 184.15 | 504471431 | 2026-01-24 | 1/31/2026 12:00:00 AM | 4"x8" | Concreto | 3000 PSI | 7 | 0 | 21 | 17.4 | 2526 | 178 | 83 | CEMEX | 4
P-T2-25 | B-19322 VIALE 26 | PLCA T2 PISO 6 EJE 10 AL 12 ENTRE AYJ | 184.15 | 504471431 | 2026-01-24 | 1/31/2026 12:00:00 AM | 4"x8" | Concreto | 3000 PSI | 7 | 0 | 21 | 16.8 | 2442 | 172 | 80 | CEMEX | 4
M-T2-38 | B-19322 VIALE 26 | MUROS T2 P5 EJE 04 ENTRE AYD EJE 02 ENTRE FYJ M=16,27,01 | 228.6 | 504471983 | 2026-01-24 | 1/31/2026 12:00:00 AM | 4"x8" | Concreto | 4000 PSI | 7 | 0 | 28 | 24.4 | 3535.2 | 249 | 87 | CEMEX | 3
M-T2-38 | B-19322 VIALE 26 | MUROS T2 P5 EJE 04 ENTRE AYD EJE 02 ENTRE FYJ M=16,27,01 | 228.6 | 504471983 | 2026-01-24 | 1/31/2026 12:00:00 AM | 4"x8" | Concreto | 4000 PSI | 7 | 0 | 28 | 22.7 | 3294.8 | 232 | 81 | CEMEX | 4
M-T2-38 | B-19322 VIALE 26 | MUROS T2 P5 EJE 04 ENTRE AYD EJE 02 ENTRE FYJ M=16,27,01 | 228.6 | 504471983 | 2026-01-24 | 1/31/2026 12:00:00 AM | 4"x8" | Concreto | 4000 PSI | 7 | 0 | 28 | 23.9 | 3464.2 | 244 | 85 | CEMEX | 4
P-T2-27 | B-19322 VIALE 26 | PLACA T2 PISO 6 EJE 04 AL 08 ENTRE AYJ | 165.1 | 504501887 | 2026-01-28 | 1/31/2026 12:00:00 AM | 4"x8" | Concreto | 3000 PSI | 3 | 0 | 21 | 17.4 | 2523.4 | 177 | 83 | CEMEX | 4
P-T2-27 | B-19322 VIALE 26 | PLACA T2 PISO 6 EJE 04 AL 08 ENTRE AYJ | 165.1 | 504501887 | 2026-01-28 | 1/31/2026 12:00:00 AM | 4"x8" | Concreto | 3000 PSI | 3 | 0 | 21 | 15.6 | 2258.8 | 159 | 74 | CEMEX | 3
P-T2-27 | B-19322 VIALE 26 | PLACA T2 PISO 6 EJE 04 AL 08 ENTRE AYJ | 165.1 | 504501887 | 2026-01-28 | 1/31/2026 12:00:00 AM | 4"x8" | Concreto | 3000 PSI | 3 | 0 | 21 | 16.4 | 2383.3 | 168 | 78 | CEMEX | 4
P-T1-07 | B-19322 VIALE 26 | PLACA T1 PISO 2 EJE 09 AL 10 ENTRE AYJ | 152.4 | 504503680 | 2026-01-28 | 1/31/2026 12:00:00 AM | 4"x8" | Concreto | 3000 PSI | 3 | 0 | 21 | 15.9 | 2305.7 | 162 | 76 | CEMEX | 3
P-T1-07 | B-19322 VIALE 26 | PLACA T1 PISO 2 EJE 09 AL 10 ENTRE AYJ | 152.4 | 504503680 | 2026-01-28 | 1/31/2026 12:00:00 AM | 4"x8" | Concreto | 3000 PSI | 3 | 0 | 21 | 15.4 | 2237.7 | 157 | 73 | CEMEX | 4
P-T1-07 | B-19322 VIALE 26 | PLACA T1 PISO 2 EJE 09 AL 10 ENTRE AYJ | 152.4 | 504503680 | 2026-01-28 | 1/31/2026 12:00:00 AM | 4"x8" | Concreto | 3000 PSI | 3 | 0 | 21 | 17 | 2471.7 | 174 | 81 | CEMEX | 4
M-T2-41 | B-19322 VIALE 26 | MUROS T2 PISO 6 EJE 11 AL 15 ENTRE AYD M=29,10,32 | 203.2 | 504504134 | 2026-01-28 | 1/31/2026 12:00:00 AM | 4"x8" | Concreto | 3000 PSI | 3 | 0 | 21 | 13.2 | 1910.1 | 134 | 63 | CEMEX | 4
M-T2-41 | B-19322 VIALE 26 | MUROS T2 PISO 6 EJE 11 AL 15 ENTRE AYD M=29,10,32 | 203.2 | 504504134 | 2026-01-28 | 1/31/2026 12:00:00 AM | 4"x8" | Concreto | 3000 PSI | 3 | 0 | 21 | 13.7 | 1992.3 | 140 | 65 | CEMEX | 4
M-T2-41 | B-19322 VIALE 26 | MUROS T2 PISO 6 EJE 11 AL 15 ENTRE AYD M=29,10,32 | 203.2 | 504504134 | 2026-01-28 | 1/31/2026 12:00:00 AM | 4"x8" | Concreto | 3000 PSI | 3 | 0 | 21 | 14.2 | 2053.5 | 144 | 67 | CEMEX | 4
M-T1-17 | B-19322 VIALE 26 | MUROS T1 PISO 2 EJE 1 AL 3 ENTRE JYG M=01,18,20,12,05,11,16 | 209.55 | 504505312 | 2026-01-28 | 1/31/2026 12:00:00 AM | 4"x8" | Concreto | 4000 PSI | 3 | 0 | 28 | 17.7 | 2569.7 | 181 | 63 | CEMEX | 4
M-T1-17 | B-19322 VIALE 26 | MUROS T1 PISO 2 EJE 1 AL 3 ENTRE JYG M=01,18,20,12,05,11,16 | 209.55 | 504505312 | 2026-01-28 | 1/31/2026 12:00:00 AM | 4"x8" | Concreto | 4000 PSI | 3 | 0 | 28 | 17 | 2465 | 173 | 61 | CEMEX | 4
M-T1-17 | B-19322 VIALE 26 | MUROS T1 PISO 2 EJE 1 AL 3 ENTRE JYG M=01,18,20,12,05,11,16 | 209.55 | 504505312 | 2026-01-28 | 1/31/2026 12:00:00 AM | 4"x8" | Concreto | 4000 PSI | 3 | 0 | 28 | 15.5 | 2247.3 | 158 | 55 | CEMEX | 3
M-T2-42 | B-19322 VIALE 26 | MUROS T2 PISO 6 EJES 12 AL 08 ENTRE AYJ M=32,29,09 | 203.2 | 504525269 | 2026-01-30 | 1/31/2026 12:00:00 AM | 4"x8" | Concreto | 3000 PSI | 1 | 0 | 21 | 3.9 | 570.8 | 40 | 19 | CEMEX | 3
M-T2-42 | B-19322 VIALE 26 | MUROS T2 PISO 6 EJES 12 AL 08 ENTRE AYJ M=32,29,09 | 203.2 | 504525269 | 2026-01-30 | 1/31/2026 12:00:00 AM | 4"x8" | Concreto | 3000 PSI | 1 | 0 | 21 | 3.7 | 529.9 | 37 | 17 | CEMEX | 3
M-T2-42 | B-19322 VIALE 26 | MUROS T2 PISO 6 EJES 12 AL 08 ENTRE AYJ M=32,29,09 | 203.2 | 504525269 | 2026-01-30 | 1/31/2026 12:00:00 AM | 4"x8" | Concreto | 3000 PSI | 1 | 0 | 21 | 3.7 | 542.1 | 38 | 18 | CEMEX | 4
M-T1-19 | B-19322 VIALE 26 | MUROS T1 PISO EJE 05 ENTRE AYD M=23,09,22 MUROS T1 PISO 2 EJE 01 Y 02 ENTRE JYG M=20,18,01,12 | 228.6 | 504526662 | 2026-01-30 | 1/31/2026 12:00:00 AM | 4"x8" | Concreto | 4000 PSI | 1 | 0 | 28 | 4.3 | 618.4 | 43 | 15 | CEMEX | 4
M-T1-19 | B-19322 VIALE 26 | MUROS T1 PISO EJE 05 ENTRE AYD M=23,09,22 MUROS T1 PISO 2 EJE 01 Y 02 ENTRE JYG M=20,18,01,12 | 228.6 | 504526662 | 2026-01-30 | 1/31/2026 12:00:00 AM | 4"x8" | Concreto | 4000 PSI | 1 | 0 | 28 | 4.1 | 588.7 | 41 | 14 | CEMEX | 3
M-T1-19 | B-19322 VIALE 26 | MUROS T1 PISO EJE 05 ENTRE AYD M=23,09,22 MUROS T1 PISO 2 EJE 01 Y 02 ENTRE JYG M=20,18,01,12 | 228.6 | 504526662 | 2026-01-30 | 1/31/2026 12:00:00 AM | 4"x8" | Concreto | 4000 PSI | 1 | 0 | 28 | 4.7 | 682.8 | 48 | 17 | CEMEX | 3
P-T2-22 | B-19322 VIALE 26 | PLACA T2 PISO 5 EJE 04 AL 06 ENTRE AyJ | 184.15 | 504411779 | 2026-01-19 | 2/2/2026 12:00:00 AM | 4"x8" | Concreto | 3000 PSI | 14 | 0 | 21 | 22.4 | 3243.3 | 228 | 106 | CEMEX | 4
P-T2-22 | B-19322 VIALE 26 | PLACA T2 PISO 5 EJE 04 AL 06 ENTRE AyJ | 184.15 | 504411779 | 2026-01-19 | 2/2/2026 12:00:00 AM | 4"x8" | Concreto | 3000 PSI | 14 | 0 | 21 | 22.1 | 3207.4 | 226 | 105 | CEMEX | 4
P-T2-22 | B-19322 VIALE 26 | PLACA T2 PISO 5 EJE 04 AL 06 ENTRE AyJ | 184.15 | 504411779 | 2026-01-19 | 2/2/2026 12:00:00 AM | 4"x8" | Concreto | 3000 PSI | 14 | 0 | 21 | 22.7 | 3295.7 | 232 | 108 | CEMEX | 4
C-T1-15 | B-19322 VIALE 26 | DADO CIMENTACION PILOTE 32 | 158.75 | 504479068 | 2026-01-26 | 2/2/2026 12:00:00 AM | 4"x8" | Concreto | 3000 PSI | 7 | 0 | 21 | 16.7 | 2416 | 170 | 79 | CEMEX | 4
C-T1-15 | B-19322 VIALE 26 | DADO CIMENTACION PILOTE 32 | 158.75 | 504479068 | 2026-01-26 | 2/2/2026 12:00:00 AM | 4"x8" | Concreto | 3000 PSI | 7 | 0 | 21 | 17.2 | 2498.8 | 176 | 82 | CEMEX | 3
C-T1-15 | B-19322 VIALE 26 | DADO CIMENTACION PILOTE 32 | 158.75 | 504479068 | 2026-01-26 | 2/2/2026 12:00:00 AM | 4"x8" | Concreto | 3000 PSI | 7 | 0 | 21 | 17.5 | 2535.7 | 178 | 83 | CEMEX | 4
P-T1-08 | B-19322 VIALE 26 | PLCA T1 PISO 2 EJE 07 AL 09 ENTRE AYJ | 152.4 | 504513241 | 2026-01-29 | 2/2/2026 12:00:00 AM | 4"x8" | Concreto | 3000 PSI | 4 | 0 | 21 | 17.5 | 2535.7 | 178 | 83 | CEMEX | 3
P-T1-08 | B-19322 VIALE 26 | PLCA T1 PISO 2 EJE 07 AL 09 ENTRE AYJ | 152.4 | 504513241 | 2026-01-29 | 2/2/2026 12:00:00 AM | 4"x8" | Concreto | 3000 PSI | 4 | 0 | 21 | 19.6 | 2835.8 | 199 | 93 | CEMEX | 4
P-T1-08 | B-19322 VIALE 26 | PLCA T1 PISO 2 EJE 07 AL 09 ENTRE AYJ | 152.4 | 504513241 | 2026-01-29 | 2/2/2026 12:00:00 AM | 4"x8" | Concreto | 3000 PSI | 4 | 0 | 21 | 17.9 | 2599.1 | 183 | 85 | CEMEX | 4
P-T2-28 | B-19322 VIALE 26 | PLACA T2 PISO 6 EJE 01 AL 04 ENTRE AYJ | 165.1 | 504514241 | 2026-01-29 | 2/2/2026 12:00:00 AM | 4"x8" | Concreto | 3000 PSI | 4 | 0 | 21 | 18.6 | 2696 | 190 | 88 | CEMEX | 3
P-T2-28 | B-19322 VIALE 26 | PLACA T2 PISO 6 EJE 01 AL 04 ENTRE AYJ | 165.1 | 504514241 | 2026-01-29 | 2/2/2026 12:00:00 AM | 4"x8" | Concreto | 3000 PSI | 4 | 0 | 21 | 17 | 2460.2 | 173 | 81 | CEMEX | 4
P-T2-28 | B-19322 VIALE 26 | PLACA T2 PISO 6 EJE 01 AL 04 ENTRE AYJ | 165.1 | 504514241 | 2026-01-29 | 2/2/2026 12:00:00 AM | 4"x8" | Concreto | 3000 PSI | 4 | 0 | 21 | 17.7 | 2565.6 | 180 | 84 | CEMEX | 3
M-T1-18 | B-19322 VIALE 26 | MUROS T1 EJE 04 AL 06 ENTRE AYD | 228.6 | 504516808 | 2026-01-29 | 2/2/2026 12:00:00 AM | 4"x8" | Concreto | 4000 PSI | 4 | 0 | 28 | 21.4 | 3107.6 | 218 | 76 | CEMEX | 3
M-T1-18 | B-19322 VIALE 26 | MUROS T1 EJE 04 AL 06 ENTRE AYD | 228.6 | 504516808 | 2026-01-29 | 2/2/2026 12:00:00 AM | 4"x8" | Concreto | 4000 PSI | 4 | 0 | 28 | 21.8 | 3167.5 | 223 | 78 | CEMEX | 3
M-T1-18 | B-19322 VIALE 26 | MUROS T1 EJE 04 AL 06 ENTRE AYD | 228.6 | 504516808 | 2026-01-29 | 2/2/2026 12:00:00 AM | 4"x8" | Concreto | 4000 PSI | 4 | 0 | 28 | 22.5 | 3262.4 | 229 | 80 | CEMEX | 4
M-T2-42 | B-19322 VIALE 26 | MUROS T2 PISO 6 EJES 12 AL 08 ENTRE AYJ M=32,29,09 | 203.2 | 504525269 | 2026-01-30 | 2/2/2026 12:00:00 AM | 4"x8" | Concreto | 3000 PSI | 3 | 0 | 21 | 16.1 | 2328.8 | 164 | 76 | CEMEX | 3
M-T2-42 | B-19322 VIALE 26 | MUROS T2 PISO 6 EJES 12 AL 08 ENTRE AYJ M=32,29,09 | 203.2 | 504525269 | 2026-01-30 | 2/2/2026 12:00:00 AM | 4"x8" | Concreto | 3000 PSI | 3 | 0 | 21 | 14.5 | 2100 | 148 | 69 | CEMEX | 3
M-T2-42 | B-19322 VIALE 26 | MUROS T2 PISO 6 EJES 12 AL 08 ENTRE AYJ M=32,29,09 | 203.2 | 504525269 | 2026-01-30 | 2/2/2026 12:00:00 AM | 4"x8" | Concreto | 3000 PSI | 3 | 0 | 21 | 15.5 | 2241.3 | 158 | 74 | CEMEX | 3
M-T1-19 | B-19322 VIALE 26 | MUROS T1 PISO EJE 05 ENTRE AYD M=23,09,22 MUROS T1 PISO 2 EJE 01 Y 02 ENTRE JYG M=20,18,01,12 | 228.6 | 504526662 | 2026-01-30 | 2/2/2026 12:00:00 AM | 4"x8" | Concreto | 4000 PSI | 3 | 0 | 28 | 19.4 | 2812.4 | 198 | 69 | CEMEX | 3
M-T1-19 | B-19322 VIALE 26 | MUROS T1 PISO EJE 05 ENTRE AYD M=23,09,22 MUROS T1 PISO 2 EJE 01 Y 02 ENTRE JYG M=20,18,01,12 | 228.6 | 504526662 | 2026-01-30 | 2/2/2026 12:00:00 AM | 4"x8" | Concreto | 4000 PSI | 3 | 0 | 28 | 17.8 | 2587.3 | 182 | 64 | CEMEX | 3
M-T1-19 | B-19322 VIALE 26 | MUROS T1 PISO EJE 05 ENTRE AYD M=23,09,22 MUROS T1 PISO 2 EJE 01 Y 02 ENTRE JYG M=20,18,01,12 | 228.6 | 504526662 | 2026-01-30 | 2/2/2026 12:00:00 AM | 4"x8" | Concreto | 4000 PSI | 3 | 0 | 28 | 19.2 | 2784.6 | 196 | 68 | CEMEX | 3
P-T2-29 | B-19322 VIALE 26 | PLACA PISO 7 EJE 12 AL 15 ENTRE AyJ | 158.75 | 504534201 | 2026-01-31 | 2/2/2026 12:00:00 AM | 4"x8" | Concreto | 3.000 PSI | 2 | 0 | 21 | 9.5 | 1381.5 | 97 | 45 | CEMEX | 4
P-T2-29 | B-19322 VIALE 26 | PLACA PISO 7 EJE 12 AL 15 ENTRE AyJ | 158.75 | 504534201 | 2026-01-31 | 2/2/2026 12:00:00 AM | 4"x8" | Concreto | 3.000 PSI | 2 | 0 | 21 | 9.6 | 1387.6 | 98 | 46 | CEMEX | 3
P-T2-29 | B-19322 VIALE 26 | PLACA PISO 7 EJE 12 AL 15 ENTRE AyJ | 158.75 | 504534201 | 2026-01-31 | 2/2/2026 12:00:00 AM | 4"x8" | Concreto | 3.000 PSI | 2 | 0 | 21 | 9.4 | 1364.4 | 96 | 45 | CEMEX | 3
P-T1-09 | B-19322 VIALE 26 | PLACA PISO 2 EJE 05 AL 07 ENTRE A y D | 165.1 | 504536738 | 2026-01-31 | 2/2/2026 12:00:00 AM | 4"x8" | Concreto | 3.000 PSI | 2 | 0 | 21 | 9.1 | 1317.3 | 93 | 43 | CEMEX | 3
P-T1-09 | B-19322 VIALE 26 | PLACA PISO 2 EJE 05 AL 07 ENTRE A y D | 165.1 | 504536738 | 2026-01-31 | 2/2/2026 12:00:00 AM | 4"x8" | Concreto | 3.000 PSI | 2 | 0 | 21 | 9.4 | 1357.3 | 95 | 44 | CEMEX | 4
P-T1-09 | B-19322 VIALE 26 | PLACA PISO 2 EJE 05 AL 07 ENTRE A y D | 165.1 | 504536738 | 2026-01-31 | 2/2/2026 12:00:00 AM | 4"x8" | Concreto | 3.000 PSI | 2 | 0 | 21 | 9.5 | 1375.4 | 97 | 45 | CEMEX | 4
P-T1-05 | B-19322 VIALE 26 | PLACA T1 PISO 2 EJE 01 AL 04 ENTRE AYJ | 177.8 | 504221238 | 2026-01-20 | 2/3/2026 12:00:00 AM | 4"x8" | Concreto | 3000 PSI | 14 | 0 | 21 | 20.6 | 2986.9 | 210 | 98 | CEMEX | 4
P-T1-05 | B-19322 VIALE 26 | PLACA T1 PISO 2 EJE 01 AL 04 ENTRE AYJ | 177.8 | 504221238 | 2026-01-20 | 2/3/2026 12:00:00 AM | 4"x8" | Concreto | 3000 PSI | 14 | 0 | 21 | 21 | 3040 | 214 | 100 | CEMEX | 4
P-T1-05 | B-19322 VIALE 26 | PLACA T1 PISO 2 EJE 01 AL 04 ENTRE AYJ | 177.8 | 504221238 | 2026-01-20 | 2/3/2026 12:00:00 AM | 4"x8" | Concreto | 3000 PSI | 14 | 0 | 21 | 18.5 | 2686.4 | 189 | 88 | CEMEX | 4
M-T1-10 | B-19322 VIALE 26 | MUROS P2 EJE 14 AL 15 ENTRE HYJ M=32,31,07,27 | 209.55 | 504422687 | 2026-01-20 | 2/3/2026 12:00:00 AM | 4"x8" | Concreto | 4000 PSI | 14 | 0 | 28 | 25.3 | 3674.2 | 258 | 90 | CEMEX | 4
M-T1-10 | B-19322 VIALE 26 | MUROS P2 EJE 14 AL 15 ENTRE HYJ M=32,31,07,27 | 209.55 | 504422687 | 2026-01-20 | 2/3/2026 12:00:00 AM | 4"x8" | Concreto | 4000 PSI | 14 | 0 | 28 | 24.6 | 3567 | 251 | 88 | CEMEX | 4
M-T1-10 | B-19322 VIALE 26 | MUROS P2 EJE 14 AL 15 ENTRE HYJ M=32,31,07,27 | 209.55 | 504422687 | 2026-01-20 | 2/3/2026 12:00:00 AM | 4"x8" | Concreto | 4000 PSI | 14 | 0 | 28 | 24.1 | 3491.1 | 245 | 86 | CEMEX | 4
M-T2-33 | B-19322 VIALE 26 | MUROS T2 PISO 5 EJE 12 AL 15 ENTRE AYJ M=3,4,35,36,37,38,39 | 241.3 | 504423702 | 2026-01-20 | 2/3/2026 12:00:00 AM | 4"x8" | Concreto | 4000 PSI | 14 | 0 | 28 | 23.4 | 3388.6 | 238 | 83 | CEMEX | 4
M-T2-33 | B-19322 VIALE 26 | MUROS T2 PISO 5 EJE 12 AL 15 ENTRE AYJ M=3,4,35,36,37,38,39 | 241.3 | 504423702 | 2026-01-20 | 2/3/2026 12:00:00 AM | 4"x8" | Concreto | 4000 PSI | 14 | 0 | 28 | 24.2 | 3512.7 | 247 | 86 | CEMEX | 4
M-T2-33 | B-19322 VIALE 26 | MUROS T2 PISO 5 EJE 12 AL 15 ENTRE AYJ M=3,4,35,36,37,38,39 | 241.3 | 504423702 | 2026-01-20 | 2/3/2026 12:00:00 AM | 4"x8" | Concreto | 4000 PSI | 14 | 0 | 28 | 24.4 | 3537.7 | 249 | 87 | CEMEX | 4
M-T2-34 | B-19322 VIALE 26 | MUROS T2 PISO 5 EJE 12 AL 15 ENTRE AYJ M=2,31,14 | 203.2 | 504425928 | 2026-01-20 | 2/3/2026 12:00:00 AM | 4"x8" | Concreto | 4000 PSI | 14 | 0 | 28 | 30.3 | 4395.2 | 309 | 108 | CEMEX | 4
M-T2-34 | B-19322 VIALE 26 | MUROS T2 PISO 5 EJE 12 AL 15 ENTRE AYJ M=2,31,14 | 203.2 | 504425928 | 2026-01-20 | 2/3/2026 12:00:00 AM | 4"x8" | Concreto | 4000 PSI | 14 | 0 | 28 | 26.9 | 3900.9 | 274 | 96 | CEMEX | 4
M-T2-34 | B-19322 VIALE 26 | MUROS T2 PISO 5 EJE 12 AL 15 ENTRE AYJ M=2,31,14 | 203.2 | 504425928 | 2026-01-20 | 2/3/2026 12:00:00 AM | 4"x8" | Concreto | 4000 PSI | 14 | 0 | 28 | 30.4 | 4413.5 | 310 | 109 | CEMEX | 4
P-T2-30 | B-19322 VIALE 26 | PLACA TORRE 2 EJES DEL 10 AL 12 ENTRE AYD PISO 7 | 158.75 | 504544512 | 2026-02-02 | 2/3/2026 12:00:00 AM | 4"x8" | Concreto | 3000 PSI | 1 | 24 | 21 | 2.7 | 397 | 28 | 13 | CEMEX | 3
P-T2-30 | B-19322 VIALE 26 | PLACA TORRE 2 EJES DEL 10 AL 12 ENTRE AYD PISO 7 | 158.75 | 504544512 | 2026-02-02 | 2/3/2026 12:00:00 AM | 4"x8" | Concreto | 3000 PSI | 1 | 24 | 21 | 3.1 | 443.9 | 31 | 14 | CEMEX | 3
P-T2-30 | B-19322 VIALE 26 | PLACA TORRE 2 EJES DEL 10 AL 12 ENTRE AYD PISO 7 | 158.75 | 504544512 | 2026-02-02 | 2/3/2026 12:00:00 AM | 4"x8" | Concreto | 3000 PSI | 1 | 24 | 21 | 2.2 | 325.5 | 23 | 11 | CEMEX | 3
M-T1-20 | B-19322 VIALE 26 | MUROS T1 PISO 3 EJE 12 AL 15 ENTRE JYG M=32,28,29,30,23,10 | 215.9 | 504545256 | 2026-02-02 | 2/3/2026 12:00:00 AM | 4"x8" | Concreto | 4000 PSI | 1 | 0 | 28 | 2.1 | 308.1 | 22 | 8 | CEMEX | 3
M-T1-20 | B-19322 VIALE 26 | MUROS T1 PISO 3 EJE 12 AL 15 ENTRE JYG M=32,28,29,30,23,10 | 215.9 | 504545256 | 2026-02-02 | 2/3/2026 12:00:00 AM | 4"x8" | Concreto | 4000 PSI | 1 | 0 | 28 | 2.2 | 318.3 | 22 | 8 | CEMEX | 3
M-T1-20 | B-19322 VIALE 26 | MUROS T1 PISO 3 EJE 12 AL 15 ENTRE JYG M=32,28,29,30,23,10 | 215.9 | 504545256 | 2026-02-02 | 2/3/2026 12:00:00 AM | 4"x8" | Concreto | 4000 PSI | 1 | 0 | 28 | 1.9 | 269.4 | 19 | 7 | CEMEX | 3
P-T1-10 | B-19322 VIALE 26 | PLACA T1 ´PISO 2 EJES 03 AL 06 ENTRE AYG | 165.1 | 504545274 | 2026-02-02 | 2/3/2026 12:00:00 AM | 4"x8" | Concreto | 3000 PSI | 1 | 0 | 21 | 2.9 | 419 | 29 | 14 | CEMEX | 3
P-T1-10 | B-19322 VIALE 26 | PLACA T1 ´PISO 2 EJES 03 AL 06 ENTRE AYG | 165.1 | 504545274 | 2026-02-02 | 2/3/2026 12:00:00 AM | 4"x8" | Concreto | 3000 PSI | 1 | 0 | 21 | 2.7 | 386.6 | 27 | 13 | CEMEX | 3
P-T1-10 | B-19322 VIALE 26 | PLACA T1 ´PISO 2 EJES 03 AL 06 ENTRE AYG | 165.1 | 504545274 | 2026-02-02 | 2/3/2026 12:00:00 AM | 4"x8" | Concreto | 3000 PSI | 1 | 0 | 21 | 2.7 | 387.4 | 27 | 13 | CEMEX | 3
M-T2-43 | B-19322 VIALE 26 | MUROS T2 PISO 6 EJE 07 Y 08 ENTRE AYJ M=32,29,09 | 228.6 | 504545908 | 2026-02-02 | 2/3/2026 12:00:00 AM | 4"x8" | Concreto | 3000 PSI | 1 | 0 | 21 | 0.8 | 121.8 | 9 | 4 | CEMEX | 3
M-T2-43 | B-19322 VIALE 26 | MUROS T2 PISO 6 EJE 07 Y 08 ENTRE AYJ M=32,29,09 | 228.6 | 504545908 | 2026-02-02 | 2/3/2026 12:00:00 AM | 4"x8" | Concreto | 3000 PSI | 1 | 0 | 21 | 1.6 | 228 | 16 | 7 | CEMEX | 3
M-T2-43 | B-19322 VIALE 26 | MUROS T2 PISO 6 EJE 07 Y 08 ENTRE AYJ M=32,29,09 | 228.6 | 504545908 | 2026-02-02 | 2/3/2026 12:00:00 AM | 4"x8" | Concreto | 3000 PSI | 1 | 0 | 21 | 1.6 | 231.6 | 16 | 8 | CEMEX | 3
P-T2-16 | B-19322 VIALE 26 | PLACA T2 PISO 4 EJE 064 04 ENTRE AYJ | 190.5 | 1 | 2026-01-07 | 2/4/2026 12:00:00 AM | 4"x8" | Concreto | 3000 PSI | 28 | 0 | 21 | 23.5 | 3412.3 | 240 | 112 | CEMEX | 3
P-T2-16 | B-19322 VIALE 26 | PLACA T2 PISO 4 EJE 064 04 ENTRE AYJ | 190.5 | 1 | 2026-01-07 | 2/4/2026 12:00:00 AM | 4"x8" | Concreto | 3000 PSI | 28 | 0 | 21 | 28.3 | 4111.3 | 289 | 135 | CEMEX | 3
P-T2-16 | B-19322 VIALE 26 | PLACA T2 PISO 4 EJE 064 04 ENTRE AYJ | 190.5 | 1 | 2026-01-07 | 2/4/2026 12:00:00 AM | 4"x8" | Concreto | 3000 PSI | 28 | 0 | 21 | 28.6 | 4154 | 292 | 136 | CEMEX | 4
M-T2-35 | B-19322 VIALE 26 | MUROS T2 PISO 5 EJE 10Y11 ENTRE AyJ M=32,09,29 | 228.6 | 504442055 | 2026-01-21 | 2/4/2026 12:00:00 AM | 4"x8" | Concreto | 4 000 PSI | 14 | 0 | 28 | 24.7 | 3587.2 | 252 | 88 | CEMEX | 4
M-T2-35 | B-19322 VIALE 26 | MUROS T2 PISO 5 EJE 10Y11 ENTRE AyJ M=32,09,29 | 228.6 | 504442055 | 2026-01-21 | 2/4/2026 12:00:00 AM | 4"x8" | Concreto | 4 000 PSI | 14 | 0 | 28 | 27.6 | 4005 | 282 | 99 | CEMEX | 3
M-T2-35 | B-19322 VIALE 26 | MUROS T2 PISO 5 EJE 10Y11 ENTRE AyJ M=32,09,29 | 228.6 | 504442055 | 2026-01-21 | 2/4/2026 12:00:00 AM | 4"x8" | Concreto | 4 000 PSI | 14 | 0 | 28 | 25.8 | 3741.2 | 263 | 92 | CEMEX | 4
M-T1-11 | B-19322 VIALE 26 | MUROS T1 P2 EJE 13Y14 ENTRE AyF M= 12a,25,01 | 177.8 | 504439475 | 2026-01-21 | 2/4/2026 12:00:00 AM | 4"x8" | Concreto | 4000 PSI | 14 | 0 | 28 | 28.8 | 4174.4 | 293 | 103 | CEMEX | 4
M-T1-11 | B-19322 VIALE 26 | MUROS T1 P2 EJE 13Y14 ENTRE AyF M= 12a,25,01 | 177.8 | 504439475 | 2026-01-21 | 2/4/2026 12:00:00 AM | 4"x8" | Concreto | 4000 PSI | 14 | 0 | 28 | 27.9 | 4041.1 | 284 | 100 | CEMEX | 3
M-T1-11 | B-19322 VIALE 26 | MUROS T1 P2 EJE 13Y14 ENTRE AyF M= 12a,25,01 | 177.8 | 504439475 | 2026-01-21 | 2/4/2026 12:00:00 AM | 4"x8" | Concreto | 4000 PSI | 14 | 0 | 28 | 25.3 | 3676.2 | 258 | 90 | CEMEX | 4
P-T2-23 | B-19322 VIALE 26 | PLACA T2 PISO 05 EJE 01 AL 04 ENTRE AyJ | 177.8 | 504437749 | 2026-01-20 | 2/4/2026 12:00:00 AM | 4"x8" | Concreto | 3000 PSI | 14 | 0 | 21 | 25 | 3622 | 255 | 119 | CEMEX | 4
P-T2-23 | B-19322 VIALE 26 | PLACA T2 PISO 05 EJE 01 AL 04 ENTRE AyJ | 177.8 | 504437749 | 2026-01-20 | 2/4/2026 12:00:00 AM | 4"x8" | Concreto | 3000 PSI | 14 | 0 | 21 | 25 | 3631 | 255 | 119 | CEMEX | 4
P-T2-23 | B-19322 VIALE 26 | PLACA T2 PISO 05 EJE 01 AL 04 ENTRE AyJ | 177.8 | 504437749 | 2026-01-20 | 2/4/2026 12:00:00 AM | 4"x8" | Concreto | 3000 PSI | 14 | 0 | 21 | 26.7 | 3876.2 | 273 | 127 | CEMEX | 4
M-T1-21 | B-19322 VIALE 26 | MUROS T1 PISO 2 EJE 06,07,08 ENTRE AYF M=24,23,02,13,09,22 | 228.6 | 504553274 | 2026-02-03 | 2/4/2026 12:00:00 AM | 4"x8" | Concreto | 4000 PSI | 1 | 17 | 28 | 1.9 | 277.8 | 20 | 7 | CEMEX | 3
M-T1-21 | B-19322 VIALE 26 | MUROS T1 PISO 2 EJE 06,07,08 ENTRE AYF M=24,23,02,13,09,22 | 228.6 | 504553274 | 2026-02-03 | 2/4/2026 12:00:00 AM | 4"x8" | Concreto | 4000 PSI | 1 | 17 | 28 | 2 | 293.7 | 21 | 7 | CEMEX | 4
M-T1-21 | B-19322 VIALE 26 | MUROS T1 PISO 2 EJE 06,07,08 ENTRE AYF M=24,23,02,13,09,22 | 228.6 | 504553274 | 2026-02-03 | 2/4/2026 12:00:00 AM | 4"x8" | Concreto | 4000 PSI | 1 | 17 | 28 | 1.6 | 236.3 | 17 | 6 | CEMEX | 3
M-T1-21 | B-19322 VIALE 26 | MUROS T1 PISO 2 EJE 06,07,08 ENTRE AYF M=24,23,02,13,09,22 | 228.6 | 504553274 | 2026-02-03 | 2/4/2026 12:00:00 AM | 4"x8" | Concreto | 4000 PSI | 1 | 24 | 28 | 1 | 142.2 | 10 | 4 | CEMEX | 3
M-T1-21 | B-19322 VIALE 26 | MUROS T1 PISO 2 EJE 06,07,08 ENTRE AYF M=24,23,02,13,09,22 | 228.6 | 504553274 | 2026-02-03 | 2/4/2026 12:00:00 AM | 4"x8" | Concreto | 4000 PSI | 1 | 24 | 28 | 4.5 | 655.9 | 46 | 16 | CEMEX | 4
M-T1-21 | B-19322 VIALE 26 | MUROS T1 PISO 2 EJE 06,07,08 ENTRE AYF M=24,23,02,13,09,22 | 228.6 | 504553274 | 2026-02-03 | 2/4/2026 12:00:00 AM | 4"x8" | Concreto | 4000 PSI | 1 | 24 | 28 | 5.6 | 809.8 | 57 | 20 | CEMEX | 3
P-T2-31 | B-19322 VIALE 26 | PLACA T2 PISO 7 EJE 08 AL 10 ENTRE AYJ | 152.4 | 504553983 | 2026-02-03 | 2/4/2026 12:00:00 AM | 4"x8" | Concreto | 3000 PSI | 1 | 17 | 21 | 2.2 | 317.3 | 22 | 10 | CEMEX | 3
P-T2-31 | B-19322 VIALE 26 | PLACA T2 PISO 7 EJE 08 AL 10 ENTRE AYJ | 152.4 | 504553983 | 2026-02-03 | 2/4/2026 12:00:00 AM | 4"x8" | Concreto | 3000 PSI | 1 | 17 | 21 | 3.9 | 565.2 | 40 | 18 | CEMEX | 3
P-T2-31 | B-19322 VIALE 26 | PLACA T2 PISO 7 EJE 08 AL 10 ENTRE AYJ | 152.4 | 504553983 | 2026-02-03 | 2/4/2026 12:00:00 AM | 4"x8" | Concreto | 3000 PSI | 1 | 17 | 21 | 2.2 | 312.6 | 22 | 10 | CEMEX | 3
P-T2-31 | B-19322 VIALE 26 | PLACA T2 PISO 7 EJE 08 AL 10 ENTRE AYJ | 152.4 | 504553983 | 2026-02-03 | 2/4/2026 12:00:00 AM | 4"x8" | Concreto | 3000 PSI | 1 | 24 | 21 | 2.7 | 393.4 | 28 | 13 | CEMEX | 3
P-T2-31 | B-19322 VIALE 26 | PLACA T2 PISO 7 EJE 08 AL 10 ENTRE AYJ | 152.4 | 504553983 | 2026-02-03 | 2/4/2026 12:00:00 AM | 4"x8" | Concreto | 3000 PSI | 1 | 24 | 21 | 2.6 | 383.8 | 27 | 12 | CEMEX | 3
P-T2-31 | B-19322 VIALE 26 | PLACA T2 PISO 7 EJE 08 AL 10 ENTRE AYJ | 152.4 | 504553983 | 2026-02-03 | 2/4/2026 12:00:00 AM | 4"x8" | Concreto | 3000 PSI | 1 | 24 | 21 | 2.3 | 328.4 | 23 | 11 | CEMEX | 4
M-T2-44 | B-19322 VIALE 26 | MUROS T2 PISO 6 ENTRE AYJ M=31,02,04 | 228.6 | 504554426 | 2026-02-03 | 2/4/2026 12:00:00 AM | 4"x8" | Concreto | 3000 PSI | 1 | 24 | 21 | 1.3 | 193 | 14 | 6 | CEMEX | 4
M-T2-44 | B-19322 VIALE 26 | MUROS T2 PISO 6 ENTRE AYJ M=31,02,04 | 228.6 | 504554426 | 2026-02-03 | 2/4/2026 12:00:00 AM | 4"x8" | Concreto | 3000 PSI | 1 | 24 | 21 | 2.8 | 406.8 | 29 | 13 | CEMEX | 3
M-T2-44 | B-19322 VIALE 26 | MUROS T2 PISO 6 ENTRE AYJ M=31,02,04 | 228.6 | 504554426 | 2026-02-03 | 2/4/2026 12:00:00 AM | 4"x8" | Concreto | 3000 PSI | 1 | 24 | 21 | 2.8 | 401.2 | 28 | 13 | CEMEX | 3
M-T1-20 | B-19322 VIALE 26 | MUROS T1 PISO 3 EJE 12 AL 15 ENTRE JYG M=32,28,29,30,23,10 | 215.9 | 504545256 | 2026-02-02 | 2/5/2026 12:00:00 AM | 4"x8" | Concreto | 4000 PSI | 3 | 0 | 28 | 16.7 | 2424.5 | 170 | 60 | CEMEX | 4
M-T1-20 | B-19322 VIALE 26 | MUROS T1 PISO 3 EJE 12 AL 15 ENTRE JYG M=32,28,29,30,23,10 | 215.9 | 504545256 | 2026-02-02 | 2/5/2026 12:00:00 AM | 4"x8" | Concreto | 4000 PSI | 3 | 0 | 28 | 16.3 | 2360.7 | 166 | 58 | CEMEX | 3
M-T1-20 | B-19322 VIALE 26 | MUROS T1 PISO 3 EJE 12 AL 15 ENTRE JYG M=32,28,29,30,23,10 | 215.9 | 504545256 | 2026-02-02 | 2/5/2026 12:00:00 AM | 4"x8" | Concreto | 4000 PSI | 3 | 0 | 28 | 16.4 | 2384 | 168 | 59 | CEMEX | 3
M-T2-25. | B-19322 VIALE 26 | MUROS PISO 4 EJE 13 AL 15 ENTRE AYJ M=03,04,35,36,37,40 | 215 | 504339399 | 2026-01-08 | 2/5/2026 12:00:00 AM | 4"x8" | Concreto | 4000 PSI | 28 | 0 | 28 | 30.5 | 4429.6 | 311 | 109 | CEMEX | 3
M-T2-25. | B-19322 VIALE 26 | MUROS PISO 4 EJE 13 AL 15 ENTRE AYJ M=03,04,35,36,37,40 | 215 | 504339399 | 2026-01-08 | 2/5/2026 12:00:00 AM | 4"x8" | Concreto | 4000 PSI | 28 | 0 | 28 | 31.6 | 4577 | 322 | 113 | CEMEX | 3
M-T2-25. | B-19322 VIALE 26 | MUROS PISO 4 EJE 13 AL 15 ENTRE AYJ M=03,04,35,36,37,40 | 215 | 504339399 | 2026-01-08 | 2/5/2026 12:00:00 AM | 4"x8" | Concreto | 4000 PSI | 28 | 0 | 28 | 32.4 | 4693.1 | 330 | 116 | CEMEX | 3
M-T1-12 | B-19322 VIALE 26 | MUROS T1 PISO 2 EJE 11 AL 12 ENTRE AYJ M=29,09,23 | 234.95 | 504450142 | 2026-01-22 | 2/5/2026 12:00:00 AM | 4"x8" | Concreto | 4000 PSI | 14 | 0 | 28 | 28.8 | 4179.8 | 294 | 103 | CEMEX | 4
M-T1-12 | B-19322 VIALE 26 | MUROS T1 PISO 2 EJE 11 AL 12 ENTRE AYJ M=29,09,23 | 234.95 | 504450142 | 2026-01-22 | 2/5/2026 12:00:00 AM | 4"x8" | Concreto | 4000 PSI | 14 | 0 | 28 | 29.7 | 4302.1 | 302 | 106 | CEMEX | 4
M-T1-12 | B-19322 VIALE 26 | MUROS T1 PISO 2 EJE 11 AL 12 ENTRE AYJ M=29,09,23 | 234.95 | 504450142 | 2026-01-22 | 2/5/2026 12:00:00 AM | 4"x8" | Concreto | 4000 PSI | 14 | 0 | 28 | 28.3 | 4097.9 | 288 | 101 | CEMEX | 4
M-T2-36 | B-19322 VIALE 26 | MUROS T2 PISO 5 EJE 06 AL 07 ENTRE AYJ M=09,29,32 | 228.6 | 504452129 | 2026-01-22 | 2/5/2026 12:00:00 AM | 4"x8" | Concreto | 4000 PSI | 14 | 0 | 28 | 28 | 4061 | 286 | 100 | CEMEX | 4
M-T2-36 | B-19322 VIALE 26 | MUROS T2 PISO 5 EJE 06 AL 07 ENTRE AYJ M=09,29,32 | 228.6 | 504452129 | 2026-01-22 | 2/5/2026 12:00:00 AM | 4"x8" | Concreto | 4000 PSI | 14 | 0 | 28 | 28 | 4066.1 | 286 | 100 | CEMEX | 4
M-T2-36 | B-19322 VIALE 26 | MUROS T2 PISO 5 EJE 06 AL 07 ENTRE AYJ M=09,29,32 | 228.6 | 504452129 | 2026-01-22 | 2/5/2026 12:00:00 AM | 4"x8" | Concreto | 4000 PSI | 14 | 0 | 28 | 29.4 | 4259.9 | 300 | 105 | CEMEX | 4
P-T2-30 | B-19322 VIALE 26 | PLACA TORRE 2 EJES DEL 10 AL 12 ENTRE AYD PISO 7 | 158.75 | 504544512 | 2026-02-02 | 2/5/2026 12:00:00 AM | 4"x8" | Concreto | 3000 PSI | 3 | 0 | 21 | 16.2 | 2351.7 | 165 | 77 | CEMEX | 4
P-T2-30 | B-19322 VIALE 26 | PLACA TORRE 2 EJES DEL 10 AL 12 ENTRE AYD PISO 7 | 158.75 | 504544512 | 2026-02-02 | 2/5/2026 12:00:00 AM | 4"x8" | Concreto | 3000 PSI | 3 | 0 | 21 | 16.4 | 2385.5 | 168 | 78 | CEMEX | 3
P-T2-30 | B-19322 VIALE 26 | PLACA TORRE 2 EJES DEL 10 AL 12 ENTRE AYD PISO 7 | 158.75 | 504544512 | 2026-02-02 | 2/5/2026 12:00:00 AM | 4"x8" | Concreto | 3000 PSI | 3 | 0 | 21 | 14.4 | 2094.7 | 147 | 69 | CEMEX | 3
P-T1-10 | B-19322 VIALE 26 | PLACA T1 ´PISO 2 EJES 03 AL 06 ENTRE AYG | 165.1 | 504545274 | 2026-02-02 | 2/5/2026 12:00:00 AM | 4"x8" | Concreto | 3000 PSI | 3 | 0 | 21 | 16.3 | 2368.8 | 167 | 78 | CEMEX | 4
P-T1-10 | B-19322 VIALE 26 | PLACA T1 ´PISO 2 EJES 03 AL 06 ENTRE AYG | 165.1 | 504545274 | 2026-02-02 | 2/5/2026 12:00:00 AM | 4"x8" | Concreto | 3000 PSI | 3 | 0 | 21 | 16.4 | 2375.6 | 167 | 78 | CEMEX | 4
P-T1-10 | B-19322 VIALE 26 | PLACA T1 ´PISO 2 EJES 03 AL 06 ENTRE AYG | 165.1 | 504545274 | 2026-02-02 | 2/5/2026 12:00:00 AM | 4"x8" | Concreto | 3000 PSI | 3 | 0 | 21 | 14.9 | 2161.6 | 152 | 71 | CEMEX | 4
M-T2-43 | B-19322 VIALE 26 | MUROS T2 PISO 6 EJE 07 Y 08 ENTRE AYJ M=32,29,09 | 228.6 | 504545908 | 2026-02-02 | 2/5/2026 12:00:00 AM | 4"x8" | Concreto | 3000 PSI | 3 | 0 | 21 | 11.1 | 1612.6 | 113 | 53 | CEMEX | 4
M-T2-43 | B-19322 VIALE 26 | MUROS T2 PISO 6 EJE 07 Y 08 ENTRE AYJ M=32,29,09 | 228.6 | 504545908 | 2026-02-02 | 2/5/2026 12:00:00 AM | 4"x8" | Concreto | 3000 PSI | 3 | 0 | 21 | 11.8 | 1704.5 | 120 | 56 | CEMEX | 4
M-T2-43 | B-19322 VIALE 26 | MUROS T2 PISO 6 EJE 07 Y 08 ENTRE AYJ M=32,29,09 | 228.6 | 504545908 | 2026-02-02 | 2/5/2026 12:00:00 AM | 4"x8" | Concreto | 3000 PSI | 3 | 0 | 21 | 11.2 | 1618.8 | 114 | 53 | CEMEX | 5
P-T1-11 | B-19322 VIALE 26 | PLACA T1 PISO 3 EJE 09 al 06 ENTRE GyJ | 152.4 | 504564741 | 2026-02-04 | 2/5/2026 12:00:00 AM | 4"x8" | Concreto | 3000 PSI | 1 | 24 | 21 | 5 | 726.2 | 51 | 24 | CEMEX | 3
P-T1-11 | B-19322 VIALE 26 | PLACA T1 PISO 3 EJE 09 al 06 ENTRE GyJ | 152.4 | 504564741 | 2026-02-04 | 2/5/2026 12:00:00 AM | 4"x8" | Concreto | 3000 PSI | 1 | 24 | 21 | 4.6 | 670.2 | 47 | 22 | CEMEX | 3
P-T1-11 | B-19322 VIALE 26 | PLACA T1 PISO 3 EJE 09 al 06 ENTRE GyJ | 152.4 | 504564741 | 2026-02-04 | 2/5/2026 12:00:00 AM | 4"x8" | Concreto | 3000 PSI | 1 | 24 | 21 | 4.6 | 670.7 | 47 | 22 | CEMEX | 3
P-T2-32 | B-19322 VIALE 26 | PLACA T2 PISO 7 EJES 06 AL 08 ENTRE AyJ | 158.75 | 504566590 | 2026-02-04 | 2/5/2026 12:00:00 AM | 4"x8" | Concreto | 3.000 PSI | 1 | 24 | 21 | 4.9 | 715.2 | 50 | 23 | CEMEX | 3
P-T2-32 | B-19322 VIALE 26 | PLACA T2 PISO 7 EJES 06 AL 08 ENTRE AyJ | 158.75 | 504566590 | 2026-02-04 | 2/5/2026 12:00:00 AM | 4"x8" | Concreto | 3.000 PSI | 1 | 24 | 21 | 4.5 | 645.9 | 45 | 21 | CEMEX | 3
P-T2-32 | B-19322 VIALE 26 | PLACA T2 PISO 7 EJES 06 AL 08 ENTRE AyJ | 158.75 | 504566590 | 2026-02-04 | 2/5/2026 12:00:00 AM | 4"x8" | Concreto | 3.000 PSI | 1 | 24 | 21 | 4.6 | 660.1 | 46 | 22 | CEMEX | 3
M-T2-45 | B-19322 VIALE 26 | MUROS T2 PISO 6 EJES 01 AL 02 ENTRE AyJ M=24,25,26,20,21,22,23 | 228.6 | 504569074 | 2026-02-04 | 2/5/2026 12:00:00 AM | 4"x8" | Concreto | 3000 PSI | 1 | 24 | 21 | 3.3 | 471.8 | 33 | 15 | CEMEX | 3
M-T2-45 | B-19322 VIALE 26 | MUROS T2 PISO 6 EJES 01 AL 02 ENTRE AyJ M=24,25,26,20,21,22,23 | 228.6 | 504569074 | 2026-02-04 | 2/5/2026 12:00:00 AM | 4"x8" | Concreto | 3000 PSI | 1 | 24 | 21 | 2.9 | 426.9 | 30 | 14 | CEMEX | 3
M-T2-45 | B-19322 VIALE 26 | MUROS T2 PISO 6 EJES 01 AL 02 ENTRE AyJ M=24,25,26,20,21,22,23 | 228.6 | 504569074 | 2026-02-04 | 2/5/2026 12:00:00 AM | 4"x8" | Concreto | 3000 PSI | 1 | 24 | 21 | 2.9 | 422.9 | 30 | 14 | CEMEX | 3
M-T1-22 | B-19322 VIALE 26 | MUROS T2 PISO 2 EJES 05 AL 03 ENTRE AyJ M=23,25,13,12a,01,02 | 228.6 | 504567452 | 2026-02-04 | 2/5/2026 12:00:00 AM | 4"x8" | Concreto | 4000 PSI | 1 | 24 | 28 | 3.6 | 516.8 | 36 | 13 | CEMEX | 3
M-T1-22 | B-19322 VIALE 26 | MUROS T2 PISO 2 EJES 05 AL 03 ENTRE AyJ M=23,25,13,12a,01,02 | 228.6 | 504567452 | 2026-02-04 | 2/5/2026 12:00:00 AM | 4"x8" | Concreto | 4000 PSI | 1 | 24 | 28 | 4 | 584 | 41 | 14 | CEMEX | 3
M-T1-22 | B-19322 VIALE 26 | MUROS T2 PISO 2 EJES 05 AL 03 ENTRE AyJ M=23,25,13,12a,01,02 | 228.6 | 504567452 | 2026-02-04 | 2/5/2026 12:00:00 AM | 4"x8" | Concreto | 4000 PSI | 1 | 24 | 28 | 3.9 | 568.8 | 40 | 14 | CEMEX | 3
P-T1-01 | B-19322 VIALE 26 | PLACA T1 PISO 2 EJE 15 AL 13 ENTRE AYJ | 177.8 | 504346583 | 2026-01-09 | 2/6/2026 12:00:00 AM | 4"x8" | Concreto | 3000 PSI | 28 | 0 | 21 | 26.8 | 3881.3 | 273 | 127 | CEMEX | 4
P-T1-01 | B-19322 VIALE 26 | PLACA T1 PISO 2 EJE 15 AL 13 ENTRE AYJ | 177.8 | 504346583 | 2026-01-09 | 2/6/2026 12:00:00 AM | 4"x8" | Concreto | 3000 PSI | 28 | 0 | 21 | 25.8 | 3741.2 | 263 | 123 | CEMEX | 3
P-T1-01 | B-19322 VIALE 26 | PLACA T1 PISO 2 EJE 15 AL 13 ENTRE AYJ | 177.8 | 504346583 | 2026-01-09 | 2/6/2026 12:00:00 AM | 4"x8" | Concreto | 3000 PSI | 28 | 0 | 21 | 22.4 | 3248.4 | 228 | 107 | CEMEX | 3
P-T2-17 | B-19322 VIALE 26 | PLACA T2 PISO 04 EJE 01 AL 04 ENTRE A YJ | 203.2 | 504349296 | 2026-01-09 | 2/6/2026 12:00:00 AM | 4"x8" | Concreto | 3000 PSI | 28 | 0 | 21 | 22.8 | 3301.7 | 232 | 108 | CEMEX | 3
P-T2-17 | B-19322 VIALE 26 | PLACA T2 PISO 04 EJE 01 AL 04 ENTRE A YJ | 203.2 | 504349296 | 2026-01-09 | 2/6/2026 12:00:00 AM | 4"x8" | Concreto | 3000 PSI | 28 | 0 | 21 | 22.4 | 3247.1 | 228 | 107 | CEMEX | 3
P-T2-17 | B-19322 VIALE 26 | PLACA T2 PISO 04 EJE 01 AL 04 ENTRE A YJ | 203.2 | 504349296 | 2026-01-09 | 2/6/2026 12:00:00 AM | 4"x8" | Concreto | 3000 PSI | 28 | 0 | 21 | 22.8 | 3305.5 | 232 | 108 | CEMEX | 3
P-T2-24 | B-19322 VIALE 26 | PLACA T2 PISO 6 EJE 15 al 12 ENTRE AyJ | 190.5 | 504461787 | 2026-01-23 | 2/6/2026 12:00:00 AM | 4"x8" | Concreto | 3.000 PSI | 14 | 0 | 21 | 23.7 | 3440.2 | 242 | 113 | CEMEX | 4
P-T2-24 | B-19322 VIALE 26 | PLACA T2 PISO 6 EJE 15 al 12 ENTRE AyJ | 190.5 | 504461787 | 2026-01-23 | 2/6/2026 12:00:00 AM | 4"x8" | Concreto | 3.000 PSI | 14 | 0 | 21 | 24.4 | 3538 | 249 | 116 | CEMEX | 4
P-T2-24 | B-19322 VIALE 26 | PLACA T2 PISO 6 EJE 15 al 12 ENTRE AyJ | 190.5 | 504461787 | 2026-01-23 | 2/6/2026 12:00:00 AM | 4"x8" | Concreto | 3.000 PSI | 14 | 0 | 21 | 23.9 | 3472.9 | 244 | 114 | CEMEX | 4
M-T1-13 | B-19322 VIALE 26 | MURO T1 PISO 2 RJR 10Y11 ENTRE AyJ M=32,09,29 | 203.2 | 504463205 | 2026-01-23 | 2/6/2026 12:00:00 AM | 4"x8" | Concreto | 4.000 PSI | 14 | 0 | 28 | 26.3 | 3819.2 | 269 | 94 | CEMEX | 4
M-T1-13 | B-19322 VIALE 26 | MURO T1 PISO 2 RJR 10Y11 ENTRE AyJ M=32,09,29 | 203.2 | 504463205 | 2026-01-23 | 2/6/2026 12:00:00 AM | 4"x8" | Concreto | 4.000 PSI | 14 | 0 | 28 | 26.7 | 3878.3 | 273 | 96 | CEMEX | 4
M-T1-13 | B-19322 VIALE 26 | MURO T1 PISO 2 RJR 10Y11 ENTRE AyJ M=32,09,29 | 203.2 | 504463205 | 2026-01-23 | 2/6/2026 12:00:00 AM | 4"x8" | Concreto | 4.000 PSI | 14 | 0 | 28 | 27.7 | 4012.3 | 282 | 99 | CEMEX | 4
M-T2-37 | B-19322 VIALE 26 | MUROS T2 PISO 5 EJE 04Y07 ENTRE AyJ M=32,09,29 | 203.2 | 504464289 | 2026-01-23 | 2/6/2026 12:00:00 AM | 4"x8" | Concreto | 4.000 | 14 | 0 | 28 | 27 | 3914.7 | 275 | 96 | CEMEX | 4
M-T2-37 | B-19322 VIALE 26 | MUROS T2 PISO 5 EJE 04Y07 ENTRE AyJ M=32,09,29 | 203.2 | 504464289 | 2026-01-23 | 2/6/2026 12:00:00 AM | 4"x8" | Concreto | 4.000 | 14 | 0 | 28 | 26.7 | 3873.9 | 272 | 95 | CEMEX | 4
M-T2-37 | B-19322 VIALE 26 | MUROS T2 PISO 5 EJE 04Y07 ENTRE AyJ M=32,09,29 | 203.2 | 504464289 | 2026-01-23 | 2/6/2026 12:00:00 AM | 4"x8" | Concreto | 4.000 | 14 | 0 | 28 | 25.1 | 3636.9 | 256 | 90 | CEMEX | 4
M-T2-44 | B-19322 VIALE 26 | MUROS T2 PISO 6 ENTRE AYJ M=31,02,04 | 228.6 | 504554426 | 2026-02-03 | 2/6/2026 12:00:00 AM | 4"x8" | Concreto | 3000 PSI | 3 | 0 | 21 | 12.8 | 1858.1 | 131 | 61 | CEMEX | 4
M-T2-44 | B-19322 VIALE 26 | MUROS T2 PISO 6 ENTRE AYJ M=31,02,04 | 228.6 | 504554426 | 2026-02-03 | 2/6/2026 12:00:00 AM | 4"x8" | Concreto | 3000 PSI | 3 | 0 | 21 | 16.3 | 2360 | 166 | 77 | CEMEX | 3
M-T2-44 | B-19322 VIALE 26 | MUROS T2 PISO 6 ENTRE AYJ M=31,02,04 | 228.6 | 504554426 | 2026-02-03 | 2/6/2026 12:00:00 AM | 4"x8" | Concreto | 3000 PSI | 3 | 0 | 21 | 14 | 2030 | 143 | 67 | CEMEX | 5
P-T1-12 | B-19322 VIALE 26 | PLACA T1 PISO 2 EJES 06 AL 09 ENTRE GYA | 152.4 | 82677455 | 2026-02-05 | 2/6/2026 12:00:00 AM | 4"x8" | Concreto | 3000 PSI | 1 | 0 | 21 | 3.1 | 449.8 | 32 | 15 | ARGOS | 3
P-T1-12 | B-19322 VIALE 26 | PLACA T1 PISO 2 EJES 06 AL 09 ENTRE GYA | 152.4 | 82677455 | 2026-02-05 | 2/6/2026 12:00:00 AM | 4"x8" | Concreto | 3000 PSI | 1 | 0 | 21 | 2.6 | 383.7 | 27 | 12 | ARGOS | 3
P-T1-12 | B-19322 VIALE 26 | PLACA T1 PISO 2 EJES 06 AL 09 ENTRE GYA | 152.4 | 82677455 | 2026-02-05 | 2/6/2026 12:00:00 AM | 4"x8" | Concreto | 3000 PSI | 1 | 0 | 21 | 2.8 | 407.2 | 29 | 13 | ARGOS | 3
P-T2-33 | B-19322 VIALE 26 | PLACA PISO 7 EJE 04 AL 06 ENTRE AYJ | 158.75 | 504578608 | 2026-02-05 | 2/6/2026 12:00:00 AM | 4"x8" | Concreto | 3000 PSI | 1 | 18 | 21 | 5 | 727.6 | 51 | 24 | CEMEX | 3
P-T2-33 | B-19322 VIALE 26 | PLACA PISO 7 EJE 04 AL 06 ENTRE AYJ | 158.75 | 504578608 | 2026-02-05 | 2/6/2026 12:00:00 AM | 4"x8" | Concreto | 3000 PSI | 1 | 18 | 21 | 5 | 723.2 | 51 | 24 | CEMEX | 3
P-T2-33 | B-19322 VIALE 26 | PLACA PISO 7 EJE 04 AL 06 ENTRE AYJ | 158.75 | 504578608 | 2026-02-05 | 2/6/2026 12:00:00 AM | 4"x8" | Concreto | 3000 PSI | 1 | 18 | 21 | 5.1 | 737.3 | 52 | 24 | CEMEX | 3
P-T2-33 | B-19322 VIALE 26 | PLACA PISO 7 EJE 04 AL 06 ENTRE AYJ | 158.75 | 504578608 | 2026-02-05 | 2/6/2026 12:00:00 AM | 4"x8" | Concreto | 3000 PSI | 1 | 24 | 21 | 7.3 | 1063.9 | 75 | 35 | CEMEX | 3
P-T2-33 | B-19322 VIALE 26 | PLACA PISO 7 EJE 04 AL 06 ENTRE AYJ | 158.75 | 504578608 | 2026-02-05 | 2/6/2026 12:00:00 AM | 4"x8" | Concreto | 3000 PSI | 1 | 24 | 21 | 7.1 | 1036.2 | 73 | 34 | CEMEX | 4
P-T2-33 | B-19322 VIALE 26 | PLACA PISO 7 EJE 04 AL 06 ENTRE AYJ | 158.75 | 504578608 | 2026-02-05 | 2/6/2026 12:00:00 AM | 4"x8" | Concreto | 3000 PSI | 1 | 24 | 21 | 7.2 | 1050 | 74 | 34 | CEMEX | 4
M-T1-23 | B-19322 VIALE 26 | MUROS T1 PISO 3 EJES 14 AL 11 ENTREA AYF M=25,23,12A,22,9,13 | 209.95 | N/A | 2026-02-05 | 2/6/2026 12:00:00 AM | 4"x8" | Concreto | 4000 PSI | 1 | 0 | 28 | 3.9 | 566.2 | 40 | 14 | ARGOS | 3
M-T1-23 | B-19322 VIALE 26 | MUROS T1 PISO 3 EJES 14 AL 11 ENTREA AYF M=25,23,12A,22,9,13 | 209.95 | N/A | 2026-02-05 | 2/6/2026 12:00:00 AM | 4"x8" | Concreto | 4000 PSI | 1 | 0 | 28 | 3.5 | 504.9 | 35 | 12 | ARGOS | 3
M-T1-23 | B-19322 VIALE 26 | MUROS T1 PISO 3 EJES 14 AL 11 ENTREA AYF M=25,23,12A,22,9,13 | 209.95 | N/A | 2026-02-05 | 2/6/2026 12:00:00 AM | 4"x8" | Concreto | 4000 PSI | 1 | 0 | 28 | 3.2 | 471 | 33 | 12 | ARGOS | 4
M-T2-46 | B-19322 VIALE 26 | MUROS PISO 7 EJE 13 ENTRE AYG M=32,09,29 | 215.9 | 504579735 | 2026-02-05 | 2/6/2026 12:00:00 AM | 4"x8" | Concreto | 3000 PSI | 1 | 18 | 21 | 3.5 | 514.3 | 36 | 17 | CEMEX | 4
M-T2-46 | B-19322 VIALE 26 | MUROS PISO 7 EJE 13 ENTRE AYG M=32,09,29 | 215.9 | 504579735 | 2026-02-05 | 2/6/2026 12:00:00 AM | 4"x8" | Concreto | 3000 PSI | 1 | 18 | 21 | 3.2 | 471 | 33 | 15 | CEMEX | 3
M-T2-46 | B-19322 VIALE 26 | MUROS PISO 7 EJE 13 ENTRE AYG M=32,09,29 | 215.9 | 504579735 | 2026-02-05 | 2/6/2026 12:00:00 AM | 4"x8" | Concreto | 3000 PSI | 1 | 18 | 21 | 3.2 | 467.6 | 33 | 15 | CEMEX | 3
M-T2-46 | B-19322 VIALE 26 | MUROS PISO 7 EJE 13 ENTRE AYG M=32,09,29 | 215.9 | 504579735 | 2026-02-05 | 2/6/2026 12:00:00 AM | 4"x8" | Concreto | 3000 PSI | 1 | 24 | 21 | 5.8 | 844.2 | 59 | 28 | CEMEX | 3
M-T2-46 | B-19322 VIALE 26 | MUROS PISO 7 EJE 13 ENTRE AYG M=32,09,29 | 215.9 | 504579735 | 2026-02-05 | 2/6/2026 12:00:00 AM | 4"x8" | Concreto | 3000 PSI | 1 | 24 | 21 | 5.6 | 805.4 | 57 | 26 | CEMEX | 3
M-T2-46 | B-19322 VIALE 26 | MUROS PISO 7 EJE 13 ENTRE AYG M=32,09,29 | 215.9 | 504579735 | 2026-02-05 | 2/6/2026 12:00:00 AM | 4"x8" | Concreto | 3000 PSI | 1 | 24 | 21 | 5.7 | 826.2 | 58 | 27 | CEMEX | 3
P-T1-11 | B-19322 VIALE 26 | PLACA T1 PISO 3 EJE 09 al 06 ENTRE GyJ | 152.4 | 504564741 | 2026-02-04 | 2/7/2026 12:00:00 AM | 4"x8" | Concreto | 3000 PSI | 3 | 0 | 21 | 18.1 | 2630.8 | 185 | 86 | CEMEX | 4
P-T1-11 | B-19322 VIALE 26 | PLACA T1 PISO 3 EJE 09 al 06 ENTRE GyJ | 152.4 | 504564741 | 2026-02-04 | 2/7/2026 12:00:00 AM | 4"x8" | Concreto | 3000 PSI | 3 | 0 | 21 | 17.6 | 2556.1 | 180 | 84 | CEMEX | 4
P-T1-11 | B-19322 VIALE 26 | PLACA T1 PISO 3 EJE 09 al 06 ENTRE GyJ | 152.4 | 504564741 | 2026-02-04 | 2/7/2026 12:00:00 AM | 4"x8" | Concreto | 3000 PSI | 3 | 0 | 21 | 18.3 | 2647.4 | 186 | 87 | CEMEX | 4
P-T2-32 | B-19322 VIALE 26 | PLACA T2 PISO 7 EJES 06 AL 08 ENTRE AyJ | 158.75 | 504566590 | 2026-02-04 | 2/7/2026 12:00:00 AM | 4"x8" | Concreto | 3.000 PSI | 3 | 0 | 21 | 18.3 | 2654.4 | 187 | 87 | CEMEX | 3
P-T2-32 | B-19322 VIALE 26 | PLACA T2 PISO 7 EJES 06 AL 08 ENTRE AyJ | 158.75 | 504566590 | 2026-02-04 | 2/7/2026 12:00:00 AM | 4"x8" | Concreto | 3.000 PSI | 3 | 0 | 21 | 17.6 | 2547.8 | 179 | 84 | CEMEX | 3
P-T2-32 | B-19322 VIALE 26 | PLACA T2 PISO 7 EJES 06 AL 08 ENTRE AyJ | 158.75 | 504566590 | 2026-02-04 | 2/7/2026 12:00:00 AM | 4"x8" | Concreto | 3.000 PSI | 3 | 0 | 21 | 17.1 | 2481.4 | 174 | 81 | CEMEX | 4
M-T2-45 | B-19322 VIALE 26 | MUROS T2 PISO 6 EJES 01 AL 02 ENTRE AyJ M=24,25,26,20,21,22,23 | 228.6 | 504569074 | 2026-02-04 | 2/7/2026 12:00:00 AM | 4"x8" | Concreto | 3000 PSI | 3 | 0 | 21 | 16.3 | 2360.7 | 166 | 78 | CEMEX | 4
M-T2-45 | B-19322 VIALE 26 | MUROS T2 PISO 6 EJES 01 AL 02 ENTRE AyJ M=24,25,26,20,21,22,23 | 228.6 | 504569074 | 2026-02-04 | 2/7/2026 12:00:00 AM | 4"x8" | Concreto | 3000 PSI | 3 | 0 | 21 | 15.9 | 2311 | 162 | 76 | CEMEX | 3
M-T2-45 | B-19322 VIALE 26 | MUROS T2 PISO 6 EJES 01 AL 02 ENTRE AyJ M=24,25,26,20,21,22,23 | 228.6 | 504569074 | 2026-02-04 | 2/7/2026 12:00:00 AM | 4"x8" | Concreto | 3000 PSI | 3 | 0 | 21 | 15.7 | 2279 | 160 | 75 | CEMEX | 4
M-T1-22 | B-19322 VIALE 26 | MUROS T2 PISO 2 EJES 05 AL 03 ENTRE AyJ M=23,25,13,12a,01,02 | 228.6 | 504567452 | 2026-02-04 | 2/7/2026 12:00:00 AM | 4"x8" | Concreto | 4000 PSI | 3 | 0 | 28 | 20.7 | 3000.3 | 211 | 74 | CEMEX | 3
M-T1-22 | B-19322 VIALE 26 | MUROS T2 PISO 2 EJES 05 AL 03 ENTRE AyJ M=23,25,13,12a,01,02 | 228.6 | 504567452 | 2026-02-04 | 2/7/2026 12:00:00 AM | 4"x8" | Concreto | 4000 PSI | 3 | 0 | 28 | 20.2 | 2927.4 | 206 | 72 | CEMEX | 3
M-T1-22 | B-19322 VIALE 26 | MUROS T2 PISO 2 EJES 05 AL 03 ENTRE AyJ M=23,25,13,12a,01,02 | 228.6 | 504567452 | 2026-02-04 | 2/7/2026 12:00:00 AM | 4"x8" | Concreto | 4000 PSI | 3 | 0 | 28 | 21.2 | 3078.3 | 216 | 76 | CEMEX | 4
P-T2-33 | B-19322 VIALE 26 | PLACA PISO 7 EJE 04 AL 06 ENTRE AYJ | 158.75 | 504578608 | 2026-02-05 | 2/7/2026 12:00:00 AM | 4"x8" | Concreto | 3000 PSI | 2 | 0 | 21 | 13.3 | 1931.8 | 136 | 63 | CEMEX | 4
P-T2-33 | B-19322 VIALE 26 | PLACA PISO 7 EJE 04 AL 06 ENTRE AYJ | 158.75 | 504578608 | 2026-02-05 | 2/7/2026 12:00:00 AM | 4"x8" | Concreto | 3000 PSI | 2 | 0 | 21 | 13 | 1888 | 133 | 62 | CEMEX | 4
P-T2-33 | B-19322 VIALE 26 | PLACA PISO 7 EJE 04 AL 06 ENTRE AYJ | 158.75 | 504578608 | 2026-02-05 | 2/7/2026 12:00:00 AM | 4"x8" | Concreto | 3000 PSI | 2 | 0 | 21 | 12.8 | 1854.5 | 130 | 61 | CEMEX | 3
M-T2-46 | B-19322 VIALE 26 | MUROS PISO 7 EJE 13 ENTRE AYG M=32,09,29 | 215.9 | 504579735 | 2026-02-05 | 2/7/2026 12:00:00 AM | 4"x8" | Concreto | 3000 PSI | 2 | 0 | 21 | 13 | 1884.1 | 132 | 62 | CEMEX | 4
M-T2-46 | B-19322 VIALE 26 | MUROS PISO 7 EJE 13 ENTRE AYG M=32,09,29 | 215.9 | 504579735 | 2026-02-05 | 2/7/2026 12:00:00 AM | 4"x8" | Concreto | 3000 PSI | 2 | 0 | 21 | 12.3 | 1779.6 | 125 | 58 | CEMEX | 4
M-T2-46 | B-19322 VIALE 26 | MUROS PISO 7 EJE 13 ENTRE AYG M=32,09,29 | 215.9 | 504579735 | 2026-02-05 | 2/7/2026 12:00:00 AM | 4"x8" | Concreto | 3000 PSI | 2 | 0 | 21 | 11.1 | 1604.8 | 113 | 53 | CEMEX | 3
M-T2-47 | B-19322 VIALE 26 | MUROS T2 PISO 7 EJES 14,15,12 RNTRE JyG M= 01,27,16,2,31,14 | 203.2 | 504586340 | 2026-02-06 | 2/7/2026 12:00:00 AM | 4"x8" | Concreto | 3.000 PSI | 1 | 24 | 21 | 5.3 | 775.8 | 55 | 25 | CEMEX | 3
M-T2-47 | B-19322 VIALE 26 | MUROS T2 PISO 7 EJES 14,15,12 RNTRE JyG M= 01,27,16,2,31,14 | 203.2 | 504586340 | 2026-02-06 | 2/7/2026 12:00:00 AM | 4"x8" | Concreto | 3.000 PSI | 1 | 24 | 21 | 5.1 | 744.3 | 52 | 24 | CEMEX | 3
M-T2-47 | B-19322 VIALE 26 | MUROS T2 PISO 7 EJES 14,15,12 RNTRE JyG M= 01,27,16,2,31,14 | 203.2 | 504586340 | 2026-02-06 | 2/7/2026 12:00:00 AM | 4"x8" | Concreto | 3.000 PSI | 1 | 24 | 21 | 4.9 | 705.2 | 50 | 23 | CEMEX | 3
P-T1-13 | B-19322 VIALE 26 | PLACA T1 PISO 2 EJES DEL 03 AL 06 ENTRE AyG | 152.4 | 504587416 | 2026-02-06 | 2/7/2026 12:00:00 AM | 4"x8" | Concreto | 3.000 PSI | 1 | 24 | 21 | 4.4 | 631.6 | 44 | 21 | CEMEX | 3
P-T1-13 | B-19322 VIALE 26 | PLACA T1 PISO 2 EJES DEL 03 AL 06 ENTRE AyG | 152.4 | 504587416 | 2026-02-06 | 2/7/2026 12:00:00 AM | 4"x8" | Concreto | 3.000 PSI | 1 | 24 | 21 | 4.6 | 668.6 | 47 | 22 | CEMEX | 3
P-T1-13 | B-19322 VIALE 26 | PLACA T1 PISO 2 EJES DEL 03 AL 06 ENTRE AyG | 152.4 | 504587416 | 2026-02-06 | 2/7/2026 12:00:00 AM | 4"x8" | Concreto | 3.000 PSI | 1 | 24 | 21 | 4.9 | 704.1 | 50 | 23 | CEMEX | 3
M-T1-24 | B-19322 VIALE 26 | MUUROS P3 EJES DEL 09 AL 11 ENTRE GyJ M= 2,25,09,13 MURO EJE 10 ENTRE AyF M= 25,02 | 228.6 | 504588943 | 2026-02-06 | 2/7/2026 12:00:00 AM | 4"x8" | Concreto | 4.000 PSI | 1 | 24 | 28 | 4.4 | 633.9 | 45 | 16 | CEMEX | 3
M-T1-24 | B-19322 VIALE 26 | MUUROS P3 EJES DEL 09 AL 11 ENTRE GyJ M= 2,25,09,13 MURO EJE 10 ENTRE AyF M= 25,02 | 228.6 | 504588943 | 2026-02-06 | 2/7/2026 12:00:00 AM | 4"x8" | Concreto | 4.000 PSI | 1 | 24 | 28 | 4.5 | 659.3 | 46 | 16 | CEMEX | 3
M-T1-24 | B-19322 VIALE 26 | MUUROS P3 EJES DEL 09 AL 11 ENTRE GyJ M= 2,25,09,13 MURO EJE 10 ENTRE AyF M= 25,02 | 228.6 | 504588943 | 2026-02-06 | 2/7/2026 12:00:00 AM | 4"x8" | Concreto | 4.000 PSI | 1 | 24 | 28 | 4.5 | 653.2 | 46 | 16 | CEMEX | 3
P-T2-34 | B-19322 VIALE 26 | MUROS T2 PISO 7 EJE 01 AL 03 ENTRE AyJ | 177.8 | 504590230 | 2026-02-06 | 2/7/2026 12:00:00 AM | 4"x8" | Concreto | 3.000 PSI | 1 | 24 | 21 | 2.3 | 328.2 | 23 | 11 | CEMEX | 3
P-T2-34 | B-19322 VIALE 26 | MUROS T2 PISO 7 EJE 01 AL 03 ENTRE AyJ | 177.8 | 504590230 | 2026-02-06 | 2/7/2026 12:00:00 AM | 4"x8" | Concreto | 3.000 PSI | 1 | 24 | 21 | 2 | 294.9 | 21 | 10 | CEMEX | 3
P-T2-34 | B-19322 VIALE 26 | MUROS T2 PISO 7 EJE 01 AL 03 ENTRE AyJ | 177.8 | 504590230 | 2026-02-06 | 2/7/2026 12:00:00 AM | 4"x8" | Concreto | 3.000 PSI | 1 | 24 | 21 | 2.1 | 302.3 | 21 | 10 | CEMEX | 4
M-T2-26 | B-19322 VIALE 26 | MUROSP T2 PISO 4 EJE 11 AL 12 ENTRE AYJ M= 32.29.09 | 228.6 | 504356600 | 2026-01-10 | 2/7/2026 12:00:00 AM | 4"x8" | Concreto | 4000 PSI | 28 | 0 | 28 | 29.9 | 4343.8 | 305 | 107 | CEMEX | 3
M-T2-26 | B-19322 VIALE 26 | MUROSP T2 PISO 4 EJE 11 AL 12 ENTRE AYJ M= 32.29.09 | 228.6 | 504356600 | 2026-01-10 | 2/7/2026 12:00:00 AM | 4"x8" | Concreto | 4000 PSI | 28 | 0 | 28 | 28.9 | 4189.8 | 295 | 103 | CEMEX | 4
M-T2-26 | B-19322 VIALE 26 | MUROSP T2 PISO 4 EJE 11 AL 12 ENTRE AYJ M= 32.29.09 | 228.6 | 504356600 | 2026-01-10 | 2/7/2026 12:00:00 AM | 4"x8" | Concreto | 4000 PSI | 28 | 0 | 28 | 31.9 | 4627.3 | 325 | 114 | CEMEX | 4
P-T1-13 | B-19322 VIALE 26 | PLACA T1 PISO 2 EJES DEL 03 AL 06 ENTRE AyG | 152.4 | 504587416 | 2026-02-06 | 2/9/2026 12:00:00 AM | 4"x8" | Concreto | 3.000 PSI | 3 | 0 | 21 | 19 | 2749.2 | 193 | 90 | CEMEX | 4
P-T1-13 | B-19322 VIALE 26 | PLACA T1 PISO 2 EJES DEL 03 AL 06 ENTRE AyG | 152.4 | 504587416 | 2026-02-06 | 2/9/2026 12:00:00 AM | 4"x8" | Concreto | 3.000 PSI | 3 | 0 | 21 | 18.3 | 2648.8 | 186 | 87 | CEMEX | 4
P-T1-13 | B-19322 VIALE 26 | PLACA T1 PISO 2 EJES DEL 03 AL 06 ENTRE AyG | 152.4 | 504587416 | 2026-02-06 | 2/9/2026 12:00:00 AM | 4"x8" | Concreto | 3.000 PSI | 3 | 0 | 21 | 17.2 | 2488.5 | 175 | 82 | CEMEX | 4
M-T1-24 | B-19322 VIALE 26 | MUUROS P3 EJES DEL 09 AL 11 ENTRE GyJ M= 2,25,09,13 MURO EJE 10 ENTRE AyF M= 25,02 | 228.6 | 504588943 | 2026-02-06 | 2/9/2026 12:00:00 AM | 4"x8" | Concreto | 4.000 PSI | 3 | 0 | 28 | 20.5 | 2979.8 | 210 | 73 | CEMEX | 4
M-T1-24 | B-19322 VIALE 26 | MUUROS P3 EJES DEL 09 AL 11 ENTRE GyJ M= 2,25,09,13 MURO EJE 10 ENTRE AyF M= 25,02 | 228.6 | 504588943 | 2026-02-06 | 2/9/2026 12:00:00 AM | 4"x8" | Concreto | 4.000 PSI | 3 | 0 | 28 | 21.6 | 3125.8 | 220 | 77 | CEMEX | 4
M-T1-24 | B-19322 VIALE 26 | MUUROS P3 EJES DEL 09 AL 11 ENTRE GyJ M= 2,25,09,13 MURO EJE 10 ENTRE AyF M= 25,02 | 228.6 | 504588943 | 2026-02-06 | 2/9/2026 12:00:00 AM | 4"x8" | Concreto | 4.000 PSI | 3 | 0 | 28 | 20.3 | 2941.3 | 207 | 72 | CEMEX | 4
P-T2-34 | B-19322 VIALE 26 | MUROS T2 PISO 7 EJE 01 AL 03 ENTRE AyJ | 177.8 | 504590230 | 2026-02-06 | 2/9/2026 12:00:00 AM | 4"x8" | Concreto | 3.000 PSI | 3 | 0 | 21 | 16.2 | 2344.2 | 165 | 77 | CEMEX | 4
P-T2-34 | B-19322 VIALE 26 | MUROS T2 PISO 7 EJE 01 AL 03 ENTRE AyJ | 177.8 | 504590230 | 2026-02-06 | 2/9/2026 12:00:00 AM | 4"x8" | Concreto | 3.000 PSI | 3 | 0 | 21 | 16.5 | 2400.3 | 169 | 79 | CEMEX | 3
P-T2-34 | B-19322 VIALE 26 | MUROS T2 PISO 7 EJE 01 AL 03 ENTRE AyJ | 177.8 | 504590230 | 2026-02-06 | 2/9/2026 12:00:00 AM | 4"x8" | Concreto | 3.000 PSI | 3 | 0 | 21 | 15.8 | 2285.7 | 161 | 75 | CEMEX | 3
M-T2-48 | B-19322 VIALE 26 | MUROS T2 PISO 7 EJE 15 AL 12 ENTRE AyD M=38,39,40,41 | 209.55 | 504598139 | 2026-02-07 | 2/9/2026 12:00:00 AM | 4"x8" | Concreto | 3.000 PSI | 2 | 0 | 21 | 12 | 1746.2 | 123 | 57 | CEMEX | 4
M-T2-48 | B-19322 VIALE 26 | MUROS T2 PISO 7 EJE 15 AL 12 ENTRE AyD M=38,39,40,41 | 209.55 | 504598139 | 2026-02-07 | 2/9/2026 12:00:00 AM | 4"x8" | Concreto | 3.000 PSI | 2 | 0 | 21 | 12.9 | 1870.2 | 131 | 61 | CEMEX | 3
M-T2-48 | B-19322 VIALE 26 | MUROS T2 PISO 7 EJE 15 AL 12 ENTRE AyD M=38,39,40,41 | 209.55 | 504598139 | 2026-02-07 | 2/9/2026 12:00:00 AM | 4"x8" | Concreto | 3.000 PSI | 2 | 0 | 21 | 12.9 | 1866.9 | 131 | 61 | CEMEX | 3
P-T1-14 | B-19322 VIALE 26 | PLACA T1 P2 EJES 01,03 ENTRE AyF EJES 01 Y 04 ENTRE JyF | 158.75 | 504596671 | 2026-02-07 | 2/9/2026 12:00:00 AM | 4"x8" | Concreto | 3.000 PSI | 2 | 0 | 21 | 10 | 1450.7 | 102 | 48 | CEMEX | 4
P-T1-14 | B-19322 VIALE 26 | PLACA T1 P2 EJES 01,03 ENTRE AyF EJES 01 Y 04 ENTRE JyF | 158.75 | 504596671 | 2026-02-07 | 2/9/2026 12:00:00 AM | 4"x8" | Concreto | 3.000 PSI | 2 | 0 | 21 | 9.7 | 1402.2 | 99 | 46 | CEMEX | 3
P-T1-14 | B-19322 VIALE 26 | PLACA T1 P2 EJES 01,03 ENTRE AyF EJES 01 Y 04 ENTRE JyF | 158.75 | 504596671 | 2026-02-07 | 2/9/2026 12:00:00 AM | 4"x8" | Concreto | 3.000 PSI | 2 | 0 | 21 | 9.5 | 1384.8 | 97 | 45 | CEMEX | 3
M-T1-25 | B-19322 VIALE 26 | MUROS T1 P3 EJES 07 Y 08 ENTRE JyG M=22,23,09,24,02 | 228.6 | 50459129 | 2026-02-07 | 2/9/2026 12:00:00 AM | 4"x8" | Concreto | 4.000 PSI | 2 | 0 | 28 | 11.2 | 1629.3 | 115 | 40 | CEMEX | 4
M-T1-25 | B-19322 VIALE 26 | MUROS T1 P3 EJES 07 Y 08 ENTRE JyG M=22,23,09,24,02 | 228.6 | 50459129 | 2026-02-07 | 2/9/2026 12:00:00 AM | 4"x8" | Concreto | 4.000 PSI | 2 | 0 | 28 | 11.3 | 1639.8 | 115 | 40 | CEMEX | 3
M-T1-25 | B-19322 VIALE 26 | MUROS T1 P3 EJES 07 Y 08 ENTRE JyG M=22,23,09,24,02 | 228.6 | 50459129 | 2026-02-07 | 2/9/2026 12:00:00 AM | 4"x8" | Concreto | 4.000 PSI | 2 | 0 | 28 | 11 | 1592.5 | 112 | 39 | CEMEX | 3
C-T1-15 | B-19322 VIALE 26 | DADO CIMENTACION PILOTE 32 | 158.75 | 504479068 | 2026-01-26 | 2/9/2026 12:00:00 AM | 4"x8" | Concreto | 3000 PSI | 14 | 0 | 21 | 19.8 | 2875.5 | 202 | 94 | CEMEX | 3
C-T1-15 | B-19322 VIALE 26 | DADO CIMENTACION PILOTE 32 | 158.75 | 504479068 | 2026-01-26 | 2/9/2026 12:00:00 AM | 4"x8" | Concreto | 3000 PSI | 14 | 0 | 21 | 20.8 | 3014.4 | 212 | 99 | CEMEX | 4
C-T1-15 | B-19322 VIALE 26 | DADO CIMENTACION PILOTE 32 | 158.75 | 504479068 | 2026-01-26 | 2/9/2026 12:00:00 AM | 4"x8" | Concreto | 3000 PSI | 14 | 0 | 21 | 19.3 | 2796 | 197 | 92 | CEMEX | 4
P-T2-11 | B-19322 VIALE 26 | PLACA PISO 3 EJE 01 y 04 ENTRE A y J | 152.4 | 504144283 | 2025-12-13 | 2/7/2026 12:00:00 AM | 4"x8" | Concreto | 3000 PSI | 56 | 0 | 21 | 23.5 | 3404.2 | 239 | 112 | CEMEX | 4
P-T2-11 | B-19322 VIALE 26 | PLACA PISO 3 EJE 01 y 04 ENTRE A y J | 152.4 | 504144283 | 2025-12-13 | 2/7/2026 12:00:00 AM | 4"x8" | Concreto | 3000 PSI | 56 | 0 | 21 | 23.2 | 3363.3 | 236 | 110 | CEMEX | 4
P-T2-11 | B-19322 VIALE 26 | PLACA PISO 3 EJE 01 y 04 ENTRE A y J | 152.4 | 504144283 | 2025-12-13 | 2/7/2026 12:00:00 AM | 4"x8" | Concreto | 3000 PSI | 56 | 0 | 21 | 24.2 | 3509.1 | 247 | 115 | CEMEX | 4
E-T2-03 | B-19322 VIALE 26 | ESCALERA T2 TRAMO 03 AL 04 | 152.4 | 504542636 | 2026-02-02 | 2/9/2026 12:00:00 AM | 4"x8" | Concreto | 3000 PSI | 7 | 0 | 21 | 20.2 | 2935.3 | 206 | 96 | CEMEX | 4
E-T2-03 | B-19322 VIALE 26 | ESCALERA T2 TRAMO 03 AL 04 | 152.4 | 504542636 | 2026-02-02 | 2/9/2026 12:00:00 AM | 4"x8" | Concreto | 3000 PSI | 7 | 0 | 21 | 18.1 | 2628.8 | 185 | 86 | CEMEX | 4
E-T2-03 | B-19322 VIALE 26 | ESCALERA T2 TRAMO 03 AL 04 | 152.4 | 504542636 | 2026-02-02 | 2/9/2026 12:00:00 AM | 4"x8" | Concreto | 3000 PSI | 7 | 0 | 21 | 18.9 | 2739.7 | 193 | 90 | CEMEX | 3
M-T2-47 | B-19322 VIALE 26 | MUROS T2 PISO 7 EJES 14,15,12 RNTRE JyG M= 01,27,16,2,31,14 | 203.2 | 504586340 | 2026-02-06 | 2/9/2026 12:00:00 AM | 4"x8" | Concreto | 3.000 PSI | 3 | 0 | 21 | 16.8 | 2435.5 | 171 | 80 | CEMEX | 4
M-T2-47 | B-19322 VIALE 26 | MUROS T2 PISO 7 EJES 14,15,12 RNTRE JyG M= 01,27,16,2,31,14 | 203.2 | 504586340 | 2026-02-06 | 2/9/2026 12:00:00 AM | 4"x8" | Concreto | 3.000 PSI | 3 | 0 | 21 | 17.3 | 2506.1 | 176 | 82 | CEMEX | 3
M-T2-47 | B-19322 VIALE 26 | MUROS T2 PISO 7 EJES 14,15,12 RNTRE JyG M= 01,27,16,2,31,14 | 203.2 | 504586340 | 2026-02-06 | 2/9/2026 12:00:00 AM | 4"x8" | Concreto | 3.000 PSI | 3 | 0 | 21 | 17 | 2467.7 | 174 | 81 | CEMEX | 4
M-T2-27 | B-19322 VIALE 26 | MUROS T2 PISO 4 EJE 10 AL 8 ENTRE AYJ M=14,31,02 | 228.6 | 504368629 | 2026-01-13 | 2/10/2026 12:00:00 AM | 4"x8" | Concreto | 4000 PSI | 28 | 0 | 28 | 27.8 | 4028.4 | 283 | 99 | CEMEX | 3
M-T2-27 | B-19322 VIALE 26 | MUROS T2 PISO 4 EJE 10 AL 8 ENTRE AYJ M=14,31,02 | 228.6 | 504368629 | 2026-01-13 | 2/10/2026 12:00:00 AM | 4"x8" | Concreto | 4000 PSI | 28 | 0 | 28 | 28 | 4062.5 | 286 | 100 | CEMEX | 4
M-T2-27 | B-19322 VIALE 26 | MUROS T2 PISO 4 EJE 10 AL 8 ENTRE AYJ M=14,31,02 | 228.6 | 504368629 | 2026-01-13 | 2/10/2026 12:00:00 AM | 4"x8" | Concreto | 4000 PSI | 28 | 0 | 28 | 26.3 | 3812.7 | 268 | 94 | CEMEX | 3
P-T1-02 | B-19322 VIALE 26 | PLACA T1 PISO 2 EJE 12 AL 10 ENTRE AYJ | 177.8 | 504367795 | 2026-01-13 | 2/10/2026 12:00:00 AM | 4"x8" | Concreto | 3000 PSI | 28 | 0 | 21 | 23.1 | 3355.7 | 236 | 110 | CEMEX | 4
P-T1-02 | B-19322 VIALE 26 | PLACA T1 PISO 2 EJE 12 AL 10 ENTRE AYJ | 177.8 | 504367795 | 2026-01-13 | 2/10/2026 12:00:00 AM | 4"x8" | Concreto | 3000 PSI | 28 | 0 | 21 | 23.7 | 3431.3 | 241 | 113 | CEMEX | 4
P-T1-02 | B-19322 VIALE 26 | PLACA T1 PISO 2 EJE 12 AL 10 ENTRE AYJ | 177.8 | 504367795 | 2026-01-13 | 2/10/2026 12:00:00 AM | 4"x8" | Concreto | 3000 PSI | 28 | 0 | 21 | 24 | 3483.4 | 245 | 114 | CEMEX | 4
M-T2-49 | B-19322 VIALE 26 | MUROS T2 PISO 7 EJE 10 Y 09 ENTRE A yJ M=32,29,09 | 196.85 | 504605941 | 2026-02-09 | 2/10/2026 12:00:00 AM | 4"x8" | Concreto | 3.000 PSI | 1 | 24 | 21 | 3.4 | 490 | 34 | 16 | CEMEX | 3
M-T2-49 | B-19322 VIALE 26 | MUROS T2 PISO 7 EJE 10 Y 09 ENTRE A yJ M=32,29,09 | 196.85 | 504605941 | 2026-02-09 | 2/10/2026 12:00:00 AM | 4"x8" | Concreto | 3.000 PSI | 1 | 24 | 21 | 3.2 | 460.2 | 32 | 15 | CEMEX | 3
M-T2-49 | B-19322 VIALE 26 | MUROS T2 PISO 7 EJE 10 Y 09 ENTRE A yJ M=32,29,09 | 196.85 | 504605941 | 2026-02-09 | 2/10/2026 12:00:00 AM | 4"x8" | Concreto | 3.000 PSI | 1 | 24 | 21 | 3.3 | 482.9 | 34 | 16 | CEMEX | 3
M-T1-26 | B-19322 VIALE 26 | MUROS PISO 03 T1 EJE 05Y06 | 203.2 | 82677906 | 2026-02-09 | 2/10/2026 12:00:00 AM | 4"x8" | Concreto | 4.000 PSI | 1 | 24 | 28 | 3.9 | 564 | 40 | 14 | ARGOS | 3
M-T1-26 | B-19322 VIALE 26 | MUROS PISO 03 T1 EJE 05Y06 | 203.2 | 82677906 | 2026-02-09 | 2/10/2026 12:00:00 AM | 4"x8" | Concreto | 4.000 PSI | 1 | 24 | 28 | 4.8 | 700.9 | 49 | 17 | ARGOS | 4
M-T1-26 | B-19322 VIALE 26 | MUROS PISO 03 T1 EJE 05Y06 | 203.2 | 82677906 | 2026-02-09 | 2/10/2026 12:00:00 AM | 4"x8" | Concreto | 4.000 PSI | 1 | 24 | 28 | 4.9 | 707.2 | 50 | 17 | ARGOS | 4
P-T2-18 | B-19322 VIALE 26 | PLACA T2 PISO 5 EJE 15 AL 12 ENTRE AYJ | 190.5 | 504374600 | 2026-01-14 | 2/11/2026 12:00:00 AM | 4"x8" | Concreto | 3000 PSI | 28 | 0 | 21 | 26.4 | 3825.3 | 269 | 126 | CEMEX | 4
P-T2-18 | B-19322 VIALE 26 | PLACA T2 PISO 5 EJE 15 AL 12 ENTRE AYJ | 190.5 | 504374600 | 2026-01-14 | 2/11/2026 12:00:00 AM | 4"x8" | Concreto | 3000 PSI | 28 | 0 | 21 | 27 | 3912.8 | 275 | 128 | CEMEX | 3
P-T2-18 | B-19322 VIALE 26 | PLACA T2 PISO 5 EJE 15 AL 12 ENTRE AYJ | 190.5 | 504374600 | 2026-01-14 | 2/11/2026 12:00:00 AM | 4"x8" | Concreto | 3000 PSI | 28 | 0 | 21 | 26.1 | 3785.7 | 266 | 124 | CEMEX | 4
M-T2-28 | B-19322 VIALE 26 | MUROS T2 PISO 4 EJE 6 Y 7 ENTRE AYJ M=29,09,32 | 241.3 | 504377817 | 2026-01-14 | 2/11/2026 12:00:00 AM | 4"x8" | Concreto | 4000 PSI | 28 | 0 | 28 | 26.5 | 3843.4 | 270 | 95 | CEMEX | 3
M-T2-28 | B-19322 VIALE 26 | MUROS T2 PISO 4 EJE 6 Y 7 ENTRE AYJ M=29,09,32 | 241.3 | 504377817 | 2026-01-14 | 2/11/2026 12:00:00 AM | 4"x8" | Concreto | 4000 PSI | 28 | 0 | 28 | 27.7 | 4022 | 283 | 99 | CEMEX | 4
M-T2-28 | B-19322 VIALE 26 | MUROS T2 PISO 4 EJE 6 Y 7 ENTRE AYJ M=29,09,32 | 241.3 | 504377817 | 2026-01-14 | 2/11/2026 12:00:00 AM | 4"x8" | Concreto | 4000 PSI | 28 | 0 | 28 | 28.4 | 4114.2 | 289 | 101 | CEMEX | 4
P-T2-19 | B-19322 VIALE 26 | PLACA T2 PISOS EJE 10 Y 12 ENTRE AYJ | 177.8 | 504387081 | 2026-01-15 | 2/12/2026 12:00:00 AM | 4"x8" | Concreto | 3.000 PSI | 28 | 0 | 21 | 24.7 | 3577 | 251 | 117 | CEMEX | 4
P-T2-19 | B-19322 VIALE 26 | PLACA T2 PISOS EJE 10 Y 12 ENTRE AYJ | 177.8 | 504387081 | 2026-01-15 | 2/12/2026 12:00:00 AM | 4"x8" | Concreto | 3.000 PSI | 28 | 0 | 21 | 25.2 | 3658.1 | 257 | 120 | CEMEX | 4
P-T2-19 | B-19322 VIALE 26 | PLACA T2 PISOS EJE 10 Y 12 ENTRE AYJ | 177.8 | 504387081 | 2026-01-15 | 2/12/2026 12:00:00 AM | 4"x8" | Concreto | 3.000 PSI | 28 | 0 | 21 | 24.5 | 3547.6 | 249 | 116 | CEMEX | 4
M-T2-30 | B-19322 VIALE 26 | MUROS T2 PISO 4 EJE 04Y05 ENTRE AYJ M=14,31,02 | 203.2 | 504386418 | 2026-01-15 | 2/12/2026 12:00:00 AM | 4"x8" | Concreto | 4000 PSI | 28 | 0 | 28 | 28.1 | 4076.8 | 287 | 100 | CEMEX | 4
M-T2-30 | B-19322 VIALE 26 | MUROS T2 PISO 4 EJE 04Y05 ENTRE AYJ M=14,31,02 | 203.2 | 504386418 | 2026-01-15 | 2/12/2026 12:00:00 AM | 4"x8" | Concreto | 4000 PSI | 28 | 0 | 28 | 28.5 | 4136.6 | 291 | 102 | CEMEX | 4
M-T2-30 | B-19322 VIALE 26 | MUROS T2 PISO 4 EJE 04Y05 ENTRE AYJ M=14,31,02 | 203.2 | 504386418 | 2026-01-15 | 2/12/2026 12:00:00 AM | 4"x8" | Concreto | 4000 PSI | 28 | 0 | 28 | 29.7 | 4303.4 | 303 | 106 | CEMEX | 4
P-T1-03 | B-19322 VIALE 26 | PLACA T1 PISO 2 EJE 08 Y 10 AYJ | 177.8 | 504385851 | 2026-01-15 | 2/12/2026 12:00:00 AM | 4"x8" | Concreto | 3000 PSI | 28 | 0 | 21 | 27.2 | 3947.9 | 278 | 130 | CEMEX | 3
P-T1-03 | B-19322 VIALE 26 | PLACA T1 PISO 2 EJE 08 Y 10 AYJ | 177.8 | 504385851 | 2026-01-15 | 2/12/2026 12:00:00 AM | 4"x8" | Concreto | 3000 PSI | 28 | 0 | 21 | 27.1 | 3937.7 | 277 | 129 | CEMEX | 3
P-T1-03 | B-19322 VIALE 26 | PLACA T1 PISO 2 EJE 08 Y 10 AYJ | 177.8 | 504385851 | 2026-01-15 | 2/12/2026 12:00:00 AM | 4"x8" | Concreto | 3000 PSI | 28 | 0 | 21 | 26.6 | 3857.3 | 271 | 127 | CEMEX | 4
P-T1-16 | B-19322 VIALE 26 | PLACA T1 PISO 4 EJES 10 AL 12 ENTRE AYJ | 158.75 | N/A | 2026-02-11 | 2/12/2026 12:00:00 AM | 4"x8" | Concreto | 3000 PSI | 1 | 24 | 21 | 3.3 | 479.2 | 34 | 16 | ARGOS | 3
P-T1-16 | B-19322 VIALE 26 | PLACA T1 PISO 4 EJES 10 AL 12 ENTRE AYJ | 158.75 | N/A | 2026-02-11 | 2/12/2026 12:00:00 AM | 4"x8" | Concreto | 3000 PSI | 1 | 24 | 21 | 3.2 | 464.4 | 33 | 15 | ARGOS | 3
P-T1-16 | B-19322 VIALE 26 | PLACA T1 PISO 4 EJES 10 AL 12 ENTRE AYJ | 158.75 | N/A | 2026-02-11 | 2/12/2026 12:00:00 AM | 4"x8" | Concreto | 3000 PSI | 1 | 24 | 21 | 3.7 | 542.1 | 38 | 18 | ARGOS | 4
E-T2-04 | B-19322 VIALE 26 | ESCALERA T2 TRAMO DEL 04 AL 05 | 152.4 | 504624865 | 2026-02-11 | 2/12/2026 12:00:00 AM | 4"x8" | Concreto | 3000 PSI | 1 | 24 | 21 | 4.5 | 648.9 | 46 | 21 | CEMEX | 4
E-T2-04 | B-19322 VIALE 26 | ESCALERA T2 TRAMO DEL 04 AL 05 | 152.4 | 504624865 | 2026-02-11 | 2/12/2026 12:00:00 AM | 4"x8" | Concreto | 3000 PSI | 1 | 24 | 21 | 4.3 | 622 | 44 | 20 | CEMEX | 3
E-T2-04 | B-19322 VIALE 26 | ESCALERA T2 TRAMO DEL 04 AL 05 | 152.4 | 504624865 | 2026-02-11 | 2/12/2026 12:00:00 AM | 4"x8" | Concreto | 3000 PSI | 1 | 24 | 21 | 4.3 | 618.8 | 44 | 20 | CEMEX | 4
P-T2-36 | B-19322 VIALE 26 | PLACA T2 PISO 8 EJES 07 AL 09 ENTRE AYJ | 165.1 | 504628789 | 2026-02-11 | 2/12/2026 12:00:00 AM | 4"x8" | Concreto | 3000 PSI | 1 | 0 | 21 | 3.2 | 463.8 | 33 | 15 | CEMEX | 3
P-T2-36 | B-19322 VIALE 26 | PLACA T2 PISO 8 EJES 07 AL 09 ENTRE AYJ | 165.1 | 504628789 | 2026-02-11 | 2/12/2026 12:00:00 AM | 4"x8" | Concreto | 3000 PSI | 1 | 0 | 21 | 3.5 | 502.6 | 35 | 16 | CEMEX | 3
P-T2-36 | B-19322 VIALE 26 | PLACA T2 PISO 8 EJES 07 AL 09 ENTRE AYJ | 165.1 | 504628789 | 2026-02-11 | 2/12/2026 12:00:00 AM | 4"x8" | Concreto | 3000 PSI | 1 | 0 | 21 | 3.1 | 446.7 | 31 | 15 | CEMEX | 3
M-T2-51 | B-19322 VIALE 26 | MUROS T2 P7 EJE 04 AL 06 ENTRE AYJ M=32,29,09 | 215.9 | 504629999 | 2026-02-11 | 2/12/2026 12:00:00 AM | 4"x8" | Concreto | 3000 PSI | 1 | 24 | 21 | 2.5 | 357.1 | 25 | 12 | CEMEX | 3
M-T2-51 | B-19322 VIALE 26 | MUROS T2 P7 EJE 04 AL 06 ENTRE AYJ M=32,29,09 | 215.9 | 504629999 | 2026-02-11 | 2/12/2026 12:00:00 AM | 4"x8" | Concreto | 3000 PSI | 1 | 24 | 21 | 2.6 | 377.8 | 27 | 12 | CEMEX | 3
M-T2-51 | B-19322 VIALE 26 | MUROS T2 P7 EJE 04 AL 06 ENTRE AYJ M=32,29,09 | 215.9 | 504629999 | 2026-02-11 | 2/12/2026 12:00:00 AM | 4"x8" | Concreto | 3000 PSI | 1 | 24 | 21 | 2.5 | 360.1 | 25 | 12 | CEMEX | 3
M-T1-28 | B-19322 VIALE 26 | MUROS T1 PISO 3 EJES 00 Y 01 ENTRA AYJ M=20,18,05,11,16,14,17,15 | 177.8 | 82678202 | 2026-02-11 | 2/12/2026 12:00:00 AM | 4"x8" | Concreto | 4000 PSI | 1 | 24 | 28 | 7.4 | 1076.8 | 76 | 26 | ARGOS | 4
M-T1-28 | B-19322 VIALE 26 | MUROS T1 PISO 3 EJES 00 Y 01 ENTRA AYJ M=20,18,05,11,16,14,17,15 | 177.8 | 82678202 | 2026-02-11 | 2/12/2026 12:00:00 AM | 4"x8" | Concreto | 4000 PSI | 1 | 24 | 28 | 7.3 | 1064.6 | 75 | 26 | ARGOS | 3
M-T1-28 | B-19322 VIALE 26 | MUROS T1 PISO 3 EJES 00 Y 01 ENTRA AYJ M=20,18,05,11,16,14,17,15 | 177.8 | 82678202 | 2026-02-11 | 2/12/2026 12:00:00 AM | 4"x8" | Concreto | 4000 PSI | 1 | 24 | 28 | 7.4 | 1067 | 75 | 26 | ARGOS | 3
P-T2-35 | B-19322 VIALE 26 | PLACA T2 P8 EJE 10 AL 12 ENTREA AYJ | 152.4 | 504615221 | 2026-02-10 | 2/11/2026 12:00:00 AM | 4"x8" | Concreto | 3000 PSI | 1 | 24 | 21 | 3.9 | 566.2 | 40 | 18 | CEMEX | 4
P-T2-35 | B-19322 VIALE 26 | PLACA T2 P8 EJE 10 AL 12 ENTREA AYJ | 152.4 | 504615221 | 2026-02-10 | 2/11/2026 12:00:00 AM | 4"x8" | Concreto | 3000 PSI | 1 | 24 | 21 | 3.8 | 555 | 39 | 18 | CEMEX | 4
P-T2-35 | B-19322 VIALE 26 | PLACA T2 P8 EJE 10 AL 12 ENTREA AYJ | 152.4 | 504615221 | 2026-02-10 | 2/11/2026 12:00:00 AM | 4"x8" | Concreto | 3000 PSI | 1 | 24 | 21 | 3.9 | 570.7 | 40 | 19 | CEMEX | 3
P-T1-15 | B-19322 VIALE 26 | PLACA T1 PISO 4 EJE 15 AL 12 ENTREA AYJ | 177.8 | 82678036 | 2026-02-10 | 2/11/2026 12:00:00 AM | 4"x8" | Concreto | 3000 PSI | 1 | 24 | 21 | 2.8 | 404 | 28 | 13 | ARGOS | 4
P-T1-15 | B-19322 VIALE 26 | PLACA T1 PISO 4 EJE 15 AL 12 ENTREA AYJ | 177.8 | 82678036 | 2026-02-10 | 2/11/2026 12:00:00 AM | 4"x8" | Concreto | 3000 PSI | 1 | 24 | 21 | 2.7 | 388.3 | 27 | 13 | ARGOS | 3
P-T1-15 | B-19322 VIALE 26 | PLACA T1 PISO 4 EJE 15 AL 12 ENTREA AYJ | 177.8 | 82678036 | 2026-02-10 | 2/11/2026 12:00:00 AM | 4"x8" | Concreto | 3000 PSI | 1 | 24 | 21 | 2.8 | 402.7 | 28 | 13 | ARGOS | 3
M-T1-27 | B-19322 VIALE 26 | MURO T1 P3 EJE 04 Y 03 ENTRE JYG M=23,24,21,08 | 184.15 | 82678046 | 2026-02-10 | 2/11/2026 12:00:00 AM | 4"x8" | Concreto | 4000 PSI | 1 | 24 | 28 | 6.3 | 908.3 | 64 | 22 | ARGOS | 4
M-T1-27 | B-19322 VIALE 26 | MURO T1 P3 EJE 04 Y 03 ENTRE JYG M=23,24,21,08 | 184.15 | 82678046 | 2026-02-10 | 2/11/2026 12:00:00 AM | 4"x8" | Concreto | 4000 PSI | 1 | 24 | 28 | 6.3 | 912.5 | 64 | 22 | ARGOS | 3
M-T1-27 | B-19322 VIALE 26 | MURO T1 P3 EJE 04 Y 03 ENTRE JYG M=23,24,21,08 | 184.15 | 82678046 | 2026-02-10 | 2/11/2026 12:00:00 AM | 4"x8" | Concreto | 4000 PSI | 1 | 24 | 28 | 5.9 | 851.1 | 60 | 21 | ARGOS | 4
M-T2-50 | B-19322 VIALE 26 | MUROS T2 P7 EJE 06 Y 07 ENTRE AYJ M=32,29,09 | 203.2 | 504617407 | 2026-02-10 | 2/11/2026 12:00:00 AM | 4"x8" | Concreto | 3000 PSI | 1 | 24 | 21 | 3.3 | 480 | 34 | 16 | CEMEX | 3
M-T2-50 | B-19322 VIALE 26 | MUROS T2 P7 EJE 06 Y 07 ENTRE AYJ M=32,29,09 | 203.2 | 504617407 | 2026-02-10 | 2/11/2026 12:00:00 AM | 4"x8" | Concreto | 3000 PSI | 1 | 24 | 21 | 2.7 | 389.8 | 27 | 13 | CEMEX | 3
M-T2-50 | B-19322 VIALE 26 | MUROS T2 P7 EJE 06 Y 07 ENTRE AYJ M=32,29,09 | 203.2 | 504617407 | 2026-02-10 | 2/11/2026 12:00:00 AM | 4"x8" | Concreto | 3000 PSI | 1 | 24 | 21 | 2.6 | 374.2 | 26 | 12 | CEMEX | 3
M-T2-50 | B-19322 VIALE 26 | MUROS T2 P7 EJE 06 Y 07 ENTRE AYJ M=32,29,09 | 203.2 | 504617407 | 2026-02-10 | 2/11/2026 12:00:00 AM | 4"x8" | Concreto | 3000 PSI | 1 | 24 | 21 | 2.9 | 420.2 | 30 | 14 | CEMEX | 3
M-T2-50 | B-19322 VIALE 26 | MUROS T2 P7 EJE 06 Y 07 ENTRE AYJ M=32,29,09 | 203.2 | 504617407 | 2026-02-10 | 2/11/2026 12:00:00 AM | 4"x8" | Concreto | 3000 PSI | 1 | 24 | 21 | 9.2 | 1330 | 94 | 44 | CEMEX | 4
M-T2-50 | B-19322 VIALE 26 | MUROS T2 P7 EJE 06 Y 07 ENTRE AYJ M=32,29,09 | 203.2 | 504617407 | 2026-02-10 | 2/11/2026 12:00:00 AM | 4"x8" | Concreto | 3000 PSI | 1 | 24 | 21 | 9.6 | 1398.7 | 98 | 46 | CEMEX | 4
M-T2-50 | B-19322 VIALE 26 | MUROS T2 P7 EJE 06 Y 07 ENTRE AYJ M=32,29,09 | 203.2 | 504617407 | 2026-02-10 | 2/11/2026 12:00:00 AM | 4"x8" | Concreto | 3000 PSI | 1 | 24 | 21 | 9.5 | 1379.9 | 97 | 45 | CEMEX | 4
M-T2-50 | B-19322 VIALE 26 | MUROS T2 P7 EJE 06 Y 07 ENTRE AYJ M=32,29,09 | 203.2 | 504617407 | 2026-02-10 | 2/11/2026 12:00:00 AM | 4"x8" | Concreto | 3000 PSI | 1 | 24 | 21 | 2.7 | 395.8 | 28 | 13 | CEMEX | 3
M-T2-50 | B-19322 VIALE 26 | MUROS T2 P7 EJE 06 Y 07 ENTRE AYJ M=32,29,09 | 203.2 | 504617407 | 2026-02-10 | 2/11/2026 12:00:00 AM | 4"x8" | Concreto | 3000 PSI | 1 | 24 | 21 | 3.1 | 455.2 | 32 | 15 | CEMEX | 3
P-T2-35 | B-19322 VIALE 26 | PLACA T2 P8 EJE 10 AL 12 ENTREA AYJ | 152.4 | 504615221 | 2026-02-10 | 2/13/2026 12:00:00 AM | 4"x8" | Concreto | 3000 PSI | 3 | 0 | 21 | 16.4 | 2379.7 | 167 | 78 | CEMEX | 3
P-T2-35 | B-19322 VIALE 26 | PLACA T2 P8 EJE 10 AL 12 ENTREA AYJ | 152.4 | 504615221 | 2026-02-10 | 2/13/2026 12:00:00 AM | 4"x8" | Concreto | 3000 PSI | 3 | 0 | 21 | 16.8 | 2435.8 | 171 | 80 | CEMEX | 4
P-T2-35 | B-19322 VIALE 26 | PLACA T2 P8 EJE 10 AL 12 ENTREA AYJ | 152.4 | 504615221 | 2026-02-10 | 2/13/2026 12:00:00 AM | 4"x8" | Concreto | 3000 PSI | 3 | 0 | 21 | 16.3 | 2368.5 | 167 | 78 | CEMEX | 3
P-T1-15 | B-19322 VIALE 26 | PLACA T1 PISO 4 EJE 15 AL 12 ENTREA AYJ | 177.8 | 82678036 | 2026-02-10 | 2/13/2026 12:00:00 AM | 4"x8" | Concreto | 3000 PSI | 3 | 0 | 21 | 14.3 | 2070 | 146 | 68 | ARGOS | 4
P-T1-15 | B-19322 VIALE 26 | PLACA T1 PISO 4 EJE 15 AL 12 ENTREA AYJ | 177.8 | 82678036 | 2026-02-10 | 2/13/2026 12:00:00 AM | 4"x8" | Concreto | 3000 PSI | 3 | 0 | 21 | 14.2 | 2059.4 | 145 | 68 | ARGOS | 4
P-T1-15 | B-19322 VIALE 26 | PLACA T1 PISO 4 EJE 15 AL 12 ENTREA AYJ | 177.8 | 82678036 | 2026-02-10 | 2/13/2026 12:00:00 AM | 4"x8" | Concreto | 3000 PSI | 3 | 0 | 21 | 13.1 | 1894.1 | 133 | 62 | ARGOS | 4
M-T1-27 | B-19322 VIALE 26 | MURO T1 P3 EJE 04 Y 03 ENTRE JYG M=23,24,21,08 | 184.15 | 82678046 | 2026-02-10 | 2/13/2026 12:00:00 AM | 4"x8" | Concreto | 4000 PSI | 3 | 0 | 28 | 18.8 | 2723.7 | 192 | 67 | ARGOS | 4
M-T1-27 | B-19322 VIALE 26 | MURO T1 P3 EJE 04 Y 03 ENTRE JYG M=23,24,21,08 | 184.15 | 82678046 | 2026-02-10 | 2/13/2026 12:00:00 AM | 4"x8" | Concreto | 4000 PSI | 3 | 0 | 28 | 18.6 | 2699.8 | 190 | 66 | ARGOS | 3
M-T1-27 | B-19322 VIALE 26 | MURO T1 P3 EJE 04 Y 03 ENTRE JYG M=23,24,21,08 | 184.15 | 82678046 | 2026-02-10 | 2/13/2026 12:00:00 AM | 4"x8" | Concreto | 4000 PSI | 3 | 0 | 28 | 18.6 | 2700.5 | 190 | 66 | ARGOS | 4
M-T2-50 | B-19322 VIALE 26 | MUROS T2 P7 EJE 06 Y 07 ENTRE AYJ M=32,29,09 | 203.2 | 504617407 | 2026-02-10 | 2/13/2026 12:00:00 AM | 4"x8" | Concreto | 3000 PSI | 3 | 0 | 21 | 17 | 2466.7 | 173 | 81 | CEMEX | 3
M-T2-50 | B-19322 VIALE 26 | MUROS T2 P7 EJE 06 Y 07 ENTRE AYJ M=32,29,09 | 203.2 | 504617407 | 2026-02-10 | 2/13/2026 12:00:00 AM | 4"x8" | Concreto | 3000 PSI | 3 | 0 | 21 | 16.1 | 2339.2 | 164 | 77 | CEMEX | 3
M-T2-50 | B-19322 VIALE 26 | MUROS T2 P7 EJE 06 Y 07 ENTRE AYJ M=32,29,09 | 203.2 | 504617407 | 2026-02-10 | 2/13/2026 12:00:00 AM | 4"x8" | Concreto | 3000 PSI | 3 | 0 | 21 | 15.6 | 2268.9 | 160 | 74 | CEMEX | 4
P-T2-20 | B-19322 VIALE 26 | PLACA T2 EJE 08 AL 10 DEL AalJ PISO 5 | 177.8 | 504393613 | 2026-01-16 | 2/13/2026 12:00:00 AM | 4"x8" | Concreto | 3.000 PSI | 28 | 0 | 21 | 28.2 | 4092 | 288 | 134 | CEMEX | 4
P-T2-20 | B-19322 VIALE 26 | PLACA T2 EJE 08 AL 10 DEL AalJ PISO 5 | 177.8 | 504393613 | 2026-01-16 | 2/13/2026 12:00:00 AM | 4"x8" | Concreto | 3.000 PSI | 28 | 0 | 21 | 25.7 | 3721 | 262 | 122 | CEMEX | 4
P-T2-20 | B-19322 VIALE 26 | PLACA T2 EJE 08 AL 10 DEL AalJ PISO 5 | 177.8 | 504393613 | 2026-01-16 | 2/13/2026 12:00:00 AM | 4"x8" | Concreto | 3.000 PSI | 28 | 0 | 21 | 26.3 | 3815.9 | 268 | 125 | CEMEX | 4
M-T2-31 | B-19322 VIALE 26 | MUROS T2 PISO 4 EJE 02 Y 03 ENTRE AyJ -01,27,16,15 | 215.9 | 504395212 | 2026-01-16 | 2/13/2026 12:00:00 AM | 4"x8" | Concreto | 4000 PSI | 28 | 0 | 28 | 28.6 | 4151.4 | 292 | 102 | CEMEX | 4
M-T2-31 | B-19322 VIALE 26 | MUROS T2 PISO 4 EJE 02 Y 03 ENTRE AyJ -01,27,16,15 | 215.9 | 504395212 | 2026-01-16 | 2/13/2026 12:00:00 AM | 4"x8" | Concreto | 4000 PSI | 28 | 0 | 28 | 30.2 | 4378.1 | 308 | 108 | CEMEX | 4
M-T2-31 | B-19322 VIALE 26 | MUROS T2 PISO 4 EJE 02 Y 03 ENTRE AyJ -01,27,16,15 | 215.9 | 504395212 | 2026-01-16 | 2/13/2026 12:00:00 AM | 4"x8" | Concreto | 4000 PSI | 28 | 0 | 28 | 30.4 | 4402.6 | 310 | 108 | CEMEX | 3
P-T2-37 | B-19322 VIALE 26 | PLACA TORRE 2 PISO 8 EJES 07 AL 10 ENTRE AYJ | 152.4 | 504842244 | 2026-02-12 | 2/13/2026 12:00:00 AM | 4"x8" | Concreto | 3000 PSI | 1 | 24 | 21 | 4 | 575 | 40 | 19 | CEMEX | 3
P-T2-37 | B-19322 VIALE 26 | PLACA TORRE 2 PISO 8 EJES 07 AL 10 ENTRE AYJ | 152.4 | 504842244 | 2026-02-12 | 2/13/2026 12:00:00 AM | 4"x8" | Concreto | 3000 PSI | 1 | 24 | 21 | 4.1 | 600.6 | 42 | 20 | CEMEX | 3
P-T2-37 | B-19322 VIALE 26 | PLACA TORRE 2 PISO 8 EJES 07 AL 10 ENTRE AYJ | 152.4 | 504842244 | 2026-02-12 | 2/13/2026 12:00:00 AM | 4"x8" | Concreto | 3000 PSI | 1 | 24 | 21 | 4.1 | 594.3 | 42 | 20 | CEMEX | 3
M-T2-52 | B-19322 VIALE 26 | MUROS T2 P7 EJES 03 AL 04 ENTRE AYJ M=16,27,01 | 215.9 | 504643697 | 2026-02-12 | 2/13/2026 12:00:00 AM | 4"x8" | Concreto | 3000 PSI | 1 | 0 | 21 | 2.1 | 300.7 | 21 | 10 | CEMEX | 4
M-T2-52 | B-19322 VIALE 26 | MUROS T2 P7 EJES 03 AL 04 ENTRE AYJ M=16,27,01 | 215.9 | 504643697 | 2026-02-12 | 2/13/2026 12:00:00 AM | 4"x8" | Concreto | 3000 PSI | 1 | 0 | 21 | 2 | 291.3 | 20 | 10 | CEMEX | 3
M-T2-52 | B-19322 VIALE 26 | MUROS T2 P7 EJES 03 AL 04 ENTRE AYJ M=16,27,01 | 215.9 | 504643697 | 2026-02-12 | 2/13/2026 12:00:00 AM | 4"x8" | Concreto | 3000 PSI | 1 | 0 | 21 | 2.2 | 315 | 22 | 10 | CEMEX | 4
P-T1-17 | B-19322 VIALE 26 | PLACA T1 P4 EJES 08 AL 10 ENTRE AYJ | 139.7 | 504644964 | 2026-02-12 | 2/13/2026 12:00:00 AM | 4"x8" | Concreto | 3000 PSI | 1 | 18 | 21 | 4.2 | 607.2 | 43 | 20 | CEMEX | 4
P-T1-17 | B-19322 VIALE 26 | PLACA T1 P4 EJES 08 AL 10 ENTRE AYJ | 139.7 | 504644964 | 2026-02-12 | 2/13/2026 12:00:00 AM | 4"x8" | Concreto | 3000 PSI | 1 | 18 | 21 | 4.1 | 589.8 | 41 | 19 | CEMEX | 4
P-T1-17 | B-19322 VIALE 26 | PLACA T1 P4 EJES 08 AL 10 ENTRE AYJ | 139.7 | 504644964 | 2026-02-12 | 2/13/2026 12:00:00 AM | 4"x8" | Concreto | 3000 PSI | 1 | 20 | 21 | 4.5 | 651.4 | 46 | 21 | CEMEX | 4
P-T1-17 | B-19322 VIALE 26 | PLACA T1 P4 EJES 08 AL 10 ENTRE AYJ | 139.7 | 504644964 | 2026-02-12 | 2/13/2026 12:00:00 AM | 4"x8" | Concreto | 3000 PSI | 1 | 20 | 21 | 3.8 | 557.9 | 39 | 18 | CEMEX | 4
P-T1-17 | B-19322 VIALE 26 | PLACA T1 P4 EJES 08 AL 10 ENTRE AYJ | 139.7 | 504644964 | 2026-02-12 | 2/13/2026 12:00:00 AM | 4"x8" | Concreto | 3000 PSI | 1 | 24 | 21 | 3.1 | 444.5 | 31 | 14 | CEMEX | 3
P-T1-17 | B-19322 VIALE 26 | PLACA T1 P4 EJES 08 AL 10 ENTRE AYJ | 139.7 | 504644964 | 2026-02-12 | 2/13/2026 12:00:00 AM | 4"x8" | Concreto | 3000 PSI | 1 | 24 | 21 | 3 | 437.3 | 31 | 14 | CEMEX | 4
P-T1-17 | B-19322 VIALE 26 | PLACA T1 P4 EJES 08 AL 10 ENTRE AYJ | 139.7 | 504644964 | 2026-02-12 | 2/13/2026 12:00:00 AM | 4"x8" | Concreto | 3000 PSI | 1 | 24 | 21 | 2.9 | 418.1 | 29 | 14 | CEMEX | 4
P-T1-04 | B-19322 VIALE 26 | PLACA T1 PISO 2 EJE 08 AL 04 ENTRE JYG | 177.8 | 504401984 | 2026-01-17 | 2/14/2026 12:00:00 AM | 4"x8" | Concreto | 3000 PSI | 28 | 0 | 21 | 23.9 | 3461.3 | 243 | 114 | CEMEX | 4
P-T1-04 | B-19322 VIALE 26 | PLACA T1 PISO 2 EJE 08 AL 04 ENTRE JYG | 177.8 | 504401984 | 2026-01-17 | 2/14/2026 12:00:00 AM | 4"x8" | Concreto | 3000 PSI | 28 | 0 | 21 | 21.7 | 3147.9 | 221 | 103 | CEMEX | 3
P-T1-04 | B-19322 VIALE 26 | PLACA T1 PISO 2 EJE 08 AL 04 ENTRE JYG | 177.8 | 504401984 | 2026-01-17 | 2/14/2026 12:00:00 AM | 4"x8" | Concreto | 3000 PSI | 28 | 0 | 21 | 22.6 | 3281.3 | 231 | 108 | CEMEX | 4
M-T2-32 | B-19322 VIALE 26 | MUROS T2 P4 EJE 01 AL 02 ENTRE AYD M=01,21,05,20,26,25,19 | 215.9 | 504404069 | 2026-01-17 | 2/14/2026 12:00:00 AM | 4"x8" | Concreto | 4000 PSI | 28 | 0 | 28 | 27.5 | 3984.4 | 280 | 98 | CEMEX | 4
M-T2-32 | B-19322 VIALE 26 | MUROS T2 P4 EJE 01 AL 02 ENTRE AYD M=01,21,05,20,26,25,19 | 215.9 | 504404069 | 2026-01-17 | 2/14/2026 12:00:00 AM | 4"x8" | Concreto | 4000 PSI | 28 | 0 | 28 | 25.7 | 3721.7 | 262 | 92 | CEMEX | 3
M-T2-32 | B-19322 VIALE 26 | MUROS T2 P4 EJE 01 AL 02 ENTRE AYD M=01,21,05,20,26,25,19 | 215.9 | 504404069 | 2026-01-17 | 2/14/2026 12:00:00 AM | 4"x8" | Concreto | 4000 PSI | 28 | 0 | 28 | 27.8 | 4036.5 | 284 | 99 | CEMEX | 4
P-T1-16 | B-19322 VIALE 26 | PLACA T1 PISO 4 EJES 10 AL 12 ENTRE AYJ | 158.75 | N/A | 2026-02-11 | 2/14/2026 12:00:00 AM | 4"x8" | Concreto | 3000 PSI | 3 | 0 | 21 | 15.5 | 2245 | 158 | 74 | ARGOS | 4
P-T1-16 | B-19322 VIALE 26 | PLACA T1 PISO 4 EJES 10 AL 12 ENTRE AYJ | 158.75 | N/A | 2026-02-11 | 2/14/2026 12:00:00 AM | 4"x8" | Concreto | 3000 PSI | 3 | 0 | 21 | 15.4 | 2230.5 | 157 | 73 | ARGOS | 3
P-T1-16 | B-19322 VIALE 26 | PLACA T1 PISO 4 EJES 10 AL 12 ENTRE AYJ | 158.75 | N/A | 2026-02-11 | 2/14/2026 12:00:00 AM | 4"x8" | Concreto | 3000 PSI | 3 | 0 | 21 | 15.6 | 2258 | 159 | 74 | ARGOS | 3
P-T2-36 | B-19322 VIALE 26 | PLACA T2 PISO 8 EJES 07 AL 09 ENTRE AYJ | 165.1 | 504628789 | 2026-02-11 | 2/14/2026 12:00:00 AM | 4"x8" | Concreto | 3000 PSI | 3 | 0 | 21 | 13 | 1879.4 | 132 | 62 | CEMEX | 4
P-T2-36 | B-19322 VIALE 26 | PLACA T2 PISO 8 EJES 07 AL 09 ENTRE AYJ | 165.1 | 504628789 | 2026-02-11 | 2/14/2026 12:00:00 AM | 4"x8" | Concreto | 3000 PSI | 3 | 0 | 21 | 13.3 | 1921.9 | 135 | 63 | CEMEX | 4
P-T2-36 | B-19322 VIALE 26 | PLACA T2 PISO 8 EJES 07 AL 09 ENTRE AYJ | 165.1 | 504628789 | 2026-02-11 | 2/14/2026 12:00:00 AM | 4"x8" | Concreto | 3000 PSI | 3 | 0 | 21 | 13.1 | 1893.9 | 133 | 62 | CEMEX | 3
M-T1-28 | B-19322 VIALE 26 | MUROS T1 PISO 3 EJES 00 Y 01 ENTRA AYJ M=20,18,05,11,16,14,17,15 | 177.8 | 82678202 | 2026-02-11 | 2/14/2026 12:00:00 AM | 4"x8" | Concreto | 4000 PSI | 3 | 0 | 28 | 21.8 | 3159.2 | 222 | 78 | ARGOS | 3
M-T1-28 | B-19322 VIALE 26 | MUROS T1 PISO 3 EJES 00 Y 01 ENTRA AYJ M=20,18,05,11,16,14,17,15 | 177.8 | 82678202 | 2026-02-11 | 2/14/2026 12:00:00 AM | 4"x8" | Concreto | 4000 PSI | 3 | 0 | 28 | 21.2 | 3073.9 | 216 | 76 | ARGOS | 4
M-T1-28 | B-19322 VIALE 26 | MUROS T1 PISO 3 EJES 00 Y 01 ENTRA AYJ M=20,18,05,11,16,14,17,15 | 177.8 | 82678202 | 2026-02-11 | 2/14/2026 12:00:00 AM | 4"x8" | Concreto | 4000 PSI | 3 | 0 | 28 | 22 | 3198 | 225 | 79 | ARGOS | 4
M-T2-51 | B-19322 VIALE 26 | MUROS T2 P7 EJE 04 AL 06 ENTRE AYJ M=32,29,09 | 215.9 | 504629999 | 2026-02-11 | 2/14/2026 12:00:00 AM | 4"x8" | Concreto | 3000 PSI | 3 | 0 | 21 | 13.5 | 1964.9 | 138 | 64 | CEMEX | 4
M-T2-51 | B-19322 VIALE 26 | MUROS T2 P7 EJE 04 AL 06 ENTRE AYJ M=32,29,09 | 215.9 | 504629999 | 2026-02-11 | 2/14/2026 12:00:00 AM | 4"x8" | Concreto | 3000 PSI | 3 | 0 | 21 | 13.3 | 1931.4 | 136 | 63 | CEMEX | 4
M-T2-51 | B-19322 VIALE 26 | MUROS T2 P7 EJE 04 AL 06 ENTRE AYJ M=32,29,09 | 215.9 | 504629999 | 2026-02-11 | 2/14/2026 12:00:00 AM | 4"x8" | Concreto | 3000 PSI | 3 | 0 | 21 | 13.1 | 1897.9 | 133 | 62 | CEMEX | 3
P-T2-38 | B-19322 VIALE 26 | PLACA T2 PISO 8 EJES 05 AL 07 ENTRE AyJ | 152.4 | 504652777 | 2026-02-13 | 2/14/2026 12:00:00 AM | 4"x8" | Concreto | 3000 PSI | 1 | 24 | 21 | 2.8 | 411.9 | 29 | 14 | CEMEX | 3
P-T2-38 | B-19322 VIALE 26 | PLACA T2 PISO 8 EJES 05 AL 07 ENTRE AyJ | 152.4 | 504652777 | 2026-02-13 | 2/14/2026 12:00:00 AM | 4"x8" | Concreto | 3000 PSI | 1 | 24 | 21 | 2.8 | 409.1 | 29 | 13 | CEMEX | 3
P-T2-38 | B-19322 VIALE 26 | PLACA T2 PISO 8 EJES 05 AL 07 ENTRE AyJ | 152.4 | 504652777 | 2026-02-13 | 2/14/2026 12:00:00 AM | 4"x8" | Concreto | 3000 PSI | 1 | 24 | 21 | 2.5 | 365.6 | 26 | 12 | CEMEX | 3
M-T1-29 | B-19322 VIALE 26 | MUROS T1 P4 EJES 15 Y 12 ENTRE aYJ M=32,03,04,30,25,13 | 203.2 | 504657151 | 2026-02-13 | 2/14/2026 12:00:00 AM | 4"x8" | Concreto | 4000 PSI | 1 | 24 | 21 | 2.2 | 317.6 | 22 | 10 | CEMEX | 3
M-T1-29 | B-19322 VIALE 26 | MUROS T1 P4 EJES 15 Y 12 ENTRE aYJ M=32,03,04,30,25,13 | 203.2 | 504657151 | 2026-02-13 | 2/14/2026 12:00:00 AM | 4"x8" | Concreto | 4000 PSI | 1 | 24 | 21 | 2.3 | 327.3 | 23 | 11 | CEMEX | 3
M-T1-29 | B-19322 VIALE 26 | MUROS T1 P4 EJES 15 Y 12 ENTRE aYJ M=32,03,04,30,25,13 | 203.2 | 504657151 | 2026-02-13 | 2/14/2026 12:00:00 AM | 4"x8" | Concreto | 4000 PSI | 1 | 24 | 21 | 2.3 | 334.1 | 23 | 11 | CEMEX | 3
M-T2-53 | B-19322 VIALE 26 | MUROS T2 P7 EJES 01 AL 02 ENTRE AyD M=24,25,22,23,26 | 203.2 | 504655663 | 2026-02-13 | 2/14/2026 12:00:00 AM | 4"x8" | Concreto | 3000 PSI | 1 | 24 | 21 | 1.5 | 216.5 | 15 | 7 | CEMEX | 3
M-T2-53 | B-19322 VIALE 26 | MUROS T2 P7 EJES 01 AL 02 ENTRE AyD M=24,25,22,23,26 | 203.2 | 504655663 | 2026-02-13 | 2/14/2026 12:00:00 AM | 4"x8" | Concreto | 3000 PSI | 1 | 24 | 21 | 2.8 | 406.8 | 29 | 13 | CEMEX | 3
M-T2-53 | B-19322 VIALE 26 | MUROS T2 P7 EJES 01 AL 02 ENTRE AyD M=24,25,22,23,26 | 203.2 | 504655663 | 2026-02-13 | 2/14/2026 12:00:00 AM | 4"x8" | Concreto | 3000 PSI | 1 | 24 | 21 | 2.7 | 397.6 | 28 | 13 | CEMEX | 3
M-T1-30 | B-19322 VIALE 26 | MUROS T1 P4 EJES 10Y11 ENTRE AyJ M=23,25,13,09,02 | 203.2 | 504663456 | 2026-02-14 | 2/16/2026 12:00:00 AM | 4"x8" | Concreto | 4000 PSI | 2 | 0 | 28 | 14.2 | 2064 | 145 | 51 | CEMEX | 4
M-T1-30 | B-19322 VIALE 26 | MUROS T1 P4 EJES 10Y11 ENTRE AyJ M=23,25,13,09,02 | 203.2 | 504663456 | 2026-02-14 | 2/16/2026 12:00:00 AM | 4"x8" | Concreto | 4000 PSI | 2 | 0 | 28 | 13.5 | 1953.3 | 137 | 48 | CEMEX | 4
M-T1-30 | B-19322 VIALE 26 | MUROS T1 P4 EJES 10Y11 ENTRE AyJ M=23,25,13,09,02 | 203.2 | 504663456 | 2026-02-14 | 2/16/2026 12:00:00 AM | 4"x8" | Concreto | 4000 PSI | 2 | 0 | 28 | 13.2 | 1913.6 | 135 | 47 | CEMEX | 4
P-T1-19 | B-19322 VIALE 26 | PLACA T1 P4 EJES 04 Y 06 ENTRE AyJ | 165.1 | 504663629 | 2026-02-14 | 2/16/2026 12:00:00 AM | 4"x8" | Concreto | 3000 PSI | 2 | 0 | 21 | 8.1 | 1181 | 83 | 39 | CEMEX | 3
P-T1-19 | B-19322 VIALE 26 | PLACA T1 P4 EJES 04 Y 06 ENTRE AyJ | 165.1 | 504663629 | 2026-02-14 | 2/16/2026 12:00:00 AM | 4"x8" | Concreto | 3000 PSI | 2 | 0 | 21 | 7.6 | 1108.9 | 78 | 36 | CEMEX | 3
P-T1-19 | B-19322 VIALE 26 | PLACA T1 P4 EJES 04 Y 06 ENTRE AyJ | 165.1 | 504663629 | 2026-02-14 | 2/16/2026 12:00:00 AM | 4"x8" | Concreto | 3000 PSI | 2 | 0 | 21 | 8.6 | 1240.3 | 87 | 41 | CEMEX | 4
E-T2-03 | B-19322 VIALE 26 | ESCALERA T2 TRAMO 03 AL 04 | 152.4 | 504542636 | 2026-02-02 | 2/16/2026 12:00:00 AM | 4"x8" | Concreto | 3000 PSI | 14 | 0 | 21 | 23.1 | 3355.5 | 236 | 110 | CEMEX | 4
E-T2-03 | B-19322 VIALE 26 | ESCALERA T2 TRAMO 03 AL 04 | 152.4 | 504542636 | 2026-02-02 | 2/16/2026 12:00:00 AM | 4"x8" | Concreto | 3000 PSI | 14 | 0 | 21 | 22 | 3192.8 | 224 | 105 | CEMEX | 4
E-T2-03 | B-19322 VIALE 26 | ESCALERA T2 TRAMO 03 AL 04 | 152.4 | 504542636 | 2026-02-02 | 2/16/2026 12:00:00 AM | 4"x8" | Concreto | 3000 PSI | 14 | 0 | 21 | 21.9 | 3173.8 | 223 | 104 | CEMEX | 3
P-T1-17 | B-19322 VIALE 26 | PLACA T1 P4 EJES 08 AL 10 ENTRE AYJ | 139.7 | 504644964 | 2026-02-12 | 2/16/2026 12:00:00 AM | 4"x8" | Concreto | 3000 PSI | 4 | 0 | 21 | 16.2 | 2356.4 | 166 | 77 | CEMEX | 4
P-T1-17 | B-19322 VIALE 26 | PLACA T1 P4 EJES 08 AL 10 ENTRE AYJ | 139.7 | 504644964 | 2026-02-12 | 2/16/2026 12:00:00 AM | 4"x8" | Concreto | 3000 PSI | 4 | 0 | 21 | 17.8 | 2585.3 | 182 | 85 | CEMEX | 4
P-T1-17 | B-19322 VIALE 26 | PLACA T1 P4 EJES 08 AL 10 ENTRE AYJ | 139.7 | 504644964 | 2026-02-12 | 2/16/2026 12:00:00 AM | 4"x8" | Concreto | 3000 PSI | 4 | 0 | 21 | 17.2 | 2499.6 | 176 | 82 | CEMEX | 4
P-T2-38 | B-19322 VIALE 26 | PLACA T2 PISO 8 EJES 05 AL 07 ENTRE AyJ | 152.4 | 504652777 | 2026-02-13 | 2/16/2026 12:00:00 AM | 4"x8" | Concreto | 3000 PSI | 3 | 0 | 21 | 13 | 1888.9 | 133 | 62 | CEMEX | 4
P-T2-38 | B-19322 VIALE 26 | PLACA T2 PISO 8 EJES 05 AL 07 ENTRE AyJ | 152.4 | 504652777 | 2026-02-13 | 2/16/2026 12:00:00 AM | 4"x8" | Concreto | 3000 PSI | 3 | 0 | 21 | 12.1 | 1753.9 | 123 | 58 | CEMEX | 3
P-T2-38 | B-19322 VIALE 26 | PLACA T2 PISO 8 EJES 05 AL 07 ENTRE AyJ | 152.4 | 504652777 | 2026-02-13 | 2/16/2026 12:00:00 AM | 4"x8" | Concreto | 3000 PSI | 3 | 0 | 21 | 11.6 | 1688.8 | 119 | 55 | CEMEX | 4
M-T2-53 | B-19322 VIALE 26 | MUROS T2 P7 EJES 01 AL 02 ENTRE AyD M=24,25,22,23,26 | 203.2 | 504655663 | 2026-02-13 | 2/16/2026 12:00:00 AM | 4"x8" | Concreto | 3000 PSI | 3 | 0 | 21 | 15 | 2182.3 | 153 | 72 | CEMEX | 3
M-T2-53 | B-19322 VIALE 26 | MUROS T2 P7 EJES 01 AL 02 ENTRE AyD M=24,25,22,23,26 | 203.2 | 504655663 | 2026-02-13 | 2/16/2026 12:00:00 AM | 4"x8" | Concreto | 3000 PSI | 3 | 0 | 21 | 14.3 | 2070.2 | 146 | 68 | CEMEX | 4
M-T2-53 | B-19322 VIALE 26 | MUROS T2 P7 EJES 01 AL 02 ENTRE AyD M=24,25,22,23,26 | 203.2 | 504655663 | 2026-02-13 | 2/16/2026 12:00:00 AM | 4"x8" | Concreto | 3000 PSI | 3 | 0 | 21 | 14.6 | 2123.4 | 149 | 70 | CEMEX | 3
M-T1-29 | B-19322 VIALE 26 | MUROS T1 P4 EJES 15 Y 12 ENTRE aYJ M=32,03,04,30,25,13 | 203.2 | 504657151 | 2026-02-13 | 2/16/2026 12:00:00 AM | 4"x8" | Concreto | 4000 PSI | 3 | 0 | 21 | 15.6 | 2265.8 | 159 | 74 | CEMEX | 4
M-T1-29 | B-19322 VIALE 26 | MUROS T1 P4 EJES 15 Y 12 ENTRE aYJ M=32,03,04,30,25,13 | 203.2 | 504657151 | 2026-02-13 | 2/16/2026 12:00:00 AM | 4"x8" | Concreto | 4000 PSI | 3 | 0 | 21 | 14.9 | 2154.3 | 151 | 71 | CEMEX | 3
M-T1-29 | B-19322 VIALE 26 | MUROS T1 P4 EJES 15 Y 12 ENTRE aYJ M=32,03,04,30,25,13 | 203.2 | 504657151 | 2026-02-13 | 2/16/2026 12:00:00 AM | 4"x8" | Concreto | 4000 PSI | 3 | 0 | 21 | 15.1 | 2191.9 | 154 | 72 | CEMEX | 3
E-T2-05 | B-19322 VIALE 26 | ESCALERA T2 TRAMA DEL 5 AL 6 | 152.4 | 504659492 | 2026-02-14 | 2/16/2026 12:00:00 AM | 4"x8" | Concreto | 3000 PSI | 2 | 0 | 21 | 9.8 | 1421.4 | 100 | 47 | CEMEX | 3
E-T2-05 | B-19322 VIALE 26 | ESCALERA T2 TRAMA DEL 5 AL 6 | 152.4 | 504659492 | 2026-02-14 | 2/16/2026 12:00:00 AM | 4"x8" | Concreto | 3000 PSI | 2 | 0 | 21 | 10.1 | 1461.9 | 103 | 48 | CEMEX | 4
E-T2-05 | B-19322 VIALE 26 | ESCALERA T2 TRAMA DEL 5 AL 6 | 152.4 | 504659492 | 2026-02-14 | 2/16/2026 12:00:00 AM | 4"x8" | Concreto | 3000 PSI | 2 | 0 | 21 | 9.7 | 1405.3 | 99 | 46 | CEMEX | 4
P-T2-39 | B-19322 VIALE 26 | PLACA T2 P8 EJE 03 AL 05 ENTRE AyJ | 165.1 | 504661975 | 2026-02-14 | 2/16/2026 12:00:00 AM | 4"x8" | Concreto | 3000 PSI | 2 | 0 | 21 | 9.3 | 1344.7 | 95 | 44 | CEMEX | 4
P-T2-39 | B-19322 VIALE 26 | PLACA T2 P8 EJE 03 AL 05 ENTRE AyJ | 165.1 | 504661975 | 2026-02-14 | 2/16/2026 12:00:00 AM | 4"x8" | Concreto | 3000 PSI | 2 | 0 | 21 | 8.7 | 1266.9 | 89 | 42 | CEMEX | 3
P-T2-39 | B-19322 VIALE 26 | PLACA T2 P8 EJE 03 AL 05 ENTRE AyJ | 165.1 | 504661975 | 2026-02-14 | 2/16/2026 12:00:00 AM | 4"x8" | Concreto | 3000 PSI | 2 | 0 | 21 | 8 | 1166.1 | 82 | 38 | CEMEX | 3
P-T2-21 | B-19322 VIALE 26 | PLACA T2 PISO 5 EJE 06 AL 08 ENTRE AYJ | 177.8 | 504402710 | 2026-01-17 | 2/14/2026 12:00:00 AM | 4"x8" | Concreto | 3000 PSI | 28 | 0 | 21 | 22 | 3184.1 | 224 | 104 | CEMEX | 4
P-T2-21 | B-19322 VIALE 26 | PLACA T2 PISO 5 EJE 06 AL 08 ENTRE AYJ | 177.8 | 504402710 | 2026-01-17 | 2/14/2026 12:00:00 AM | 4"x8" | Concreto | 3000 PSI | 28 | 0 | 21 | 21.3 | 3088.3 | 217 | 101 | CEMEX | 4
P-T2-21 | B-19322 VIALE 26 | PLACA T2 PISO 5 EJE 06 AL 08 ENTRE AYJ | 177.8 | 504402710 | 2026-01-17 | 2/14/2026 12:00:00 AM | 4"x8" | Concreto | 3000 PSI | 28 | 0 | 21 | 19.7 | 2863.7 | 201 | 94 | CEMEX | 4
P-T2-37 | B-19322 VIALE 26 | PLACA TORRE 2 PISO 8 EJES 07 AL 10 ENTRE AYJ | 152.4 | 504842244 | 2026-02-12 | 2/16/2026 12:00:00 AM | 4"x8" | Concreto | 3000 PSI | 4 | 0 | 21 | 17.9 | 2598.5 | 183 | 85 | CEMEX | 4
P-T2-37 | B-19322 VIALE 26 | PLACA TORRE 2 PISO 8 EJES 07 AL 10 ENTRE AYJ | 152.4 | 504842244 | 2026-02-12 | 2/16/2026 12:00:00 AM | 4"x8" | Concreto | 3000 PSI | 4 | 0 | 21 | 16.8 | 2438.9 | 171 | 80 | CEMEX | 4
P-T2-37 | B-19322 VIALE 26 | PLACA TORRE 2 PISO 8 EJES 07 AL 10 ENTRE AYJ | 152.4 | 504842244 | 2026-02-12 | 2/16/2026 12:00:00 AM | 4"x8" | Concreto | 3000 PSI | 4 | 0 | 21 | 17 | 2469.1 | 174 | 81 | CEMEX | 4
P-T1-18 | B-19322 VIALE 26 | PLACA T1 PISO 4 EJES 06 AL 08 ENTRE AyJ | 152.4 | 504654945 | 2026-02-13 | 2/14/2026 12:00:00 AM | 4"x8" | Concreto | 3000 PSI | 1 | 24 | 21 | 2.5 | 355.7 | 25 | 12 | CEMEX | 3
P-T1-18 | B-19322 VIALE 26 | PLACA T1 PISO 4 EJES 06 AL 08 ENTRE AyJ | 152.4 | 504654945 | 2026-02-13 | 2/14/2026 12:00:00 AM | 4"x8" | Concreto | 3000 PSI | 1 | 24 | 21 | 2.2 | 320.4 | 23 | 10 | CEMEX | 3
P-T1-18 | B-19322 VIALE 26 | PLACA T1 PISO 4 EJES 06 AL 08 ENTRE AyJ | 152.4 | 504654945 | 2026-02-13 | 2/14/2026 12:00:00 AM | 4"x8" | Concreto | 3000 PSI | 1 | 24 | 21 | 2.3 | 327.9 | 23 | 11 | CEMEX | 3
P-T1-18 | B-19322 VIALE 26 | PLACA T1 PISO 4 EJES 06 AL 08 ENTRE AyJ | 152.4 | 504654945 | 2026-02-13 | 2/16/2026 12:00:00 AM | 4"x8" | Concreto | 3000 PSI | 3 | 0 | 21 | 11.5 | 1671.1 | 117 | 55 | CEMEX | 3
P-T1-18 | B-19322 VIALE 26 | PLACA T1 PISO 4 EJES 06 AL 08 ENTRE AyJ | 152.4 | 504654945 | 2026-02-13 | 2/16/2026 12:00:00 AM | 4"x8" | Concreto | 3000 PSI | 3 | 0 | 21 | 12.8 | 1850.9 | 130 | 61 | CEMEX | 4
P-T1-18 | B-19322 VIALE 26 | PLACA T1 PISO 4 EJES 06 AL 08 ENTRE AyJ | 152.4 | 504654945 | 2026-02-13 | 2/16/2026 12:00:00 AM | 4"x8" | Concreto | 3000 PSI | 3 | 0 | 21 | 12.2 | 1770.9 | 125 | 58 | CEMEX | 3
M-T2-33 | B-19322 VIALE 26 | MUROS T2 PISO 5 EJE 12 AL 15 ENTRE AYJ M=3,4,35,36,37,38,39 | 241.3 | 504423702 | 2026-01-20 | 2/17/2026 12:00:00 AM | 4"x8" | Concreto | 4000 PSI | 28 | 0 | 28 | 28.3 | 4106.9 | 289 | 101 | CEMEX | 4
M-T2-33 | B-19322 VIALE 26 | MUROS T2 PISO 5 EJE 12 AL 15 ENTRE AYJ M=3,4,35,36,37,38,39 | 241.3 | 504423702 | 2026-01-20 | 2/17/2026 12:00:00 AM | 4"x8" | Concreto | 4000 PSI | 28 | 0 | 28 | 28.6 | 4145.3 | 291 | 102 | CEMEX | 3
M-T2-33 | B-19322 VIALE 26 | MUROS T2 PISO 5 EJE 12 AL 15 ENTRE AYJ M=3,4,35,36,37,38,39 | 241.3 | 504423702 | 2026-01-20 | 2/17/2026 12:00:00 AM | 4"x8" | Concreto | 4000 PSI | 28 | 0 | 28 | 29.8 | 4322.1 | 304 | 106 | CEMEX | 3
M-T2-34 | B-19322 VIALE 26 | MUROS T2 PISO 5 EJE 12 AL 15 ENTRE AYJ M=2,31,14 | 203.2 | 504425928 | 2026-01-20 | 2/17/2026 12:00:00 AM | 4"x8" | Concreto | 4000 PSI | 28 | 0 | 28 | 32.2 | 4673.9 | 329 | 115 | CEMEX | 4
M-T2-34 | B-19322 VIALE 26 | MUROS T2 PISO 5 EJE 12 AL 15 ENTRE AYJ M=2,31,14 | 203.2 | 504425928 | 2026-01-20 | 2/17/2026 12:00:00 AM | 4"x8" | Concreto | 4000 PSI | 28 | 0 | 28 | 30.7 | 4457.5 | 313 | 110 | CEMEX | 4
M-T2-34 | B-19322 VIALE 26 | MUROS T2 PISO 5 EJE 12 AL 15 ENTRE AYJ M=2,31,14 | 203.2 | 504425928 | 2026-01-20 | 2/17/2026 12:00:00 AM | 4"x8" | Concreto | 4000 PSI | 28 | 0 | 28 | 30 | 4344.3 | 305 | 107 | CEMEX | 4
E-T1-01 | B-19322 VIALE 26 | ESCALERA T1 TRAMO DEL 01 AL 02 | 133.35 | 504613171 | 2026-02-10 | 2/17/2026 12:00:00 AM | 4"x8" | Concreto | 3000 PSI | 7 | 0 | 21 | 21.3 | 3093.3 | 217 | 102 | CEMEX | 3
E-T1-01 | B-19322 VIALE 26 | ESCALERA T1 TRAMO DEL 01 AL 02 | 133.35 | 504613171 | 2026-02-10 | 2/17/2026 12:00:00 AM | 4"x8" | Concreto | 3000 PSI | 7 | 0 | 21 | 21.9 | 3183.5 | 224 | 104 | CEMEX | 4
E-T1-01 | B-19322 VIALE 26 | ESCALERA T1 TRAMO DEL 01 AL 02 | 133.35 | 504613171 | 2026-02-10 | 2/17/2026 12:00:00 AM | 4"x8" | Concreto | 3000 PSI | 7 | 0 | 21 | 23.4 | 3387.4 | 238 | 111 | CEMEX | 4
P-T1-05 | B-19322 VIALE 26 | PLACA T1 PISO 2 EJE 01 AL 04 ENTRE AYJ | 177.8 | 504221238 | 2026-01-20 | 2/17/2026 12:00:00 AM | 4"x8" | Concreto | 3000 PSI | 28 | 0 | 21 | 22.8 | 3303.7 | 232 | 108 | CEMEX | 4
P-T1-05 | B-19322 VIALE 26 | PLACA T1 PISO 2 EJE 01 AL 04 ENTRE AYJ | 177.8 | 504221238 | 2026-01-20 | 2/17/2026 12:00:00 AM | 4"x8" | Concreto | 3000 PSI | 28 | 0 | 21 | 21.7 | 3142.6 | 221 | 103 | CEMEX | 4
P-T1-05 | B-19322 VIALE 26 | PLACA T1 PISO 2 EJE 01 AL 04 ENTRE AYJ | 177.8 | 504221238 | 2026-01-20 | 2/17/2026 12:00:00 AM | 4"x8" | Concreto | 3000 PSI | 28 | 0 | 21 | 20.1 | 2920.2 | 205 | 96 | CEMEX | 4
M-T1-10 | B-19322 VIALE 26 | MUROS P2 EJE 14 AL 15 ENTRE HYJ M=32,31,07,27 | 209.55 | 504422687 | 2026-01-20 | 2/17/2026 12:00:00 AM | 4"x8" | Concreto | 4000 PSI | 28 | 0 | 28 | 22.7 | 3291.8 | 231 | 81 | CEMEX | 3
M-T1-10 | B-19322 VIALE 26 | MUROS P2 EJE 14 AL 15 ENTRE HYJ M=32,31,07,27 | 209.55 | 504422687 | 2026-01-20 | 2/17/2026 12:00:00 AM | 4"x8" | Concreto | 4000 PSI | 28 | 0 | 28 | 25.6 | 3706.7 | 261 | 91 | CEMEX | 4
M-T1-10 | B-19322 VIALE 26 | MUROS P2 EJE 14 AL 15 ENTRE HYJ M=32,31,07,27 | 209.55 | 504422687 | 2026-01-20 | 2/17/2026 12:00:00 AM | 4"x8" | Concreto | 4000 PSI | 28 | 0 | 28 | 26.4 | 3833.2 | 270 | 94 | CEMEX | 4
P-T2-22 | B-19322 VIALE 26 | PLACA T2 PISO 5 EJE 04 AL 06 ENTRE AyJ | 184.15 | 504411779 | 2026-01-19 | 2/16/2026 12:00:00 AM | 4"x8" | Concreto | 3000 PSI | 28 | 0 | 21 | 25.4 | 3678.8 | 259 | 121 | CEMEX | 4
P-T2-22 | B-19322 VIALE 26 | PLACA T2 PISO 5 EJE 04 AL 06 ENTRE AyJ | 184.15 | 504411779 | 2026-01-19 | 2/16/2026 12:00:00 AM | 4"x8" | Concreto | 3000 PSI | 28 | 0 | 21 | 27.6 | 3999.6 | 281 | 131 | CEMEX | 4
P-T2-22 | B-19322 VIALE 26 | PLACA T2 PISO 5 EJE 04 AL 06 ENTRE AyJ | 184.15 | 504411779 | 2026-01-19 | 2/16/2026 12:00:00 AM | 4"x8" | Concreto | 3000 PSI | 28 | 0 | 21 | 27.8 | 4025.8 | 283 | 132 | CEMEX | 3
M-T2-52 | B-19322 VIALE 26 | MUROS T2 P7 EJES 03 AL 04 ENTRE AYJ M=16,27,01 | 215.9 | 504643697 | 2026-02-12 | 2/16/2026 12:00:00 AM | 4"x8" | Concreto | 3000 PSI | 4 | 0 | 21 | 17.7 | 2563.4 | 180 | 84 | CEMEX | 4
M-T2-52 | B-19322 VIALE 26 | MUROS T2 P7 EJES 03 AL 04 ENTRE AYJ M=16,27,01 | 215.9 | 504643697 | 2026-02-12 | 2/16/2026 12:00:00 AM | 4"x8" | Concreto | 3000 PSI | 4 | 0 | 21 | 20.2 | 2932.9 | 206 | 96 | CEMEX | 4
M-T2-52 | B-19322 VIALE 26 | MUROS T2 P7 EJES 03 AL 04 ENTRE AYJ M=16,27,01 | 215.9 | 504643697 | 2026-02-12 | 2/16/2026 12:00:00 AM | 4"x8" | Concreto | 3000 PSI | 4 | 0 | 21 | 18.2 | 2632.8 | 185 | 86 | CEMEX | 3
M-T1-31 | B-19322 VIALE 26 | MUROS T1 P4 EJES 08 Y09 ENTRE AyJ M=23,24,2,9,22 | 209.55 | 504671240 | 2026-02-16 | 2/17/2026 12:00:00 AM | 4"x8" | Concreto | 4000 PSI | 1 | 24 | 28 | 2 | 294.7 | 21 | 7 | CEMEX | 3
M-T1-31 | B-19322 VIALE 26 | MUROS T1 P4 EJES 08 Y09 ENTRE AyJ M=23,24,2,9,22 | 209.55 | 504671240 | 2026-02-16 | 2/17/2026 12:00:00 AM | 4"x8" | Concreto | 4000 PSI | 1 | 24 | 28 | 2.2 | 316.8 | 22 | 8 | CEMEX | 3
M-T1-31 | B-19322 VIALE 26 | MUROS T1 P4 EJES 08 Y09 ENTRE AyJ M=23,24,2,9,22 | 209.55 | 504671240 | 2026-02-16 | 2/17/2026 12:00:00 AM | 4"x8" | Concreto | 4000 PSI | 1 | 24 | 28 | 2.2 | 313.7 | 22 | 8 | CEMEX | 3
P-T1-20 | B-19322 VIALE 26 | PLACA T1 P4 EJES 01Y04 ENTRE AyJ | 152.4 | 504669873 | 2026-02-16 | 2/17/2026 12:00:00 AM | 4"x8" | Concreto | 3000 PSI | 1 | 24 | 21 | 2.9 | 419 | 29 | 14 | CEMEX | 3
P-T1-20 | B-19322 VIALE 26 | PLACA T1 P4 EJES 01Y04 ENTRE AyJ | 152.4 | 504669873 | 2026-02-16 | 2/17/2026 12:00:00 AM | 4"x8" | Concreto | 3000 PSI | 1 | 24 | 21 | 2.8 | 405.6 | 29 | 13 | CEMEX | 4
P-T1-20 | B-19322 VIALE 26 | PLACA T1 P4 EJES 01Y04 ENTRE AyJ | 152.4 | 504669873 | 2026-02-16 | 2/17/2026 12:00:00 AM | 4"x8" | Concreto | 3000 PSI | 1 | 24 | 21 | 2.8 | 407.2 | 29 | 13 | CEMEX | 4
M-T2-54 | B-19322 VIALE 26 | MUROS T2 P8 EJE 11 AL 15 ENTRE JyF M=14,31,02,17,18,28 | 203.2 | 504673037 | 2026-02-16 | 2/17/2026 12:00:00 AM | 4"x8" | Concreto | 3000 PSI | 1 | 24 | 21 | 2.3 | 339.5 | 24 | 11 | CEMEX | 3
M-T2-54 | B-19322 VIALE 26 | MUROS T2 P8 EJE 11 AL 15 ENTRE JyF M=14,31,02,17,18,28 | 203.2 | 504673037 | 2026-02-16 | 2/17/2026 12:00:00 AM | 4"x8" | Concreto | 3000 PSI | 1 | 24 | 21 | 2.2 | 319.4 | 22 | 10 | CEMEX | 3
M-T2-54 | B-19322 VIALE 26 | MUROS T2 P8 EJE 11 AL 15 ENTRE JyF M=14,31,02,17,18,28 | 203.2 | 504673037 | 2026-02-16 | 2/17/2026 12:00:00 AM | 4"x8" | Concreto | 3000 PSI | 1 | 24 | 21 | 2.2 | 316.3 | 22 | 10 | CEMEX | 3
M-T2-35 | B-19322 VIALE 26 | MUROS T2 PISO 5 EJE 10Y11 ENTRE AyJ M=32,09,29 | 228.6 | 504442055 | 2026-01-21 | 2/18/2026 12:00:00 AM | 4"x8" | Concreto | 4 000 PSI | 28 | 0 | 28 | 28.2 | 4092.7 | 288 | 101 | CEMEX | 4
M-T2-35 | B-19322 VIALE 26 | MUROS T2 PISO 5 EJE 10Y11 ENTRE AyJ M=32,09,29 | 228.6 | 504442055 | 2026-01-21 | 2/18/2026 12:00:00 AM | 4"x8" | Concreto | 4 000 PSI | 28 | 0 | 28 | 29 | 4208.7 | 296 | 104 | CEMEX | 4
M-T2-35 | B-19322 VIALE 26 | MUROS T2 PISO 5 EJE 10Y11 ENTRE AyJ M=32,09,29 | 228.6 | 504442055 | 2026-01-21 | 2/18/2026 12:00:00 AM | 4"x8" | Concreto | 4 000 PSI | 28 | 0 | 28 | 27.4 | 3967.5 | 279 | 98 | CEMEX | 4
M-T1-11 | B-19322 VIALE 26 | MUROS T1 P2 EJE 13Y14 ENTRE AyF M= 12a,25,01 | 177.8 | 504439475 | 2026-01-21 | 2/18/2026 12:00:00 AM | 4"x8" | Concreto | 4000 PSI | 28 | 0 | 28 | 29.1 | 4219.3 | 297 | 104 | CEMEX | 4
M-T1-11 | B-19322 VIALE 26 | MUROS T1 P2 EJE 13Y14 ENTRE AyF M= 12a,25,01 | 177.8 | 504439475 | 2026-01-21 | 2/18/2026 12:00:00 AM | 4"x8" | Concreto | 4000 PSI | 28 | 0 | 28 | 26.9 | 3894.7 | 274 | 96 | CEMEX | 4
M-T1-11 | B-19322 VIALE 26 | MUROS T1 P2 EJE 13Y14 ENTRE AyF M= 12a,25,01 | 177.8 | 504439475 | 2026-01-21 | 2/18/2026 12:00:00 AM | 4"x8" | Concreto | 4000 PSI | 28 | 0 | 28 | 26 | 3775.1 | 265 | 93 | CEMEX | 4
P-T2-23 | B-19322 VIALE 26 | PLACA T2 PISO 05 EJE 01 AL 04 ENTRE AyJ | 177.8 | 504437749 | 2026-01-20 | 2/18/2026 12:00:00 AM | 4"x8" | Concreto | 3000 PSI | 28 | 0 | 21 | 26.8 | 3893.1 | 274 | 128 | CEMEX | 4
P-T2-23 | B-19322 VIALE 26 | PLACA T2 PISO 05 EJE 01 AL 04 ENTRE AyJ | 177.8 | 504437749 | 2026-01-20 | 2/18/2026 12:00:00 AM | 4"x8" | Concreto | 3000 PSI | 28 | 0 | 21 | 27.5 | 3987.1 | 280 | 131 | CEMEX | 4
P-T2-23 | B-19322 VIALE 26 | PLACA T2 PISO 05 EJE 01 AL 04 ENTRE AyJ | 177.8 | 504437749 | 2026-01-20 | 2/18/2026 12:00:00 AM | 4"x8" | Concreto | 3000 PSI | 28 | 0 | 21 | 28.3 | 4101.6 | 288 | 135 | CEMEX | 4
P-T2-40 | B-19322 VIALE 26 | PLACA T2 P8 EJE 01AL08 ENTRE AyJ | 152.4 | 504679767 | 2026-02-17 | 2/18/2026 12:00:00 AM | 4"x8" | Concreto | 3000 PSI | 1 | 24 | 21 | 3 | 441.8 | 31 | 14 | CEMEX | 3
P-T2-40 | B-19322 VIALE 26 | PLACA T2 P8 EJE 01AL08 ENTRE AyJ | 152.4 | 504679767 | 2026-02-17 | 2/18/2026 12:00:00 AM | 4"x8" | Concreto | 3000 PSI | 1 | 24 | 21 | 2.5 | 364.4 | 26 | 12 | CEMEX | 3
P-T2-40 | B-19322 VIALE 26 | PLACA T2 P8 EJE 01AL08 ENTRE AyJ | 152.4 | 504679767 | 2026-02-17 | 2/18/2026 12:00:00 AM | 4"x8" | Concreto | 3000 PSI | 1 | 24 | 21 | 2.8 | 408.8 | 29 | 13 | CEMEX | 3
M-T1-32 | B-19322 VIALE 26 | MUROS T1 P4 EJES 058 ENTRE JYg M=23,22,24,09,02 | 228.6 | 504681856 | 2026-02-17 | 2/18/2026 12:00:00 AM | 4"x8" | Concreto | 4000 PSI | 1 | 24 | 28 | 4.7 | 677.8 | 48 | 17 | CEMEX | 4
M-T1-32 | B-19322 VIALE 26 | MUROS T1 P4 EJES 058 ENTRE JYg M=23,22,24,09,02 | 228.6 | 504681856 | 2026-02-17 | 2/18/2026 12:00:00 AM | 4"x8" | Concreto | 4000 PSI | 1 | 24 | 28 | 4.8 | 689 | 48 | 17 | CEMEX | 3
M-T1-32 | B-19322 VIALE 26 | MUROS T1 P4 EJES 058 ENTRE JYg M=23,22,24,09,02 | 228.6 | 504681856 | 2026-02-17 | 2/18/2026 12:00:00 AM | 4"x8" | Concreto | 4000 PSI | 1 | 24 | 28 | 5 | 723.1 | 51 | 18 | CEMEX | 3
P-T1-21 | B-19322 VIALE 26 | PLACA T1 PS EJE 15AL12 ENTRE AyJ | 165.1 | 504681710 | 2026-02-17 | 2/18/2026 12:00:00 AM | 4"x8" | Concreto | 3000 PSI | 1 | 24 | 21 | 2.5 | 359.8 | 25 | 12 | CEMEX | 4
P-T1-21 | B-19322 VIALE 26 | PLACA T1 PS EJE 15AL12 ENTRE AyJ | 165.1 | 504681710 | 2026-02-17 | 2/18/2026 12:00:00 AM | 4"x8" | Concreto | 3000 PSI | 1 | 24 | 21 | 2.7 | 395.8 | 28 | 13 | CEMEX | 3
P-T1-21 | B-19322 VIALE 26 | PLACA T1 PS EJE 15AL12 ENTRE AyJ | 165.1 | 504681710 | 2026-02-17 | 2/18/2026 12:00:00 AM | 4"x8" | Concreto | 3000 PSI | 1 | 24 | 21 | 2.6 | 381.6 | 27 | 12 | CEMEX | 3
M-T2-55 | B-19322 VIALE 26 | MUROS T2 P8 EJE 11AL15 ENTRE AyD M= 35,36,37,38,39,40 | 215.9 | 504683236 | 2026-02-17 | 2/18/2026 12:00:00 AM | 4"x8" | Concreto | 3000 PSI | 1 | 24 | 21 | 1.3 | 189.3 | 13 | 6 | CEMEX | 3
M-T2-55 | B-19322 VIALE 26 | MUROS T2 P8 EJE 11AL15 ENTRE AyD M= 35,36,37,38,39,40 | 215.9 | 504683236 | 2026-02-17 | 2/18/2026 12:00:00 AM | 4"x8" | Concreto | 3000 PSI | 1 | 24 | 21 | 1.4 | 196 | 14 | 6 | CEMEX | 4
M-T2-55 | B-19322 VIALE 26 | MUROS T2 P8 EJE 11AL15 ENTRE AyD M= 35,36,37,38,39,40 | 215.9 | 504683236 | 2026-02-17 | 2/18/2026 12:00:00 AM | 4"x8" | Concreto | 3000 PSI | 1 | 24 | 21 | 1.2 | 177.9 | 13 | 6 | CEMEX | 4
M-T1-31 | B-19322 VIALE 26 | MUROS T1 P4 EJES 08 Y09 ENTRE AyJ M=23,24,2,9,22 | 209.55 | 504671240 | 2026-02-16 | 2/19/2026 12:00:00 AM | 4"x8" | Concreto | 4000 PSI | 3 | 0 | 28 | 18.2 | 2637.1 | 185 | 65 | CEMEX | 4
M-T1-31 | B-19322 VIALE 26 | MUROS T1 P4 EJES 08 Y09 ENTRE AyJ M=23,24,2,9,22 | 209.55 | 504671240 | 2026-02-16 | 2/19/2026 12:00:00 AM | 4"x8" | Concreto | 4000 PSI | 3 | 0 | 28 | 17.3 | 2511.6 | 177 | 62 | CEMEX | 4
M-T1-31 | B-19322 VIALE 26 | MUROS T1 P4 EJES 08 Y09 ENTRE AyJ M=23,24,2,9,22 | 209.55 | 504671240 | 2026-02-16 | 2/19/2026 12:00:00 AM | 4"x8" | Concreto | 4000 PSI | 3 | 0 | 28 | 16.2 | 2356.6 | 166 | 58 | CEMEX | 4
P-T1-20 | B-19322 VIALE 26 | PLACA T1 P4 EJES 01Y04 ENTRE AyJ | 152.4 | 504669873 | 2026-02-16 | 2/19/2026 12:00:00 AM | 4"x8" | Concreto | 3000 PSI | 3 | 0 | 21 | 13.8 | 2006.2 | 141 | 66 | CEMEX | 4
P-T1-20 | B-19322 VIALE 26 | PLACA T1 P4 EJES 01Y04 ENTRE AyJ | 152.4 | 504669873 | 2026-02-16 | 2/19/2026 12:00:00 AM | 4"x8" | Concreto | 3000 PSI | 3 | 0 | 21 | 14.4 | 2084.9 | 147 | 68 | CEMEX | 3
P-T1-20 | B-19322 VIALE 26 | PLACA T1 P4 EJES 01Y04 ENTRE AyJ | 152.4 | 504669873 | 2026-02-16 | 2/19/2026 12:00:00 AM | 4"x8" | Concreto | 3000 PSI | 3 | 0 | 21 | 14 | 2024 | 142 | 66 | CEMEX | 4
M-T2-54 | B-19322 VIALE 26 | MUROS T2 P8 EJE 11 AL 15 ENTRE JyF M=14,31,02,17,18,28 | 203.2 | 504673037 | 2026-02-16 | 2/19/2026 12:00:00 AM | 4"x8" | Concreto | 3000 PSI | 3 | 0 | 21 | 13.5 | 1965 | 138 | 64 | CEMEX | 3
M-T2-54 | B-19322 VIALE 26 | MUROS T2 P8 EJE 11 AL 15 ENTRE JyF M=14,31,02,17,18,28 | 203.2 | 504673037 | 2026-02-16 | 2/19/2026 12:00:00 AM | 4"x8" | Concreto | 3000 PSI | 3 | 0 | 21 | 13.1 | 1905.5 | 134 | 62 | CEMEX | 3
M-T2-54 | B-19322 VIALE 26 | MUROS T2 P8 EJE 11 AL 15 ENTRE JyF M=14,31,02,17,18,28 | 203.2 | 504673037 | 2026-02-16 | 2/19/2026 12:00:00 AM | 4"x8" | Concreto | 3000 PSI | 3 | 0 | 21 | 12.8 | 1863.2 | 131 | 61 | CEMEX | 3
M-T1-12 | B-19322 VIALE 26 | MUROS T1 PISO 2 EJE 11 AL 12 ENTRE AYJ M=29,09,23 | 234.95 | 504450142 | 2026-01-22 | 2/19/2026 12:00:00 AM | 4"x8" | Concreto | 4000 PSI | 28 | 0 | 28 | 34 | 4932.8 | 347 | 121 | CEMEX | 4
M-T1-12 | B-19322 VIALE 26 | MUROS T1 PISO 2 EJE 11 AL 12 ENTRE AYJ M=29,09,23 | 234.95 | 504450142 | 2026-01-22 | 2/19/2026 12:00:00 AM | 4"x8" | Concreto | 4000 PSI | 28 | 0 | 28 | 31.4 | 4557.1 | 320 | 112 | CEMEX | 4
M-T1-12 | B-19322 VIALE 26 | MUROS T1 PISO 2 EJE 11 AL 12 ENTRE AYJ M=29,09,23 | 234.95 | 504450142 | 2026-01-22 | 2/19/2026 12:00:00 AM | 4"x8" | Concreto | 4000 PSI | 28 | 0 | 28 | 30.7 | 4457.9 | 313 | 110 | CEMEX | 4
M-T2-36 | B-19322 VIALE 26 | MUROS T2 PISO 5 EJE 06 AL 07 ENTRE AYJ M=09,29,32 | 228.6 | 504452129 | 2026-01-22 | 2/19/2026 12:00:00 AM | 4"x8" | Concreto | 4000 PSI | 28 | 0 | 28 | 35.7 | 5184.5 | 365 | 128 | CEMEX | 4
M-T2-36 | B-19322 VIALE 26 | MUROS T2 PISO 5 EJE 06 AL 07 ENTRE AYJ M=09,29,32 | 228.6 | 504452129 | 2026-01-22 | 2/19/2026 12:00:00 AM | 4"x8" | Concreto | 4000 PSI | 28 | 0 | 28 | 34.5 | 4998.9 | 351 | 123 | CEMEX | 4
M-T2-36 | B-19322 VIALE 26 | MUROS T2 PISO 5 EJE 06 AL 07 ENTRE AYJ M=09,29,32 | 228.6 | 504452129 | 2026-01-22 | 2/19/2026 12:00:00 AM | 4"x8" | Concreto | 4000 PSI | 28 | 0 | 28 | 33.4 | 4845.8 | 341 | 119 | CEMEX | 4
TRC-01 | B-19322 VIALE 26 | PLACA TANQUE RCI | 152.4 | 504639397 | 2026-02-12 | 2/19/2026 12:00:00 AM | 4"x8" | Concreto | 4000 PSI | 7 | 0 | 28 | 54.4 | 7891.8 | 555 | 194 | CEMEX | 4
TRC-01 | B-19322 VIALE 26 | PLACA TANQUE RCI | 152.4 | 504639397 | 2026-02-12 | 2/19/2026 12:00:00 AM | 4"x8" | Concreto | 4000 PSI | 7 | 0 | 28 | 54.4 | 7891.1 | 555 | 194 | CEMEX | 4
TRC-01 | B-19322 VIALE 26 | PLACA TANQUE RCI | 152.4 | 504639397 | 2026-02-12 | 2/19/2026 12:00:00 AM | 4"x8" | Concreto | 4000 PSI | 7 | 0 | 28 | 54.1 | 7849.9 | 552 | 193 | CEMEX | 4
TRC-02 | B-19322 VIALE 26 | MUROS TANQUE RCI | 203.2 | 504642614 | 2026-02-12 | 2/19/2026 12:00:00 AM | 4"x8" | Concreto | 4000 PSI | 7 | 0 | 28 | 43.2 | 6272 | 441 | 154 | CEMEX | 4
TRC-02 | B-19322 VIALE 26 | MUROS TANQUE RCI | 203.2 | 504642614 | 2026-02-12 | 2/19/2026 12:00:00 AM | 4"x8" | Concreto | 4000 PSI | 7 | 0 | 28 | 43 | 6230.3 | 438 | 153 | CEMEX | 4
TRC-02 | B-19322 VIALE 26 | MUROS TANQUE RCI | 203.2 | 504642614 | 2026-02-12 | 2/19/2026 12:00:00 AM | 4"x8" | Concreto | 4000 PSI | 7 | 0 | 28 | 41.7 | 6055 | 426 | 149 | CEMEX | 4
P-T1-22 | B-19322 VIALE 26 | PLACA T1 P5 EJES 10Y12 ENTRE AyJ | 165.1 | 504700005 | 2026-02-18 | 2/19/2026 12:00:00 AM | 4"x8" | Concreto | 3000 PSI | 1 | 24 | 21 | 2.7 | 393.3 | 28 | 13 | CEMEX | 3
P-T1-22 | B-19322 VIALE 26 | PLACA T1 P5 EJES 10Y12 ENTRE AyJ | 165.1 | 504700005 | 2026-02-18 | 2/19/2026 12:00:00 AM | 4"x8" | Concreto | 3000 PSI | 1 | 24 | 21 | 2.6 | 369.9 | 26 | 12 | CEMEX | 2
P-T1-22 | B-19322 VIALE 26 | PLACA T1 P5 EJES 10Y12 ENTRE AyJ | 165.1 | 504700005 | 2026-02-18 | 2/19/2026 12:00:00 AM | 4"x8" | Concreto | 3000 PSI | 1 | 24 | 21 | 2.6 | 377.3 | 27 | 12 | CEMEX | 4
M-T1-33 | B-19322 VIALE 26 | MUROS T1 P4 EJE 3Y4 ENTRE JyG-4Y5 ENTRE AyF M=23,21,24,8,13,22 | 228.6 | 504700685 | 2026-02-18 | 2/19/2026 12:00:00 AM | 4"x8" | Concreto | 4000 PSI | 1 | 24 | 28 | 2.8 | 402.2 | 28 | 10 | CEMEX | 3
M-T1-33 | B-19322 VIALE 26 | MUROS T1 P4 EJE 3Y4 ENTRE JyG-4Y5 ENTRE AyF M=23,21,24,8,13,22 | 228.6 | 504700685 | 2026-02-18 | 2/19/2026 12:00:00 AM | 4"x8" | Concreto | 4000 PSI | 1 | 24 | 28 | 2.5 | 356.6 | 25 | 9 | CEMEX | 2
M-T1-33 | B-19322 VIALE 26 | MUROS T1 P4 EJE 3Y4 ENTRE JyG-4Y5 ENTRE AyF M=23,21,24,8,13,22 | 228.6 | 504700685 | 2026-02-18 | 2/19/2026 12:00:00 AM | 4"x8" | Concreto | 4000 PSI | 1 | 24 | 28 | 2.8 | 401.8 | 28 | 10 | CEMEX | 4
M-T2-56 | B-19322 VIALE 26 | MUROS 12P8 EJES 08,09,10 ENTRE AyJ M=29,09,32,31,02,14 | 203.2 | 504702022 | 2026-02-18 | 2/19/2026 12:00:00 AM | 4"x8" | Concreto | 3000 PSI | 1 | 24 | 21 | 3.4 | 500 | 35 | 16 | CEMEX | 3
M-T2-56 | B-19322 VIALE 26 | MUROS 12P8 EJES 08,09,10 ENTRE AyJ M=29,09,32,31,02,14 | 203.2 | 504702022 | 2026-02-18 | 2/19/2026 12:00:00 AM | 4"x8" | Concreto | 3000 PSI | 1 | 24 | 21 | 3.5 | 504.7 | 35 | 16 | CEMEX | 3
M-T2-56 | B-19322 VIALE 26 | MUROS 12P8 EJES 08,09,10 ENTRE AyJ M=29,09,32,31,02,14 | 203.2 | 504702022 | 2026-02-18 | 2/19/2026 12:00:00 AM | 4"x8" | Concreto | 3000 PSI | 1 | 24 | 21 | 3.2 | 468.7 | 33 | 15 | CEMEX | 3
P-T2-41 | B-19322 VIALE 26 | PLACA T2 P9 EJES 15AL12 ENTRE AYJ | 158.75 | 504704553 | 2026-02-18 | 2/19/2026 12:00:00 AM | 4"x8" | Concreto | 3000 PSI | 1 | 24 | 21 | 3.2 | 470.1 | 33 | 15 | CEMEX | 3
P-T2-41 | B-19322 VIALE 26 | PLACA T2 P9 EJES 15AL12 ENTRE AYJ | 158.75 | 504704553 | 2026-02-18 | 2/19/2026 12:00:00 AM | 4"x8" | Concreto | 3000 PSI | 1 | 24 | 21 | 3.1 | 450.8 | 32 | 15 | CEMEX | 3
P-T2-41 | B-19322 VIALE 26 | PLACA T2 P9 EJES 15AL12 ENTRE AYJ | 158.75 | 504704553 | 2026-02-18 | 2/19/2026 12:00:00 AM | 4"x8" | Concreto | 3000 PSI | 1 | 24 | 21 | 2.9 | 426.3 | 30 | 14 | CEMEX | 3
P-T2-24 | B-19322 VIALE 26 | PLACA T2 PISO 6 EJE 15 al 12 ENTRE AyJ | 190.5 | 504461787 | 2026-01-23 | 2/20/2026 12:00:00 AM | 4"x8" | Concreto | 3.000 PSI | 28 | 0 | 21 | 25.7 | 3729.6 | 262 | 122 | CEMEX | 4
P-T2-24 | B-19322 VIALE 26 | PLACA T2 PISO 6 EJE 15 al 12 ENTRE AyJ | 190.5 | 504461787 | 2026-01-23 | 2/20/2026 12:00:00 AM | 4"x8" | Concreto | 3.000 PSI | 28 | 0 | 21 | 27.1 | 3933.5 | 277 | 129 | CEMEX | 4
P-T2-24 | B-19322 VIALE 26 | PLACA T2 PISO 6 EJE 15 al 12 ENTRE AyJ | 190.5 | 504461787 | 2026-01-23 | 2/20/2026 12:00:00 AM | 4"x8" | Concreto | 3.000 PSI | 28 | 0 | 21 | 25.4 | 3679.5 | 259 | 121 | CEMEX | 4
M-T1-13 | B-19322 VIALE 26 | MURO T1 PISO 2 RJR 10Y11 ENTRE AyJ M=32,09,29 | 203.2 | 504463205 | 2026-01-23 | 2/20/2026 12:00:00 AM | 4"x8" | Concreto | 4.000 PSI | 28 | 0 | 28 | 29.6 | 4297.4 | 302 | 106 | CEMEX | 4
M-T1-13 | B-19322 VIALE 26 | MURO T1 PISO 2 RJR 10Y11 ENTRE AyJ M=32,09,29 | 203.2 | 504463205 | 2026-01-23 | 2/20/2026 12:00:00 AM | 4"x8" | Concreto | 4.000 PSI | 28 | 0 | 28 | 28.9 | 4193.8 | 295 | 103 | CEMEX | 4
M-T1-13 | B-19322 VIALE 26 | MURO T1 PISO 2 RJR 10Y11 ENTRE AyJ M=32,09,29 | 203.2 | 504463205 | 2026-01-23 | 2/20/2026 12:00:00 AM | 4"x8" | Concreto | 4.000 PSI | 28 | 0 | 28 | 31.5 | 4572.7 | 321 | 112 | CEMEX | 4
M-T2-37 | B-19322 VIALE 26 | MUROS T2 PISO 5 EJE 04Y07 ENTRE AyJ M=32,09,29 | 203.2 | 504464289 | 2026-01-23 | 2/20/2026 12:00:00 AM | 4"x8" | Concreto | 4.000 | 28 | 0 | 28 | 28.3 | 4101.8 | 288 | 101 | CEMEX | 4
M-T2-37 | B-19322 VIALE 26 | MUROS T2 PISO 5 EJE 04Y07 ENTRE AyJ M=32,09,29 | 203.2 | 504464289 | 2026-01-23 | 2/20/2026 12:00:00 AM | 4"x8" | Concreto | 4.000 | 28 | 0 | 28 | 27.2 | 3949.5 | 278 | 97 | CEMEX | 4
M-T2-37 | B-19322 VIALE 26 | MUROS T2 PISO 5 EJE 04Y07 ENTRE AyJ M=32,09,29 | 203.2 | 504464289 | 2026-01-23 | 2/20/2026 12:00:00 AM | 4"x8" | Concreto | 4.000 | 28 | 0 | 28 | 26.7 | 3870.4 | 272 | 95 | CEMEX | 4
M-T2-24 | B-19322 VIALE 26 | MUROS TORRE 2 PISO 3 EJE 01 y 02 ENTRE A y J M=19,24,22,25,07,26 | 228.6 | 504260981 | 2025-12-26 | 2/20/2026 12:00:00 AM | 4"x8" | Concreto | 4000 PSI | 56 | 0 | 28 | 28.9 | 4184.5 | 294 | 103 | CEMEX | 4
M-T2-24 | B-19322 VIALE 26 | MUROS TORRE 2 PISO 3 EJE 01 y 02 ENTRE A y J M=19,24,22,25,07,26 | 228.6 | 504260981 | 2025-12-26 | 2/20/2026 12:00:00 AM | 4"x8" | Concreto | 4000 PSI | 56 | 0 | 28 | 28 | 4061.2 | 286 | 100 | CEMEX | 4
M-T2-24 | B-19322 VIALE 26 | MUROS TORRE 2 PISO 3 EJE 01 y 02 ENTRE A y J M=19,24,22,25,07,26 | 228.6 | 504260981 | 2025-12-26 | 2/20/2026 12:00:00 AM | 4"x8" | Concreto | 4000 PSI | 56 | 0 | 28 | 27.8 | 4031.6 | 283 | 99 | CEMEX | 4
P-T1-23 | B-19322 VIALE 26 | PLACA T1 P5 EJE 8 AL 10 | 177.8 | 504710289 | 2026-02-19 | 2/20/2026 12:00:00 AM | 4"x8" | Concreto | 3000 PSI | 1 | 24 | 21 | 2.6 | 379.7 | 27 | 12 | CEMEX | 3
P-T1-23 | B-19322 VIALE 26 | PLACA T1 P5 EJE 8 AL 10 | 177.8 | 504710289 | 2026-02-19 | 2/20/2026 12:00:00 AM | 4"x8" | Concreto | 3000 PSI | 1 | 24 | 21 | 2.6 | 380.7 | 27 | 12 | CEMEX | 3
P-T1-23 | B-19322 VIALE 26 | PLACA T1 P5 EJE 8 AL 10 | 177.8 | 504710289 | 2026-02-19 | 2/20/2026 12:00:00 AM | 4"x8" | Concreto | 3000 PSI | 1 | 24 | 21 | 2.6 | 377.8 | 27 | 12 | CEMEX | 3
M-T1-34 | B-19322 VIALE 26 | MUROS T1 O4 EJES 03 ENTRE AyF-1Y2 ENTRE AyJ M=23,21,8,1,18 | 228.6 | 504712435 | 2026-02-19 | 2/20/2026 12:00:00 AM | 4"x8" | Concreto | 4000 PSI | 1 | 24 | 28 | 3.4 | 488 | 34 | 12 | CEMEX | 3
M-T1-34 | B-19322 VIALE 26 | MUROS T1 O4 EJES 03 ENTRE AyF-1Y2 ENTRE AyJ M=23,21,8,1,18 | 228.6 | 504712435 | 2026-02-19 | 2/20/2026 12:00:00 AM | 4"x8" | Concreto | 4000 PSI | 1 | 24 | 28 | 3.6 | 515.6 | 36 | 13 | CEMEX | 3
M-T1-34 | B-19322 VIALE 26 | MUROS T1 O4 EJES 03 ENTRE AyF-1Y2 ENTRE AyJ M=23,21,8,1,18 | 228.6 | 504712435 | 2026-02-19 | 2/20/2026 12:00:00 AM | 4"x8" | Concreto | 4000 PSI | 1 | 24 | 28 | 3.7 | 536.8 | 38 | 13 | CEMEX | 3
P-T2-42 | B-19322 VIALE 26 | PLACA T2 P9 EJES 10Y12 ENTRE AyJ | 165.1 | 504712435 | 2026-02-19 | 2/20/2026 12:00:00 AM | 4"x8" | Concreto | 3000 PSI | 1 | 24 | 21 | 3.2 | 458.4 | 32 | 15 | CEMEX | 3
P-T2-42 | B-19322 VIALE 26 | PLACA T2 P9 EJES 10Y12 ENTRE AyJ | 165.1 | 504712435 | 2026-02-19 | 2/20/2026 12:00:00 AM | 4"x8" | Concreto | 3000 PSI | 1 | 24 | 21 | 3 | 433 | 30 | 14 | CEMEX | 3
P-T2-42 | B-19322 VIALE 26 | PLACA T2 P9 EJES 10Y12 ENTRE AyJ | 165.1 | 504712435 | 2026-02-19 | 2/20/2026 12:00:00 AM | 4"x8" | Concreto | 3000 PSI | 1 | 24 | 21 | 3 | 436.2 | 31 | 14 | CEMEX | 3
M-T2-57 | B-19322 VIALE 26 | MUROS T2 P8 EJES 7,6,5 ENTRE AyJ M=9,29,32 | 228.6 | 504713385 | 2026-02-19 | 2/20/2026 12:00:00 AM | 4"x8" | Concreto | 3000 PSI | 1 | 24 | 21 | 2.2 | 324.3 | 23 | 11 | CEMEX | 3
M-T2-57 | B-19322 VIALE 26 | MUROS T2 P8 EJES 7,6,5 ENTRE AyJ M=9,29,32 | 228.6 | 504713385 | 2026-02-19 | 2/20/2026 12:00:00 AM | 4"x8" | Concreto | 3000 PSI | 1 | 24 | 21 | 2.4 | 346 | 24 | 11 | CEMEX | 3
M-T2-57 | B-19322 VIALE 26 | MUROS T2 P8 EJES 7,6,5 ENTRE AyJ M=9,29,32 | 228.6 | 504713385 | 2026-02-19 | 2/20/2026 12:00:00 AM | 4"x8" | Concreto | 3000 PSI | 1 | 24 | 21 | 2.5 | 367.9 | 26 | 12 | CEMEX | 3
M-T1-14 | B-19322 VIALE 26 | MUROS T1 PISO 2 EJE 09 ENTRE AYJ M=23,22,09 | 228.6 | 504470112 | 2026-01-24 | 2/21/2026 12:00:00 AM | 4"x8" | Concreto | 4000 PSI | 28 | 0 | 28 | 27.1 | 3932.7 | 276 | 97 | CEMEX | 4
M-T1-14 | B-19322 VIALE 26 | MUROS T1 PISO 2 EJE 09 ENTRE AYJ M=23,22,09 | 228.6 | 504470112 | 2026-01-24 | 2/21/2026 12:00:00 AM | 4"x8" | Concreto | 4000 PSI | 28 | 0 | 28 | 26.7 | 3878.6 | 273 | 96 | CEMEX | 4
M-T1-14 | B-19322 VIALE 26 | MUROS T1 PISO 2 EJE 09 ENTRE AYJ M=23,22,09 | 228.6 | 504470112 | 2026-01-24 | 2/21/2026 12:00:00 AM | 4"x8" | Concreto | 4000 PSI | 28 | 0 | 28 | 25.1 | 3637.1 | 256 | 90 | CEMEX | 4
P-T2-25 | B-19322 VIALE 26 | PLCA T2 PISO 6 EJE 10 AL 12 ENTRE AYJ | 184.15 | 504471431 | 2026-01-24 | 2/21/2026 12:00:00 AM | 4"x8" | Concreto | 3000 PSI | 28 | 0 | 21 | 22.1 | 3208.1 | 226 | 105 | CEMEX | 4
P-T2-25 | B-19322 VIALE 26 | PLCA T2 PISO 6 EJE 10 AL 12 ENTRE AYJ | 184.15 | 504471431 | 2026-01-24 | 2/21/2026 12:00:00 AM | 4"x8" | Concreto | 3000 PSI | 28 | 0 | 21 | 21.4 | 3100.3 | 218 | 102 | CEMEX | 4
P-T2-25 | B-19322 VIALE 26 | PLCA T2 PISO 6 EJE 10 AL 12 ENTRE AYJ | 184.15 | 504471431 | 2026-01-24 | 2/21/2026 12:00:00 AM | 4"x8" | Concreto | 3000 PSI | 28 | 0 | 21 | 18.4 | 2662.7 | 187 | 87 | CEMEX | 4
M-T2-38 | B-19322 VIALE 26 | MUROS T2 P5 EJE 04 ENTRE AYD EJE 02 ENTRE FYJ M=16,27,01 | 228.6 | 504471983 | 2026-01-24 | 2/21/2026 12:00:00 AM | 4"x8" | Concreto | 4000 PSI | 28 | 0 | 28 | 28.8 | 4180.1 | 294 | 103 | CEMEX | 4
M-T2-38 | B-19322 VIALE 26 | MUROS T2 P5 EJE 04 ENTRE AYD EJE 02 ENTRE FYJ M=16,27,01 | 228.6 | 504471983 | 2026-01-24 | 2/21/2026 12:00:00 AM | 4"x8" | Concreto | 4000 PSI | 28 | 0 | 28 | 28.3 | 4110.4 | 289 | 101 | CEMEX | 4
M-T2-38 | B-19322 VIALE 26 | MUROS T2 P5 EJE 04 ENTRE AYD EJE 02 ENTRE FYJ M=16,27,01 | 228.6 | 504471983 | 2026-01-24 | 2/21/2026 12:00:00 AM | 4"x8" | Concreto | 4000 PSI | 28 | 0 | 28 | 28.4 | 4120.2 | 290 | 101 | CEMEX | 4
E-T2-02 | B-19322 VIALE 26 | ESCALERA T2 TRAMO DEL 2 AL 3 | 152.4 | 504474969 | 2026-01-26 | 2/23/2026 12:00:00 AM | 4"x8" | Concreto | 3000 PSI | 28 | 0 | 21 | 25.8 | 3742.2 | 263 | 123 | CEMEX | 3
E-T2-02 | B-19322 VIALE 26 | ESCALERA T2 TRAMO DEL 2 AL 3 | 152.4 | 504474969 | 2026-01-26 | 2/23/2026 12:00:00 AM | 4"x8" | Concreto | 3000 PSI | 28 | 0 | 21 | 23.5 | 3405 | 239 | 112 | CEMEX | 4
E-T2-02 | B-19322 VIALE 26 | ESCALERA T2 TRAMO DEL 2 AL 3 | 152.4 | 504474969 | 2026-01-26 | 2/23/2026 12:00:00 AM | 4"x8" | Concreto | 3000 PSI | 28 | 0 | 21 | 24.7 | 3576.7 | 251 | 117 | CEMEX | 4
P-T2-26 | B-19322 VIALE 26 | PLACA T2 PISO 6 EJE 08 AL 10 ENTRE AYJ | 154.2 | 504476060 | 2026-01-26 | 2/23/2026 12:00:00 AM | 4"x8" | Concreto | 3000 PSI | 28 | 0 | 21 | 22.3 | 3232.9 | 227 | 106 | CEMEX | 4
P-T2-26 | B-19322 VIALE 26 | PLACA T2 PISO 6 EJE 08 AL 10 ENTRE AYJ | 154.2 | 504476060 | 2026-01-26 | 2/23/2026 12:00:00 AM | 4"x8" | Concreto | 3000 PSI | 28 | 0 | 21 | 24.9 | 3609.4 | 254 | 118 | CEMEX | 4
P-T2-26 | B-19322 VIALE 26 | PLACA T2 PISO 6 EJE 08 AL 10 ENTRE AYJ | 154.2 | 504476060 | 2026-01-26 | 2/23/2026 12:00:00 AM | 4"x8" | Concreto | 3000 PSI | 28 | 0 | 21 | 21.1 | 3061 | 215 | 100 | CEMEX | 4
C-T1-15 | B-19322 VIALE 26 | DADO CIMENTACION PILOTE 32 | 158.75 | 504479068 | 2026-01-26 | 2/23/2026 12:00:00 AM | 4"x8" | Concreto | 3000 PSI | 28 | 0 | 21 | 21.5 | 3120.6 | 219 | 102 | CEMEX | 4
C-T1-15 | B-19322 VIALE 26 | DADO CIMENTACION PILOTE 32 | 158.75 | 504479068 | 2026-01-26 | 2/23/2026 12:00:00 AM | 4"x8" | Concreto | 3000 PSI | 28 | 0 | 21 | 21.2 | 3074 | 216 | 101 | CEMEX | 3
C-T1-15 | B-19322 VIALE 26 | DADO CIMENTACION PILOTE 32 | 158.75 | 504479068 | 2026-01-26 | 2/23/2026 12:00:00 AM | 4"x8" | Concreto | 3000 PSI | 28 | 0 | 21 | 20.9 | 3029.4 | 213 | 99 | CEMEX | 4
M-T1-15 | B-19322 VIALE 26 | MUROS T1 PISO 2 EJES 06,07,08 ENTRE JYG M=24,23,02,13,22 | 215.9 | 504481065 | 2026-01-26 | 2/23/2026 12:00:00 AM | 4"x8" | Concreto | 4000 PSI | 28 | 0 | 28 | 31.4 | 4554.7 | 320 | 112 | CEMEX | 4
M-T1-15 | B-19322 VIALE 26 | MUROS T1 PISO 2 EJES 06,07,08 ENTRE JYG M=24,23,02,13,22 | 215.9 | 504481065 | 2026-01-26 | 2/23/2026 12:00:00 AM | 4"x8" | Concreto | 4000 PSI | 28 | 0 | 28 | 29.1 | 4215.5 | 296 | 104 | CEMEX | 4
M-T1-15 | B-19322 VIALE 26 | MUROS T1 PISO 2 EJES 06,07,08 ENTRE JYG M=24,23,02,13,22 | 215.9 | 504481065 | 2026-01-26 | 2/23/2026 12:00:00 AM | 4"x8" | Concreto | 4000 PSI | 28 | 0 | 28 | 30.4 | 4401.9 | 309 | 108 | CEMEX | 4
M-T2-39 | B-19322 VIALE 26 | MUROS T2 P5 EJE 1 AL 12 ENTRE AyD M=1,5,20,24,25,26,19 | 215.9 | 504480326 | 2026-01-26 | 2/23/2026 12:00:00 AM | 4"x8" | Concreto | 4000 PSI | 28 | 0 | 28 | 24.9 | 3607.3 | 254 | 89 | CEMEX | 4
M-T2-39 | B-19322 VIALE 26 | MUROS T2 P5 EJE 1 AL 12 ENTRE AyD M=1,5,20,24,25,26,19 | 215.9 | 504480326 | 2026-01-26 | 2/23/2026 12:00:00 AM | 4"x8" | Concreto | 4000 PSI | 28 | 0 | 28 | 25.4 | 3680.1 | 259 | 91 | CEMEX | 3
M-T2-39 | B-19322 VIALE 26 | MUROS T2 P5 EJE 1 AL 12 ENTRE AyD M=1,5,20,24,25,26,19 | 215.9 | 504480326 | 2026-01-26 | 2/23/2026 12:00:00 AM | 4"x8" | Concreto | 4000 PSI | 28 | 0 | 28 | 26 | 3774.3 | 265 | 93 | CEMEX | 4
M-T2-55 | B-19322 VIALE 26 | MUROS T2 P8 EJE 11AL15 ENTRE AyD M= 35,36,37,38,39,40 | 215.9 | 504683236 | 2026-02-17 | 2/24/2026 12:00:00 AM | 4"x8" | Concreto | 3000 PSI | 7 | 0 | 21 | 18.2 | 2638.2 | 185 | 87 | CEMEX | 3
M-T2-55 | B-19322 VIALE 26 | MUROS T2 P8 EJE 11AL15 ENTRE AyD M= 35,36,37,38,39,40 | 215.9 | 504683236 | 2026-02-17 | 2/24/2026 12:00:00 AM | 4"x8" | Concreto | 3000 PSI | 7 | 0 | 21 | 18.1 | 2629.5 | 185 | 86 | CEMEX | 4
M-T2-55 | B-19322 VIALE 26 | MUROS T2 P8 EJE 11AL15 ENTRE AyD M= 35,36,37,38,39,40 | 215.9 | 504683236 | 2026-02-17 | 2/24/2026 12:00:00 AM | 4"x8" | Concreto | 3000 PSI | 7 | 0 | 21 | 18.1 | 2618.3 | 184 | 86 | CEMEX | 4
P-T1-21 | B-19322 VIALE 26 | PLACA T1 PS EJE 15AL12 ENTRE AyJ | 165.1 | 504681710 | 2026-02-17 | 2/24/2026 12:00:00 AM | 4"x8" | Concreto | 3000 PSI | 7 | 0 | 21 | 17.8 | 2575.8 | 181 | 84 | CEMEX | 3
P-T1-21 | B-19322 VIALE 26 | PLACA T1 PS EJE 15AL12 ENTRE AyJ | 165.1 | 504681710 | 2026-02-17 | 2/24/2026 12:00:00 AM | 4"x8" | Concreto | 3000 PSI | 7 | 0 | 21 | 16.8 | 2435.4 | 171 | 80 | CEMEX | 4
P-T1-21 | B-19322 VIALE 26 | PLACA T1 PS EJE 15AL12 ENTRE AyJ | 165.1 | 504681710 | 2026-02-17 | 2/24/2026 12:00:00 AM | 4"x8" | Concreto | 3000 PSI | 7 | 0 | 21 | 16.8 | 2438.7 | 171 | 80 | CEMEX | 4
P-T1-06 | B-19322 VIALE 26 | PLACA T1 PISO 2 EJE 15 AL 12 ENTRE AYJ | 165.1 | 504491635 | 2026-01-27 | 2/24/2026 12:00:00 AM | 4"x8" | Concreto | 3000 PSI | 28 | 0 | 21 | 25.7 | 3732 | 262 | 122 | CEMEX | 4
P-T1-06 | B-19322 VIALE 26 | PLACA T1 PISO 2 EJE 15 AL 12 ENTRE AYJ | 165.1 | 504491635 | 2026-01-27 | 2/24/2026 12:00:00 AM | 4"x8" | Concreto | 3000 PSI | 28 | 0 | 21 | 25 | 3629.7 | 255 | 119 | CEMEX | 4
P-T1-06 | B-19322 VIALE 26 | PLACA T1 PISO 2 EJE 15 AL 12 ENTRE AYJ | 165.1 | 504491635 | 2026-01-27 | 2/24/2026 12:00:00 AM | 4"x8" | Concreto | 3000 PSI | 28 | 0 | 21 | 24.2 | 3513.8 | 247 | 115 | CEMEX | 3
M-T1-16 | B-19322 VIALE 26 | MUROS T1 PISO 2 EJE 04 Y 05 ENTRE GYJ M=24,02,13 | 215.9 | 504493857 | 2026-01-27 | 2/24/2026 12:00:00 AM | 4"x8" | Concreto | 4000 PSI | 28 | 0 | 28 | 30.9 | 4481.5 | 315 | 110 | CEMEX | 4
M-T1-16 | B-19322 VIALE 26 | MUROS T1 PISO 2 EJE 04 Y 05 ENTRE GYJ M=24,02,13 | 215.9 | 504493857 | 2026-01-27 | 2/24/2026 12:00:00 AM | 4"x8" | Concreto | 4000 PSI | 28 | 0 | 28 | 29.7 | 4314 | 303 | 106 | CEMEX | 4
M-T1-16 | B-19322 VIALE 26 | MUROS T1 PISO 2 EJE 04 Y 05 ENTRE GYJ M=24,02,13 | 215.9 | 504493857 | 2026-01-27 | 2/24/2026 12:00:00 AM | 4"x8" | Concreto | 4000 PSI | 28 | 0 | 28 | 32.2 | 4672.8 | 329 | 115 | CEMEX | 3
M-T2-40 | B-19322 VIALE 26 | MUROS T2 PISO 6 EJE 12 AL 15 ENTRE JYF M=17,28,18,32,29 | 228.6 | 504495642 | 2026-01-27 | 2/24/2026 12:00:00 AM | 4"x8" | Concreto | 3000 PSI | 28 | 0 | 21 | 21.4 | 3099.1 | 218 | 102 | CEMEX | 3
M-T2-40 | B-19322 VIALE 26 | MUROS T2 PISO 6 EJE 12 AL 15 ENTRE JYF M=17,28,18,32,29 | 228.6 | 504495642 | 2026-01-27 | 2/24/2026 12:00:00 AM | 4"x8" | Concreto | 3000 PSI | 28 | 0 | 21 | 21.7 | 3148 | 221 | 103 | CEMEX | 4
M-T2-40 | B-19322 VIALE 26 | MUROS T2 PISO 6 EJE 12 AL 15 ENTRE JYF M=17,28,18,32,29 | 228.6 | 504495642 | 2026-01-27 | 2/24/2026 12:00:00 AM | 4"x8" | Concreto | 3000 PSI | 28 | 0 | 21 | 19.9 | 2891.9 | 203 | 95 | CEMEX | 4
P-T2-40 | B-19322 VIALE 26 | PLACA T2 P8 EJE 01AL08 ENTRE AyJ | 152.4 | 504679767 | 2026-02-17 | 2/24/2026 12:00:00 AM | 4"x8" | Concreto | 3000 PSI | 7 | 0 | 21 | 18.9 | 2746 | 193 | 90 | CEMEX | 4
P-T2-40 | B-19322 VIALE 26 | PLACA T2 P8 EJE 01AL08 ENTRE AyJ | 152.4 | 504679767 | 2026-02-17 | 2/24/2026 12:00:00 AM | 4"x8" | Concreto | 3000 PSI | 7 | 0 | 21 | 18.3 | 2647.2 | 186 | 87 | CEMEX | 3
P-T2-40 | B-19322 VIALE 26 | PLACA T2 P8 EJE 01AL08 ENTRE AyJ | 152.4 | 504679767 | 2026-02-17 | 2/24/2026 12:00:00 AM | 4"x8" | Concreto | 3000 PSI | 7 | 0 | 21 | 18.8 | 2731.2 | 192 | 90 | CEMEX | 4
M-T1-32 | B-19322 VIALE 26 | MUROS T1 P4 EJES 058 ENTRE JYg M=23,22,24,09,02 | 228.6 | 504681856 | 2026-02-17 | 2/24/2026 12:00:00 AM | 4"x8" | Concreto | 4000 PSI | 7 | 0 | 28 | 25.2 | 3651.2 | 257 | 90 | CEMEX | 3
M-T1-32 | B-19322 VIALE 26 | MUROS T1 P4 EJES 058 ENTRE JYg M=23,22,24,09,02 | 228.6 | 504681856 | 2026-02-17 | 2/24/2026 12:00:00 AM | 4"x8" | Concreto | 4000 PSI | 7 | 0 | 28 | 24.1 | 3495.4 | 246 | 86 | CEMEX | 4
M-T1-32 | B-19322 VIALE 26 | MUROS T1 P4 EJES 058 ENTRE JYg M=23,22,24,09,02 | 228.6 | 504681856 | 2026-02-17 | 2/24/2026 12:00:00 AM | 4"x8" | Concreto | 4000 PSI | 7 | 0 | 28 | 24.2 | 3512.3 | 247 | 86 | CEMEX | 4
P-T1-24 | B-19322 VIALE 26 | PLACA T1 P5 EJES 6-8 ENTRE AyJ | 152.4 | 504720970 | 2026-02-20 | 2/21/2026 12:00:00 AM | 4"x8" | Concreto | 3000 PSI | 1 | 24 | 21 | 2.9 | 421.3 | 30 | 14 | CEMEX | 3
P-T1-24 | B-19322 VIALE 26 | PLACA T1 P5 EJES 6-8 ENTRE AyJ | 152.4 | 504720970 | 2026-02-20 | 2/21/2026 12:00:00 AM | 4"x8" | Concreto | 3000 PSI | 1 | 24 | 21 | 2.5 | 359.6 | 25 | 12 | CEMEX | 4
P-T1-24 | B-19322 VIALE 26 | PLACA T1 P5 EJES 6-8 ENTRE AyJ | 152.4 | 504720970 | 2026-02-20 | 2/21/2026 12:00:00 AM | 4"x8" | Concreto | 3000 PSI | 1 | 24 | 21 | 2.8 | 402.9 | 28 | 13 | CEMEX | 3
P-T2-43 | B-19322 VIALE 26 | PLACA T2 P9 EJES 8 AL 10 ENTRE AyJ | 158.75 | 504723187 | 2026-02-20 | 2/21/2026 12:00:00 AM | 4"x8" | Concreto | 3000 PSI | 1 | 24 | 21 | 3.3 | 473.6 | 33 | 16 | CEMEX | 3
P-T2-43 | B-19322 VIALE 26 | PLACA T2 P9 EJES 8 AL 10 ENTRE AyJ | 158.75 | 504723187 | 2026-02-20 | 2/21/2026 12:00:00 AM | 4"x8" | Concreto | 3000 PSI | 1 | 24 | 21 | 3.4 | 492.8 | 35 | 16 | CEMEX | 3
P-T2-43 | B-19322 VIALE 26 | PLACA T2 P9 EJES 8 AL 10 ENTRE AyJ | 158.75 | 504723187 | 2026-02-20 | 2/21/2026 12:00:00 AM | 4"x8" | Concreto | 3000 PSI | 1 | 24 | 21 | 3.3 | 474.8 | 33 | 16 | CEMEX | 3
M-T1-35 | B-19322 VIALE 26 | MUROS T1 P5 EJES 12-13-14 ENTRE AyF M=14,12,25,22,23,09 | 215.9 | 504706152 | 2026-02-20 | 2/21/2026 12:00:00 AM | 4"x8" | Concreto | 4000 PSI | 1 | 24 | 28 | 5.2 | 750.5 | 53 | 18 | CEMEX | 4
M-T1-35 | B-19322 VIALE 26 | MUROS T1 P5 EJES 12-13-14 ENTRE AyF M=14,12,25,22,23,09 | 215.9 | 504706152 | 2026-02-20 | 2/21/2026 12:00:00 AM | 4"x8" | Concreto | 4000 PSI | 1 | 24 | 28 | 5 | 721.4 | 51 | 18 | CEMEX | 3
M-T1-35 | B-19322 VIALE 26 | MUROS T1 P5 EJES 12-13-14 ENTRE AyF M=14,12,25,22,23,09 | 215.9 | 504706152 | 2026-02-20 | 2/21/2026 12:00:00 AM | 4"x8" | Concreto | 4000 PSI | 1 | 24 | 28 | 4.9 | 717.9 | 50 | 18 | CEMEX | 3
M-T2-58 | B-19322 VIALE 26 | MUROS T2 P8 EJE 3Y4 ENTRE AyJ M=02,14,31 | 228.6 | 5047270 | 2026-02-20 | 2/21/2026 12:00:00 AM | 4"x8" | Concreto | 3000 PSI | 1 | 24 | 21 | 1.9 | 279.4 | 20 | 9 | CEMEX | 2
M-T2-58 | B-19322 VIALE 26 | MUROS T2 P8 EJE 3Y4 ENTRE AyJ M=02,14,31 | 228.6 | 5047270 | 2026-02-20 | 2/21/2026 12:00:00 AM | 4"x8" | Concreto | 3000 PSI | 1 | 24 | 21 | 1.7 | 253.1 | 18 | 8 | CEMEX | 3
M-T2-58 | B-19322 VIALE 26 | MUROS T2 P8 EJE 3Y4 ENTRE AyJ M=02,14,31 | 228.6 | 5047270 | 2026-02-20 | 2/21/2026 12:00:00 AM | 4"x8" | Concreto | 3000 PSI | 1 | 24 | 21 | 2.1 | 300 | 21 | 10 | CEMEX | 3
P-T2-44 | B-19322 VIALE 26 | PLACA T2 PISO 9 EJES 06 AL 08 ENTRE AyJ | 177.8 | 504744679 | 2026-02-23 | 2/24/2026 12:00:00 AM | 4"x8" | Concreto | 3000 PSI | 1 | 24 | 21 | 5.7 | 830.2 | 58 | 27 | CEMEX | 3
P-T2-44 | B-19322 VIALE 26 | PLACA T2 PISO 9 EJES 06 AL 08 ENTRE AyJ | 177.8 | 504744679 | 2026-02-23 | 2/24/2026 12:00:00 AM | 4"x8" | Concreto | 3000 PSI | 1 | 24 | 21 | 5.9 | 859.2 | 60 | 28 | CEMEX | 4
P-T2-44 | B-19322 VIALE 26 | PLACA T2 PISO 9 EJES 06 AL 08 ENTRE AyJ | 177.8 | 504744679 | 2026-02-23 | 2/24/2026 12:00:00 AM | 4"x8" | Concreto | 3000 PSI | 1 | 24 | 21 | 4.9 | 705.5 | 50 | 23 | CEMEX | 3
M-T2-59 | B-19322 VIALE 26 | MUROS T2 P8 EJES 1 AL 3 ENTRE AyJ M=32,9A 29A,19,22,23,24 | 228.6 | 504746332 | 2026-02-23 | 2/24/2026 12:00:00 AM | 4"x8" | Concreto | 3000 PSI | 1 | 24 | 21 | 1.5 | 212.7 | 15 | 7 | CEMEX | 4
M-T2-59 | B-19322 VIALE 26 | MUROS T2 P8 EJES 1 AL 3 ENTRE AyJ M=32,9A 29A,19,22,23,24 | 228.6 | 504746332 | 2026-02-23 | 2/24/2026 12:00:00 AM | 4"x8" | Concreto | 3000 PSI | 1 | 24 | 21 | 1.7 | 245.5 | 17 | 8 | CEMEX | 3
M-T2-59 | B-19322 VIALE 26 | MUROS T2 P8 EJES 1 AL 3 ENTRE AyJ M=32,9A 29A,19,22,23,24 | 228.6 | 504746332 | 2026-02-23 | 2/24/2026 12:00:00 AM | 4"x8" | Concreto | 3000 PSI | 1 | 24 | 21 | 1.8 | 264.3 | 19 | 9 | CEMEX | 3
P-T1-26 | B-19322 VIALE 26 | placa T1 P5 EJES01 AL 04 ENTRE AyJ | 177.8 | 504747137 | 2026-02-23 | 2/24/2026 12:00:00 AM | 4"x8" | Concreto | 3000 psi | 1 | 24 | 21 | 2.2 | 323.6 | 23 | 11 | CEMEX | 3
P-T1-26 | B-19322 VIALE 26 | placa T1 P5 EJES01 AL 04 ENTRE AyJ | 177.8 | 504747137 | 2026-02-23 | 2/24/2026 12:00:00 AM | 4"x8" | Concreto | 3000 psi | 1 | 24 | 21 | 2.2 | 314.3 | 22 | 10 | CEMEX | 4
P-T1-26 | B-19322 VIALE 26 | placa T1 P5 EJES01 AL 04 ENTRE AyJ | 177.8 | 504747137 | 2026-02-23 | 2/24/2026 12:00:00 AM | 4"x8" | Concreto | 3000 psi | 1 | 24 | 21 | 2 | 284.1 | 20 | 9 | CEMEX | 4
P-T1-25 | B-19322 VIALE 26 | PLACA T1 P5 EJES 4-6 ENTRE AyJ | 152.4 | 504737437 | 2026-02-21 | 2/23/2026 12:00:00 AM | 4"x8" | Concreto | 3000 PSI | 3 | 0 | 21 | 13.4 | 1936.3 | 136 | 64 | CEMEX | 4
P-T1-25 | B-19322 VIALE 26 | PLACA T1 P5 EJES 4-6 ENTRE AyJ | 152.4 | 504737437 | 2026-02-21 | 2/23/2026 12:00:00 AM | 4"x8" | Concreto | 3000 PSI | 3 | 0 | 21 | 12.4 | 1793.8 | 126 | 59 | CEMEX | 3
P-T1-25 | B-19322 VIALE 26 | PLACA T1 P5 EJES 4-6 ENTRE AyJ | 152.4 | 504737437 | 2026-02-21 | 2/23/2026 12:00:00 AM | 4"x8" | Concreto | 3000 PSI | 3 | 0 | 21 | 11.1 | 1615.6 | 114 | 53 | CEMEX | 2
M-T1-36 | B-19322 VIALE 26 | MUROS T1 P5 EJES 10-15 ENTRE AyG M=23,31,7,27,3,23,25,9 | 228.6 |  | 2026-02-23 | 2/24/2026 12:00:00 AM | 4"x8" | Concreto | 4000 PSI | 1 | 24 | 28 | 1.6 | 225.8 | 16 | 6 | CEMEX | 3
M-T1-36 | B-19322 VIALE 26 | MUROS T1 P5 EJES 10-15 ENTRE AyG M=23,31,7,27,3,23,25,9 | 228.6 |  | 2026-02-23 | 2/24/2026 12:00:00 AM | 4"x8" | Concreto | 4000 PSI | 1 | 24 | 28 | 1.5 | 221.9 | 16 | 5 | CEMEX | 3
M-T1-36 | B-19322 VIALE 26 | MUROS T1 P5 EJES 10-15 ENTRE AyG M=23,31,7,27,3,23,25,9 | 228.6 |  | 2026-02-23 | 2/24/2026 12:00:00 AM | 4"x8" | Concreto | 4000 PSI | 1 | 24 | 28 | 1.5 | 216.9 | 15 | 5 | CEMEX | 3
P-T2-41 | B-19322 VIALE 26 | PLACA T2 P9 EJES 15AL12 ENTRE AYJ | 158.75 | 504704553 | 2026-02-18 | 2/25/2026 12:00:00 AM | 4"x8" | Concreto | 3000 PSI | 7 | 0 | 21 | 18.8 | 2722.5 | 191 | 89 | CEMEX | 3
P-T2-41 | B-19322 VIALE 26 | PLACA T2 P9 EJES 15AL12 ENTRE AYJ | 158.75 | 504704553 | 2026-02-18 | 2/25/2026 12:00:00 AM | 4"x8" | Concreto | 3000 PSI | 7 | 0 | 21 | 18.8 | 2727.9 | 192 | 90 | CEMEX | 3
P-T2-41 | B-19322 VIALE 26 | PLACA T2 P9 EJES 15AL12 ENTRE AYJ | 158.75 | 504704553 | 2026-02-18 | 2/25/2026 12:00:00 AM | 4"x8" | Concreto | 3000 PSI | 7 | 0 | 21 | 19.3 | 2804.3 | 197 | 92 | CEMEX | 3
M-T1-33 | B-19322 VIALE 26 | MUROS T1 P4 EJE 3Y4 ENTRE JyG-4Y5 ENTRE AyF M=23,21,24,8,13,22 | 228.6 | 504700685 | 2026-02-18 | 2/25/2026 12:00:00 AM | 4"x8" | Concreto | 4000 PSI | 7 | 0 | 28 | 25.2 | 3648.9 | 257 | 90 | CEMEX | 3
M-T1-33 | B-19322 VIALE 26 | MUROS T1 P4 EJE 3Y4 ENTRE JyG-4Y5 ENTRE AyF M=23,21,24,8,13,22 | 228.6 | 504700685 | 2026-02-18 | 2/25/2026 12:00:00 AM | 4"x8" | Concreto | 4000 PSI | 7 | 0 | 28 | 22.4 | 3252.8 | 229 | 80 | CEMEX | 4
M-T1-33 | B-19322 VIALE 26 | MUROS T1 P4 EJE 3Y4 ENTRE JyG-4Y5 ENTRE AyF M=23,21,24,8,13,22 | 228.6 | 504700685 | 2026-02-18 | 2/25/2026 12:00:00 AM | 4"x8" | Concreto | 4000 PSI | 7 | 0 | 28 | 24.4 | 3540.3 | 249 | 87 | CEMEX | 4
M-T2-56 | B-19322 VIALE 26 | MUROS 12P8 EJES 08,09,10 ENTRE AyJ M=29,09,32,31,02,14 | 203.2 | 504702022 | 2026-02-18 | 2/25/2026 12:00:00 AM | 4"x8" | Concreto | 3000 PSI | 7 | 0 | 21 | 17.8 | 2583.1 | 182 | 85 | CEMEX | 4
M-T2-56 | B-19322 VIALE 26 | MUROS 12P8 EJES 08,09,10 ENTRE AyJ M=29,09,32,31,02,14 | 203.2 | 504702022 | 2026-02-18 | 2/25/2026 12:00:00 AM | 4"x8" | Concreto | 3000 PSI | 7 | 0 | 21 | 17.1 | 2477.9 | 174 | 81 | CEMEX | 3
M-T2-56 | B-19322 VIALE 26 | MUROS 12P8 EJES 08,09,10 ENTRE AyJ M=29,09,32,31,02,14 | 203.2 | 504702022 | 2026-02-18 | 2/25/2026 12:00:00 AM | 4"x8" | Concreto | 3000 PSI | 7 | 0 | 21 | 18 | 2614.2 | 184 | 86 | CEMEX | 4
P-T2-27 | B-19322 VIALE 26 | PLACA T2 PISO 6 EJE 04 AL 08 ENTRE AYJ | 165.1 | 504501887 | 2026-01-28 | 2/25/2026 12:00:00 AM | 4"x8" | Concreto | 3000 PSI | 28 | 0 | 21 | 27.6 | 4008.9 | 282 | 132 | CEMEX | 4
P-T2-27 | B-19322 VIALE 26 | PLACA T2 PISO 6 EJE 04 AL 08 ENTRE AYJ | 165.1 | 504501887 | 2026-01-28 | 2/25/2026 12:00:00 AM | 4"x8" | Concreto | 3000 PSI | 28 | 0 | 21 | 25.9 | 3763 | 265 | 124 | CEMEX | 3
P-T2-27 | B-19322 VIALE 26 | PLACA T2 PISO 6 EJE 04 AL 08 ENTRE AYJ | 165.1 | 504501887 | 2026-01-28 | 2/25/2026 12:00:00 AM | 4"x8" | Concreto | 3000 PSI | 28 | 0 | 21 | 25.9 | 3751.8 | 264 | 123 | CEMEX | 4
P-T1-07 | B-19322 VIALE 26 | PLACA T1 PISO 2 EJE 09 AL 10 ENTRE AYJ | 152.4 | 504503680 | 2026-01-28 | 2/25/2026 12:00:00 AM | 4"x8" | Concreto | 3000 PSI | 28 | 0 | 21 | 27.4 | 3971.3 | 279 | 130 | CEMEX | 3
P-T1-07 | B-19322 VIALE 26 | PLACA T1 PISO 2 EJE 09 AL 10 ENTRE AYJ | 152.4 | 504503680 | 2026-01-28 | 2/25/2026 12:00:00 AM | 4"x8" | Concreto | 3000 PSI | 28 | 0 | 21 | 25.8 | 3739.8 | 263 | 123 | CEMEX | 4
P-T1-07 | B-19322 VIALE 26 | PLACA T1 PISO 2 EJE 09 AL 10 ENTRE AYJ | 152.4 | 504503680 | 2026-01-28 | 2/25/2026 12:00:00 AM | 4"x8" | Concreto | 3000 PSI | 28 | 0 | 21 | 23.7 | 3444.4 | 242 | 113 | CEMEX | 4
M-T2-41 | B-19322 VIALE 26 | MUROS T2 PISO 6 EJE 11 AL 15 ENTRE AYD M=29,10,32 | 203.2 | 504504134 | 2026-01-28 | 2/25/2026 12:00:00 AM | 4"x8" | Concreto | 3000 PSI | 28 | 0 | 21 | 22.5 | 3261.1 | 229 | 107 | CEMEX | 4
M-T2-41 | B-19322 VIALE 26 | MUROS T2 PISO 6 EJE 11 AL 15 ENTRE AYD M=29,10,32 | 203.2 | 504504134 | 2026-01-28 | 2/25/2026 12:00:00 AM | 4"x8" | Concreto | 3000 PSI | 28 | 0 | 21 | 22.9 | 3328.3 | 234 | 109 | CEMEX | 4
M-T2-41 | B-19322 VIALE 26 | MUROS T2 PISO 6 EJE 11 AL 15 ENTRE AYD M=29,10,32 | 203.2 | 504504134 | 2026-01-28 | 2/25/2026 12:00:00 AM | 4"x8" | Concreto | 3000 PSI | 28 | 0 | 21 | 25.1 | 3642.6 | 256 | 120 | CEMEX | 4
M-T1-17 | B-19322 VIALE 26 | MUROS T1 PISO 2 EJE 1 AL 3 ENTRE JYG M=01,18,20,12,05,11,16 | 209.55 | 504505312 | 2026-01-28 | 2/25/2026 12:00:00 AM | 4"x8" | Concreto | 4000 PSI | 28 | 0 | 28 | 27.6 | 4004.3 | 282 | 99 | CEMEX | 3
M-T1-17 | B-19322 VIALE 26 | MUROS T1 PISO 2 EJE 1 AL 3 ENTRE JYG M=01,18,20,12,05,11,16 | 209.55 | 504505312 | 2026-01-28 | 2/25/2026 12:00:00 AM | 4"x8" | Concreto | 4000 PSI | 28 | 0 | 28 | 27.5 | 3990 | 281 | 98 | CEMEX | 4
M-T1-17 | B-19322 VIALE 26 | MUROS T1 PISO 2 EJE 1 AL 3 ENTRE JYG M=01,18,20,12,05,11,16 | 209.55 | 504505312 | 2026-01-28 | 2/25/2026 12:00:00 AM | 4"x8" | Concreto | 4000 PSI | 28 | 0 | 28 | 27.1 | 3933.1 | 277 | 97 | CEMEX | 4
P-T1-22 | B-19322 VIALE 26 | PLACA T1 P5 EJES 10Y12 ENTRE AyJ | 165.1 | 504700005 | 2026-02-18 | 2/25/2026 12:00:00 AM | 4"x8" | Concreto | 3000 PSI | 7 | 0 | 21 | 18.8 | 2723.4 | 191 | 89 | CEMEX | 3
P-T1-22 | B-19322 VIALE 26 | PLACA T1 P5 EJES 10Y12 ENTRE AyJ | 165.1 | 504700005 | 2026-02-18 | 2/25/2026 12:00:00 AM | 4"x8" | Concreto | 3000 PSI | 7 | 0 | 21 | 19 | 2750.8 | 193 | 90 | CEMEX | 4
P-T1-22 | B-19322 VIALE 26 | PLACA T1 P5 EJES 10Y12 ENTRE AyJ | 165.1 | 504700005 | 2026-02-18 | 2/25/2026 12:00:00 AM | 4"x8" | Concreto | 3000 PSI | 7 | 0 | 21 | 18.4 | 2671.3 | 188 | 88 | CEMEX | 4
P-T1-08 | B-19322 VIALE 26 | PLCA T1 PISO 2 EJE 07 AL 09 ENTRE AYJ | 152.4 | 504513241 | 2026-01-29 | 2/26/2026 12:00:00 AM | 4"x8" | Concreto | 3000 PSI | 28 | 0 | 21 | 26.9 | 3898.3 | 274 | 128 | CEMEX | 3
P-T1-08 | B-19322 VIALE 26 | PLCA T1 PISO 2 EJE 07 AL 09 ENTRE AYJ | 152.4 | 504513241 | 2026-01-29 | 2/26/2026 12:00:00 AM | 4"x8" | Concreto | 3000 PSI | 28 | 0 | 21 | 26 | 3768.4 | 265 | 124 | CEMEX | 4
P-T1-08 | B-19322 VIALE 26 | PLCA T1 PISO 2 EJE 07 AL 09 ENTRE AYJ | 152.4 | 504513241 | 2026-01-29 | 2/26/2026 12:00:00 AM | 4"x8" | Concreto | 3000 PSI | 28 | 0 | 21 | 25.2 | 3652.8 | 257 | 120 | CEMEX | 4
P-T2-28 | B-19322 VIALE 26 | PLACA T2 PISO 6 EJE 01 AL 04 ENTRE AYJ | 165.1 | 504514241 | 2026-01-29 | 2/26/2026 12:00:00 AM | 4"x8" | Concreto | 3000 PSI | 28 | 0 | 21 | 26.5 | 3845 | 270 | 126 | CEMEX | 4
P-T2-28 | B-19322 VIALE 26 | PLACA T2 PISO 6 EJE 01 AL 04 ENTRE AYJ | 165.1 | 504514241 | 2026-01-29 | 2/26/2026 12:00:00 AM | 4"x8" | Concreto | 3000 PSI | 28 | 0 | 21 | 27.1 | 3931.2 | 276 | 129 | CEMEX | 4
P-T2-28 | B-19322 VIALE 26 | PLACA T2 PISO 6 EJE 01 AL 04 ENTRE AYJ | 165.1 | 504514241 | 2026-01-29 | 2/26/2026 12:00:00 AM | 4"x8" | Concreto | 3000 PSI | 28 | 0 | 21 | 25 | 3631.8 | 255 | 119 | CEMEX | 3
M-T1-18 | B-19322 VIALE 26 | MUROS T1 EJE 04 AL 06 ENTRE AYD | 228.6 | 504516808 | 2026-01-29 | 2/26/2026 12:00:00 AM | 4"x8" | Concreto | 4000 PSI | 28 | 0 | 28 | 31.3 | 4537.5 | 319 | 112 | CEMEX | 3
M-T1-18 | B-19322 VIALE 26 | MUROS T1 EJE 04 AL 06 ENTRE AYD | 228.6 | 504516808 | 2026-01-29 | 2/26/2026 12:00:00 AM | 4"x8" | Concreto | 4000 PSI | 28 | 0 | 28 | 31 | 4503.2 | 317 | 111 | CEMEX | 4
M-T1-18 | B-19322 VIALE 26 | MUROS T1 EJE 04 AL 06 ENTRE AYD | 228.6 | 504516808 | 2026-01-29 | 2/26/2026 12:00:00 AM | 4"x8" | Concreto | 4000 PSI | 28 | 0 | 28 | 29.9 | 4341.7 | 305 | 107 | CEMEX | 3
TRC-01 | B-19322 VIALE 26 | PLACA TANQUE RCI | 152.4 | 504639397 | 2026-02-12 | 2/26/2026 12:00:00 AM | 4"x8" | Concreto | 4000 PSI | 14 | 0 | 28 | 60.4 | 8753.7 | 615 | 216 | CEMEX | 3
TRC-01 | B-19322 VIALE 26 | PLACA TANQUE RCI | 152.4 | 504639397 | 2026-02-12 | 2/26/2026 12:00:00 AM | 4"x8" | Concreto | 4000 PSI | 14 | 0 | 28 | 59.6 | 8646.1 | 608 | 213 | CEMEX | 3
TRC-01 | B-19322 VIALE 26 | PLACA TANQUE RCI | 152.4 | 504639397 | 2026-02-12 | 2/26/2026 12:00:00 AM | 4"x8" | Concreto | 4000 PSI | 14 | 0 | 28 | 59.6 | 8647.5 | 608 | 213 | CEMEX | 4
TRC-02 | B-19322 VIALE 26 | MUROS TANQUE RCI | 203.2 | 504642614 | 2026-02-12 | 2/26/2026 12:00:00 AM | 4"x8" | Concreto | 4000 PSI | 14 | 0 | 28 | 47.2 | 6843 | 481 | 168 | CEMEX | 4
TRC-02 | B-19322 VIALE 26 | MUROS TANQUE RCI | 203.2 | 504642614 | 2026-02-12 | 2/26/2026 12:00:00 AM | 4"x8" | Concreto | 4000 PSI | 14 | 0 | 28 | 44.6 | 6463.4 | 454 | 159 | CEMEX | 4
TRC-02 | B-19322 VIALE 26 | MUROS TANQUE RCI | 203.2 | 504642614 | 2026-02-12 | 2/26/2026 12:00:00 AM | 4"x8" | Concreto | 4000 PSI | 14 | 0 | 28 | 46.7 | 6779.1 | 477 | 167 | CEMEX | 3
P-T1-23 | B-19322 VIALE 26 | PLACA T1 P5 EJE 8 AL 10 | 177.8 | 504710289 | 2026-02-19 | 2/26/2026 12:00:00 AM | 4"x8" | Concreto | 3000 PSI | 7 | 0 | 21 | 17.7 | 2560.7 | 180 | 84 | CEMEX | 3
P-T1-23 | B-19322 VIALE 26 | PLACA T1 P5 EJE 8 AL 10 | 177.8 | 504710289 | 2026-02-19 | 2/26/2026 12:00:00 AM | 4"x8" | Concreto | 3000 PSI | 7 | 0 | 21 | 16.4 | 2379.8 | 167 | 78 | CEMEX | 4
P-T1-23 | B-19322 VIALE 26 | PLACA T1 P5 EJE 8 AL 10 | 177.8 | 504710289 | 2026-02-19 | 2/26/2026 12:00:00 AM | 4"x8" | Concreto | 3000 PSI | 7 | 0 | 21 | 17 | 2464.7 | 173 | 81 | CEMEX | 3
M-T1-34 | B-19322 VIALE 26 | MUROS T1 O4 EJES 03 ENTRE AyF-1Y2 ENTRE AyJ M=23,21,8,1,18 | 228.6 | 504712435 | 2026-02-19 | 2/26/2026 12:00:00 AM | 4"x8" | Concreto | 4000 PSI | 7 | 0 | 28 | 25.6 | 3711.6 | 261 | 91 | CEMEX | 4
M-T1-34 | B-19322 VIALE 26 | MUROS T1 O4 EJES 03 ENTRE AyF-1Y2 ENTRE AyJ M=23,21,8,1,18 | 228.6 | 504712435 | 2026-02-19 | 2/26/2026 12:00:00 AM | 4"x8" | Concreto | 4000 PSI | 7 | 0 | 28 | 24.8 | 3604 | 253 | 89 | CEMEX | 3
M-T1-34 | B-19322 VIALE 26 | MUROS T1 O4 EJES 03 ENTRE AyF-1Y2 ENTRE AyJ M=23,21,8,1,18 | 228.6 | 504712435 | 2026-02-19 | 2/26/2026 12:00:00 AM | 4"x8" | Concreto | 4000 PSI | 7 | 0 | 28 | 24.8 | 3599.9 | 253 | 89 | CEMEX | 4
P-T2-42 | B-19322 VIALE 26 | PLACA T2 P9 EJES 10Y12 ENTRE AyJ | 165.1 | 504712435 | 2026-02-19 | 2/26/2026 12:00:00 AM | 4"x8" | Concreto | 3000 PSI | 7 | 0 | 21 | 21.8 | 3168.1 | 223 | 104 | CEMEX | 3
P-T2-42 | B-19322 VIALE 26 | PLACA T2 P9 EJES 10Y12 ENTRE AyJ | 165.1 | 504712435 | 2026-02-19 | 2/26/2026 12:00:00 AM | 4"x8" | Concreto | 3000 PSI | 7 | 0 | 21 | 20.6 | 2994.1 | 211 | 98 | CEMEX | 3
P-T2-42 | B-19322 VIALE 26 | PLACA T2 P9 EJES 10Y12 ENTRE AyJ | 165.1 | 504712435 | 2026-02-19 | 2/26/2026 12:00:00 AM | 4"x8" | Concreto | 3000 PSI | 7 | 0 | 21 | 21.1 | 3065.1 | 215 | 101 | CEMEX | 4
M-T2-57 | B-19322 VIALE 26 | MUROS T2 P8 EJES 7,6,5 ENTRE AyJ M=9,29,32 | 228.6 | 504713385 | 2026-02-19 | 2/26/2026 12:00:00 AM | 4"x8" | Concreto | 3000 PSI | 7 | 0 | 21 | 18.7 | 2717.5 | 191 | 89 | CEMEX | 4
M-T2-57 | B-19322 VIALE 26 | MUROS T2 P8 EJES 7,6,5 ENTRE AyJ M=9,29,32 | 228.6 | 504713385 | 2026-02-19 | 2/26/2026 12:00:00 AM | 4"x8" | Concreto | 3000 PSI | 7 | 0 | 21 | 19.6 | 2839.5 | 200 | 93 | CEMEX | 3
M-T2-57 | B-19322 VIALE 26 | MUROS T2 P8 EJES 7,6,5 ENTRE AyJ M=9,29,32 | 228.6 | 504713385 | 2026-02-19 | 2/26/2026 12:00:00 AM | 4"x8" | Concreto | 3000 PSI | 7 | 0 | 21 | 18.1 | 2627.4 | 185 | 86 | CEMEX | 4
E-T2-06 | B-19322 VIALE 26 | ESCALERAS T1 P2 AL P3 ESCALERA T2 P6 AL P7 | 152.4 | 504742437 | 2026-02-23 | 2/26/2026 12:00:00 AM | 4"x8" | Concreto | 3000 PSI | 3 | 0 | 21 | 13.9 | 2015.2 | 142 | 66 | CEMEX | 4
E-T2-06 | B-19322 VIALE 26 | ESCALERAS T1 P2 AL P3 ESCALERA T2 P6 AL P7 | 152.4 | 504742437 | 2026-02-23 | 2/26/2026 12:00:00 AM | 4"x8" | Concreto | 3000 PSI | 3 | 0 | 21 | 14 | 2035.2 | 143 | 67 | CEMEX | 4
E-T2-06 | B-19322 VIALE 26 | ESCALERAS T1 P2 AL P3 ESCALERA T2 P6 AL P7 | 152.4 | 504742437 | 2026-02-23 | 2/26/2026 12:00:00 AM | 4"x8" | Concreto | 3000 PSI | 3 | 0 | 21 | 14.3 | 2077.9 | 146 | 68 | CEMEX | 4
P-T2-45 | B-19322 VIALE 26 | PLACA T2 P9 EJES 4AL6 ENTRE AyJ | 177.8 | 504758661 | 2026-02-24 | 2/25/2026 12:00:00 AM | 4"x8" | Concreto | 3000 PSI | 1 | 24 | 21 | 2.2 | 322.9 | 23 | 11 | CEMEX | 3
P-T2-45 | B-19322 VIALE 26 | PLACA T2 P9 EJES 4AL6 ENTRE AyJ | 177.8 | 504758661 | 2026-02-24 | 2/25/2026 12:00:00 AM | 4"x8" | Concreto | 3000 PSI | 1 | 24 | 21 | 2.1 | 311.1 | 22 | 10 | CEMEX | 3
P-T2-45 | B-19322 VIALE 26 | PLACA T2 P9 EJES 4AL6 ENTRE AyJ | 177.8 | 504758661 | 2026-02-24 | 2/25/2026 12:00:00 AM | 4"x8" | Concreto | 3000 PSI | 1 | 24 | 21 | 1.9 | 282.3 | 20 | 9 | CEMEX | 3
M-T2-60 | B-19322 VIALE 26 | MUROS T2 P9 EJE 11AL15 ENTRE JyE M=9,29,32 | 215.9 | 504759772 | 2026-02-24 | 2/25/2026 12:00:00 AM | 4"x8" | Concreto | 3000 PSI | 1 | 24 | 21 | 2.3 | 334.2 | 23 | 11 | CEMEX | 3
M-T2-60 | B-19322 VIALE 26 | MUROS T2 P9 EJE 11AL15 ENTRE JyE M=9,29,32 | 215.9 | 504759772 | 2026-02-24 | 2/25/2026 12:00:00 AM | 4"x8" | Concreto | 3000 PSI | 1 | 24 | 21 | 2.6 | 377.1 | 27 | 12 | CEMEX | 4
M-T2-60 | B-19322 VIALE 26 | MUROS T2 P9 EJE 11AL15 ENTRE JyE M=9,29,32 | 215.9 | 504759772 | 2026-02-24 | 2/25/2026 12:00:00 AM | 4"x8" | Concreto | 3000 PSI | 1 | 24 | 21 | 2.6 | 379.3 | 27 | 12 | CEMEX | 3
M-T1-37 | B-19322 VIALE 26 | MUROS T1 P5 EJES 8AL11 ENTRE A-F EJE 8 ENTRE JyG M=2,24,25,23,9,22 | 228.6 | 504762683 | 2026-02-24 | 2/25/2026 12:00:00 AM | 4"x8" | Concreto | 4000 PSI | 1 | 24 | 28 | 2.4 | 344.3 | 24 | 8 | CEMEX | 3
M-T1-37 | B-19322 VIALE 26 | MUROS T1 P5 EJES 8AL11 ENTRE A-F EJE 8 ENTRE JyG M=2,24,25,23,9,22 | 228.6 | 504762683 | 2026-02-24 | 2/25/2026 12:00:00 AM | 4"x8" | Concreto | 4000 PSI | 1 | 24 | 28 | 2.5 | 356.8 | 25 | 9 | CEMEX | 2
M-T1-37 | B-19322 VIALE 26 | MUROS T1 P5 EJES 8AL11 ENTRE A-F EJE 8 ENTRE JyG M=2,24,25,23,9,22 | 228.6 | 504762683 | 2026-02-24 | 2/25/2026 12:00:00 AM | 4"x8" | Concreto | 4000 PSI | 1 | 24 | 28 | 2.5 | 369.5 | 26 | 9 | CEMEX | 3
P-T1-27 | B-19322 VIALE 26 | PLACA T1 PISO 6 EJES 12 AL 15 ENTRE AyJ | 228.6 | 504774440 | 2026-02-25 | 2/26/2026 12:00:00 AM | 4"x8" | Concreto | 3000 PSI | 1 | 24 | 21 | 2.5 | 356.8 | 25 | 12 | CEMEX | 3
P-T1-27 | B-19322 VIALE 26 | PLACA T1 PISO 6 EJES 12 AL 15 ENTRE AyJ | 228.6 | 504774440 | 2026-02-25 | 2/26/2026 12:00:00 AM | 4"x8" | Concreto | 3000 PSI | 1 | 24 | 21 | 2.6 | 373.6 | 26 | 12 | CEMEX | 3
P-T1-27 | B-19322 VIALE 26 | PLACA T1 PISO 6 EJES 12 AL 15 ENTRE AyJ | 228.6 | 504774440 | 2026-02-25 | 2/26/2026 12:00:00 AM | 4"x8" | Concreto | 3000 PSI | 1 | 24 | 21 | 2.2 | 325.5 | 23 | 11 | CEMEX | 3
M-T1-38 | B-19322 VIALE 26 | MUROS T1 P5 EJE 9 ENTRE JYG M=22,23,9 | 228.6 | 504775085 | 2026-02-25 | 2/26/2026 12:00:00 AM | 4"x8" | Concreto | 4000 PSI | 1 | 24 | 28 | 1.4 | 202.5 | 14 | 5 | CEMEX | 3
M-T1-38 | B-19322 VIALE 26 | MUROS T1 P5 EJE 9 ENTRE JYG M=22,23,9 | 228.6 | 504775085 | 2026-02-25 | 2/26/2026 12:00:00 AM | 4"x8" | Concreto | 4000 PSI | 1 | 24 | 28 | 1.5 | 216.5 | 15 | 5 | CEMEX | 3
M-T1-38 | B-19322 VIALE 26 | MUROS T1 P5 EJE 9 ENTRE JYG M=22,23,9 | 228.6 | 504775085 | 2026-02-25 | 2/26/2026 12:00:00 AM | 4"x8" | Concreto | 4000 PSI | 1 | 24 | 28 | 1.6 | 227 | 16 | 6 | CEMEX | 3
M-T2-61 | B-19322 VIALE 26 | MUROS T2 P9 EJES 12AL 15 ENTRE AyD | 152.4 | 54772816 | 2026-02-25 | 2/26/2026 12:00:00 AM | 4"x8" | Concreto | 300 PSI | 1 | 24 | 21 | 2.7 | 386.9 | 27 | 13 | CEMEX | 3
M-T2-61 | B-19322 VIALE 26 | MUROS T2 P9 EJES 12AL 15 ENTRE AyD | 152.4 | 54772816 | 2026-02-25 | 2/26/2026 12:00:00 AM | 4"x8" | Concreto | 300 PSI | 1 | 24 | 21 | 2.5 | 359.1 | 25 | 12 | CEMEX | 3
M-T2-61 | B-19322 VIALE 26 | MUROS T2 P9 EJES 12AL 15 ENTRE AyD | 152.4 | 54772816 | 2026-02-25 | 2/26/2026 12:00:00 AM | 4"x8" | Concreto | 300 PSI | 1 | 24 | 21 | 2.3 | 338.6 | 24 | 11 | CEMEX | 3
P-T2-29 | B-19322 VIALE 26 | PLACA PISO 7 EJE 12 AL 15 ENTRE AyJ | 158.75 | 504534201 | 2026-01-31 | 2/28/2026 12:00:00 AM | 4"x8" | Concreto | 3.000 PSI | 28 | 0 | 21 | 24.4 | 3536.1 | 249 | 116 | CEMEX | 3
P-T2-29 | B-19322 VIALE 26 | PLACA PISO 7 EJE 12 AL 15 ENTRE AyJ | 158.75 | 504534201 | 2026-01-31 | 2/28/2026 12:00:00 AM | 4"x8" | Concreto | 3.000 PSI | 28 | 0 | 21 | 23.4 | 3392.5 | 239 | 111 | CEMEX | 3
P-T2-29 | B-19322 VIALE 26 | PLACA PISO 7 EJE 12 AL 15 ENTRE AyJ | 158.75 | 504534201 | 2026-01-31 | 2/28/2026 12:00:00 AM | 4"x8" | Concreto | 3.000 PSI | 28 | 0 | 21 | 26.9 | 3903 | 274 | 128 | CEMEX | 4
M-T1-35 | B-19322 VIALE 26 | MUROS T1 P5 EJES 12-13-14 ENTRE AyF M=14,12,25,22,23,09 | 215.9 | 504706152 | 2026-02-20 | 2/27/2026 12:00:00 AM | 4"x8" | Concreto | 4000 PSI | 7 | 0 | 28 | 28.5 | 4135.6 | 291 | 102 | CEMEX | 4
M-T1-35 | B-19322 VIALE 26 | MUROS T1 P5 EJES 12-13-14 ENTRE AyF M=14,12,25,22,23,09 | 215.9 | 504706152 | 2026-02-20 | 2/27/2026 12:00:00 AM | 4"x8" | Concreto | 4000 PSI | 7 | 0 | 28 | 27.9 | 4040.9 | 284 | 100 | CEMEX | 3
M-T1-35 | B-19322 VIALE 26 | MUROS T1 P5 EJES 12-13-14 ENTRE AyF M=14,12,25,22,23,09 | 215.9 | 504706152 | 2026-02-20 | 2/27/2026 12:00:00 AM | 4"x8" | Concreto | 4000 PSI | 7 | 0 | 28 | 27.7 | 4023.3 | 283 | 99 | CEMEX | 3
P-T1-25 | B-19322 VIALE 26 | PLACA T1 P5 EJES 4-6 ENTRE AyJ | 152.4 | 504737437 | 2026-02-21 | 2/28/2026 12:00:00 AM | 4"x8" | Concreto | 3000 PSI | 7 | 0 | 21 | 23.1 | 3344 | 235 | 110 | CEMEX | 3
P-T1-25 | B-19322 VIALE 26 | PLACA T1 P5 EJES 4-6 ENTRE AyJ | 152.4 | 504737437 | 2026-02-21 | 2/28/2026 12:00:00 AM | 4"x8" | Concreto | 3000 PSI | 7 | 0 | 21 | 22.9 | 3318.6 | 233 | 109 | CEMEX | 4
P-T1-25 | B-19322 VIALE 26 | PLACA T1 P5 EJES 4-6 ENTRE AyJ | 152.4 | 504737437 | 2026-02-21 | 2/28/2026 12:00:00 AM | 4"x8" | Concreto | 3000 PSI | 7 | 0 | 21 | 23.6 | 3418 | 240 | 112 | CEMEX | 4
P-T2-44 | B-19322 VIALE 26 | PLACA T2 PISO 9 EJES 06 AL 08 ENTRE AyJ | 177.8 | 504744679 | 2026-02-23 | 3/2/2026 12:00:00 AM | 4"x8" | Concreto | 3000 PSI | 7 | 0 | 21 | 26.4 | 3828.6 | 269 | 126 | CEMEX | 3
P-T2-44 | B-19322 VIALE 26 | PLACA T2 PISO 9 EJES 06 AL 08 ENTRE AyJ | 177.8 | 504744679 | 2026-02-23 | 3/2/2026 12:00:00 AM | 4"x8" | Concreto | 3000 PSI | 7 | 0 | 21 | 25.7 | 3730.2 | 262 | 122 | CEMEX | 4
P-T2-44 | B-19322 VIALE 26 | PLACA T2 PISO 9 EJES 06 AL 08 ENTRE AyJ | 177.8 | 504744679 | 2026-02-23 | 3/2/2026 12:00:00 AM | 4"x8" | Concreto | 3000 PSI | 7 | 0 | 21 | 25.2 | 3657.6 | 257 | 120 | CEMEX | 4
M-T1-36 | B-19322 VIALE 26 | MUROS T1 P5 EJES 10-15 ENTRE AyG M=23,31,7,27,3,23,25,9 | 228.6 |  | 2026-02-23 | 3/2/2026 12:00:00 AM | 4"x8" | Concreto | 4000 PSI | 7 | 0 | 28 | 22.7 | 3296.4 | 232 | 81 | CEMEX | 3
M-T1-36 | B-19322 VIALE 26 | MUROS T1 P5 EJES 10-15 ENTRE AyG M=23,31,7,27,3,23,25,9 | 228.6 |  | 2026-02-23 | 3/2/2026 12:00:00 AM | 4"x8" | Concreto | 4000 PSI | 7 | 0 | 28 | 20.5 | 2974.1 | 209 | 73 | CEMEX | 4
M-T1-36 | B-19322 VIALE 26 | MUROS T1 P5 EJES 10-15 ENTRE AyG M=23,31,7,27,3,23,25,9 | 228.6 |  | 2026-02-23 | 3/2/2026 12:00:00 AM | 4"x8" | Concreto | 4000 PSI | 7 | 0 | 28 | 22.6 | 3277.4 | 230 | 81 | CEMEX | 3
M-T2-62 | B-19322 VIALE 26 | MUROS T2 P9 EJES 10-11 ENTRE AyJ M=2,44,31 | 203.2 | 504788705 | 2026-02-26 | 2/27/2026 12:00:00 AM | 4"x8" | Concreto | 3000 PSI | 1 | 0 | 21 | 1.5 | 218.3 | 15 | 7 | CEMEX | 3
M-T2-62 | B-19322 VIALE 26 | MUROS T2 P9 EJES 10-11 ENTRE AyJ M=2,44,31 | 203.2 | 504788705 | 2026-02-26 | 2/27/2026 12:00:00 AM | 4"x8" | Concreto | 3000 PSI | 1 | 0 | 21 | 1.5 | 212 | 15 | 7 | CEMEX | 3
M-T2-62 | B-19322 VIALE 26 | MUROS T2 P9 EJES 10-11 ENTRE AyJ M=2,44,31 | 203.2 | 504788705 | 2026-02-26 | 2/27/2026 12:00:00 AM | 4"x8" | Concreto | 3000 PSI | 1 | 0 | 21 | 1.6 | 227.6 | 16 | 7 | CEMEX | 3
P-T1-28 | B-19322 VIALE 26 | PLACA T1 P6 EJES 10-12 ENTRE AyJ | 165.1 | 504788794 | 2026-02-26 | 2/27/2026 12:00:00 AM | 4"x8" | Concreto | 3000 PSI | 1 | 0 | 21 | 2.4 | 349 | 25 | 11 | CEMEX | 3
P-T1-28 | B-19322 VIALE 26 | PLACA T1 P6 EJES 10-12 ENTRE AyJ | 165.1 | 504788794 | 2026-02-26 | 2/27/2026 12:00:00 AM | 4"x8" | Concreto | 3000 PSI | 1 | 0 | 21 | 2.6 | 379.7 | 27 | 12 | CEMEX | 3
P-T1-28 | B-19322 VIALE 26 | PLACA T1 P6 EJES 10-12 ENTRE AyJ | 165.1 | 504788794 | 2026-02-26 | 2/27/2026 12:00:00 AM | 4"x8" | Concreto | 3000 PSI | 1 | 0 | 21 | 2.5 | 369 | 26 | 12 | CEMEX | 3
M-T1-39 | B-19322 VIALE 26 | MUROS T1 P5 EJES 5-6 ENTRE JyG M= 2,23,24,22,9,3,45 | 228.6 | 504790695 | 2026-02-26 | 2/27/2026 12:00:00 AM | 4"x8" | Concreto | 4000 PSI | 1 | 0 | 28 | 1.8 | 260.9 | 18 | 6 | CEMEX | 2
M-T1-39 | B-19322 VIALE 26 | MUROS T1 P5 EJES 5-6 ENTRE JyG M= 2,23,24,22,9,3,45 | 228.6 | 504790695 | 2026-02-26 | 2/27/2026 12:00:00 AM | 4"x8" | Concreto | 4000 PSI | 1 | 0 | 28 | 1.9 | 269.4 | 19 | 7 | CEMEX | 3
M-T1-39 | B-19322 VIALE 26 | MUROS T1 P5 EJES 5-6 ENTRE JyG M= 2,23,24,22,9,3,45 | 228.6 | 504790695 | 2026-02-26 | 2/27/2026 12:00:00 AM | 4"x8" | Concreto | 4000 PSI | 1 | 0 | 28 | 1.8 | 254.1 | 18 | 6 | CEMEX | 3
P-T1-29 | B-19322 VIALE 26 | PLACA T1 P6EJES 08 AL 10 ENTRE A-J | 152.4 | 504805666 | 2026-02-28 | 2/27/2026 12:00:00 AM | 4"x8" | Concreto | 3000 PSI | 1 | 0 | 21 | 1.5 | 217 | 15 | 7 | CEMEX | 4
P-T1-29 | B-19322 VIALE 26 | PLACA T1 P6EJES 08 AL 10 ENTRE A-J | 152.4 | 504805666 | 2026-02-28 | 2/27/2026 12:00:00 AM | 4"x8" | Concreto | 3000 PSI | 1 | 0 | 21 | 1.5 | 217 | 15 | 7 | CEMEX | 4
P-T1-29 | B-19322 VIALE 26 | PLACA T1 P6EJES 08 AL 10 ENTRE A-J | 152.4 | 504805666 | 2026-02-28 | 2/27/2026 12:00:00 AM | 4"x8" | Concreto | 3000 PSI | 3 | 0 | 21 | 1.4 | 196.1 | 14 | 6 | CEMEX | 2
P-T1-29 | B-19322 VIALE 26 | PLACA T1 P6EJES 08 AL 10 ENTRE A-J | 152.4 | 504805666 | 2026-02-28 | 2/27/2026 12:00:00 AM | 4"x8" | Concreto | 3000 PSI | 3 | 0 | 21 | 1.4 | 196.1 | 14 | 6 | CEMEX | 2
P-T1-29 | B-19322 VIALE 26 | PLACA T1 P6EJES 08 AL 10 ENTRE A-J | 152.4 | 504805666 | 2026-02-28 | 2/27/2026 12:00:00 AM | 4"x8" | Concreto | 3000 PSI | 3 | 0 | 21 | 1.5 | 218.2 | 15 | 7 | CEMEX | 3
P-T1-29 | B-19322 VIALE 26 | PLACA T1 P6EJES 08 AL 10 ENTRE A-J | 152.4 | 504805666 | 2026-02-28 | 2/27/2026 12:00:00 AM | 4"x8" | Concreto | 3000 PSI | 3 | 0 | 21 | 1.5 | 218.2 | 15 | 7 | CEMEX | 3
M-T2-42 | B-19322 VIALE 26 | MUROS T2 PISO 6 EJES 12 AL 08 ENTRE AYJ M=32,29,09 | 203.2 | 504525269 | 2026-01-30 | 2/27/2026 12:00:00 AM | 4"x8" | Concreto | 3000 PSI | 28 | 0 | 21 | 26.6 | 3855.2 | 271 | 126 | CEMEX | 3
M-T2-42 | B-19322 VIALE 26 | MUROS T2 PISO 6 EJES 12 AL 08 ENTRE AYJ M=32,29,09 | 203.2 | 504525269 | 2026-01-30 | 2/27/2026 12:00:00 AM | 4"x8" | Concreto | 3000 PSI | 28 | 0 | 21 | 24.9 | 3613 | 254 | 119 | CEMEX | 4
M-T2-42 | B-19322 VIALE 26 | MUROS T2 PISO 6 EJES 12 AL 08 ENTRE AYJ M=32,29,09 | 203.2 | 504525269 | 2026-01-30 | 2/27/2026 12:00:00 AM | 4"x8" | Concreto | 3000 PSI | 28 | 0 | 21 | 24.1 | 3499.1 | 246 | 115 | CEMEX | 4
M-T1-19 | B-19322 VIALE 26 | MUROS T1 PISO EJE 05 ENTRE AYD M=23,09,22 MUROS T1 PISO 2 EJE 01 Y 02 ENTRE JYG M=20,18,01,12 | 228.6 | 504526662 | 2026-01-30 | 2/27/2026 12:00:00 AM | 4"x8" | Concreto | 4000 PSI | 28 | 0 | 28 | 28.9 | 4186.1 | 294 | 103 | CEMEX | 4
M-T1-19 | B-19322 VIALE 26 | MUROS T1 PISO EJE 05 ENTRE AYD M=23,09,22 MUROS T1 PISO 2 EJE 01 Y 02 ENTRE JYG M=20,18,01,12 | 228.6 | 504526662 | 2026-01-30 | 2/27/2026 12:00:00 AM | 4"x8" | Concreto | 4000 PSI | 28 | 0 | 28 | 27.1 | 3935.1 | 277 | 97 | CEMEX | 3
M-T1-19 | B-19322 VIALE 26 | MUROS T1 PISO EJE 05 ENTRE AYD M=23,09,22 MUROS T1 PISO 2 EJE 01 Y 02 ENTRE JYG M=20,18,01,12 | 228.6 | 504526662 | 2026-01-30 | 2/27/2026 12:00:00 AM | 4"x8" | Concreto | 4000 PSI | 28 | 0 | 28 | 28.1 | 4073.6 | 286 | 100 | CEMEX | 4
P-T1-09 | B-19322 VIALE 26 | PLACA PISO 2 EJE 05 AL 07 ENTRE A y D | 165.1 | 504536738 | 2026-01-31 | 2/28/2026 12:00:00 AM | 4"x8" | Concreto | 3.000 PSI | 28 | 0 | 21 | 26.9 | 3895.9 | 274 | 128 | CEMEX | 3
P-T1-09 | B-19322 VIALE 26 | PLACA PISO 2 EJE 05 AL 07 ENTRE A y D | 165.1 | 504536738 | 2026-01-31 | 2/28/2026 12:00:00 AM | 4"x8" | Concreto | 3.000 PSI | 28 | 0 | 21 | 30 | 4353.3 | 306 | 143 | CEMEX | 4
P-T1-09 | B-19322 VIALE 26 | PLACA PISO 2 EJE 05 AL 07 ENTRE A y D | 165.1 | 504536738 | 2026-01-31 | 2/28/2026 12:00:00 AM | 4"x8" | Concreto | 3.000 PSI | 28 | 0 | 21 | 27.2 | 3941.2 | 277 | 129 | CEMEX | 3
E-T2-03 | B-19322 VIALE 26 | ESCALERA T2 TRAMO 03 AL 04 | 152.4 | 504542636 | 2026-02-02 | 3/2/2026 12:00:00 AM | 4"x8" | Concreto | 3000 PSI | 28 | 0 | 21 | 24.9 | 3612.9 | 254 | 119 | CEMEX | 3
E-T2-03 | B-19322 VIALE 26 | ESCALERA T2 TRAMO 03 AL 04 | 152.4 | 504542636 | 2026-02-02 | 3/2/2026 12:00:00 AM | 4"x8" | Concreto | 3000 PSI | 28 | 0 | 21 | 24.9 | 3607.8 | 254 | 118 | CEMEX | 4
E-T2-03 | B-19322 VIALE 26 | ESCALERA T2 TRAMO 03 AL 04 | 152.4 | 504542636 | 2026-02-02 | 3/2/2026 12:00:00 AM | 4"x8" | Concreto | 3000 PSI | 28 | 0 | 21 | 25.1 | 3639 | 256 | 119 | CEMEX | 4
P-T2-30 | B-19322 VIALE 26 | PLACA TORRE 2 EJES DEL 10 AL 12 ENTRE AYD PISO 7 | 158.75 | 504544512 | 2026-02-02 | 3/2/2026 12:00:00 AM | 4"x8" | Concreto | 3000 PSI | 28 | 0 | 21 | 30 | 4349.3 | 306 | 143 | CEMEX | 3
P-T2-30 | B-19322 VIALE 26 | PLACA TORRE 2 EJES DEL 10 AL 12 ENTRE AYD PISO 7 | 158.75 | 504544512 | 2026-02-02 | 3/2/2026 12:00:00 AM | 4"x8" | Concreto | 3000 PSI | 28 | 0 | 21 | 27 | 3920.8 | 276 | 129 | CEMEX | 4
P-T2-30 | B-19322 VIALE 26 | PLACA TORRE 2 EJES DEL 10 AL 12 ENTRE AYD PISO 7 | 158.75 | 504544512 | 2026-02-02 | 3/2/2026 12:00:00 AM | 4"x8" | Concreto | 3000 PSI | 28 | 0 | 21 | 27.8 | 4038.1 | 284 | 132 | CEMEX | 4
M-T1-20 | B-19322 VIALE 26 | MUROS T1 PISO 3 EJE 12 AL 15 ENTRE JYG M=32,28,29,30,23,10 | 215.9 | 504545256 | 2026-02-02 | 3/2/2026 12:00:00 AM | 4"x8" | Concreto | 4000 PSI | 28 | 0 | 28 | 27.2 | 3941.1 | 277 | 97 | CEMEX | 3
M-T1-20 | B-19322 VIALE 26 | MUROS T1 PISO 3 EJE 12 AL 15 ENTRE JYG M=32,28,29,30,23,10 | 215.9 | 504545256 | 2026-02-02 | 3/2/2026 12:00:00 AM | 4"x8" | Concreto | 4000 PSI | 28 | 0 | 28 | 28.6 | 4142.5 | 291 | 102 | CEMEX | 4
M-T1-20 | B-19322 VIALE 26 | MUROS T1 PISO 3 EJE 12 AL 15 ENTRE JYG M=32,28,29,30,23,10 | 215.9 | 504545256 | 2026-02-02 | 3/2/2026 12:00:00 AM | 4"x8" | Concreto | 4000 PSI | 28 | 0 | 28 | 28.4 | 4114 | 289 | 101 | CEMEX | 4
P-T1-10 | B-19322 VIALE 26 | PLACA T1 ´PISO 2 EJES 03 AL 06 ENTRE AYG | 165.1 | 504545274 | 2026-02-02 | 3/2/2026 12:00:00 AM | 4"x8" | Concreto | 3000 PSI | 28 | 0 | 21 | 28.2 | 4095.6 | 288 | 134 | CEMEX | 3
P-T1-10 | B-19322 VIALE 26 | PLACA T1 ´PISO 2 EJES 03 AL 06 ENTRE AYG | 165.1 | 504545274 | 2026-02-02 | 3/2/2026 12:00:00 AM | 4"x8" | Concreto | 3000 PSI | 28 | 0 | 21 | 28.9 | 4198 | 295 | 138 | CEMEX | 4
P-T1-10 | B-19322 VIALE 26 | PLACA T1 ´PISO 2 EJES 03 AL 06 ENTRE AYG | 165.1 | 504545274 | 2026-02-02 | 3/2/2026 12:00:00 AM | 4"x8" | Concreto | 3000 PSI | 28 | 0 | 21 | 29.5 | 4278.5 | 301 | 140 | CEMEX | 4
M-T2-43 | B-19322 VIALE 26 | MUROS T2 PISO 6 EJE 07 Y 08 ENTRE AYJ M=32,29,09 | 228.6 | 504545908 | 2026-02-02 | 3/2/2026 12:00:00 AM | 4"x8" | Concreto | 3000 PSI | 28 | 0 | 21 | 23.7 | 3438.1 | 242 | 113 | CEMEX | 3
M-T2-43 | B-19322 VIALE 26 | MUROS T2 PISO 6 EJE 07 Y 08 ENTRE AYJ M=32,29,09 | 228.6 | 504545908 | 2026-02-02 | 3/2/2026 12:00:00 AM | 4"x8" | Concreto | 3000 PSI | 28 | 0 | 21 | 22.6 | 3276.1 | 230 | 108 | CEMEX | 3
M-T2-43 | B-19322 VIALE 26 | MUROS T2 PISO 6 EJE 07 Y 08 ENTRE AYJ M=32,29,09 | 228.6 | 504545908 | 2026-02-02 | 3/2/2026 12:00:00 AM | 4"x8" | Concreto | 3000 PSI | 28 | 0 | 21 | 22.1 | 3201.9 | 225 | 105 | CEMEX | 4
P-T1-24 | B-19322 VIALE 26 | PLACA T1 P5 EJES 6-8 ENTRE AyJ | 152.4 | 504720970 | 2026-02-20 | 2/27/2026 12:00:00 AM | 4"x8" | Concreto | 3000 PSI | 7 | 0 | 21 | 18 | 2607.4 | 183 | 86 | CEMEX | 3
P-T1-24 | B-19322 VIALE 26 | PLACA T1 P5 EJES 6-8 ENTRE AyJ | 152.4 | 504720970 | 2026-02-20 | 2/27/2026 12:00:00 AM | 4"x8" | Concreto | 3000 PSI | 7 | 0 | 21 | 18.3 | 2651.7 | 186 | 87 | CEMEX | 4
P-T1-24 | B-19322 VIALE 26 | PLACA T1 P5 EJES 6-8 ENTRE AyJ | 152.4 | 504720970 | 2026-02-20 | 2/27/2026 12:00:00 AM | 4"x8" | Concreto | 3000 PSI | 7 | 0 | 21 | 19.5 | 2832.4 | 199 | 93 | CEMEX | 4
P-T2-43 | B-19322 VIALE 26 | PLACA T2 P9 EJES 8 AL 10 ENTRE AyJ | 158.75 | 504723187 | 2026-02-20 | 2/27/2026 12:00:00 AM | 4"x8" | Concreto | 3000 PSI | 7 | 0 | 21 | 18.5 | 2682.8 | 189 | 88 | CEMEX | 3
P-T2-43 | B-19322 VIALE 26 | PLACA T2 P9 EJES 8 AL 10 ENTRE AyJ | 158.75 | 504723187 | 2026-02-20 | 2/27/2026 12:00:00 AM | 4"x8" | Concreto | 3000 PSI | 7 | 0 | 21 | 19.6 | 2845.1 | 200 | 93 | CEMEX | 3
P-T2-43 | B-19322 VIALE 26 | PLACA T2 P9 EJES 8 AL 10 ENTRE AyJ | 158.75 | 504723187 | 2026-02-20 | 2/27/2026 12:00:00 AM | 4"x8" | Concreto | 3000 PSI | 7 | 0 | 21 | 20.2 | 2934.4 | 206 | 96 | CEMEX | 4
M-T2-58 | B-19322 VIALE 26 | MUROS T2 P8 EJE 3Y4 ENTRE AyJ M=02,14,31 | 228.6 | 5047270 | 2026-02-20 | 2/27/2026 12:00:00 AM | 4"x8" | Concreto | 3000 PSI | 7 | 0 | 21 | 19.2 | 2785.4 | 196 | 91 | CEMEX | 3
M-T2-58 | B-19322 VIALE 26 | MUROS T2 P8 EJE 3Y4 ENTRE AyJ M=02,14,31 | 228.6 | 5047270 | 2026-02-20 | 2/27/2026 12:00:00 AM | 4"x8" | Concreto | 3000 PSI | 7 | 0 | 21 | 18 | 2610.3 | 184 | 86 | CEMEX | 4
M-T2-58 | B-19322 VIALE 26 | MUROS T2 P8 EJE 3Y4 ENTRE AyJ M=02,14,31 | 228.6 | 5047270 | 2026-02-20 | 2/27/2026 12:00:00 AM | 4"x8" | Concreto | 3000 PSI | 7 | 0 | 21 | 18.4 | 2661.4 | 187 | 87 | CEMEX | 4
M-T2-59 | B-19322 VIALE 26 | MUROS T2 P8 EJES 1 AL 3 ENTRE AyJ M=32,9A 29A,19,22,23,24 | 228.6 | 504746332 | 2026-02-23 | 3/2/2026 12:00:00 AM | 4"x8" | Concreto | 3000 PSI | 7 | 0 | 21 | 15.5 | 2252.3 | 158 | 74 | CEMEX | 3
M-T2-59 | B-19322 VIALE 26 | MUROS T2 P8 EJES 1 AL 3 ENTRE AyJ M=32,9A 29A,19,22,23,24 | 228.6 | 504746332 | 2026-02-23 | 3/2/2026 12:00:00 AM | 4"x8" | Concreto | 3000 PSI | 7 | 0 | 21 | 14 | 2029.3 | 143 | 67 | CEMEX | 4
M-T2-59 | B-19322 VIALE 26 | MUROS T2 P8 EJES 1 AL 3 ENTRE AyJ M=32,9A 29A,19,22,23,24 | 228.6 | 504746332 | 2026-02-23 | 3/2/2026 12:00:00 AM | 4"x8" | Concreto | 3000 PSI | 7 | 0 | 21 | 15.9 | 2306.3 | 162 | 76 | CEMEX | 4
P-T1-26 | B-19322 VIALE 26 | placa T1 P5 EJES01 AL 04 ENTRE AyJ | 177.8 | 504747137 | 2026-02-23 | 3/2/2026 12:00:00 AM | 4"x8" | Concreto | 3000 psi | 7 | 0 | 21 | 19.5 | 2833.3 | 199 | 93 | CEMEX | 3
P-T1-26 | B-19322 VIALE 26 | placa T1 P5 EJES01 AL 04 ENTRE AyJ | 177.8 | 504747137 | 2026-02-23 | 3/2/2026 12:00:00 AM | 4"x8" | Concreto | 3000 psi | 7 | 0 | 21 | 19 | 2752.2 | 194 | 90 | CEMEX | 4
P-T1-26 | B-19322 VIALE 26 | placa T1 P5 EJES01 AL 04 ENTRE AyJ | 177.8 | 504747137 | 2026-02-23 | 3/2/2026 12:00:00 AM | 4"x8" | Concreto | 3000 psi | 7 | 0 | 21 | 19.3 | 2792.1 | 196 | 92 | CEMEX | 4
P-T2-46 | B-19322 VIALE 26 | PLACA T2 P9 EJE 1 AL 3 ENTRE AyJ | 152.4 | 504786342 | 2026-02-26 | 2/27/2026 12:00:00 AM | 4"x8" | Concreto | 3000 PSI | 1 | 0 | 21 | 2.4 | 352.1 | 25 | 12 | CEMEX | 3
P-T2-46 | B-19322 VIALE 26 | PLACA T2 P9 EJE 1 AL 3 ENTRE AyJ | 152.4 | 504786342 | 2026-02-26 | 2/27/2026 12:00:00 AM | 4"x8" | Concreto | 3000 PSI | 1 | 0 | 21 | 2.1 | 303.6 | 21 | 10 | CEMEX | 2
P-T2-46 | B-19322 VIALE 26 | PLACA T2 P9 EJE 1 AL 3 ENTRE AyJ | 152.4 | 504786342 | 2026-02-26 | 2/27/2026 12:00:00 AM | 4"x8" | Concreto | 3000 PSI | 1 | 0 | 21 | 2.1 | 308.8 | 22 | 10 | CEMEX | 3
M-T2-63 | B-19322 VIALE 26 | MUROS T2 P9 EJES 06 AL 08 ENTRE Ayj M= 14,31,02 | 228.6 | 504798890 | 2026-02-27 | 2/28/2026 12:00:00 AM | 4"x8" | Concreto | 3000 PSI | 1 | 0 | 21 | 1.9 | 269.4 | 19 | 9 | CEMEX | 3
M-T2-63 | B-19322 VIALE 26 | MUROS T2 P9 EJES 06 AL 08 ENTRE Ayj M= 14,31,02 | 228.6 | 504798890 | 2026-02-27 | 2/28/2026 12:00:00 AM | 4"x8" | Concreto | 3000 PSI | 1 | 0 | 21 | 1.9 | 269.4 | 19 | 9 | CEMEX | 3
M-T2-63 | B-19322 VIALE 26 | MUROS T2 P9 EJES 06 AL 08 ENTRE Ayj M= 14,31,02 | 228.6 | 504798890 | 2026-02-27 | 2/28/2026 12:00:00 AM | 4"x8" | Concreto | 3000 PSI | 3 | 0 | 21 | 2 | 287.9 | 20 | 9 | CEMEX | 3
M-T2-63 | B-19322 VIALE 26 | MUROS T2 P9 EJES 06 AL 08 ENTRE Ayj M= 14,31,02 | 228.6 | 504798890 | 2026-02-27 | 2/28/2026 12:00:00 AM | 4"x8" | Concreto | 3000 PSI | 3 | 0 | 21 | 2 | 287.9 | 20 | 9 | CEMEX | 3
M-T2-63 | B-19322 VIALE 26 | MUROS T2 P9 EJES 06 AL 08 ENTRE Ayj M= 14,31,02 | 228.6 | 504798890 | 2026-02-27 | 2/28/2026 12:00:00 AM | 4"x8" | Concreto | 3000 PSI | 1 | 0 | 21 | 2 | 286.2 | 20 | 9 | CEMEX | 3
M-T2-63 | B-19322 VIALE 26 | MUROS T2 P9 EJES 06 AL 08 ENTRE Ayj M= 14,31,02 | 228.6 | 504798890 | 2026-02-27 | 2/28/2026 12:00:00 AM | 4"x8" | Concreto | 3000 PSI | 1 | 0 | 21 | 2 | 286.2 | 20 | 9 | CEMEX | 3
P-T2-31 | B-19322 VIALE 26 | PLACA T2 PISO 7 EJE 08 AL 10 ENTRE AYJ | 152.4 | 504553983 | 2026-02-03 | 3/3/2026 12:00:00 AM | 4"x8" | Concreto | 3000 PSI | 28 | 0 | 21 | 23.4 | 3400.2 | 239 | 112 | CEMEX | 3
P-T2-31 | B-19322 VIALE 26 | PLACA T2 PISO 7 EJE 08 AL 10 ENTRE AYJ | 152.4 | 504553983 | 2026-02-03 | 3/3/2026 12:00:00 AM | 4"x8" | Concreto | 3000 PSI | 28 | 0 | 21 | 24.8 | 3601.2 | 253 | 118 | CEMEX | 4
P-T2-31 | B-19322 VIALE 26 | PLACA T2 PISO 7 EJE 08 AL 10 ENTRE AYJ | 152.4 | 504553983 | 2026-02-03 | 3/3/2026 12:00:00 AM | 4"x8" | Concreto | 3000 PSI | 28 | 0 | 21 | 23.1 | 3348.4 | 235 | 110 | CEMEX | 3
P-T2-45 | B-19322 VIALE 26 | PLACA T2 P9 EJES 4AL6 ENTRE AyJ | 177.8 | 504758661 | 2026-02-24 | 3/3/2026 12:00:00 AM | 4"x8" | Concreto | 3000 PSI | 7 | 0 | 21 | 17 | 2459.1 | 173 | 81 | CEMEX | 4
P-T2-45 | B-19322 VIALE 26 | PLACA T2 P9 EJES 4AL6 ENTRE AyJ | 177.8 | 504758661 | 2026-02-24 | 3/3/2026 12:00:00 AM | 4"x8" | Concreto | 3000 PSI | 7 | 0 | 21 | 16.5 | 2391.7 | 168 | 78 | CEMEX | 3
P-T2-45 | B-19322 VIALE 26 | PLACA T2 P9 EJES 4AL6 ENTRE AyJ | 177.8 | 504758661 | 2026-02-24 | 3/3/2026 12:00:00 AM | 4"x8" | Concreto | 3000 PSI | 7 | 0 | 21 | 16.2 | 2344.6 | 165 | 77 | CEMEX | 3
M-T2-60 | B-19322 VIALE 26 | MUROS T2 P9 EJE 11AL15 ENTRE JyE M=9,29,32 | 215.9 | 504759772 | 2026-02-24 | 3/3/2026 12:00:00 AM | 4"x8" | Concreto | 3000 PSI | 7 | 0 | 21 | 18.9 | 2748.4 | 193 | 90 | CEMEX | 3
M-T2-60 | B-19322 VIALE 26 | MUROS T2 P9 EJE 11AL15 ENTRE JyE M=9,29,32 | 215.9 | 504759772 | 2026-02-24 | 3/3/2026 12:00:00 AM | 4"x8" | Concreto | 3000 PSI | 7 | 0 | 21 | 17.9 | 2596.1 | 183 | 85 | CEMEX | 3
M-T2-60 | B-19322 VIALE 26 | MUROS T2 P9 EJE 11AL15 ENTRE JyE M=9,29,32 | 215.9 | 504759772 | 2026-02-24 | 3/3/2026 12:00:00 AM | 4"x8" | Concreto | 3000 PSI | 7 | 0 | 21 | 18.1 | 2630.7 | 185 | 86 | CEMEX | 4
M-T1-37 | B-19322 VIALE 26 | MUROS T1 P5 EJES 8AL11 ENTRE A-F EJE 8 ENTRE JyG M=2,24,25,23,9,22 | 228.6 | 504762683 | 2026-02-24 | 3/3/2026 12:00:00 AM | 4"x8" | Concreto | 4000 PSI | 7 | 0 | 28 | 24.4 | 3545.3 | 249 | 87 | CEMEX | 3
M-T1-37 | B-19322 VIALE 26 | MUROS T1 P5 EJES 8AL11 ENTRE A-F EJE 8 ENTRE JyG M=2,24,25,23,9,22 | 228.6 | 504762683 | 2026-02-24 | 3/3/2026 12:00:00 AM | 4"x8" | Concreto | 4000 PSI | 7 | 0 | 28 | 22.4 | 3250.5 | 229 | 80 | CEMEX | 4
M-T1-37 | B-19322 VIALE 26 | MUROS T1 P5 EJES 8AL11 ENTRE A-F EJE 8 ENTRE JyG M=2,24,25,23,9,22 | 228.6 | 504762683 | 2026-02-24 | 3/3/2026 12:00:00 AM | 4"x8" | Concreto | 4000 PSI | 7 | 0 | 28 | 25.2 | 3653.3 | 257 | 90 | CEMEX | 4
M-T1-21 | B-19322 VIALE 26 | MUROS T1 PISO 2 EJE 06,07,08 ENTRE AYF M=24,23,02,13,09,22 | 228.6 | 504553274 | 2026-02-03 | 3/3/2026 12:00:00 AM | 4"x8" | Concreto | 4000 PSI | 28 | 0 | 28 | 35.3 | 5115.5 | 360 | 126 | CEMEX | 4
M-T1-21 | B-19322 VIALE 26 | MUROS T1 PISO 2 EJE 06,07,08 ENTRE AYF M=24,23,02,13,09,22 | 228.6 | 504553274 | 2026-02-03 | 3/3/2026 12:00:00 AM | 4"x8" | Concreto | 4000 PSI | 28 | 0 | 28 | 33 | 4779.5 | 336 | 118 | CEMEX | 3
M-T1-21 | B-19322 VIALE 26 | MUROS T1 PISO 2 EJE 06,07,08 ENTRE AYF M=24,23,02,13,09,22 | 228.6 | 504553274 | 2026-02-03 | 3/3/2026 12:00:00 AM | 4"x8" | Concreto | 4000 PSI | 28 | 0 | 28 | 33.5 | 4864 | 342 | 120 | CEMEX | 3
M-T2-44 | B-19322 VIALE 26 | MUROS T2 PISO 6 ENTRE AYJ M=31,02,04 | 228.6 | 504554426 | 2026-02-03 | 3/3/2026 12:00:00 AM | 4"x8" | Concreto | 3000 PSI | 28 | 0 | 21 | 24.6 | 3571 | 251 | 117 | CEMEX | 3
M-T2-44 | B-19322 VIALE 26 | MUROS T2 PISO 6 ENTRE AYJ M=31,02,04 | 228.6 | 504554426 | 2026-02-03 | 3/3/2026 12:00:00 AM | 4"x8" | Concreto | 3000 PSI | 28 | 0 | 21 | 25 | 3632.9 | 255 | 119 | CEMEX | 4
M-T2-44 | B-19322 VIALE 26 | MUROS T2 PISO 6 ENTRE AYJ M=31,02,04 | 228.6 | 504554426 | 2026-02-03 | 3/3/2026 12:00:00 AM | 4"x8" | Concreto | 3000 PSI | 28 | 0 | 21 | 25.4 | 3682.5 | 259 | 121 | CEMEX | 4
P-T2-47 | B-19322 VIALE 26 | PLACA T2 P10 EJE 11 AL 15 ENTRE A-J | 152.4 | 504309163 | 2026-02-28 | 3/2/2026 12:00:00 AM | 4"x8" | Concreto | 3000 PSI | 2 | 0 | 21 | 7.6 | 1101.2 | 77 | 36 | CEMEX | 4
P-T2-47 | B-19322 VIALE 26 | PLACA T2 P10 EJE 11 AL 15 ENTRE A-J | 152.4 | 504309163 | 2026-02-28 | 3/2/2026 12:00:00 AM | 4"x8" | Concreto | 3000 PSI | 2 | 0 | 21 | 8.3 | 1201.9 | 85 | 39 | CEMEX | 3
P-T2-47 | B-19322 VIALE 26 | PLACA T2 P10 EJE 11 AL 15 ENTRE A-J | 152.4 | 504309163 | 2026-02-28 | 3/2/2026 12:00:00 AM | 4"x8" | Concreto | 3000 PSI | 2 | 0 | 21 | 7.4 | 1071.8 | 75 | 35 | CEMEX | 3
M-T2-64 | B-19322 VIALE 26 | MUROS T2 P9 EJE 4-5 ENTRE AyJ M= 8,30,27 | 228.6 | 504810491 | 2026-02-28 | 3/2/2026 12:00:00 AM | 4"x8" | Concreto | 3000 PSI | 2 | 0 | 21 | 9.9 | 1442.5 | 101 | 47 | CEMEX | 4
M-T2-64 | B-19322 VIALE 26 | MUROS T2 P9 EJE 4-5 ENTRE AyJ M= 8,30,27 | 228.6 | 504810491 | 2026-02-28 | 3/2/2026 12:00:00 AM | 4"x8" | Concreto | 3000 PSI | 2 | 0 | 21 | 9.4 | 1369.7 | 96 | 45 | CEMEX | 4
M-T2-64 | B-19322 VIALE 26 | MUROS T2 P9 EJE 4-5 ENTRE AyJ M= 8,30,27 | 228.6 | 504810491 | 2026-02-28 | 3/2/2026 12:00:00 AM | 4"x8" | Concreto | 3000 PSI | 2 | 0 | 21 | 10.2 | 1477.8 | 104 | 48 | CEMEX | 4
P-T1-30 | B-19322 VIALE 26 | PLACA T1 P6 EJES 6Y8 ENTRE AyJ | 152.4 | 504811211 | 2026-02-28 | 3/2/2026 12:00:00 AM | 4"x8" | Concreto | 3000 PSI | 2 | 0 | 21 | 6.7 | 971.8 | 68 | 32 | CEMEX | 3
P-T1-30 | B-19322 VIALE 26 | PLACA T1 P6 EJES 6Y8 ENTRE AyJ | 152.4 | 504811211 | 2026-02-28 | 3/2/2026 12:00:00 AM | 4"x8" | Concreto | 3000 PSI | 2 | 0 | 21 | 6.7 | 966.8 | 68 | 32 | CEMEX | 4
P-T1-30 | B-19322 VIALE 26 | PLACA T1 P6 EJES 6Y8 ENTRE AyJ | 152.4 | 504811211 | 2026-02-28 | 3/2/2026 12:00:00 AM | 4"x8" | Concreto | 3000 PSI | 2 | 0 | 21 | 6.9 | 994.6 | 70 | 33 | CEMEX | 4
P-T1-31 | B-19322 VIALE 26 | PLACA T1 P6 EJES 4-6 ENTRE AyJ | 177.8 | 504819928 | 2026-03-02 | 3/3/2026 12:00:00 AM | 4"x8" | Concreto | 3000 PSI | 1 | 24 | 21 | 3.7 | 530.8 | 37 | 17 | CEMEX | 2
P-T1-31 | B-19322 VIALE 26 | PLACA T1 P6 EJES 4-6 ENTRE AyJ | 177.8 | 504819928 | 2026-03-02 | 3/3/2026 12:00:00 AM | 4"x8" | Concreto | 3000 PSI | 1 | 24 | 21 | 3.9 | 570.6 | 40 | 19 | CEMEX | 3
P-T1-31 | B-19322 VIALE 26 | PLACA T1 P6 EJES 4-6 ENTRE AyJ | 177.8 | 504819928 | 2026-03-02 | 3/3/2026 12:00:00 AM | 4"x8" | Concreto | 3000 PSI | 1 | 24 | 21 | 3.5 | 507.9 | 36 | 17 | CEMEX | 3
M-T1-41 | B-19322 VIALE 26 | MUROS T1 P6 EJES 12-15 ENTRE JyG M=31,32,30,3,23,14,8 | 203.2 | 504821856 | 2026-03-02 | 3/3/2026 12:00:00 AM | 4"x8" | Concreto | 3000 PSI | 1 | 24 | 21 | 2.1 | 307.4 | 22 | 10 | CEMEX | 3
M-T1-41 | B-19322 VIALE 26 | MUROS T1 P6 EJES 12-15 ENTRE JyG M=31,32,30,3,23,14,8 | 203.2 | 504821856 | 2026-03-02 | 3/3/2026 12:00:00 AM | 4"x8" | Concreto | 3000 PSI | 1 | 24 | 21 | 2.3 | 331.1 | 23 | 11 | CEMEX | 4
M-T1-41 | B-19322 VIALE 26 | MUROS T1 P6 EJES 12-15 ENTRE JyG M=31,32,30,3,23,14,8 | 203.2 | 504821856 | 2026-03-02 | 3/3/2026 12:00:00 AM | 4"x8" | Concreto | 3000 PSI | 1 | 24 | 21 | 2.3 | 327.6 | 23 | 11 | CEMEX | 3
P-T1-27 | B-19322 VIALE 26 | PLACA T1 PISO 6 EJES 12 AL 15 ENTRE AyJ | 228.6 | 504774440 | 2026-02-25 | 3/4/2026 12:00:00 AM | 4"x8" | Concreto | 3000 PSI | 7 | 0 | 21 | 21.5 | 3123.9 | 220 | 102 | CEMEX | 4
P-T1-27 | B-19322 VIALE 26 | PLACA T1 PISO 6 EJES 12 AL 15 ENTRE AyJ | 228.6 | 504774440 | 2026-02-25 | 3/4/2026 12:00:00 AM | 4"x8" | Concreto | 3000 PSI | 7 | 0 | 21 | 20.2 | 2926.7 | 206 | 96 | CEMEX | 4
P-T1-27 | B-19322 VIALE 26 | PLACA T1 PISO 6 EJES 12 AL 15 ENTRE AyJ | 228.6 | 504774440 | 2026-02-25 | 3/4/2026 12:00:00 AM | 4"x8" | Concreto | 3000 PSI | 7 | 0 | 21 | 21.7 | 3150.1 | 221 | 103 | CEMEX | 4
M-T1-38 | B-19322 VIALE 26 | MUROS T1 P5 EJE 9 ENTRE JYG M=22,23,9 | 228.6 | 504775085 | 2026-02-25 | 3/4/2026 12:00:00 AM | 4"x8" | Concreto | 4000 PSI | 7 | 0 | 28 | 23.9 | 3464.6 | 244 | 85 | CEMEX | 3
M-T1-38 | B-19322 VIALE 26 | MUROS T1 P5 EJE 9 ENTRE JYG M=22,23,9 | 228.6 | 504775085 | 2026-02-25 | 3/4/2026 12:00:00 AM | 4"x8" | Concreto | 4000 PSI | 7 | 0 | 28 | 23.2 | 3372 | 237 | 83 | CEMEX | 4
M-T1-38 | B-19322 VIALE 26 | MUROS T1 P5 EJE 9 ENTRE JYG M=22,23,9 | 228.6 | 504775085 | 2026-02-25 | 3/4/2026 12:00:00 AM | 4"x8" | Concreto | 4000 PSI | 7 | 0 | 28 | 25.4 | 3680.3 | 259 | 91 | CEMEX | 4
M-T2-61 | B-19322 VIALE 26 | MUROS T2 P9 EJES 12AL 15 ENTRE AyD | 152.4 | 54772816 | 2026-02-25 | 3/4/2026 12:00:00 AM | 4"x8" | Concreto | 300 PSI | 7 | 0 | 21 | 17.6 | 2556.8 | 180 | 84 | CEMEX | 3
M-T2-61 | B-19322 VIALE 26 | MUROS T2 P9 EJES 12AL 15 ENTRE AyD | 152.4 | 54772816 | 2026-02-25 | 3/4/2026 12:00:00 AM | 4"x8" | Concreto | 300 PSI | 7 | 0 | 21 | 17.6 | 2545.6 | 179 | 84 | CEMEX | 4
M-T2-61 | B-19322 VIALE 26 | MUROS T2 P9 EJES 12AL 15 ENTRE AyD | 152.4 | 54772816 | 2026-02-25 | 3/4/2026 12:00:00 AM | 4"x8" | Concreto | 300 PSI | 7 | 0 | 21 | 18.3 | 2656.8 | 187 | 87 | CEMEX | 4
P-T1-11 | B-19322 VIALE 26 | PLACA T1 PISO 3 EJE 09 al 06 ENTRE GyJ | 152.4 | 504564741 | 2026-02-04 | 3/4/2026 12:00:00 AM | 4"x8" | Concreto | 3000 PSI | 28 | 0 | 21 | 29.5 | 4272.2 | 300 | 140 | CEMEX | 3
P-T1-11 | B-19322 VIALE 26 | PLACA T1 PISO 3 EJE 09 al 06 ENTRE GyJ | 152.4 | 504564741 | 2026-02-04 | 3/4/2026 12:00:00 AM | 4"x8" | Concreto | 3000 PSI | 28 | 0 | 21 | 28.1 | 4073.8 | 286 | 134 | CEMEX | 4
P-T1-11 | B-19322 VIALE 26 | PLACA T1 PISO 3 EJE 09 al 06 ENTRE GyJ | 152.4 | 504564741 | 2026-02-04 | 3/4/2026 12:00:00 AM | 4"x8" | Concreto | 3000 PSI | 28 | 0 | 21 | 28.1 | 4074.9 | 286 | 134 | CEMEX | 4
P-T2-32 | B-19322 VIALE 26 | PLACA T2 PISO 7 EJES 06 AL 08 ENTRE AyJ | 158.75 | 504566590 | 2026-02-04 | 3/4/2026 12:00:00 AM | 4"x8" | Concreto | 3.000 PSI | 28 | 0 | 21 | 28.2 | 4085.7 | 287 | 134 | CEMEX | 3
P-T2-32 | B-19322 VIALE 26 | PLACA T2 PISO 7 EJES 06 AL 08 ENTRE AyJ | 158.75 | 504566590 | 2026-02-04 | 3/4/2026 12:00:00 AM | 4"x8" | Concreto | 3.000 PSI | 28 | 0 | 21 | 29.6 | 4297.6 | 302 | 141 | CEMEX | 4
P-T2-32 | B-19322 VIALE 26 | PLACA T2 PISO 7 EJES 06 AL 08 ENTRE AyJ | 158.75 | 504566590 | 2026-02-04 | 3/4/2026 12:00:00 AM | 4"x8" | Concreto | 3.000 PSI | 28 | 0 | 21 | 30.6 | 4434.5 | 312 | 146 | CEMEX | 4
M-T2-45 | B-19322 VIALE 26 | MUROS T2 PISO 6 EJES 01 AL 02 ENTRE AyJ M=24,25,26,20,21,22,23 | 228.6 | 504569074 | 2026-02-04 | 3/4/2026 12:00:00 AM | 4"x8" | Concreto | 3000 PSI | 28 | 0 | 21 | 27.2 | 3950.8 | 278 | 130 | CEMEX | 3
M-T2-45 | B-19322 VIALE 26 | MUROS T2 PISO 6 EJES 01 AL 02 ENTRE AyJ M=24,25,26,20,21,22,23 | 228.6 | 504569074 | 2026-02-04 | 3/4/2026 12:00:00 AM | 4"x8" | Concreto | 3000 PSI | 28 | 0 | 21 | 26.7 | 3869.6 | 272 | 127 | CEMEX | 4
M-T2-45 | B-19322 VIALE 26 | MUROS T2 PISO 6 EJES 01 AL 02 ENTRE AyJ M=24,25,26,20,21,22,23 | 228.6 | 504569074 | 2026-02-04 | 3/4/2026 12:00:00 AM | 4"x8" | Concreto | 3000 PSI | 28 | 0 | 21 | 27.1 | 3934 | 277 | 129 | CEMEX | 4
M-T1-22 | B-19322 VIALE 26 | MUROS T2 PISO 2 EJES 05 AL 03 ENTRE AyJ M=23,25,13,12a,01,02 | 228.6 | 504567452 | 2026-02-04 | 3/4/2026 12:00:00 AM | 4"x8" | Concreto | 4000 PSI | 28 | 0 | 28 | 34.6 | 5021.5 | 353 | 124 | CEMEX | 3
M-T1-22 | B-19322 VIALE 26 | MUROS T2 PISO 2 EJES 05 AL 03 ENTRE AyJ M=23,25,13,12a,01,02 | 228.6 | 504567452 | 2026-02-04 | 3/4/2026 12:00:00 AM | 4"x8" | Concreto | 4000 PSI | 28 | 0 | 28 | 34.2 | 4965.7 | 349 | 122 | CEMEX | 4
M-T1-22 | B-19322 VIALE 26 | MUROS T2 PISO 2 EJES 05 AL 03 ENTRE AyJ M=23,25,13,12a,01,02 | 228.6 | 504567452 | 2026-02-04 | 3/4/2026 12:00:00 AM | 4"x8" | Concreto | 4000 PSI | 28 | 0 | 28 | 33.5 | 4863.3 | 342 | 120 | CEMEX | 3
E-T2-07 | B-19322 VIALE 26 | ESCALERA T2 TRAMO DEL 07 AL 08 | 152.4 | 504793550 | 2026-02-27 | 3/2/2026 12:00:00 AM | 4"x8" | Concreto | 3000 PSI | 3 | 0 | 21 | 13.4 | 1946.6 | 137 | 64 | CEMEX | 4
E-T2-07 | B-19322 VIALE 26 | ESCALERA T2 TRAMO DEL 07 AL 08 | 152.4 | 504793550 | 2026-02-27 | 3/2/2026 12:00:00 AM | 4"x8" | Concreto | 3000 PSI | 3 | 0 | 21 | 14.5 | 2104 | 148 | 69 | CEMEX | 4
E-T2-07 | B-19322 VIALE 26 | ESCALERA T2 TRAMO DEL 07 AL 08 | 152.4 | 504793550 | 2026-02-27 | 3/2/2026 12:00:00 AM | 4"x8" | Concreto | 3000 PSI | 3 | 0 | 21 | 13.3 | 1927.4 | 136 | 63 | CEMEX | 5
P-T1-32 | B-19322 VIALE 26 | PLACA T1 PISO 6 EJES 1 al4 ENTRE AyJ | 177.8 | 504828423 | 2026-03-03 | 3/4/2026 12:00:00 AM | 4"x8" | Concreto | 3000 PSI | 1 | 24 | 21 | 3.2 | 463.1 | 33 | 15 | CEMEX | 3
P-T1-32 | B-19322 VIALE 26 | PLACA T1 PISO 6 EJES 1 al4 ENTRE AyJ | 177.8 | 504828423 | 2026-03-03 | 3/4/2026 12:00:00 AM | 4"x8" | Concreto | 3000 PSI | 1 | 24 | 21 | 2.8 | 408.1 | 29 | 13 | CEMEX | 3
P-T1-32 | B-19322 VIALE 26 | PLACA T1 PISO 6 EJES 1 al4 ENTRE AyJ | 177.8 | 504828423 | 2026-03-03 | 3/4/2026 12:00:00 AM | 4"x8" | Concreto | 3000 PSI | 1 | 24 | 21 | 2.6 | 379.3 | 27 | 12 | CEMEX | 2
M-T1-42 | B-19322 VIALE 26 | MUROS T1 P6 EJE 10-11 ENTRE AYJ M=22,25,9,2 | 228.6 | 504830552 | 2026-03-03 | 3/4/2026 12:00:00 AM | 4"x8" | Concreto | 3000 PSI | 1 | 24 | 21 | 2.5 | 365.1 | 26 | 12 | CEMEX | 3
M-T1-42 | B-19322 VIALE 26 | MUROS T1 P6 EJE 10-11 ENTRE AYJ M=22,25,9,2 | 228.6 | 504830552 | 2026-03-03 | 3/4/2026 12:00:00 AM | 4"x8" | Concreto | 3000 PSI | 1 | 24 | 21 | 2.5 | 369.4 | 26 | 12 | CEMEX | 3
M-T1-42 | B-19322 VIALE 26 | MUROS T1 P6 EJE 10-11 ENTRE AYJ M=22,25,9,2 | 228.6 | 504830552 | 2026-03-03 | 3/4/2026 12:00:00 AM | 4"x8" | Concreto | 3000 PSI | 1 | 24 | 21 | 2.3 | 329.3 | 23 | 11 | CEMEX | 3
P-T2-49 | B-19322 VIALE 26 | PLACA T2 PISO 10 EJES 07 AL 09 ENTRE AyJ | 184.15 | 504330932 | 2026-03-03 | 3/4/2026 12:00:00 AM | 4"x8" | Concreto | 3000 PSI | 1 | 24 | 21 | 2.1 | 303.7 | 21 | 10 | CEMEX | 3
P-T2-49 | B-19322 VIALE 26 | PLACA T2 PISO 10 EJES 07 AL 09 ENTRE AyJ | 184.15 | 504330932 | 2026-03-03 | 3/4/2026 12:00:00 AM | 4"x8" | Concreto | 3000 PSI | 1 | 24 | 21 | 1.8 | 261.2 | 18 | 8 | CEMEX | 3
P-T2-49 | B-19322 VIALE 26 | PLACA T2 PISO 10 EJES 07 AL 09 ENTRE AyJ | 184.15 | 504330932 | 2026-03-03 | 3/4/2026 12:00:00 AM | 4"x8" | Concreto | 3000 PSI | 1 | 24 | 21 | 1.8 | 267.1 | 19 | 9 | CEMEX | 3
M-T2-66 | B-19322 VIALE 26 | MUROS T2 P10 EJE 12 AL 15 J-F-M=29,9,32,17,18,28 EJE 3 J-F M=9a-29a-32 | 209.55 | 504832584 | 2026-03-03 | 3/4/2026 12:00:00 AM | 4"x8" | Concreto | 3000 PSI | 1 | 24 | 21 | 1.2 | 173.3 | 12 | 6 | CEMEX | 3
M-T2-66 | B-19322 VIALE 26 | MUROS T2 P10 EJE 12 AL 15 J-F-M=29,9,32,17,18,28 EJE 3 J-F M=9a-29a-32 | 209.55 | 504832584 | 2026-03-03 | 3/4/2026 12:00:00 AM | 4"x8" | Concreto | 3000 PSI | 1 | 24 | 21 | 1.1 | 163.5 | 11 | 5 | CEMEX | 3
M-T2-66 | B-19322 VIALE 26 | MUROS T2 P10 EJE 12 AL 15 J-F-M=29,9,32,17,18,28 EJE 3 J-F M=9a-29a-32 | 209.55 | 504832584 | 2026-03-03 | 3/4/2026 12:00:00 AM | 4"x8" | Concreto | 3000 PSI | 1 | 24 | 21 | 1.1 | 166 | 12 | 5 | CEMEX | 4
P-T2-46 | B-19322 VIALE 26 | PLACA T2 P9 EJE 1 AL 3 ENTRE AyJ | 152.4 | 504786342 | 2026-02-26 | 3/5/2026 12:00:00 AM | 4"x8" | Concreto | 3000 PSI | 7 | 0 | 21 | 19.5 | 2830.8 | 199 | 93 | CEMEX | 3
P-T2-46 | B-19322 VIALE 26 | PLACA T2 P9 EJE 1 AL 3 ENTRE AyJ | 152.4 | 504786342 | 2026-02-26 | 3/5/2026 12:00:00 AM | 4"x8" | Concreto | 3000 PSI | 7 | 0 | 21 | 18 | 2607.4 | 183 | 86 | CEMEX | 3
P-T2-46 | B-19322 VIALE 26 | PLACA T2 P9 EJE 1 AL 3 ENTRE AyJ | 152.4 | 504786342 | 2026-02-26 | 3/5/2026 12:00:00 AM | 4"x8" | Concreto | 3000 PSI | 7 | 0 | 21 | 17.9 | 2599.2 | 183 | 85 | CEMEX | 4
M-T2-62 | B-19322 VIALE 26 | MUROS T2 P9 EJES 10-11 ENTRE AyJ M=2,44,31 | 203.2 | 504788705 | 2026-02-26 | 3/5/2026 12:00:00 AM | 4"x8" | Concreto | 3000 PSI | 7 | 0 | 21 | 17.1 | 2474 | 174 | 81 | CEMEX | 3
M-T2-62 | B-19322 VIALE 26 | MUROS T2 P9 EJES 10-11 ENTRE AyJ M=2,44,31 | 203.2 | 504788705 | 2026-02-26 | 3/5/2026 12:00:00 AM | 4"x8" | Concreto | 3000 PSI | 7 | 0 | 21 | 16.1 | 2328.5 | 164 | 76 | CEMEX | 4
M-T2-62 | B-19322 VIALE 26 | MUROS T2 P9 EJES 10-11 ENTRE AyJ M=2,44,31 | 203.2 | 504788705 | 2026-02-26 | 3/5/2026 12:00:00 AM | 4"x8" | Concreto | 3000 PSI | 7 | 0 | 21 | 15.1 | 2185.9 | 154 | 72 | CEMEX | 4
M-T1-39 | B-19322 VIALE 26 | MUROS T1 P5 EJES 5-6 ENTRE JyG M= 2,23,24,22,9,3,45 | 228.6 | 504790695 | 2026-02-26 | 3/5/2026 12:00:00 AM | 4"x8" | Concreto | 4000 PSI | 7 | 0 | 28 | 26 | 3764.6 | 265 | 93 | CEMEX | 3
M-T1-39 | B-19322 VIALE 26 | MUROS T1 P5 EJES 5-6 ENTRE JyG M= 2,23,24,22,9,3,45 | 228.6 | 504790695 | 2026-02-26 | 3/5/2026 12:00:00 AM | 4"x8" | Concreto | 4000 PSI | 7 | 0 | 28 | 26.8 | 3893.6 | 274 | 96 | CEMEX | 4
M-T1-39 | B-19322 VIALE 26 | MUROS T1 P5 EJES 5-6 ENTRE JyG M= 2,23,24,22,9,3,45 | 228.6 | 504790695 | 2026-02-26 | 3/5/2026 12:00:00 AM | 4"x8" | Concreto | 4000 PSI | 7 | 0 | 28 | 25.4 | 3686.3 | 259 | 91 | CEMEX | 4
P-T1-28 | B-19322 VIALE 26 | PLACA T1 P6 EJES 10-12 ENTRE AyJ | 165.1 | 504788794 | 2026-02-26 | 3/5/2026 12:00:00 AM | 4"x8" | Concreto | 3000 PSI | 7 | 0 | 21 | 21.6 | 3137.5 | 221 | 103 | CEMEX | 4
P-T1-28 | B-19322 VIALE 26 | PLACA T1 P6 EJES 10-12 ENTRE AyJ | 165.1 | 504788794 | 2026-02-26 | 3/5/2026 12:00:00 AM | 4"x8" | Concreto | 3000 PSI | 7 | 0 | 21 | 21.6 | 3137.4 | 221 | 103 | CEMEX | 4
P-T1-28 | B-19322 VIALE 26 | PLACA T1 P6 EJES 10-12 ENTRE AyJ | 165.1 | 504788794 | 2026-02-26 | 3/5/2026 12:00:00 AM | 4"x8" | Concreto | 3000 PSI | 7 | 0 | 21 | 20.5 | 2975 | 209 | 98 | CEMEX | 3
M-T1-43 | B-19322 VIALE 26 | MUROS T1 PISO 6 EJES 9Y8 ENTRE AyJ M=2,24,9,22 | 228.6 | 504841584 | 2026-03-04 | 3/5/2026 12:00:00 AM | 4"x8" | Concreto | 3000 PSI | 1 | 24 | 21 | 2.9 | 426.9 | 30 | 14 | CEMEX | 4
M-T1-43 | B-19322 VIALE 26 | MUROS T1 PISO 6 EJES 9Y8 ENTRE AyJ M=2,24,9,22 | 228.6 | 504841584 | 2026-03-04 | 3/5/2026 12:00:00 AM | 4"x8" | Concreto | 3000 PSI | 1 | 24 | 21 | 2.5 | 361.2 | 25 | 12 | CEMEX | 2
M-T1-43 | B-19322 VIALE 26 | MUROS T1 PISO 6 EJES 9Y8 ENTRE AyJ M=2,24,9,22 | 228.6 | 504841584 | 2026-03-04 | 3/5/2026 12:00:00 AM | 4"x8" | Concreto | 3000 PSI | 1 | 24 | 21 | 2.7 | 392.8 | 28 | 13 | CEMEX | 3
P-T2-50 | B-19322 VIALE 26 | PLACA T2 P10 EJES 5 AL 7 ENTRE A Y J | 177.8 | 504844283 | 2026-03-04 | 3/5/2026 12:00:00 AM | 4"x8" | Concreto | 3000 PSI | 1 | 24 | 21 | 3.2 | 463.1 | 33 | 15 | CEMEX | 2
P-T2-50 | B-19322 VIALE 26 | PLACA T2 P10 EJES 5 AL 7 ENTRE A Y J | 177.8 | 504844283 | 2026-03-04 | 3/5/2026 12:00:00 AM | 4"x8" | Concreto | 3000 PSI | 1 | 24 | 21 | 2.9 | 418.7 | 29 | 14 | CEMEX | 4
P-T2-50 | B-19322 VIALE 26 | PLACA T2 P10 EJES 5 AL 7 ENTRE A Y J | 177.8 | 504844283 | 2026-03-04 | 3/5/2026 12:00:00 AM | 4"x8" | Concreto | 3000 PSI | 1 | 24 | 21 | 2.8 | 411.5 | 29 | 14 | CEMEX | 3
M-T2-67 | B-19322 VIALE 26 | MUROS T2 P10 EJES 12 AL 15 ENTRE A Y J M=34,35,36,38,39,40 | 228.6 | 504851177 | 2026-03-04 | 3/5/2026 12:00:00 AM | 4"x8" | Concreto | 3000 PSI | 1 | 24 | 21 | 2.6 | 378.6 | 27 | 12 | CEMEX | 2
M-T2-67 | B-19322 VIALE 26 | MUROS T2 P10 EJES 12 AL 15 ENTRE A Y J M=34,35,36,38,39,40 | 228.6 | 504851177 | 2026-03-04 | 3/5/2026 12:00:00 AM | 4"x8" | Concreto | 3000 PSI | 1 | 24 | 21 | 2.9 | 414.2 | 29 | 14 | CEMEX | 3
M-T2-67 | B-19322 VIALE 26 | MUROS T2 P10 EJES 12 AL 15 ENTRE A Y J M=34,35,36,38,39,40 | 228.6 | 504851177 | 2026-03-04 | 3/5/2026 12:00:00 AM | 4"x8" | Concreto | 3000 PSI | 1 | 24 | 21 | 2.9 | 421.5 | 30 | 14 | CEMEX | 3
M-T1-24 | B-19322 VIALE 26 | MUUROS P3 EJES DEL 09 AL 11 ENTRE GyJ M= 2,25,09,13 MURO EJE 10 ENTRE AyF M= 25,02 | 228.6 | 504588943 | 2026-02-06 | 3/6/2026 12:00:00 AM | 4"x8" | Concreto | 4.000 PSI | 28 | 0 | 28 | 24.7 | 3581.3 | 252 | 88 | CEMEX | 3
M-T1-24 | B-19322 VIALE 26 | MUUROS P3 EJES DEL 09 AL 11 ENTRE GyJ M= 2,25,09,13 MURO EJE 10 ENTRE AyF M= 25,02 | 228.6 | 504588943 | 2026-02-06 | 3/6/2026 12:00:00 AM | 4"x8" | Concreto | 4.000 PSI | 28 | 0 | 28 | 31.3 | 4536.6 | 319 | 112 | CEMEX | 4
M-T1-24 | B-19322 VIALE 26 | MUUROS P3 EJES DEL 09 AL 11 ENTRE GyJ M= 2,25,09,13 MURO EJE 10 ENTRE AyF M= 25,02 | 228.6 | 504588943 | 2026-02-06 | 3/6/2026 12:00:00 AM | 4"x8" | Concreto | 4.000 PSI | 28 | 0 | 28 | 32.5 | 4712 | 331 | 116 | CEMEX | 4
P-T2-34 | B-19322 VIALE 26 | MUROS T2 PISO 7 EJE 01 AL 03 ENTRE AyJ | 177.8 | 504590230 | 2026-02-06 | 3/6/2026 12:00:00 AM | 4"x8" | Concreto | 3.000 PSI | 28 | 0 | 21 | 23.3 | 3385.1 | 238 | 111 | CEMEX | 3
P-T2-34 | B-19322 VIALE 26 | MUROS T2 PISO 7 EJE 01 AL 03 ENTRE AyJ | 177.8 | 504590230 | 2026-02-06 | 3/6/2026 12:00:00 AM | 4"x8" | Concreto | 3.000 PSI | 28 | 0 | 21 | 22.9 | 3319.6 | 233 | 109 | CEMEX | 4
P-T2-34 | B-19322 VIALE 26 | MUROS T2 PISO 7 EJE 01 AL 03 ENTRE AyJ | 177.8 | 504590230 | 2026-02-06 | 3/6/2026 12:00:00 AM | 4"x8" | Concreto | 3.000 PSI | 28 | 0 | 21 | 22.7 | 3293.2 | 232 | 108 | CEMEX | 4
M-T2-63 | B-19322 VIALE 26 | MUROS T2 P9 EJES 06 AL 08 ENTRE Ayj M= 14,31,02 | 228.6 | 504798890 | 2026-02-27 | 3/6/2026 12:00:00 AM | 4"x8" | Concreto | 3000 PSI | 7 | 0 | 21 | 17.7 | 2573.4 | 181 | 84 | CEMEX | 3
M-T2-63 | B-19322 VIALE 26 | MUROS T2 P9 EJES 06 AL 08 ENTRE Ayj M= 14,31,02 | 228.6 | 504798890 | 2026-02-27 | 3/6/2026 12:00:00 AM | 4"x8" | Concreto | 3000 PSI | 7 | 0 | 21 | 16.1 | 2330.8 | 164 | 76 | CEMEX | 4
M-T2-63 | B-19322 VIALE 26 | MUROS T2 P9 EJES 06 AL 08 ENTRE Ayj M= 14,31,02 | 228.6 | 504798890 | 2026-02-27 | 3/6/2026 12:00:00 AM | 4"x8" | Concreto | 3000 PSI | 7 | 0 | 21 | 17.9 | 2592.4 | 182 | 85 | CEMEX | 3
P-T1-29 | B-19322 VIALE 26 | PLACA T1 P6EJES 08 AL 10 ENTRE A-J | 152.4 | 504805666 | 2026-02-28 | 3/6/2026 12:00:00 AM | 4"x8" | Concreto | 3000 PSI | 7 | 0 | 21 | 15.2 | 2202.7 | 155 | 72 | CEMEX | 3
P-T1-29 | B-19322 VIALE 26 | PLACA T1 P6EJES 08 AL 10 ENTRE A-J | 152.4 | 504805666 | 2026-02-28 | 3/6/2026 12:00:00 AM | 4"x8" | Concreto | 3000 PSI | 7 | 0 | 21 | 15.3 | 2217.6 | 156 | 73 | CEMEX | 4
P-T1-29 | B-19322 VIALE 26 | PLACA T1 P6EJES 08 AL 10 ENTRE A-J | 152.4 | 504805666 | 2026-02-28 | 3/6/2026 12:00:00 AM | 4"x8" | Concreto | 3000 PSI | 7 | 0 | 21 | 14.9 | 2154.2 | 151 | 71 | CEMEX | 3
M-T1-40 | B-19322 VIALE 26 | MUROS T1 P5 EJE 3-4 ENTRE JyG M=2,3,8,21,23 | 228.6 | 504805666 | 2026-02-27 | 3/6/2026 12:00:00 AM | 4"x8" | Concreto | 4000 PSI | 7 | 0 | 28 | 27.3 | 3961.7 | 279 | 98 | CEMEX | 3
M-T1-40 | B-19322 VIALE 26 | MUROS T1 P5 EJE 3-4 ENTRE JyG M=2,3,8,21,23 | 228.6 | 504805666 | 2026-02-27 | 3/6/2026 12:00:00 AM | 4"x8" | Concreto | 4000 PSI | 7 | 0 | 28 | 25 | 3620.7 | 255 | 89 | CEMEX | 3
M-T1-40 | B-19322 VIALE 26 | MUROS T1 P5 EJE 3-4 ENTRE JyG M=2,3,8,21,23 | 228.6 | 504805666 | 2026-02-27 | 3/6/2026 12:00:00 AM | 4"x8" | Concreto | 4000 PSI | 7 | 0 | 28 | 25 | 3625.4 | 255 | 89 | CEMEX | 4
M-T2-47 | B-19322 VIALE 26 | MUROS T2 PISO 7 EJES 14,15,12 RNTRE JyG M= 01,27,16,2,31,14 | 203.2 | 504586340 | 2026-02-06 | 3/6/2026 12:00:00 AM | 4"x8" | Concreto | 3.000 PSI | 28 | 0 | 21 | 28.3 | 4099 | 288 | 134 | CEMEX | 3
M-T2-47 | B-19322 VIALE 26 | MUROS T2 PISO 7 EJES 14,15,12 RNTRE JyG M= 01,27,16,2,31,14 | 203.2 | 504586340 | 2026-02-06 | 3/6/2026 12:00:00 AM | 4"x8" | Concreto | 3.000 PSI | 28 | 0 | 21 | 26.3 | 3821.1 | 269 | 125 | CEMEX | 4
M-T2-47 | B-19322 VIALE 26 | MUROS T2 PISO 7 EJES 14,15,12 RNTRE JyG M= 01,27,16,2,31,14 | 203.2 | 504586340 | 2026-02-06 | 3/6/2026 12:00:00 AM | 4"x8" | Concreto | 3.000 PSI | 28 | 0 | 21 | 27.6 | 3996.9 | 281 | 131 | CEMEX | 3
P-T1-13 | B-19322 VIALE 26 | PLACA T1 PISO 2 EJES DEL 03 AL 06 ENTRE AyG | 152.4 | 504587416 | 2026-02-06 | 3/6/2026 12:00:00 AM | 4"x8" | Concreto | 3.000 PSI | 28 | 0 | 21 | 28.6 | 4142.3 | 291 | 136 | CEMEX | 4
P-T1-13 | B-19322 VIALE 26 | PLACA T1 PISO 2 EJES DEL 03 AL 06 ENTRE AyG | 152.4 | 504587416 | 2026-02-06 | 3/6/2026 12:00:00 AM | 4"x8" | Concreto | 3.000 PSI | 28 | 0 | 21 | 27.9 | 4039.8 | 284 | 133 | CEMEX | 4
P-T1-13 | B-19322 VIALE 26 | PLACA T1 PISO 2 EJES DEL 03 AL 06 ENTRE AyG | 152.4 | 504587416 | 2026-02-06 | 3/6/2026 12:00:00 AM | 4"x8" | Concreto | 3.000 PSI | 28 | 0 | 21 | 28.2 | 4090.6 | 288 | 134 | CEMEX | 3
P-T1-12 | B-19322 VIALE 26 | PLACA T1 PISO 2 EJES 06 AL 09 ENTRE GYA | 152.4 | 82677455 | 2026-02-05 | 3/5/2026 12:00:00 AM | 4"x8" | Concreto | 3000 PSI | 28 | 0 | 21 | 22.1 | 3204.4 | 225 | 105 | ARGOS | 3
P-T1-12 | B-19322 VIALE 26 | PLACA T1 PISO 2 EJES 06 AL 09 ENTRE GYA | 152.4 | 82677455 | 2026-02-05 | 3/5/2026 12:00:00 AM | 4"x8" | Concreto | 3000 PSI | 28 | 0 | 21 | 25.8 | 3744.6 | 263 | 123 | ARGOS | 4
P-T1-12 | B-19322 VIALE 26 | PLACA T1 PISO 2 EJES 06 AL 09 ENTRE GYA | 152.4 | 82677455 | 2026-02-05 | 3/5/2026 12:00:00 AM | 4"x8" | Concreto | 3000 PSI | 28 | 0 | 21 | 24.1 | 3499.1 | 246 | 115 | ARGOS | 4
M-T1-23 | B-19322 VIALE 26 | MUROS T1 PISO 3 EJES 14 AL 11 ENTREA AYF M=25,23,12A,22,9,13 | 209.95 | N/A | 2026-02-05 | 3/5/2026 12:00:00 AM | 4"x8" | Concreto | 4000 PSI | 28 | 0 | 28 | 26.6 | 3863.5 | 272 | 95 | ARGOS | 3
M-T1-23 | B-19322 VIALE 26 | MUROS T1 PISO 3 EJES 14 AL 11 ENTREA AYF M=25,23,12A,22,9,13 | 209.95 | N/A | 2026-02-05 | 3/5/2026 12:00:00 AM | 4"x8" | Concreto | 4000 PSI | 28 | 0 | 28 | 26 | 3763.9 | 265 | 93 | ARGOS | 4
M-T1-23 | B-19322 VIALE 26 | MUROS T1 PISO 3 EJES 14 AL 11 ENTREA AYF M=25,23,12A,22,9,13 | 209.95 | N/A | 2026-02-05 | 3/5/2026 12:00:00 AM | 4"x8" | Concreto | 4000 PSI | 28 | 0 | 28 | 26.5 | 3839.3 | 270 | 94 | ARGOS | 4
P-T1-14 | B-19322 VIALE 26 | PLACA T1 P2 EJES 01,03 ENTRE AyF EJES 01 Y 04 ENTRE JyF | 158.75 | 504596671 | 2026-02-07 | 3/7/2026 12:00:00 AM | 4"x8" | Concreto | 3.000 PSI | 28 | 0 | 21 | 30.6 | 4443.4 | 312 | 146 | CEMEX | 4
P-T1-14 | B-19322 VIALE 26 | PLACA T1 P2 EJES 01,03 ENTRE AyF EJES 01 Y 04 ENTRE JyF | 158.75 | 504596671 | 2026-02-07 | 3/7/2026 12:00:00 AM | 4"x8" | Concreto | 3.000 PSI | 28 | 0 | 21 | 27.2 | 3941.8 | 277 | 129 | CEMEX | 4
P-T1-14 | B-19322 VIALE 26 | PLACA T1 P2 EJES 01,03 ENTRE AyF EJES 01 Y 04 ENTRE JyF | 158.75 | 504596671 | 2026-02-07 | 3/7/2026 12:00:00 AM | 4"x8" | Concreto | 3.000 PSI | 28 | 0 | 21 | 30.1 | 4362.7 | 307 | 143 | CEMEX | 4
M-T2-48 | B-19322 VIALE 26 | MUROS T2 PISO 7 EJE 15 AL 12 ENTRE AyD M=38,39,40,41 | 209.55 | 504598139 | 2026-02-07 | 3/7/2026 12:00:00 AM | 4"x8" | Concreto | 3.000 PSI | 28 | 0 | 21 | 27.2 | 3943.7 | 277 | 129 | CEMEX | 4
M-T2-48 | B-19322 VIALE 26 | MUROS T2 PISO 7 EJE 15 AL 12 ENTRE AyD M=38,39,40,41 | 209.55 | 504598139 | 2026-02-07 | 3/7/2026 12:00:00 AM | 4"x8" | Concreto | 3.000 PSI | 28 | 0 | 21 | 26.4 | 3836.1 | 270 | 126 | CEMEX | 4
M-T2-48 | B-19322 VIALE 26 | MUROS T2 PISO 7 EJE 15 AL 12 ENTRE AyD M=38,39,40,41 | 209.55 | 504598139 | 2026-02-07 | 3/7/2026 12:00:00 AM | 4"x8" | Concreto | 3.000 PSI | 28 | 0 | 21 | 25.1 | 3635.8 | 256 | 119 | CEMEX | 3
M-T1-25 | B-19322 VIALE 26 | MUROS T1 P3 EJES 07 Y 08 ENTRE JyG M=22,23,09,24,02 | 228.6 | 50459129 | 2026-02-07 | 3/7/2026 12:00:00 AM | 4"x8" | Concreto | 4.000 PSI | 28 | 0 | 28 | 30.6 | 4436.4 | 312 | 109 | CEMEX | 4
M-T1-25 | B-19322 VIALE 26 | MUROS T1 P3 EJES 07 Y 08 ENTRE JyG M=22,23,09,24,02 | 228.6 | 50459129 | 2026-02-07 | 3/7/2026 12:00:00 AM | 4"x8" | Concreto | 4.000 PSI | 28 | 0 | 28 | 29.4 | 4260 | 300 | 105 | CEMEX | 4
M-T1-25 | B-19322 VIALE 26 | MUROS T1 P3 EJES 07 Y 08 ENTRE JyG M=22,23,09,24,02 | 228.6 | 50459129 | 2026-02-07 | 3/7/2026 12:00:00 AM | 4"x8" | Concreto | 4.000 PSI | 28 | 0 | 28 | 29.5 | 4271.7 | 300 | 105 | CEMEX | 4
P-T2-47 | B-19322 VIALE 26 | PLACA T2 P10 EJE 11 AL 15 ENTRE A-J | 152.4 | 504309163 | 2026-02-28 | 3/7/2026 12:00:00 AM | 4"x8" | Concreto | 3000 PSI | 7 | 0 | 21 | 17.1 | 2485.2 | 175 | 82 | CEMEX | 3
P-T2-47 | B-19322 VIALE 26 | PLACA T2 P10 EJE 11 AL 15 ENTRE A-J | 152.4 | 504309163 | 2026-02-28 | 3/7/2026 12:00:00 AM | 4"x8" | Concreto | 3000 PSI | 7 | 0 | 21 | 17.3 | 2507.7 | 176 | 82 | CEMEX | 4
P-T2-47 | B-19322 VIALE 26 | PLACA T2 P10 EJE 11 AL 15 ENTRE A-J | 152.4 | 504309163 | 2026-02-28 | 3/7/2026 12:00:00 AM | 4"x8" | Concreto | 3000 PSI | 7 | 0 | 21 | 17.9 | 2589.2 | 182 | 85 | CEMEX | 4
M-T2-64 | B-19322 VIALE 26 | MUROS T2 P9 EJE 4-5 ENTRE AyJ M= 8,30,27 | 228.6 | 504810491 | 2026-02-28 | 3/7/2026 12:00:00 AM | 4"x8" | Concreto | 3000 PSI | 7 | 0 | 21 | 21.7 | 3145.4 | 221 | 103 | CEMEX | 3
M-T2-64 | B-19322 VIALE 26 | MUROS T2 P9 EJE 4-5 ENTRE AyJ M= 8,30,27 | 228.6 | 504810491 | 2026-02-28 | 3/7/2026 12:00:00 AM | 4"x8" | Concreto | 3000 PSI | 7 | 0 | 21 | 20.3 | 2948.9 | 207 | 97 | CEMEX | 4
M-T2-64 | B-19322 VIALE 26 | MUROS T2 P9 EJE 4-5 ENTRE AyJ M= 8,30,27 | 228.6 | 504810491 | 2026-02-28 | 3/7/2026 12:00:00 AM | 4"x8" | Concreto | 3000 PSI | 7 | 0 | 21 | 20.1 | 2918.8 | 205 | 96 | CEMEX | 4
P-T1-30 | B-19322 VIALE 26 | PLACA T1 P6 EJES 6Y8 ENTRE AyJ | 152.4 | 504811211 | 2026-02-28 | 3/7/2026 12:00:00 AM | 4"x8" | Concreto | 3000 PSI | 7 | 0 | 21 | 16.2 | 2353.3 | 165 | 77 | CEMEX | 3
P-T1-30 | B-19322 VIALE 26 | PLACA T1 P6 EJES 6Y8 ENTRE AyJ | 152.4 | 504811211 | 2026-02-28 | 3/7/2026 12:00:00 AM | 4"x8" | Concreto | 3000 PSI | 7 | 0 | 21 | 16.6 | 2409 | 169 | 79 | CEMEX | 4
P-T1-30 | B-19322 VIALE 26 | PLACA T1 P6 EJES 6Y8 ENTRE AyJ | 152.4 | 504811211 | 2026-02-28 | 3/7/2026 12:00:00 AM | 4"x8" | Concreto | 3000 PSI | 7 | 0 | 21 | 16.6 | 2404 | 169 | 79 | CEMEX | 3
M-T2-49 | B-19322 VIALE 26 | MUROS T2 PISO 7 EJE 10 Y 09 ENTRE A yJ M=32,29,09 | 196.85 | 504605941 | 2026-02-09 | 3/9/2026 12:00:00 AM | 4"x8" | Concreto | 3.000 PSI | 28 | 0 | 21 | 25.6 | 3710.9 | 261 | 122 | CEMEX | 3
M-T2-49 | B-19322 VIALE 26 | MUROS T2 PISO 7 EJE 10 Y 09 ENTRE A yJ M=32,29,09 | 196.85 | 504605941 | 2026-02-09 | 3/9/2026 12:00:00 AM | 4"x8" | Concreto | 3.000 PSI | 28 | 0 | 21 | 24.4 | 3533.2 | 248 | 116 | CEMEX | 4
M-T2-49 | B-19322 VIALE 26 | MUROS T2 PISO 7 EJE 10 Y 09 ENTRE A yJ M=32,29,09 | 196.85 | 504605941 | 2026-02-09 | 3/9/2026 12:00:00 AM | 4"x8" | Concreto | 3.000 PSI | 28 | 0 | 21 | 24.5 | 3547.2 | 249 | 116 | CEMEX | 4
M-T1-26 | B-19322 VIALE 26 | MUROS PISO 03 T1 EJE 05Y06 | 203.2 | 82677906 | 2026-02-09 | 3/9/2026 12:00:00 AM | 4"x8" | Concreto | 4.000 PSI | 28 | 0 | 28 | 37.7 | 5465.6 | 384 | 134 | ARGOS | 3
M-T1-26 | B-19322 VIALE 26 | MUROS PISO 03 T1 EJE 05Y06 | 203.2 | 82677906 | 2026-02-09 | 3/9/2026 12:00:00 AM | 4"x8" | Concreto | 4.000 PSI | 28 | 0 | 28 | 35.6 | 5160.4 | 363 | 127 | ARGOS | 3
M-T1-26 | B-19322 VIALE 26 | MUROS PISO 03 T1 EJE 05Y06 | 203.2 | 82677906 | 2026-02-09 | 3/9/2026 12:00:00 AM | 4"x8" | Concreto | 4.000 PSI | 28 | 0 | 28 | 33.3 | 4823.1 | 339 | 119 | ARGOS | 4
M-T1-40 | B-19322 VIALE 26 | MUROS T1 P5 EJE 3-4 ENTRE JyG M=2,3,8,21,23 | 228.6 | 504805666 | 2026-02-27 | 2/28/2026 12:00:00 AM | 4"x8" | Concreto | 4000 PSI | 1 | 0 | 28 | 0.9 | 125.6 | 9 | 3 | CEMEX | 3
M-T1-40 | B-19322 VIALE 26 | MUROS T1 P5 EJE 3-4 ENTRE JyG M=2,3,8,21,23 | 228.6 | 504805666 | 2026-02-27 | 2/28/2026 12:00:00 AM | 4"x8" | Concreto | 4000 PSI | 1 | 0 | 28 | 0.9 | 130 | 9 | 3 | CEMEX | 3
M-T1-40 | B-19322 VIALE 26 | MUROS T1 P5 EJE 3-4 ENTRE JyG M=2,3,8,21,23 | 228.6 | 504805666 | 2026-02-27 | 2/28/2026 12:00:00 AM | 4"x8" | Concreto | 4000 PSI | 1 | 0 | 28 | 0.9 | 132 | 9 | 3 | CEMEX | 3
P-T1-31 | B-19322 VIALE 26 | PLACA T1 P6 EJES 4-6 ENTRE AyJ | 177.8 | 504819928 | 2026-03-02 | 3/9/2026 12:00:00 AM | 4"x8" | Concreto | 3000 PSI | 7 | 0 | 21 | 19.7 | 2858.3 | 201 | 94 | CEMEX | 3
P-T1-31 | B-19322 VIALE 26 | PLACA T1 P6 EJES 4-6 ENTRE AyJ | 177.8 | 504819928 | 2026-03-02 | 3/9/2026 12:00:00 AM | 4"x8" | Concreto | 3000 PSI | 7 | 0 | 21 | 19.1 | 2769.3 | 195 | 91 | CEMEX | 4
P-T1-31 | B-19322 VIALE 26 | PLACA T1 P6 EJES 4-6 ENTRE AyJ | 177.8 | 504819928 | 2026-03-02 | 3/9/2026 12:00:00 AM | 4"x8" | Concreto | 3000 PSI | 7 | 0 | 21 | 20.4 | 2954.8 | 208 | 97 | CEMEX | 3
M-T1-41 | B-19322 VIALE 26 | MUROS T1 P6 EJES 12-15 ENTRE JyG M=31,32,30,3,23,14,8 | 203.2 | 504821856 | 2026-03-02 | 3/9/2026 12:00:00 AM | 4"x8" | Concreto | 3000 PSI | 7 | 0 | 21 | 19.7 | 2855.1 | 201 | 94 | CEMEX | 3
M-T1-41 | B-19322 VIALE 26 | MUROS T1 P6 EJES 12-15 ENTRE JyG M=31,32,30,3,23,14,8 | 203.2 | 504821856 | 2026-03-02 | 3/9/2026 12:00:00 AM | 4"x8" | Concreto | 3000 PSI | 7 | 0 | 21 | 21.5 | 3113.3 | 219 | 102 | CEMEX | 4
M-T1-41 | B-19322 VIALE 26 | MUROS T1 P6 EJES 12-15 ENTRE JyG M=31,32,30,3,23,14,8 | 203.2 | 504821856 | 2026-03-02 | 3/9/2026 12:00:00 AM | 4"x8" | Concreto | 3000 PSI | 7 | 0 | 21 | 21.6 | 3134.3 | 220 | 103 | CEMEX | 4
P-T2-48 | B-19322 VIALE 26 | PLACA T2 PISO 10 EJE 7 AL 9 ENTRE A-J | 165.1 | 504821519 | 2026-03-02 | 3/9/2026 12:00:00 AM | 4"x8" | Concreto | 3000 PSI | 7 | 0 | 21 | 21.2 | 3079.5 | 217 | 101 | CEMEX | 3
P-T2-48 | B-19322 VIALE 26 | PLACA T2 PISO 10 EJE 7 AL 9 ENTRE A-J | 165.1 | 504821519 | 2026-03-02 | 3/9/2026 12:00:00 AM | 4"x8" | Concreto | 3000 PSI | 7 | 0 | 21 | 19.2 | 2787.8 | 196 | 92 | CEMEX | 4
P-T2-48 | B-19322 VIALE 26 | PLACA T2 PISO 10 EJE 7 AL 9 ENTRE A-J | 165.1 | 504821519 | 2026-03-02 | 3/9/2026 12:00:00 AM | 4"x8" | Concreto | 3000 PSI | 7 | 0 | 21 | 19.7 | 2863 | 201 | 94 | CEMEX | 4
M-T2-65 | B-19322 VIALE 26 | MUROS T2 P9 EJE 1AL3 ENTRE JyF SIN MUROS EJE 3 M=19 AL 26 | 228.6 | 504822173 | 2026-03-02 | 3/9/2026 12:00:00 AM | 4"x8" | Concreto | 3000 PSI | 7 | 0 | 21 | 19.6 | 2838.8 | 200 | 93 | CEMEX | 3
M-T2-65 | B-19322 VIALE 26 | MUROS T2 P9 EJE 1AL3 ENTRE JyF SIN MUROS EJE 3 M=19 AL 26 | 228.6 | 504822173 | 2026-03-02 | 3/9/2026 12:00:00 AM | 4"x8" | Concreto | 3000 PSI | 7 | 0 | 21 | 18 | 2605.9 | 183 | 86 | CEMEX | 3
M-T2-65 | B-19322 VIALE 26 | MUROS T2 P9 EJE 1AL3 ENTRE JyF SIN MUROS EJE 3 M=19 AL 26 | 228.6 | 504822173 | 2026-03-02 | 3/9/2026 12:00:00 AM | 4"x8" | Concreto | 3000 PSI | 7 | 0 | 21 | 18.9 | 2742.1 | 193 | 90 | CEMEX | 3
P-T1-33 | B-19322 VIALE 26 | PLACA T1 P7 EJES 15 AL 12 ENTREA AYJ | 158.75 | 504856760 | 2026-03-05 | 3/6/2026 12:00:00 AM | 4"x8" | Concreto | 3000 PSI | 1 | 24 | 21 | 3.1 | 442.6 | 31 | 14 | CEMEX | 4
P-T1-33 | B-19322 VIALE 26 | PLACA T1 P7 EJES 15 AL 12 ENTREA AYJ | 158.75 | 504856760 | 2026-03-05 | 3/6/2026 12:00:00 AM | 4"x8" | Concreto | 3000 PSI | 1 | 24 | 21 | 2.9 | 423.1 | 30 | 14 | CEMEX | 3
P-T1-33 | B-19322 VIALE 26 | PLACA T1 P7 EJES 15 AL 12 ENTREA AYJ | 158.75 | 504856760 | 2026-03-05 | 3/6/2026 12:00:00 AM | 4"x8" | Concreto | 3000 PSI | 1 | 24 | 21 | 2.8 | 405 | 28 | 13 | CEMEX | 3
M-T1-44 | B-19322 VIALE 26 | MUROS T1 P6 EJES 06 Y 07 ENTRE AYJ M=22,23,24,9,13,2,5 | 241.3 | 504858482 | 2026-03-05 | 3/6/2026 12:00:00 AM | 4"x8" | Concreto | 3000 PSI | 1 | 24 | 21 | 1.3 | 185.7 | 13 | 6 | CEMEX | 3
M-T1-44 | B-19322 VIALE 26 | MUROS T1 P6 EJES 06 Y 07 ENTRE AYJ M=22,23,24,9,13,2,5 | 241.3 | 504858482 | 2026-03-05 | 3/6/2026 12:00:00 AM | 4"x8" | Concreto | 3000 PSI | 1 | 24 | 21 | 1.5 | 214.3 | 15 | 7 | CEMEX | 3
M-T1-44 | B-19322 VIALE 26 | MUROS T1 P6 EJES 06 Y 07 ENTRE AYJ M=22,23,24,9,13,2,5 | 241.3 | 504858482 | 2026-03-05 | 3/6/2026 12:00:00 AM | 4"x8" | Concreto | 3000 PSI | 1 | 24 | 21 | 1.6 | 225.2 | 16 | 7 | CEMEX | 3
P-T2-51 | B-19322 VIALE 26 | PLACA T2 P10 EJES 5 AL 3 ENTRE A YJ | 152.4 | 504850213 | 2026-03-05 | 3/6/2026 12:00:00 AM | 4"x8" | Concreto | 3000 PSI | 1 | 24 | 21 | 2.8 | 409.1 | 29 | 13 | CEMEX | 3
P-T2-51 | B-19322 VIALE 26 | PLACA T2 P10 EJES 5 AL 3 ENTRE A YJ | 152.4 | 504850213 | 2026-03-05 | 3/6/2026 12:00:00 AM | 4"x8" | Concreto | 3000 PSI | 1 | 24 | 21 | 2.7 | 396.7 | 28 | 13 | CEMEX | 3
P-T2-51 | B-19322 VIALE 26 | PLACA T2 P10 EJES 5 AL 3 ENTRE A YJ | 152.4 | 504850213 | 2026-03-05 | 3/6/2026 12:00:00 AM | 4"x8" | Concreto | 3000 PSI | 1 | 24 | 21 | 3 | 430.6 | 30 | 14 | CEMEX | 3
M-T2-68 | B-19322 VIALE 26 | MUROS T2 P10 EJES 10 Y 11 ENTRE A Y J M=29,932 | 203.2 | 504860687 | 2026-03-05 | 3/6/2026 12:00:00 AM | 4"x8" | Concreto | 3000 PSI | 1 | 24 | 21 | 3.2 | 460.9 | 32 | 15 | CEMEX | 3
M-T2-68 | B-19322 VIALE 26 | MUROS T2 P10 EJES 10 Y 11 ENTRE A Y J M=29,932 | 203.2 | 504860687 | 2026-03-05 | 3/6/2026 12:00:00 AM | 4"x8" | Concreto | 3000 PSI | 1 | 24 | 21 | 3.2 | 463.4 | 33 | 15 | CEMEX | 3
M-T2-68 | B-19322 VIALE 26 | MUROS T2 P10 EJES 10 Y 11 ENTRE A Y J M=29,932 | 203.2 | 504860687 | 2026-03-05 | 3/6/2026 12:00:00 AM | 4"x8" | Concreto | 3000 PSI | 1 | 24 | 21 | 3.3 | 477.3 | 34 | 16 | CEMEX | 3
E-T1-02 | B-19322 VIALE 26 | ESCALERA T1 TRAMO DEL 3 A 4 | 139.7 | 504853433 | 2026-03-05 | 3/9/2026 12:00:00 AM | 4"x8" | Concreto | 3000 PSI | 4 | 0 | 21 | 18.5 | 2685.8 | 189 | 88 | CEMEX | 3
E-T1-02 | B-19322 VIALE 26 | ESCALERA T1 TRAMO DEL 3 A 4 | 139.7 | 504853433 | 2026-03-05 | 3/9/2026 12:00:00 AM | 4"x8" | Concreto | 3000 PSI | 4 | 0 | 21 | 17.3 | 2506.4 | 176 | 82 | CEMEX | 3
E-T1-02 | B-19322 VIALE 26 | ESCALERA T1 TRAMO DEL 3 A 4 | 139.7 | 504853433 | 2026-03-05 | 3/9/2026 12:00:00 AM | 4"x8" | Concreto | 3000 PSI | 4 | 0 | 21 | 16.6 | 2411.3 | 170 | 79 | CEMEX | 3
P-T2-35 | B-19322 VIALE 26 | PLACA T2 P8 EJE 10 AL 12 ENTREA AYJ | 152.4 | 504615221 | 2026-02-10 | 3/10/2026 12:00:00 AM | 4"x8" | Concreto | 3000 PSI | 28 | 0 | 21 | 27.5 | 3986.1 | 280 | 131 | CEMEX | 4
P-T2-35 | B-19322 VIALE 26 | PLACA T2 P8 EJE 10 AL 12 ENTREA AYJ | 152.4 | 504615221 | 2026-02-10 | 3/10/2026 12:00:00 AM | 4"x8" | Concreto | 3000 PSI | 28 | 0 | 21 | 26.4 | 3828.7 | 269 | 126 | CEMEX | 3
P-T2-35 | B-19322 VIALE 26 | PLACA T2 P8 EJE 10 AL 12 ENTREA AYJ | 152.4 | 504615221 | 2026-02-10 | 3/10/2026 12:00:00 AM | 4"x8" | Concreto | 3000 PSI | 28 | 0 | 21 | 26.6 | 3857.7 | 271 | 127 | CEMEX | 4
E-T1-01 | B-19322 VIALE 26 | ESCALERA T1 TRAMO DEL 01 AL 02 | 133.35 | 504613171 | 2026-02-10 | 3/10/2026 12:00:00 AM | 4"x8" | Concreto | 3000 PSI | 28 | 0 | 21 | 30.1 | 4367 | 307 | 143 | CEMEX | 3
E-T1-01 | B-19322 VIALE 26 | ESCALERA T1 TRAMO DEL 01 AL 02 | 133.35 | 504613171 | 2026-02-10 | 3/10/2026 12:00:00 AM | 4"x8" | Concreto | 3000 PSI | 28 | 0 | 21 | 29 | 4207.4 | 296 | 138 | CEMEX | 4
E-T1-01 | B-19322 VIALE 26 | ESCALERA T1 TRAMO DEL 01 AL 02 | 133.35 | 504613171 | 2026-02-10 | 3/10/2026 12:00:00 AM | 4"x8" | Concreto | 3000 PSI | 28 | 0 | 21 | 29.9 | 4332.2 | 305 | 142 | CEMEX | 3
P-T1-15 | B-19322 VIALE 26 | PLACA T1 PISO 4 EJE 15 AL 12 ENTREA AYJ | 177.8 | 82678036 | 2026-02-10 | 3/10/2026 12:00:00 AM | 4"x8" | Concreto | 3000 PSI | 28 | 0 | 21 | 26.1 | 3785.7 | 266 | 124 | ARGOS | 3
P-T1-15 | B-19322 VIALE 26 | PLACA T1 PISO 4 EJE 15 AL 12 ENTREA AYJ | 177.8 | 82678036 | 2026-02-10 | 3/10/2026 12:00:00 AM | 4"x8" | Concreto | 3000 PSI | 28 | 0 | 21 | 26 | 3771.9 | 265 | 124 | ARGOS | 3
P-T1-15 | B-19322 VIALE 26 | PLACA T1 PISO 4 EJE 15 AL 12 ENTREA AYJ | 177.8 | 82678036 | 2026-02-10 | 3/10/2026 12:00:00 AM | 4"x8" | Concreto | 3000 PSI | 28 | 0 | 21 | 27.6 | 4008.2 | 282 | 132 | ARGOS | 4
M-T1-27 | B-19322 VIALE 26 | MURO T1 P3 EJE 04 Y 03 ENTRE JYG M=23,24,21,08 | 184.15 | 82678046 | 2026-02-10 | 3/10/2026 12:00:00 AM | 4"x8" | Concreto | 4000 PSI | 28 | 0 | 28 | 34.3 | 4975.4 | 350 | 122 | ARGOS | 4
M-T1-27 | B-19322 VIALE 26 | MURO T1 P3 EJE 04 Y 03 ENTRE JYG M=23,24,21,08 | 184.15 | 82678046 | 2026-02-10 | 3/10/2026 12:00:00 AM | 4"x8" | Concreto | 4000 PSI | 28 | 0 | 28 | 34.2 | 4964.1 | 349 | 122 | ARGOS | 4
M-T1-27 | B-19322 VIALE 26 | MURO T1 P3 EJE 04 Y 03 ENTRE JYG M=23,24,21,08 | 184.15 | 82678046 | 2026-02-10 | 3/10/2026 12:00:00 AM | 4"x8" | Concreto | 4000 PSI | 28 | 0 | 28 | 35.7 | 5181.3 | 364 | 128 | ARGOS | 3
M-T2-50 | B-19322 VIALE 26 | MUROS T2 P7 EJE 06 Y 07 ENTRE AYJ M=32,29,09 | 203.2 | 504617407 | 2026-02-10 | 3/10/2026 12:00:00 AM | 4"x8" | Concreto | 3000 PSI | 28 | 0 | 21 | 26.3 | 3812.9 | 268 | 125 | CEMEX | 3
M-T2-50 | B-19322 VIALE 26 | MUROS T2 P7 EJE 06 Y 07 ENTRE AYJ M=32,29,09 | 203.2 | 504617407 | 2026-02-10 | 3/10/2026 12:00:00 AM | 4"x8" | Concreto | 3000 PSI | 28 | 0 | 21 | 25 | 3626.7 | 255 | 119 | CEMEX | 4
M-T2-50 | B-19322 VIALE 26 | MUROS T2 P7 EJE 06 Y 07 ENTRE AYJ M=32,29,09 | 203.2 | 504617407 | 2026-02-10 | 3/10/2026 12:00:00 AM | 4"x8" | Concreto | 3000 PSI | 28 | 0 | 21 | 24.8 | 3594 | 253 | 118 | CEMEX | 4
P-T1-32 | B-19322 VIALE 26 | PLACA T1 PISO 6 EJES 1 al4 ENTRE AyJ | 177.8 | 504828423 | 2026-03-03 | 3/10/2026 12:00:00 AM | 4"x8" | Concreto | 3000 PSI | 7 | 0 | 21 | 17.6 | 2548.4 | 179 | 84 | CEMEX | 3
P-T1-32 | B-19322 VIALE 26 | PLACA T1 PISO 6 EJES 1 al4 ENTRE AyJ | 177.8 | 504828423 | 2026-03-03 | 3/10/2026 12:00:00 AM | 4"x8" | Concreto | 3000 PSI | 7 | 0 | 21 | 16.8 | 2438.5 | 171 | 80 | CEMEX | 4
P-T1-32 | B-19322 VIALE 26 | PLACA T1 PISO 6 EJES 1 al4 ENTRE AyJ | 177.8 | 504828423 | 2026-03-03 | 3/10/2026 12:00:00 AM | 4"x8" | Concreto | 3000 PSI | 7 | 0 | 21 | 17.7 | 2566.5 | 180 | 84 | CEMEX | 4
P-T2-49 | B-19322 VIALE 26 | PLACA T2 PISO 10 EJES 07 AL 09 ENTRE AyJ | 184.15 | 504330932 | 2026-03-03 | 3/10/2026 12:00:00 AM | 4"x8" | Concreto | 3000 PSI | 7 | 0 | 21 | 16.7 | 2419.6 | 170 | 79 | CEMEX | 3
P-T2-49 | B-19322 VIALE 26 | PLACA T2 PISO 10 EJES 07 AL 09 ENTRE AyJ | 184.15 | 504330932 | 2026-03-03 | 3/10/2026 12:00:00 AM | 4"x8" | Concreto | 3000 PSI | 7 | 0 | 21 | 18 | 2604.1 | 183 | 86 | CEMEX | 4
P-T2-49 | B-19322 VIALE 26 | PLACA T2 PISO 10 EJES 07 AL 09 ENTRE AyJ | 184.15 | 504330932 | 2026-03-03 | 3/10/2026 12:00:00 AM | 4"x8" | Concreto | 3000 PSI | 7 | 0 | 21 | 17.6 | 2557.5 | 180 | 84 | CEMEX | 4
M-T2-66 | B-19322 VIALE 26 | MUROS T2 P10 EJE 12 AL 15 J-F-M=29,9,32,17,18,28 EJE 3 J-F M=9a-29a-32 | 209.55 | 504832584 | 2026-03-03 | 3/10/2026 12:00:00 AM | 4"x8" | Concreto | 3000 PSI | 7 | 0 | 21 | 19.1 | 2775.4 | 195 | 91 | CEMEX | 3
M-T2-66 | B-19322 VIALE 26 | MUROS T2 P10 EJE 12 AL 15 J-F-M=29,9,32,17,18,28 EJE 3 J-F M=9a-29a-32 | 209.55 | 504832584 | 2026-03-03 | 3/10/2026 12:00:00 AM | 4"x8" | Concreto | 3000 PSI | 7 | 0 | 21 | 19.7 | 2858.2 | 201 | 94 | CEMEX | 4
M-T2-66 | B-19322 VIALE 26 | MUROS T2 P10 EJE 12 AL 15 J-F-M=29,9,32,17,18,28 EJE 3 J-F M=9a-29a-32 | 209.55 | 504832584 | 2026-03-03 | 3/10/2026 12:00:00 AM | 4"x8" | Concreto | 3000 PSI | 7 | 0 | 21 | 20.4 | 2956.3 | 208 | 97 | CEMEX | 4
P-T1-35 | B-19322 VIALE 26 | PLACA T1 PISO 7 EJES 8-10 ENTRE AyJ | 152.4 | 82681222 | 2026-03-07 | 3/9/2026 12:00:00 AM | 4"x8" | Concreto | 3000 PSI | 2 | 0 | 21 | 15.3 | 2216 | 156 | 73 | ARGOS | 3
P-T1-35 | B-19322 VIALE 26 | PLACA T1 PISO 7 EJES 8-10 ENTRE AyJ | 152.4 | 82681222 | 2026-03-07 | 3/9/2026 12:00:00 AM | 4"x8" | Concreto | 3000 PSI | 2 | 0 | 21 | 14.6 | 2122.4 | 149 | 70 | ARGOS | 4
P-T1-35 | B-19322 VIALE 26 | PLACA T1 PISO 7 EJES 8-10 ENTRE AyJ | 152.4 | 82681222 | 2026-03-07 | 3/9/2026 12:00:00 AM | 4"x8" | Concreto | 3000 PSI | 2 | 0 | 21 | 13.8 | 1997.3 | 140 | 66 | ARGOS | 2
M-T2-70 | B-19322 VIALE 26 | MUROS T2 P10 EJES 4-5 ENTRE A Y J M=2,31,14 | 203.2 | 82681254 | 2026-03-07 | 3/9/2026 12:00:00 AM | 4"x8" | Concreto | 3000 PSI | 2 | 0 | 21 | 12 | 1745.9 | 123 | 57 | ARGOS | 2
M-T2-70 | B-19322 VIALE 26 | MUROS T2 P10 EJES 4-5 ENTRE A Y J M=2,31,14 | 203.2 | 82681254 | 2026-03-07 | 3/9/2026 12:00:00 AM | 4"x8" | Concreto | 3000 PSI | 2 | 0 | 21 | 14.2 | 2066.1 | 145 | 68 | ARGOS | 3
M-T2-70 | B-19322 VIALE 26 | MUROS T2 P10 EJES 4-5 ENTRE A Y J M=2,31,14 | 203.2 | 82681254 | 2026-03-07 | 3/9/2026 12:00:00 AM | 4"x8" | Concreto | 3000 PSI | 2 | 0 | 21 | 13.3 | 1926.5 | 135 | 63 | ARGOS | 4
P-T2-53 | B-19322 VIALE 26 | PLACA T2 PISO 11 EJES 12 AL 15 ENTRE A Y J ESCALERA 8 AL 9 | 133.35 | 82681319 | 2026-03-09 | 3/10/2026 12:00:00 AM | 4"x8" | Concreto | 3000 PSI | 1 | 24 | 21 | 6.6 | 953.6 | 67 | 31 | ARGOS | 4
P-T2-53 | B-19322 VIALE 26 | PLACA T2 PISO 11 EJES 12 AL 15 ENTRE A Y J ESCALERA 8 AL 9 | 133.35 | 82681319 | 2026-03-09 | 3/10/2026 12:00:00 AM | 4"x8" | Concreto | 3000 PSI | 1 | 24 | 21 | 6 | 870.3 | 61 | 28 | ARGOS | 2
P-T2-53 | B-19322 VIALE 26 | PLACA T2 PISO 11 EJES 12 AL 15 ENTRE A Y J ESCALERA 8 AL 9 | 133.35 | 82681319 | 2026-03-09 | 3/10/2026 12:00:00 AM | 4"x8" | Concreto | 3000 PSI | 1 | 24 | 21 | 6.1 | 882 | 62 | 29 | ARGOS | 4
M-T2-71 | B-19322 VIALE 26 | MUROS T2 P10 EJE 3 A Y J M=32,9A,29A EJE 5 A Y D M=32,29,9 | 203.2 | 82681338 | 2026-03-09 | 3/10/2026 12:00:00 AM | 4"x8" | Concreto | 300 PSI | 1 | 24 | 21 | 6.2 | 900 | 63 | 30 | ARGOS | 3
M-T2-71 | B-19322 VIALE 26 | MUROS T2 P10 EJE 3 A Y J M=32,9A,29A EJE 5 A Y D M=32,29,9 | 203.2 | 82681338 | 2026-03-09 | 3/10/2026 12:00:00 AM | 4"x8" | Concreto | 300 PSI | 1 | 24 | 21 | 5.9 | 861.4 | 61 | 28 | ARGOS | 4
M-T2-71 | B-19322 VIALE 26 | MUROS T2 P10 EJE 3 A Y J M=32,9A,29A EJE 5 A Y D M=32,29,9 | 203.2 | 82681338 | 2026-03-09 | 3/10/2026 12:00:00 AM | 4"x8" | Concreto | 300 PSI | 1 | 24 | 21 | 5.4 | 777.4 | 55 | 26 | ARGOS | 2
P-T1-36 | B-19322 VIALE 26 | PLACA P7 T1 EJES 06 Y 08 ENTRE A-J | 133.35 | 82681352 | 2026-03-09 | 3/10/2026 12:00:00 AM | 4"x8" | Concreto | 3000 PSI | 1 | 24 | 21 | 3.5 | 507.9 | 36 | 17 | ARGOS | 3
P-T1-36 | B-19322 VIALE 26 | PLACA P7 T1 EJES 06 Y 08 ENTRE A-J | 133.35 | 82681352 | 2026-03-09 | 3/10/2026 12:00:00 AM | 4"x8" | Concreto | 3000 PSI | 1 | 24 | 21 | 5.4 | 777.4 | 55 | 26 | ARGOS | 3
P-T1-36 | B-19322 VIALE 26 | PLACA P7 T1 EJES 06 Y 08 ENTRE A-J | 133.35 | 82681352 | 2026-03-09 | 3/10/2026 12:00:00 AM | 4"x8" | Concreto | 3000 PSI | 1 | 24 | 21 | 4.4 | 639.7 | 45 | 21 | ARGOS | 3
M-T1-46 | B-19322 VIALE 26 | MUROS T2 P6 EJE 3 -GyJ M=23,21,8 EJE 1-2 AyJ M=1,18,19 | 215.9 | 82681381 | 2026-03-09 | 3/10/2026 12:00:00 AM | 4"x8" | Concreto | 3000 PSI | 1 | 24 | 21 | 3.3 | 480 | 34 | 16 | ARGOS | 3
M-T1-46 | B-19322 VIALE 26 | MUROS T2 P6 EJE 3 -GyJ M=23,21,8 EJE 1-2 AyJ M=1,18,19 | 215.9 | 82681381 | 2026-03-09 | 3/10/2026 12:00:00 AM | 4"x8" | Concreto | 3000 PSI | 1 | 24 | 21 | 3.3 | 475.1 | 33 | 16 | ARGOS | 4
M-T1-46 | B-19322 VIALE 26 | MUROS T2 P6 EJE 3 -GyJ M=23,21,8 EJE 1-2 AyJ M=1,18,19 | 215.9 | 82681381 | 2026-03-09 | 3/10/2026 12:00:00 AM | 4"x8" | Concreto | 3000 PSI | 1 | 24 | 21 | 3.2 | 462.4 | 33 | 15 | ARGOS | 3
M-T1-43 | B-19322 VIALE 26 | MUROS T1 PISO 6 EJES 9Y8 ENTRE AyJ M=2,24,9,22 | 228.6 | 504841584 | 2026-03-04 | 3/11/2026 12:00:00 AM | 4"x8" | Concreto | 3000 PSI | 7 | 0 | 21 | 20.2 | 2935.9 | 206 | 96 | CEMEX | 3
M-T1-43 | B-19322 VIALE 26 | MUROS T1 PISO 6 EJES 9Y8 ENTRE AyJ M=2,24,9,22 | 228.6 | 504841584 | 2026-03-04 | 3/11/2026 12:00:00 AM | 4"x8" | Concreto | 3000 PSI | 7 | 0 | 21 | 19.7 | 2852.5 | 201 | 94 | CEMEX | 4
M-T1-43 | B-19322 VIALE 26 | MUROS T1 PISO 6 EJES 9Y8 ENTRE AyJ M=2,24,9,22 | 228.6 | 504841584 | 2026-03-04 | 3/11/2026 12:00:00 AM | 4"x8" | Concreto | 3000 PSI | 7 | 0 | 21 | 19.6 | 2849.1 | 200 | 94 | CEMEX | 4
P-T2-50 | B-19322 VIALE 26 | PLACA T2 P10 EJES 5 AL 7 ENTRE A Y J | 177.8 | 504844283 | 2026-03-04 | 3/11/2026 12:00:00 AM | 4"x8" | Concreto | 3000 PSI | 7 | 0 | 21 | 20.8 | 3016.1 | 212 | 99 | CEMEX | 3
P-T2-50 | B-19322 VIALE 26 | PLACA T2 P10 EJES 5 AL 7 ENTRE A Y J | 177.8 | 504844283 | 2026-03-04 | 3/11/2026 12:00:00 AM | 4"x8" | Concreto | 3000 PSI | 7 | 0 | 21 | 21.3 | 3085.1 | 217 | 101 | CEMEX | 4
P-T2-50 | B-19322 VIALE 26 | PLACA T2 P10 EJES 5 AL 7 ENTRE A Y J | 177.8 | 504844283 | 2026-03-04 | 3/11/2026 12:00:00 AM | 4"x8" | Concreto | 3000 PSI | 7 | 0 | 21 | 22.4 | 3252.7 | 229 | 107 | CEMEX | 3
M-T2-67 | B-19322 VIALE 26 | MUROS T2 P10 EJES 12 AL 15 ENTRE A Y J M=34,35,36,38,39,40 | 228.6 | 504851177 | 2026-03-04 | 3/11/2026 12:00:00 AM | 4"x8" | Concreto | 3000 PSI | 7 | 0 | 21 | 20.9 | 3034.8 | 213 | 100 | CEMEX | 4
M-T2-67 | B-19322 VIALE 26 | MUROS T2 P10 EJES 12 AL 15 ENTRE A Y J M=34,35,36,38,39,40 | 228.6 | 504851177 | 2026-03-04 | 3/11/2026 12:00:00 AM | 4"x8" | Concreto | 3000 PSI | 7 | 0 | 21 | 20.1 | 2908.2 | 204 | 95 | CEMEX | 4
M-T2-67 | B-19322 VIALE 26 | MUROS T2 P10 EJES 12 AL 15 ENTRE A Y J M=34,35,36,38,39,40 | 228.6 | 504851177 | 2026-03-04 | 3/11/2026 12:00:00 AM | 4"x8" | Concreto | 3000 PSI | 7 | 0 | 21 | 20.1 | 2912.1 | 205 | 96 | CEMEX | 4
P-T1-16 | B-19322 VIALE 26 | PLACA T1 PISO 4 EJES 10 AL 12 ENTRE AYJ | 158.75 | N/A | 2026-02-11 | 3/11/2026 12:00:00 AM | 4"x8" | Concreto | 3000 PSI | 28 | 0 | 21 | 29.9 | 4333.5 | 305 | 142 | ARGOS | 3
P-T1-16 | B-19322 VIALE 26 | PLACA T1 PISO 4 EJES 10 AL 12 ENTRE AYJ | 158.75 | N/A | 2026-02-11 | 3/11/2026 12:00:00 AM | 4"x8" | Concreto | 3000 PSI | 28 | 0 | 21 | 27.9 | 4040.5 | 284 | 133 | ARGOS | 4
P-T1-16 | B-19322 VIALE 26 | PLACA T1 PISO 4 EJES 10 AL 12 ENTRE AYJ | 158.75 | N/A | 2026-02-11 | 3/11/2026 12:00:00 AM | 4"x8" | Concreto | 3000 PSI | 28 | 0 | 21 | 30.5 | 4429.3 | 311 | 145 | ARGOS | 4
E-T2-04 | B-19322 VIALE 26 | ESCALERA T2 TRAMO DEL 04 AL 05 | 152.4 | 504624865 | 2026-02-11 | 3/11/2026 12:00:00 AM | 4"x8" | Concreto | 3000 PSI | 28 | 0 | 21 | 26.1 | 3786.4 | 266 | 124 | CEMEX | 4
E-T2-04 | B-19322 VIALE 26 | ESCALERA T2 TRAMO DEL 04 AL 05 | 152.4 | 504624865 | 2026-02-11 | 3/11/2026 12:00:00 AM | 4"x8" | Concreto | 3000 PSI | 28 | 0 | 21 | 25.7 | 3725.7 | 262 | 122 | CEMEX | 4
E-T2-04 | B-19322 VIALE 26 | ESCALERA T2 TRAMO DEL 04 AL 05 | 152.4 | 504624865 | 2026-02-11 | 3/11/2026 12:00:00 AM | 4"x8" | Concreto | 3000 PSI | 28 | 0 | 21 | 25.8 | 3743.8 | 263 | 123 | CEMEX | 3
P-T2-36 | B-19322 VIALE 26 | PLACA T2 PISO 8 EJES 07 AL 09 ENTRE AYJ | 165.1 | 504628789 | 2026-02-11 | 3/11/2026 12:00:00 AM | 4"x8" | Concreto | 3000 PSI | 28 | 0 | 21 | 22.1 | 3198.4 | 225 | 105 | CEMEX | 4
P-T2-36 | B-19322 VIALE 26 | PLACA T2 PISO 8 EJES 07 AL 09 ENTRE AYJ | 165.1 | 504628789 | 2026-02-11 | 3/11/2026 12:00:00 AM | 4"x8" | Concreto | 3000 PSI | 28 | 0 | 21 | 21.1 | 3063.5 | 215 | 100 | CEMEX | 3
P-T2-36 | B-19322 VIALE 26 | PLACA T2 PISO 8 EJES 07 AL 09 ENTRE AYJ | 165.1 | 504628789 | 2026-02-11 | 3/11/2026 12:00:00 AM | 4"x8" | Concreto | 3000 PSI | 28 | 0 | 21 | 23 | 3339.9 | 235 | 110 | CEMEX | 3
M-T2-51 | B-19322 VIALE 26 | MUROS T2 P7 EJE 04 AL 06 ENTRE AYJ M=32,29,09 | 215.9 | 504629999 | 2026-02-11 | 3/11/2026 12:00:00 AM | 4"x8" | Concreto | 3000 PSI | 28 | 0 | 21 | 24.1 | 3494.3 | 246 | 115 | CEMEX | 4
M-T2-51 | B-19322 VIALE 26 | MUROS T2 P7 EJE 04 AL 06 ENTRE AYJ M=32,29,09 | 215.9 | 504629999 | 2026-02-11 | 3/11/2026 12:00:00 AM | 4"x8" | Concreto | 3000 PSI | 28 | 0 | 21 | 23 | 3339.4 | 235 | 110 | CEMEX | 3
M-T2-51 | B-19322 VIALE 26 | MUROS T2 P7 EJE 04 AL 06 ENTRE AYJ M=32,29,09 | 215.9 | 504629999 | 2026-02-11 | 3/11/2026 12:00:00 AM | 4"x8" | Concreto | 3000 PSI | 28 | 0 | 21 | 22 | 3194.5 | 225 | 105 | CEMEX | 4
M-T1-28 | B-19322 VIALE 26 | MUROS T1 PISO 3 EJES 00 Y 01 ENTRA AYJ M=20,18,05,11,16,14,17,15 | 177.8 | 82678202 | 2026-02-11 | 3/11/2026 12:00:00 AM | 4"x8" | Concreto | 4000 PSI | 28 | 0 | 28 | 42.3 | 6136.7 | 431 | 151 | ARGOS | 3
M-T1-28 | B-19322 VIALE 26 | MUROS T1 PISO 3 EJES 00 Y 01 ENTRA AYJ M=20,18,05,11,16,14,17,15 | 177.8 | 82678202 | 2026-02-11 | 3/11/2026 12:00:00 AM | 4"x8" | Concreto | 4000 PSI | 28 | 0 | 28 | 39.7 | 5755 | 405 | 142 | ARGOS | 4
M-T1-28 | B-19322 VIALE 26 | MUROS T1 PISO 3 EJES 00 Y 01 ENTRA AYJ M=20,18,05,11,16,14,17,15 | 177.8 | 82678202 | 2026-02-11 | 3/11/2026 12:00:00 AM | 4"x8" | Concreto | 4000 PSI | 28 | 0 | 28 | 38.3 | 5556.9 | 391 | 137 | ARGOS | 4
TRC-01 | B-19322 VIALE 26 | PLACA TANQUE RCI | 152.4 | 504639397 | 2026-02-12 | 3/12/2026 12:00:00 AM | 4"x8" | Concreto | 4000 PSI | 28 | 0 | 28 | 60.8 | 8822.8 | 620 | 217 | CEMEX | 3
TRC-01 | B-19322 VIALE 26 | PLACA TANQUE RCI | 152.4 | 504639397 | 2026-02-12 | 3/12/2026 12:00:00 AM | 4"x8" | Concreto | 4000 PSI | 28 | 0 | 28 | 67.6 | 9807.6 | 690 | 242 | CEMEX | 4
TRC-01 | B-19322 VIALE 26 | PLACA TANQUE RCI | 152.4 | 504639397 | 2026-02-12 | 3/12/2026 12:00:00 AM | 4"x8" | Concreto | 4000 PSI | 28 | 0 | 28 | 62.6 | 9074.9 | 638 | 223 | CEMEX | 4
TRC-02 | B-19322 VIALE 26 | MUROS TANQUE RCI | 203.2 | 504642614 | 2026-02-12 | 3/12/2026 12:00:00 AM | 4"x8" | Concreto | 4000 PSI | 28 | 0 | 28 | 52.6 | 7627.6 | 536 | 188 | CEMEX | 3
TRC-02 | B-19322 VIALE 26 | MUROS TANQUE RCI | 203.2 | 504642614 | 2026-02-12 | 3/12/2026 12:00:00 AM | 4"x8" | Concreto | 4000 PSI | 28 | 0 | 28 | 55.3 | 8026.6 | 564 | 198 | CEMEX | 4
TRC-02 | B-19322 VIALE 26 | MUROS TANQUE RCI | 203.2 | 504642614 | 2026-02-12 | 3/12/2026 12:00:00 AM | 4"x8" | Concreto | 4000 PSI | 28 | 0 | 28 | 50.8 | 7371.5 | 518 | 182 | CEMEX | 3
P-T2-37 | B-19322 VIALE 26 | PLACA TORRE 2 PISO 8 EJES 07 AL 10 ENTRE AYJ | 152.4 | 504842244 | 2026-02-12 | 3/12/2026 12:00:00 AM | 4"x8" | Concreto | 3000 PSI | 28 | 0 | 21 | 24.9 | 3612.5 | 254 | 119 | CEMEX | 3
P-T2-37 | B-19322 VIALE 26 | PLACA TORRE 2 PISO 8 EJES 07 AL 10 ENTRE AYJ | 152.4 | 504842244 | 2026-02-12 | 3/12/2026 12:00:00 AM | 4"x8" | Concreto | 3000 PSI | 28 | 0 | 21 | 24.9 | 3613.9 | 254 | 119 | CEMEX | 4
P-T2-37 | B-19322 VIALE 26 | PLACA TORRE 2 PISO 8 EJES 07 AL 10 ENTRE AYJ | 152.4 | 504842244 | 2026-02-12 | 3/12/2026 12:00:00 AM | 4"x8" | Concreto | 3000 PSI | 28 | 0 | 21 | 24.3 | 3527.1 | 248 | 116 | CEMEX | 4
M-T2-52 | B-19322 VIALE 26 | MUROS T2 P7 EJES 03 AL 04 ENTRE AYJ M=16,27,01 | 215.9 | 504643697 | 2026-02-12 | 3/12/2026 12:00:00 AM | 4"x8" | Concreto | 3000 PSI | 28 | 0 | 21 | 17.6 | 2549.4 | 179 | 84 | CEMEX | 3
M-T2-52 | B-19322 VIALE 26 | MUROS T2 P7 EJES 03 AL 04 ENTRE AYJ M=16,27,01 | 215.9 | 504643697 | 2026-02-12 | 3/12/2026 12:00:00 AM | 4"x8" | Concreto | 3000 PSI | 28 | 0 | 21 | 17.4 | 2518.3 | 177 | 83 | CEMEX | 4
M-T2-52 | B-19322 VIALE 26 | MUROS T2 P7 EJES 03 AL 04 ENTRE AYJ M=16,27,01 | 215.9 | 504643697 | 2026-02-12 | 3/12/2026 12:00:00 AM | 4"x8" | Concreto | 3000 PSI | 28 | 0 | 21 | 17.3 | 2503.9 | 176 | 82 | CEMEX | 4
P-T1-17 | B-19322 VIALE 26 | PLACA T1 P4 EJES 08 AL 10 ENTRE AYJ | 139.7 | 504644964 | 2026-02-12 | 3/12/2026 12:00:00 AM | 4"x8" | Concreto | 3000 PSI | 28 | 0 | 21 | 22.9 | 3325.2 | 234 | 109 | CEMEX | 3
P-T1-17 | B-19322 VIALE 26 | PLACA T1 P4 EJES 08 AL 10 ENTRE AYJ | 139.7 | 504644964 | 2026-02-12 | 3/12/2026 12:00:00 AM | 4"x8" | Concreto | 3000 PSI | 28 | 0 | 21 | 24.7 | 3588 | 252 | 118 | CEMEX | 4
P-T1-17 | B-19322 VIALE 26 | PLACA T1 P4 EJES 08 AL 10 ENTRE AYJ | 139.7 | 504644964 | 2026-02-12 | 3/12/2026 12:00:00 AM | 4"x8" | Concreto | 3000 PSI | 28 | 0 | 21 | 23.8 | 3448.8 | 242 | 113 | CEMEX | 4
P-T1-33 | B-19322 VIALE 26 | PLACA T1 P7 EJES 15 AL 12 ENTREA AYJ | 158.75 | 504856760 | 2026-03-05 | 3/12/2026 12:00:00 AM | 4"x8" | Concreto | 3000 PSI | 7 | 0 | 21 | 18.4 | 2668.5 | 188 | 88 | CEMEX | 3
P-T1-33 | B-19322 VIALE 26 | PLACA T1 P7 EJES 15 AL 12 ENTREA AYJ | 158.75 | 504856760 | 2026-03-05 | 3/12/2026 12:00:00 AM | 4"x8" | Concreto | 3000 PSI | 7 | 0 | 21 | 18.6 | 2699.8 | 190 | 89 | CEMEX | 4
P-T1-33 | B-19322 VIALE 26 | PLACA T1 P7 EJES 15 AL 12 ENTREA AYJ | 158.75 | 504856760 | 2026-03-05 | 3/12/2026 12:00:00 AM | 4"x8" | Concreto | 3000 PSI | 7 | 0 | 21 | 19.8 | 2865.4 | 201 | 94 | CEMEX | 4
M-T1-44 | B-19322 VIALE 26 | MUROS T1 P6 EJES 06 Y 07 ENTRE AYJ M=22,23,24,9,13,2,5 | 241.3 | 504858482 | 2026-03-05 | 3/12/2026 12:00:00 AM | 4"x8" | Concreto | 3000 PSI | 7 | 0 | 21 | 18.6 | 2696 | 190 | 88 | CEMEX | 3
M-T1-44 | B-19322 VIALE 26 | MUROS T1 P6 EJES 06 Y 07 ENTRE AYJ M=22,23,24,9,13,2,5 | 241.3 | 504858482 | 2026-03-05 | 3/12/2026 12:00:00 AM | 4"x8" | Concreto | 3000 PSI | 7 | 0 | 21 | 18.2 | 2638.2 | 185 | 87 | CEMEX | 3
M-T1-44 | B-19322 VIALE 26 | MUROS T1 P6 EJES 06 Y 07 ENTRE AYJ M=22,23,24,9,13,2,5 | 241.3 | 504858482 | 2026-03-05 | 3/12/2026 12:00:00 AM | 4"x8" | Concreto | 3000 PSI | 7 | 0 | 21 | 17.5 | 2531.4 | 178 | 83 | CEMEX | 4
P-T2-51 | B-19322 VIALE 26 | PLACA T2 P10 EJES 5 AL 3 ENTRE A YJ | 152.4 | 504850213 | 2026-03-05 | 3/12/2026 12:00:00 AM | 4"x8" | Concreto | 3000 PSI | 7 | 0 | 21 | 22.4 | 3244.4 | 228 | 106 | CEMEX | 3
P-T2-51 | B-19322 VIALE 26 | PLACA T2 P10 EJES 5 AL 3 ENTRE A YJ | 152.4 | 504850213 | 2026-03-05 | 3/12/2026 12:00:00 AM | 4"x8" | Concreto | 3000 PSI | 7 | 0 | 21 | 22.3 | 3235.5 | 227 | 106 | CEMEX | 4
P-T2-51 | B-19322 VIALE 26 | PLACA T2 P10 EJES 5 AL 3 ENTRE A YJ | 152.4 | 504850213 | 2026-03-05 | 3/12/2026 12:00:00 AM | 4"x8" | Concreto | 3000 PSI | 7 | 0 | 21 | 20.8 | 3016.3 | 212 | 99 | CEMEX | 4
M-T2-68 | B-19322 VIALE 26 | MUROS T2 P10 EJES 10 Y 11 ENTRE A Y J M=29,932 | 203.2 | 504860687 | 2026-03-05 | 3/12/2026 12:00:00 AM | 4"x8" | Concreto | 3000 PSI | 7 | 0 | 21 | 20.3 | 2943.6 | 207 | 97 | CEMEX | 3
M-T2-68 | B-19322 VIALE 26 | MUROS T2 P10 EJES 10 Y 11 ENTRE A Y J M=29,932 | 203.2 | 504860687 | 2026-03-05 | 3/12/2026 12:00:00 AM | 4"x8" | Concreto | 3000 PSI | 7 | 0 | 21 | 19.5 | 2824 | 199 | 93 | CEMEX | 3
M-T2-68 | B-19322 VIALE 26 | MUROS T2 P10 EJES 10 Y 11 ENTRE A Y J M=29,932 | 203.2 | 504860687 | 2026-03-05 | 3/12/2026 12:00:00 AM | 4"x8" | Concreto | 3000 PSI | 7 | 0 | 21 | 20.3 | 2945.1 | 207 | 97 | CEMEX | 4
P-T2-38 | B-19322 VIALE 26 | PLACA T2 PISO 8 EJES 05 AL 07 ENTRE AyJ | 152.4 | 504652777 | 2026-02-13 | 3/13/2026 12:00:00 AM | 4"x8" | Concreto | 3000 PSI | 28 | 0 | 21 | 20.4 | 2955 | 208 | 97 | CEMEX | 4
P-T2-38 | B-19322 VIALE 26 | PLACA T2 PISO 8 EJES 05 AL 07 ENTRE AyJ | 152.4 | 504652777 | 2026-02-13 | 3/13/2026 12:00:00 AM | 4"x8" | Concreto | 3000 PSI | 28 | 0 | 21 | 21.9 | 3179.7 | 224 | 104 | CEMEX | 4
P-T2-38 | B-19322 VIALE 26 | PLACA T2 PISO 8 EJES 05 AL 07 ENTRE AyJ | 152.4 | 504652777 | 2026-02-13 | 3/13/2026 12:00:00 AM | 4"x8" | Concreto | 3000 PSI | 28 | 0 | 21 | 21.2 | 3070.3 | 216 | 101 | CEMEX | 4
P-T1-18 | B-19322 VIALE 26 | PLACA T1 PISO 4 EJES 06 AL 08 ENTRE AyJ | 152.4 | 504654945 | 2026-02-13 | 3/13/2026 12:00:00 AM | 4"x8" | Concreto | 3000 PSI | 28 | 0 | 21 | 22.2 | 3215.2 | 226 | 106 | CEMEX | 4
P-T1-18 | B-19322 VIALE 26 | PLACA T1 PISO 4 EJES 06 AL 08 ENTRE AyJ | 152.4 | 504654945 | 2026-02-13 | 3/13/2026 12:00:00 AM | 4"x8" | Concreto | 3000 PSI | 28 | 0 | 21 | 23 | 3332.1 | 234 | 109 | CEMEX | 3
P-T1-18 | B-19322 VIALE 26 | PLACA T1 PISO 4 EJES 06 AL 08 ENTRE AyJ | 152.4 | 504654945 | 2026-02-13 | 3/13/2026 12:00:00 AM | 4"x8" | Concreto | 3000 PSI | 28 | 0 | 21 | 20.9 | 3028 | 213 | 99 | CEMEX | 3
M-T2-53 | B-19322 VIALE 26 | MUROS T2 P7 EJES 01 AL 02 ENTRE AyD M=24,25,22,23,26 | 203.2 | 504655663 | 2026-02-13 | 3/13/2026 12:00:00 AM | 4"x8" | Concreto | 3000 PSI | 28 | 0 | 21 | 19.8 | 2869.6 | 202 | 94 | CEMEX | 3
M-T2-53 | B-19322 VIALE 26 | MUROS T2 P7 EJES 01 AL 02 ENTRE AyD M=24,25,22,23,26 | 203.2 | 504655663 | 2026-02-13 | 3/13/2026 12:00:00 AM | 4"x8" | Concreto | 3000 PSI | 28 | 0 | 21 | 25.1 | 3634 | 255 | 119 | CEMEX | 4
M-T2-53 | B-19322 VIALE 26 | MUROS T2 P7 EJES 01 AL 02 ENTRE AyD M=24,25,22,23,26 | 203.2 | 504655663 | 2026-02-13 | 3/13/2026 12:00:00 AM | 4"x8" | Concreto | 3000 PSI | 28 | 0 | 21 | 24 | 3483.6 | 245 | 114 | CEMEX | 4
M-T1-29 | B-19322 VIALE 26 | MUROS T1 P4 EJES 15 Y 12 ENTRE aYJ M=32,03,04,30,25,13 | 203.2 | 504657151 | 2026-02-13 | 3/13/2026 12:00:00 AM | 4"x8" | Concreto | 4000 PSI | 28 | 0 | 21 | 25.1 | 3645.6 | 256 | 120 | CEMEX | 3
M-T1-29 | B-19322 VIALE 26 | MUROS T1 P4 EJES 15 Y 12 ENTRE aYJ M=32,03,04,30,25,13 | 203.2 | 504657151 | 2026-02-13 | 3/13/2026 12:00:00 AM | 4"x8" | Concreto | 4000 PSI | 28 | 0 | 21 | 26 | 3768 | 265 | 124 | CEMEX | 4
M-T1-29 | B-19322 VIALE 26 | MUROS T1 P4 EJES 15 Y 12 ENTRE aYJ M=32,03,04,30,25,13 | 203.2 | 504657151 | 2026-02-13 | 3/13/2026 12:00:00 AM | 4"x8" | Concreto | 4000 PSI | 28 | 0 | 21 | 25.5 | 3700.2 | 260 | 121 | CEMEX | 4
E-T2-07 | B-19322 VIALE 26 | ESCALERA T2 TRAMO DEL 07 AL 08 | 152.4 | 504793550 | 2026-02-27 | 3/13/2026 12:00:00 AM | 4"x8" | Concreto | 3000 PSI | 14 | 0 | 21 | 22.7 | 3299.1 | 232 | 108 | CEMEX | 3
E-T2-07 | B-19322 VIALE 26 | ESCALERA T2 TRAMO DEL 07 AL 08 | 152.4 | 504793550 | 2026-02-27 | 3/13/2026 12:00:00 AM | 4"x8" | Concreto | 3000 PSI | 14 | 0 | 21 | 21.8 | 3168.2 | 223 | 104 | CEMEX | 4
E-T2-07 | B-19322 VIALE 26 | ESCALERA T2 TRAMO DEL 07 AL 08 | 152.4 | 504793550 | 2026-02-27 | 3/13/2026 12:00:00 AM | 4"x8" | Concreto | 3000 PSI | 14 | 0 | 21 | 22.3 | 3237.3 | 228 | 106 | CEMEX | 4
P-T1-37 | B-19322 VIALE 26 | PLACA T1 PISO 7 EJE 4 AL 6 ENTRE A-J | 152.4 | 82681660 | 2026-03-11 | 3/12/2026 12:00:00 AM | 4"x8" | Concreto | 300 PSI | 1 | 24 | 21 | 5.2 | 748.1 | 53 | 24 | ARGOS | 3
P-T1-37 | B-19322 VIALE 26 | PLACA T1 PISO 7 EJE 4 AL 6 ENTRE A-J | 152.4 | 82681660 | 2026-03-11 | 3/12/2026 12:00:00 AM | 4"x8" | Concreto | 300 PSI | 1 | 24 | 21 | 5.1 | 735.1 | 52 | 24 | ARGOS | 4
P-T1-37 | B-19322 VIALE 26 | PLACA T1 PISO 7 EJE 4 AL 6 ENTRE A-J | 152.4 | 82681660 | 2026-03-11 | 3/12/2026 12:00:00 AM | 4"x8" | Concreto | 300 PSI | 1 | 24 | 21 | 5 | 722.5 | 51 | 24 | ARGOS | 3
M-T1-47 | B-19322 VIALE 26 | MUROS T1 P7 EJES 15 AL 12 ENTRE AyJ M=31,32,2,10,23,25 | 203.2 | 82681696 | 2026-03-11 | 3/12/2026 12:00:00 AM | 4"x8" | Concreto | 3000 PSI | 1 | 24 | 21 | 4.1 | 588.3 | 41 | 19 | ARGOS | 2
M-T1-47 | B-19322 VIALE 26 | MUROS T1 P7 EJES 15 AL 12 ENTRE AyJ M=31,32,2,10,23,25 | 203.2 | 82681696 | 2026-03-11 | 3/12/2026 12:00:00 AM | 4"x8" | Concreto | 3000 PSI | 1 | 24 | 21 | 4 | 576.1 | 41 | 19 | ARGOS | 4
M-T1-47 | B-19322 VIALE 26 | MUROS T1 P7 EJES 15 AL 12 ENTRE AyJ M=31,32,2,10,23,25 | 203.2 | 82681696 | 2026-03-11 | 3/12/2026 12:00:00 AM | 4"x8" | Concreto | 3000 PSI | 1 | 24 | 21 | 3.9 | 563.7 | 40 | 18 | ARGOS | 2
M-T2-72 | B-19322 VIALE 26 | MUROS T2 P10 EJES 1 AL 2 ENTRE A Y J M=15,19,22,23,24,25 | 203.2 | 82681483 | 2026-03-10 | 3/11/2026 12:00:00 AM | 4"x8" | Concreto | 3000 PSI | 1 | 0 | 21 | 3.7 | 535.1 | 38 | 18 | ARGOS | 4
M-T2-72 | B-19322 VIALE 26 | MUROS T2 P10 EJES 1 AL 2 ENTRE A Y J M=15,19,22,23,24,25 | 203.2 | 82681483 | 2026-03-10 | 3/11/2026 12:00:00 AM | 4"x8" | Concreto | 3000 PSI | 1 | 0 | 21 | 3.7 | 529.9 | 37 | 17 | ARGOS | 4
M-T2-72 | B-19322 VIALE 26 | MUROS T2 P10 EJES 1 AL 2 ENTRE A Y J M=15,19,22,23,24,25 | 203.2 | 82681483 | 2026-03-10 | 3/11/2026 12:00:00 AM | 4"x8" | Concreto | 3000 PSI | 1 | 0 | 21 | 3.7 | 530 | 37 | 17 | ARGOS | 2
E-T2-05 | B-19322 VIALE 26 | ESCALERA T2 TRAMA DEL 5 AL 6 | 152.4 | 504659492 | 2026-02-14 | 3/14/2026 12:00:00 AM | 4"x8" | Concreto | 3000 PSI | 28 | 0 | 21 | 23.2 | 3364.9 | 237 | 110 | CEMEX | 3
E-T2-05 | B-19322 VIALE 26 | ESCALERA T2 TRAMA DEL 5 AL 6 | 152.4 | 504659492 | 2026-02-14 | 3/14/2026 12:00:00 AM | 4"x8" | Concreto | 3000 PSI | 28 | 0 | 21 | 23.4 | 3388.4 | 238 | 111 | CEMEX | 4
E-T2-05 | B-19322 VIALE 26 | ESCALERA T2 TRAMA DEL 5 AL 6 | 152.4 | 504659492 | 2026-02-14 | 3/14/2026 12:00:00 AM | 4"x8" | Concreto | 3000 PSI | 28 | 0 | 21 | 23.7 | 3431.8 | 241 | 113 | CEMEX | 3
P-T2-39 | B-19322 VIALE 26 | PLACA T2 P8 EJE 03 AL 05 ENTRE AyJ | 165.1 | 504661975 | 2026-02-14 | 3/14/2026 12:00:00 AM | 4"x8" | Concreto | 3000 PSI | 28 | 0 | 21 | 22.2 | 3214.3 | 226 | 106 | CEMEX | 3
P-T2-39 | B-19322 VIALE 26 | PLACA T2 P8 EJE 03 AL 05 ENTRE AyJ | 165.1 | 504661975 | 2026-02-14 | 3/14/2026 12:00:00 AM | 4"x8" | Concreto | 3000 PSI | 28 | 0 | 21 | 23.3 | 3378.3 | 238 | 111 | CEMEX | 3
P-T2-39 | B-19322 VIALE 26 | PLACA T2 P8 EJE 03 AL 05 ENTRE AyJ | 165.1 | 504661975 | 2026-02-14 | 3/14/2026 12:00:00 AM | 4"x8" | Concreto | 3000 PSI | 28 | 0 | 21 | 21.4 | 3097.4 | 218 | 102 | CEMEX | 4
M-T1-30 | B-19322 VIALE 26 | MUROS T1 P4 EJES 10Y11 ENTRE AyJ M=23,25,13,09,02 | 203.2 | 504663456 | 2026-02-14 | 3/14/2026 12:00:00 AM | 4"x8" | Concreto | 4000 PSI | 28 | 0 | 28 | 31.6 | 4581.4 | 322 | 113 | CEMEX | 3
M-T1-30 | B-19322 VIALE 26 | MUROS T1 P4 EJES 10Y11 ENTRE AyJ M=23,25,13,09,02 | 203.2 | 504663456 | 2026-02-14 | 3/14/2026 12:00:00 AM | 4"x8" | Concreto | 4000 PSI | 28 | 0 | 28 | 32.1 | 4653.5 | 327 | 114 | CEMEX | 3
M-T1-30 | B-19322 VIALE 26 | MUROS T1 P4 EJES 10Y11 ENTRE AyJ M=23,25,13,09,02 | 203.2 | 504663456 | 2026-02-14 | 3/14/2026 12:00:00 AM | 4"x8" | Concreto | 4000 PSI | 28 | 0 | 28 | 30.9 | 4486.2 | 315 | 110 | CEMEX | 4
P-T1-19 | B-19322 VIALE 26 | PLACA T1 P4 EJES 04 Y 06 ENTRE AyJ | 165.1 | 504663629 | 2026-02-14 | 3/14/2026 12:00:00 AM | 4"x8" | Concreto | 3000 PSI | 28 | 0 | 21 | 21.1 | 3059.6 | 215 | 100 | CEMEX | 3
P-T1-19 | B-19322 VIALE 26 | PLACA T1 P4 EJES 04 Y 06 ENTRE AyJ | 165.1 | 504663629 | 2026-02-14 | 3/14/2026 12:00:00 AM | 4"x8" | Concreto | 3000 PSI | 28 | 0 | 21 | 21.9 | 3169.6 | 223 | 104 | CEMEX | 3
P-T1-19 | B-19322 VIALE 26 | PLACA T1 P4 EJES 04 Y 06 ENTRE AyJ | 165.1 | 504663629 | 2026-02-14 | 3/14/2026 12:00:00 AM | 4"x8" | Concreto | 3000 PSI | 28 | 0 | 21 | 23.2 | 3359.5 | 236 | 110 | CEMEX | 4
P-T1-35 | B-19322 VIALE 26 | PLACA T1 PISO 7 EJES 8-10 ENTRE AyJ | 152.4 | 82681222 | 2026-03-07 | 3/14/2026 12:00:00 AM | 4"x8" | Concreto | 3000 PSI | 7 | 0 | 21 | 29.9 | 4335.4 | 305 | 142 | ARGOS | 3
P-T1-35 | B-19322 VIALE 26 | PLACA T1 PISO 7 EJES 8-10 ENTRE AyJ | 152.4 | 82681222 | 2026-03-07 | 3/14/2026 12:00:00 AM | 4"x8" | Concreto | 3000 PSI | 7 | 0 | 21 | 30.6 | 4443 | 312 | 146 | ARGOS | 4
P-T1-35 | B-19322 VIALE 26 | PLACA T1 PISO 7 EJES 8-10 ENTRE AyJ | 152.4 | 82681222 | 2026-03-07 | 3/14/2026 12:00:00 AM | 4"x8" | Concreto | 3000 PSI | 7 | 0 | 21 | 30.2 | 4373.1 | 307 | 144 | ARGOS | 4
M-T2-70 | B-19322 VIALE 26 | MUROS T2 P10 EJES 4-5 ENTRE A Y J M=2,31,14 | 203.2 | 82681254 | 2026-03-07 | 3/14/2026 12:00:00 AM | 4"x8" | Concreto | 3000 PSI | 7 | 0 | 21 | 30.6 | 4437.8 | 312 | 146 | ARGOS | 3
M-T2-70 | B-19322 VIALE 26 | MUROS T2 P10 EJES 4-5 ENTRE A Y J M=2,31,14 | 203.2 | 82681254 | 2026-03-07 | 3/14/2026 12:00:00 AM | 4"x8" | Concreto | 3000 PSI | 7 | 0 | 21 | 29.8 | 4320.3 | 304 | 142 | ARGOS | 4
M-T2-70 | B-19322 VIALE 26 | MUROS T2 P10 EJES 4-5 ENTRE A Y J M=2,31,14 | 203.2 | 82681254 | 2026-03-07 | 3/14/2026 12:00:00 AM | 4"x8" | Concreto | 3000 PSI | 7 | 0 | 21 | 29.4 | 4260.7 | 300 | 140 | ARGOS | 4
P-T2-54 | B-19322 VIALE 26 | PLACA T2 PISO 11 EJES 9 AL 11 ENTRE A Y J | 177.8 | 82681483 | 2026-03-10 | 3/11/2026 12:00:00 AM | 4"x8" | Concreto | 3000 PSI | 1 | 0 | 21 | 2.3 | 333.9 | 23 | 11 | ARGOS | 4
P-T2-54 | B-19322 VIALE 26 | PLACA T2 PISO 11 EJES 9 AL 11 ENTRE A Y J | 177.8 | 82681483 | 2026-03-10 | 3/11/2026 12:00:00 AM | 4"x8" | Concreto | 3000 PSI | 1 | 0 | 21 | 2.8 | 404.3 | 28 | 13 | ARGOS | 3
P-T2-54 | B-19322 VIALE 26 | PLACA T2 PISO 11 EJES 9 AL 11 ENTRE A Y J | 177.8 | 82681483 | 2026-03-10 | 3/11/2026 12:00:00 AM | 4"x8" | Concreto | 3000 PSI | 1 | 0 | 21 | 3 | 440 | 31 | 14 | ARGOS | 3
P-T2-56 | B-19322 VIALE 26 | PLACA T2 PISO 11 EJES 4 AL 7 ENTRE A Y J | 152.4 | 82681778 | 2026-03-12 | 3/13/2026 12:00:00 AM | 4"x8" | Concreto | 3000 PSI | 1 | 24 | 21 | 3.9 | 569.4 | 40 | 19 | ARGOS | 3
P-T2-56 | B-19322 VIALE 26 | PLACA T2 PISO 11 EJES 4 AL 7 ENTRE A Y J | 152.4 | 82681778 | 2026-03-12 | 3/13/2026 12:00:00 AM | 4"x8" | Concreto | 3000 PSI | 1 | 24 | 21 | 3.2 | 469.4 | 33 | 15 | ARGOS | 4
P-T2-56 | B-19322 VIALE 26 | PLACA T2 PISO 11 EJES 4 AL 7 ENTRE A Y J | 152.4 | 82681778 | 2026-03-12 | 3/13/2026 12:00:00 AM | 4"x8" | Concreto | 3000 PSI | 1 | 24 | 21 | 3.8 | 551.2 | 39 | 18 | ARGOS | 2
M-T2-73 | B-19322 VIALE 26 | MUROS T2 P11 EJE 11 AL 15 ENTRE J Y F M=17,18,28,27,16,1 | 209.55 | 82681792 | 2026-03-12 | 3/13/2026 12:00:00 AM | 4"x8" | Concreto | 3000 PSI | 1 | 0 | 21 | 2.9 | 425.3 | 30 | 14 | ARGOS | 2
M-T2-73 | B-19322 VIALE 26 | MUROS T2 P11 EJE 11 AL 15 ENTRE J Y F M=17,18,28,27,16,1 | 209.55 | 82681792 | 2026-03-12 | 3/13/2026 12:00:00 AM | 4"x8" | Concreto | 3000 PSI | 1 | 0 | 21 | 2.7 | 394.5 | 28 | 13 | ARGOS | 2
M-T2-73 | B-19322 VIALE 26 | MUROS T2 P11 EJE 11 AL 15 ENTRE J Y F M=17,18,28,27,16,1 | 209.55 | 82681792 | 2026-03-12 | 3/13/2026 12:00:00 AM | 4"x8" | Concreto | 3000 PSI | 1 | 0 | 21 | 2.7 | 391.5 | 28 | 13 | ARGOS | 3
P-T1-38 | B-19322 VIALE 26 | PLACA T1 PISO 7 EJES C1 AL 04 ENTRE AyJ | 139.7 | 82681796 | 2026-03-12 | 3/13/2026 12:00:00 AM | 4"x8" | Concreto | 3000 PSI | 1 | 24 | 21 | 4.9 | 705.5 | 50 | 23 | ARGOS | 3
P-T1-38 | B-19322 VIALE 26 | PLACA T1 PISO 7 EJES C1 AL 04 ENTRE AyJ | 139.7 | 82681796 | 2026-03-12 | 3/13/2026 12:00:00 AM | 4"x8" | Concreto | 3000 PSI | 1 | 24 | 21 | 4.6 | 669 | 47 | 22 | ARGOS | 4
P-T1-38 | B-19322 VIALE 26 | PLACA T1 PISO 7 EJES C1 AL 04 ENTRE AyJ | 139.7 | 82681796 | 2026-03-12 | 3/13/2026 12:00:00 AM | 4"x8" | Concreto | 3000 PSI | 1 | 24 | 21 | 4.7 | 685.1 | 48 | 22 | ARGOS | 2
M-T1-48 | B-19322 VIALE 26 | MUROS T1 P7 EJES 10 Y 11 ENTRE JyG | 228.6 | 82681832 | 2026-03-12 | 3/13/2026 12:00:00 AM | 4"x8" | Concreto | 3000 PSI | 1 | 24 | 21 | 4.1 | 591.4 | 42 | 19 | ARGOS | 3
M-T1-48 | B-19322 VIALE 26 | MUROS T1 P7 EJES 10 Y 11 ENTRE JyG | 228.6 | 82681832 | 2026-03-12 | 3/13/2026 12:00:00 AM | 4"x8" | Concreto | 3000 PSI | 1 | 24 | 21 | 3.8 | 550.9 | 39 | 18 | ARGOS | 3
M-T1-48 | B-19322 VIALE 26 | MUROS T1 P7 EJES 10 Y 11 ENTRE JyG | 228.6 | 82681832 | 2026-03-12 | 3/13/2026 12:00:00 AM | 4"x8" | Concreto | 3000 PSI | 1 | 24 | 21 | 3.9 | 567.8 | 40 | 19 | ARGOS | 3
P-T1-34 | B-19322 VIALE 26 | PLACA T1 PISO 7 EJES 10 AL 12 ENTRE AYJ | 152.4 | 82681056 | 2026-03-06 | 3/7/2026 12:00:00 AM | 4"x8" | Concreto | 3000 PSI | 1 | 0 | 21 | 5.6 | 816.6 | 57 | 27 | ARGOS | 3
P-T1-34 | B-19322 VIALE 26 | PLACA T1 PISO 7 EJES 10 AL 12 ENTRE AYJ | 152.4 | 82681056 | 2026-03-06 | 3/7/2026 12:00:00 AM | 4"x8" | Concreto | 3000 PSI | 1 | 0 | 21 | 5.2 | 761.2 | 54 | 25 | ARGOS | 3
P-T1-34 | B-19322 VIALE 26 | PLACA T1 PISO 7 EJES 10 AL 12 ENTRE AYJ | 152.4 | 82681056 | 2026-03-06 | 3/7/2026 12:00:00 AM | 4"x8" | Concreto | 3000 PSI | 1 | 0 | 21 | 5.2 | 747.9 | 53 | 24 | ARGOS | 4
P-T1-34 | B-19322 VIALE 26 | PLACA T1 PISO 7 EJES 10 AL 12 ENTRE AYJ | 152.4 | 82681056 | 2026-03-06 | 3/13/2026 12:00:00 AM | 4"x8" | Concreto | 3000 PSI | 7 | 0 | 21 | 27.3 | 3952.4 | 278 | 130 | ARGOS | 3
P-T1-34 | B-19322 VIALE 26 | PLACA T1 PISO 7 EJES 10 AL 12 ENTRE AYJ | 152.4 | 82681056 | 2026-03-06 | 3/13/2026 12:00:00 AM | 4"x8" | Concreto | 3000 PSI | 7 | 0 | 21 | 28.3 | 4109.1 | 289 | 135 | ARGOS | 4
P-T1-34 | B-19322 VIALE 26 | PLACA T1 PISO 7 EJES 10 AL 12 ENTRE AYJ | 152.4 | 82681056 | 2026-03-06 | 3/13/2026 12:00:00 AM | 4"x8" | Concreto | 3000 PSI | 7 | 0 | 21 | 21.3 | 3092.4 | 217 | 102 | ARGOS | 4
M-T1-45 | B-19322 VIALE 26 | MUROS T1 P6 EJES 4-5 ENTRE JYG M=2,23,24,22,13 | 177.8 | 82681079 | 2026-03-06 | 3/7/2026 12:00:00 AM | 4"x8" | Concreto | 3000 PSI | 1 | 0 | 21 | 5.7 | 822.2 | 58 | 27 | ARGOS | 4
M-T1-45 | B-19322 VIALE 26 | MUROS T1 P6 EJES 4-5 ENTRE JYG M=2,23,24,22,13 | 177.8 | 82681079 | 2026-03-06 | 3/7/2026 12:00:00 AM | 4"x8" | Concreto | 3000 PSI | 1 | 0 | 21 | 5.4 | 782.1 | 55 | 26 | ARGOS | 4
M-T1-45 | B-19322 VIALE 26 | MUROS T1 P6 EJES 4-5 ENTRE JYG M=2,23,24,22,13 | 177.8 | 82681079 | 2026-03-06 | 3/7/2026 12:00:00 AM | 4"x8" | Concreto | 3000 PSI | 1 | 0 | 21 | 5.5 | 794.5 | 56 | 26 | ARGOS | 4
M-T1-45 | B-19322 VIALE 26 | MUROS T1 P6 EJES 4-5 ENTRE JYG M=2,23,24,22,13 | 177.8 | 82681079 | 2026-03-06 | 3/13/2026 12:00:00 AM | 4"x8" | Concreto | 3000 PSI | 7 | 0 | 21 | 30 | 4345.4 | 306 | 143 | ARGOS | 3
M-T1-45 | B-19322 VIALE 26 | MUROS T1 P6 EJES 4-5 ENTRE JYG M=2,23,24,22,13 | 177.8 | 82681079 | 2026-03-06 | 3/13/2026 12:00:00 AM | 4"x8" | Concreto | 3000 PSI | 7 | 0 | 21 | 30.6 | 4445.3 | 313 | 146 | ARGOS | 4
M-T1-45 | B-19322 VIALE 26 | MUROS T1 P6 EJES 4-5 ENTRE JYG M=2,23,24,22,13 | 177.8 | 82681079 | 2026-03-06 | 3/13/2026 12:00:00 AM | 4"x8" | Concreto | 3000 PSI | 7 | 0 | 21 | 28.9 | 4185.2 | 294 | 137 | ARGOS | 4
P-T2-52 | B-19322 VIALE 26 | PLACA T2 PISO 10 EJES 1 AL 3 ENTRE A Y J | 152.4 | N/A | 2026-03-06 | 3/7/2026 12:00:00 AM | 4"x8" | Concreto | 3000 PSI | 1 | 0 | 21 | 5.7 | 826.2 | 58 | 27 | ARGOS | 4
P-T2-52 | B-19322 VIALE 26 | PLACA T2 PISO 10 EJES 1 AL 3 ENTRE A Y J | 152.4 | N/A | 2026-03-06 | 3/7/2026 12:00:00 AM | 4"x8" | Concreto | 3000 PSI | 1 | 0 | 21 | 5 | 724 | 51 | 24 | ARGOS | 4
P-T2-52 | B-19322 VIALE 26 | PLACA T2 PISO 10 EJES 1 AL 3 ENTRE A Y J | 152.4 | N/A | 2026-03-06 | 3/7/2026 12:00:00 AM | 4"x8" | Concreto | 3000 PSI | 1 | 0 | 21 | 5 | 721 | 51 | 24 | ARGOS | 3
M-T2-69 | B-19322 VIALE 26 | MUROS T2 P10 EJES 6 AL 7 ENTRE A Y J M=2,31,14 | 184.15 | 82681123 | 2026-03-06 | 3/7/2026 12:00:00 AM | 4"x8" | Concreto | 3000 PSI | 1 | 0 | 21 | 3.9 | 564.4 | 40 | 18 | ARGOS | 3
M-T2-69 | B-19322 VIALE 26 | MUROS T2 P10 EJES 6 AL 7 ENTRE A Y J M=2,31,14 | 184.15 | 82681123 | 2026-03-06 | 3/7/2026 12:00:00 AM | 4"x8" | Concreto | 3000 PSI | 1 | 0 | 21 | 3.8 | 551.2 | 39 | 18 | ARGOS | 4
M-T2-69 | B-19322 VIALE 26 | MUROS T2 P10 EJES 6 AL 7 ENTRE A Y J M=2,31,14 | 184.15 | 82681123 | 2026-03-06 | 3/7/2026 12:00:00 AM | 4"x8" | Concreto | 3000 PSI | 1 | 0 | 21 | 3.5 | 512.3 | 36 | 17 | ARGOS | 2
M-T2-69 | B-19322 VIALE 26 | MUROS T2 P10 EJES 6 AL 7 ENTRE A Y J M=2,31,14 | 184.15 | 82681123 | 2026-03-06 | 3/13/2026 12:00:00 AM | 4"x8" | Concreto | 3000 PSI | 7 | 0 | 21 | 28.8 | 4172 | 293 | 137 | ARGOS | 3
M-T2-69 | B-19322 VIALE 26 | MUROS T2 P10 EJES 6 AL 7 ENTRE A Y J M=2,31,14 | 184.15 | 82681123 | 2026-03-06 | 3/13/2026 12:00:00 AM | 4"x8" | Concreto | 3000 PSI | 7 | 0 | 21 | 27.4 | 3978 | 280 | 131 | ARGOS | 3
M-T2-69 | B-19322 VIALE 26 | MUROS T2 P10 EJES 6 AL 7 ENTRE A Y J M=2,31,14 | 184.15 | 82681123 | 2026-03-06 | 3/13/2026 12:00:00 AM | 4"x8" | Concreto | 3000 PSI | 7 | 0 | 21 | 28 | 4054.7 | 285 | 133 | ARGOS | 4
P-T2-55 | B-19322 VIALE 26 | PLACA T2 PISO 11 EJES 7 AL 9 ENTRE A Y J | 177.8 | 12306545 | 2026-03-11 | 3/12/2026 12:00:00 AM | 4"x8" | Concreto | 3000 PSI | 1 | 0 | 21 | 4.9 | 714.3 | 50 | 23 | ARGOS | 2
P-T2-55 | B-19322 VIALE 26 | PLACA T2 PISO 11 EJES 7 AL 9 ENTRE A Y J | 177.8 | 12306545 | 2026-03-11 | 3/12/2026 12:00:00 AM | 4"x8" | Concreto | 3000 PSI | 1 | 0 | 21 | 5.1 | 732.9 | 52 | 24 | ARGOS | 4
P-T2-55 | B-19322 VIALE 26 | PLACA T2 PISO 11 EJES 7 AL 9 ENTRE A Y J | 177.8 | 12306545 | 2026-03-11 | 3/12/2026 12:00:00 AM | 4"x8" | Concreto | 3000 PSI | 1 | 0 | 21 | 5 | 719.5 | 51 | 24 | ARGOS | 3
P-T2-57 | B-19322 VIALE 26 | PLACA T2 PISO 11 EJES 1 AL 4 ENTRE A Y J | 177.8 | 82681912 | 2026-03-13 | 3/14/2026 12:00:00 AM | 4"x8" | Concreto | 3000 PSI | 1 | 24 | 21 | 5.7 | 825.3 | 58 | 27 | ARGOS | 2
P-T2-57 | B-19322 VIALE 26 | PLACA T2 PISO 11 EJES 1 AL 4 ENTRE A Y J | 177.8 | 82681912 | 2026-03-13 | 3/14/2026 12:00:00 AM | 4"x8" | Concreto | 3000 PSI | 1 | 24 | 21 | 5.5 | 803.2 | 56 | 26 | ARGOS | 4
P-T2-57 | B-19322 VIALE 26 | PLACA T2 PISO 11 EJES 1 AL 4 ENTRE A Y J | 177.8 | 82681912 | 2026-03-13 | 3/14/2026 12:00:00 AM | 4"x8" | Concreto | 3000 PSI | 1 | 24 | 21 | 5.9 | 857.4 | 60 | 28 | ARGOS | 2
M-T2-74 | B-19322 VIALE 26 | MUROS T2 P11 EJE 11 AL 15 ENTRE A Y J M=9,29,32 | 228.6 | 82689/1953 | 2026-03-13 | 3/14/2026 12:00:00 AM | 4"x8" | Concreto | 3000 PSI | 1 | 24 | 21 | 3.5 | 513 | 36 | 17 | ARGOS | 2
M-T2-74 | B-19322 VIALE 26 | MUROS T2 P11 EJE 11 AL 15 ENTRE A Y J M=9,29,32 | 228.6 | 82689/1953 | 2026-03-13 | 3/14/2026 12:00:00 AM | 4"x8" | Concreto | 3000 PSI | 1 | 24 | 21 | 3.5 | 508.7 | 36 | 17 | ARGOS | 3
M-T2-74 | B-19322 VIALE 26 | MUROS T2 P11 EJE 11 AL 15 ENTRE A Y J M=9,29,32 | 228.6 | 82689/1953 | 2026-03-13 | 3/14/2026 12:00:00 AM | 4"x8" | Concreto | 3000 PSI | 1 | 24 | 21 | 3.7 | 533.7 | 38 | 18 | ARGOS | 3
M-T1-49 | B-19322 VIALE 26 | MUROS T1 P7 EJES 8 Y 9 ENTRE AyJ M=2,9,22,24 | 228.6 | 82681978 | 2026-03-13 | 3/14/2026 12:00:00 AM | 4"x8" | Concreto | 3000 PSI | 1 | 24 | 21 | 3.3 | 485.1 | 34 | 16 | ARGOS | 3
M-T1-49 | B-19322 VIALE 26 | MUROS T1 P7 EJES 8 Y 9 ENTRE AyJ M=2,9,22,24 | 228.6 | 82681978 | 2026-03-13 | 3/14/2026 12:00:00 AM | 4"x8" | Concreto | 3000 PSI | 1 | 24 | 21 | 3.1 | 444.5 | 31 | 14 | ARGOS | 3
M-T1-49 | B-19322 VIALE 26 | MUROS T1 P7 EJES 8 Y 9 ENTRE AyJ M=2,9,22,24 | 228.6 | 82681978 | 2026-03-13 | 3/14/2026 12:00:00 AM | 4"x8" | Concreto | 3000 PSI | 1 | 24 | 21 | 2.6 | 375.8 | 26 | 12 | ARGOS | 2
P-T2-52 | B-19322 VIALE 26 | PLACA T2 PISO 10 EJES 1 AL 3 ENTRE A Y J | 152.4 | N/A | 2026-03-06 | 3/13/2026 12:00:00 AM | 4"x8" | Concreto | 3000 PSI | 7 | 0 | 21 | 20.3 | 2938.2 | 207 | 96 | ARGOS | 3
P-T2-52 | B-19322 VIALE 26 | PLACA T2 PISO 10 EJES 1 AL 3 ENTRE A Y J | 152.4 | N/A | 2026-03-06 | 3/13/2026 12:00:00 AM | 4"x8" | Concreto | 3000 PSI | 7 | 0 | 21 | 18.8 | 2732.8 | 192 | 90 | ARGOS | 4
P-T2-52 | B-19322 VIALE 26 | PLACA T2 PISO 10 EJES 1 AL 3 ENTRE A Y J | 152.4 | N/A | 2026-03-06 | 3/13/2026 12:00:00 AM | 4"x8" | Concreto | 3000 PSI | 7 | 0 | 21 | 19.5 | 2827.8 | 199 | 93 | ARGOS | 3
M-T1-31 | B-19322 VIALE 26 | MUROS T1 P4 EJES 08 Y09 ENTRE AyJ M=23,24,2,9,22 | 209.55 | 504671240 | 2026-02-16 | 3/16/2026 12:00:00 AM | 4"x8" | Concreto | 4000 PSI | 28 | 0 | 28 | 28.8 | 4173.2 | 293 | 103 | CEMEX | 3
M-T1-31 | B-19322 VIALE 26 | MUROS T1 P4 EJES 08 Y09 ENTRE AyJ M=23,24,2,9,22 | 209.55 | 504671240 | 2026-02-16 | 3/16/2026 12:00:00 AM | 4"x8" | Concreto | 4000 PSI | 28 | 0 | 28 | 28.6 | 4148.2 | 292 | 102 | CEMEX | 4
M-T1-31 | B-19322 VIALE 26 | MUROS T1 P4 EJES 08 Y09 ENTRE AyJ M=23,24,2,9,22 | 209.55 | 504671240 | 2026-02-16 | 3/16/2026 12:00:00 AM | 4"x8" | Concreto | 4000 PSI | 28 | 0 | 28 | 29.7 | 4314.5 | 303 | 106 | CEMEX | 4
P-T1-20 | B-19322 VIALE 26 | PLACA T1 P4 EJES 01Y04 ENTRE AyJ | 152.4 | 504669873 | 2026-02-16 | 3/16/2026 12:00:00 AM | 4"x8" | Concreto | 3000 PSI | 28 | 0 | 21 | 22.3 | 3237.9 | 228 | 106 | CEMEX | 3
P-T1-20 | B-19322 VIALE 26 | PLACA T1 P4 EJES 01Y04 ENTRE AyJ | 152.4 | 504669873 | 2026-02-16 | 3/16/2026 12:00:00 AM | 4"x8" | Concreto | 3000 PSI | 28 | 0 | 21 | 25.4 | 3680.9 | 259 | 121 | CEMEX | 4
P-T1-20 | B-19322 VIALE 26 | PLACA T1 P4 EJES 01Y04 ENTRE AyJ | 152.4 | 504669873 | 2026-02-16 | 3/16/2026 12:00:00 AM | 4"x8" | Concreto | 3000 PSI | 28 | 0 | 21 | 24.1 | 3501.9 | 246 | 115 | CEMEX | 4
M-T2-54 | B-19322 VIALE 26 | MUROS T2 P8 EJE 11 AL 15 ENTRE JyF M=14,31,02,17,18,28 | 203.2 | 504673037 | 2026-02-16 | 3/16/2026 12:00:00 AM | 4"x8" | Concreto | 3000 PSI | 28 | 0 | 21 | 23.6 | 3424.6 | 241 | 112 | CEMEX | 3
M-T2-54 | B-19322 VIALE 26 | MUROS T2 P8 EJE 11 AL 15 ENTRE JyF M=14,31,02,17,18,28 | 203.2 | 504673037 | 2026-02-16 | 3/16/2026 12:00:00 AM | 4"x8" | Concreto | 3000 PSI | 28 | 0 | 21 | 21.6 | 3138.1 | 221 | 103 | CEMEX | 4
M-T2-54 | B-19322 VIALE 26 | MUROS T2 P8 EJE 11 AL 15 ENTRE JyF M=14,31,02,17,18,28 | 203.2 | 504673037 | 2026-02-16 | 3/16/2026 12:00:00 AM | 4"x8" | Concreto | 3000 PSI | 28 | 0 | 21 | 24.2 | 3510.4 | 247 | 115 | CEMEX | 4
P-T2-53 | B-19322 VIALE 26 | PLACA T2 PISO 11 EJES 12 AL 15 ENTRE A Y J ESCALERA 8 AL 9 | 133.35 | 82681319 | 2026-03-09 | 3/16/2026 12:00:00 AM | 4"x8" | Concreto | 3000 PSI | 7 | 0 | 21 | 31.5 | 4564.3 | 321 | 150 | ARGOS | 3
P-T2-53 | B-19322 VIALE 26 | PLACA T2 PISO 11 EJES 12 AL 15 ENTRE A Y J ESCALERA 8 AL 9 | 133.35 | 82681319 | 2026-03-09 | 3/16/2026 12:00:00 AM | 4"x8" | Concreto | 3000 PSI | 7 | 0 | 21 | 23.7 | 3430.3 | 241 | 113 | ARGOS | 3
P-T2-53 | B-19322 VIALE 26 | PLACA T2 PISO 11 EJES 12 AL 15 ENTRE A Y J ESCALERA 8 AL 9 | 133.35 | 82681319 | 2026-03-09 | 3/16/2026 12:00:00 AM | 4"x8" | Concreto | 3000 PSI | 7 | 0 | 21 | 31.6 | 4578.2 | 322 | 150 | ARGOS | 3
M-T2-71 | B-19322 VIALE 26 | MUROS T2 P10 EJE 3 A Y J M=32,9A,29A EJE 5 A Y D M=32,29,9 | 203.2 | 82681338 | 2026-03-09 | 3/16/2026 12:00:00 AM | 4"x8" | Concreto | 300 PSI | 7 | 0 | 21 | 32.3 | 4679.9 | 329 | 154 | ARGOS | 3
M-T2-71 | B-19322 VIALE 26 | MUROS T2 P10 EJE 3 A Y J M=32,9A,29A EJE 5 A Y D M=32,29,9 | 203.2 | 82681338 | 2026-03-09 | 3/16/2026 12:00:00 AM | 4"x8" | Concreto | 300 PSI | 7 | 0 | 21 | 34.2 | 4966.5 | 349 | 163 | ARGOS | 4
M-T2-71 | B-19322 VIALE 26 | MUROS T2 P10 EJE 3 A Y J M=32,9A,29A EJE 5 A Y D M=32,29,9 | 203.2 | 82681338 | 2026-03-09 | 3/16/2026 12:00:00 AM | 4"x8" | Concreto | 300 PSI | 7 | 0 | 21 | 33.1 | 4800.6 | 338 | 158 | ARGOS | 4
P-T1-36 | B-19322 VIALE 26 | PLACA P7 T1 EJES 06 Y 08 ENTRE A-J | 133.35 | 82681352 | 2026-03-09 | 3/16/2026 12:00:00 AM | 4"x8" | Concreto | 3000 PSI | 7 | 0 | 21 | 30.2 | 4378.3 | 308 | 144 | ARGOS | 3
P-T1-36 | B-19322 VIALE 26 | PLACA P7 T1 EJES 06 Y 08 ENTRE A-J | 133.35 | 82681352 | 2026-03-09 | 3/16/2026 12:00:00 AM | 4"x8" | Concreto | 3000 PSI | 7 | 0 | 21 | 27.2 | 3951 | 278 | 130 | ARGOS | 3
P-T1-36 | B-19322 VIALE 26 | PLACA P7 T1 EJES 06 Y 08 ENTRE A-J | 133.35 | 82681352 | 2026-03-09 | 3/16/2026 12:00:00 AM | 4"x8" | Concreto | 3000 PSI | 7 | 0 | 21 | 16.4 | 2383.9 | 168 | 78 | ARGOS | 4
M-T1-46 | B-19322 VIALE 26 | MUROS T2 P6 EJE 3 -GyJ M=23,21,8 EJE 1-2 AyJ M=1,18,19 | 215.9 | 82681381 | 2026-03-09 | 3/16/2026 12:00:00 AM | 4"x8" | Concreto | 3000 PSI | 7 | 0 | 21 | 21 | 3044 | 214 | 100 | ARGOS | 3
M-T1-46 | B-19322 VIALE 26 | MUROS T2 P6 EJE 3 -GyJ M=23,21,8 EJE 1-2 AyJ M=1,18,19 | 215.9 | 82681381 | 2026-03-09 | 3/16/2026 12:00:00 AM | 4"x8" | Concreto | 3000 PSI | 7 | 0 | 21 | 22.4 | 3250 | 228 | 107 | ARGOS | 4
M-T1-46 | B-19322 VIALE 26 | MUROS T2 P6 EJE 3 -GyJ M=23,21,8 EJE 1-2 AyJ M=1,18,19 | 215.9 | 82681381 | 2026-03-09 | 3/16/2026 12:00:00 AM | 4"x8" | Concreto | 3000 PSI | 7 | 0 | 21 | 26 | 3765.1 | 265 | 124 | ARGOS | 3
P-T1-39 | B-19322 VIALE 26 | PLACA T1 P8 EJES 12 AL 15 ENTRE AyJ | 139.7 | 82682072 | 2026-03-14 | 3/16/2026 12:00:00 AM | 4"x8" | Concreto | 3000 PSI | 2 | 0 | 21 | 11.7 | 1694.7 | 119 | 56 | ARGOS | 2
P-T1-39 | B-19322 VIALE 26 | PLACA T1 P8 EJES 12 AL 15 ENTRE AyJ | 139.7 | 82682072 | 2026-03-14 | 3/16/2026 12:00:00 AM | 4"x8" | Concreto | 3000 PSI | 2 | 0 | 21 | 12.2 | 1774.2 | 125 | 58 | ARGOS | 3
P-T1-39 | B-19322 VIALE 26 | PLACA T1 P8 EJES 12 AL 15 ENTRE AyJ | 139.7 | 82682072 | 2026-03-14 | 3/16/2026 12:00:00 AM | 4"x8" | Concreto | 3000 PSI | 2 | 0 | 21 | 12 | 1738.2 | 122 | 57 | ARGOS | 2
M-T2-75 | B-19322 VIALE 26 | MUROS T2 P11 EJE 9 AL 10 | 203.2 | 82682108 | 2026-03-14 | 3/16/2026 12:00:00 AM | 4"x8" | Concreto | 3000 PSI | 2 | 0 | 21 | 11.3 | 1643.5 | 116 | 54 | ARGOS | 3
M-T2-75 | B-19322 VIALE 26 | MUROS T2 P11 EJE 9 AL 10 | 203.2 | 82682108 | 2026-03-14 | 3/16/2026 12:00:00 AM | 4"x8" | Concreto | 3000 PSI | 2 | 0 | 21 | 10.4 | 1511.5 | 106 | 50 | ARGOS | 3
M-T2-75 | B-19322 VIALE 26 | MUROS T2 P11 EJE 9 AL 10 | 203.2 | 82682108 | 2026-03-14 | 3/16/2026 12:00:00 AM | 4"x8" | Concreto | 3000 PSI | 2 | 0 | 21 | 10.4 | 1507.8 | 106 | 50 | ARGOS | 4
M-T1-50 | B-19322 VIALE 26 | MUROS T1 P7 EJES 6-7 ENTRE JyG M=2,9,22,13,24,5 | 228.6 | 82682121 | 2026-03-14 | 3/16/2026 12:00:00 AM | 4"x8" | Concreto | 3000 PSI | 2 | 0 | 21 | 10 | 1453.8 | 102 | 48 | ARGOS | 3
M-T1-50 | B-19322 VIALE 26 | MUROS T1 P7 EJES 6-7 ENTRE JyG M=2,9,22,13,24,5 | 228.6 | 82682121 | 2026-03-14 | 3/16/2026 12:00:00 AM | 4"x8" | Concreto | 3000 PSI | 2 | 0 | 21 | 9.8 | 1426.9 | 100 | 47 | ARGOS | 4
M-T1-50 | B-19322 VIALE 26 | MUROS T1 P7 EJES 6-7 ENTRE JyG M=2,9,22,13,24,5 | 228.6 | 82682121 | 2026-03-14 | 3/16/2026 12:00:00 AM | 4"x8" | Concreto | 3000 PSI | 2 | 0 | 21 | 9.6 | 1394.3 | 98 | 46 | ARGOS | 4
P-T2-40 | B-19322 VIALE 26 | PLACA T2 P8 EJE 01AL08 ENTRE AyJ | 152.4 | 504679767 | 2026-02-17 | 3/17/2026 12:00:00 AM | 4"x8" | Concreto | 3000 PSI | 28 | 0 | 21 | 24.5 | 3555.6 | 250 | 117 | CEMEX | 4
P-T2-40 | B-19322 VIALE 26 | PLACA T2 P8 EJE 01AL08 ENTRE AyJ | 152.4 | 504679767 | 2026-02-17 | 3/17/2026 12:00:00 AM | 4"x8" | Concreto | 3000 PSI | 28 | 0 | 21 | 24 | 3479.7 | 245 | 114 | CEMEX | 4
P-T2-40 | B-19322 VIALE 26 | PLACA T2 P8 EJE 01AL08 ENTRE AyJ | 152.4 | 504679767 | 2026-02-17 | 3/17/2026 12:00:00 AM | 4"x8" | Concreto | 3000 PSI | 28 | 0 | 21 | 23.8 | 3450.3 | 243 | 113 | CEMEX | 4
M-T1-32 | B-19322 VIALE 26 | MUROS T1 P4 EJES 058 ENTRE JYg M=23,22,24,09,02 | 228.6 | 504681856 | 2026-02-17 | 3/17/2026 12:00:00 AM | 4"x8" | Concreto | 4000 PSI | 28 | 0 | 28 | 28.7 | 4160.3 | 292 | 102 | CEMEX | 3
M-T1-32 | B-19322 VIALE 26 | MUROS T1 P4 EJES 058 ENTRE JYg M=23,22,24,09,02 | 228.6 | 504681856 | 2026-02-17 | 3/17/2026 12:00:00 AM | 4"x8" | Concreto | 4000 PSI | 28 | 0 | 28 | 28.7 | 4158.2 | 292 | 102 | CEMEX | 4
M-T1-32 | B-19322 VIALE 26 | MUROS T1 P4 EJES 058 ENTRE JYg M=23,22,24,09,02 | 228.6 | 504681856 | 2026-02-17 | 3/17/2026 12:00:00 AM | 4"x8" | Concreto | 4000 PSI | 28 | 0 | 28 | 23.6 | 3424.9 | 241 | 84 | CEMEX | 4
P-T1-21 | B-19322 VIALE 26 | PLACA T1 PS EJE 15AL12 ENTRE AyJ | 165.1 | 504681710 | 2026-02-17 | 3/17/2026 12:00:00 AM | 4"x8" | Concreto | 3000 PSI | 28 | 0 | 21 | 22 | 3197.9 | 225 | 105 | CEMEX | 3
P-T1-21 | B-19322 VIALE 26 | PLACA T1 PS EJE 15AL12 ENTRE AyJ | 165.1 | 504681710 | 2026-02-17 | 3/17/2026 12:00:00 AM | 4"x8" | Concreto | 3000 PSI | 28 | 0 | 21 | 20.9 | 3026.5 | 213 | 99 | CEMEX | 4
P-T1-21 | B-19322 VIALE 26 | PLACA T1 PS EJE 15AL12 ENTRE AyJ | 165.1 | 504681710 | 2026-02-17 | 3/17/2026 12:00:00 AM | 4"x8" | Concreto | 3000 PSI | 28 | 0 | 21 | 20.8 | 3013.2 | 212 | 99 | CEMEX | 4
M-T2-55 | B-19322 VIALE 26 | MUROS T2 P8 EJE 11AL15 ENTRE AyD M= 35,36,37,38,39,40 | 215.9 | 504683236 | 2026-02-17 | 3/17/2026 12:00:00 AM | 4"x8" | Concreto | 3000 PSI | 28 | 0 | 21 | 23 | 3331.2 | 234 | 109 | CEMEX | 4
M-T2-55 | B-19322 VIALE 26 | MUROS T2 P8 EJE 11AL15 ENTRE AyD M= 35,36,37,38,39,40 | 215.9 | 504683236 | 2026-02-17 | 3/17/2026 12:00:00 AM | 4"x8" | Concreto | 3000 PSI | 28 | 0 | 21 | 22.2 | 3215.9 | 226 | 106 | CEMEX | 4
M-T2-55 | B-19322 VIALE 26 | MUROS T2 P8 EJE 11AL15 ENTRE AyD M= 35,36,37,38,39,40 | 215.9 | 504683236 | 2026-02-17 | 3/17/2026 12:00:00 AM | 4"x8" | Concreto | 3000 PSI | 28 | 0 | 21 | 22.8 | 3311.5 | 233 | 109 | CEMEX | 3
M-T2-72 | B-19322 VIALE 26 | MUROS T2 P10 EJES 1 AL 2 ENTRE A Y J M=15,19,22,23,24,25 | 203.2 | 82681483 | 2026-03-10 | 3/17/2026 12:00:00 AM | 4"x8" | Concreto | 3000 PSI | 7 | 0 | 21 | 24.6 | 3573 | 251 | 117 | ARGOS | 4
M-T2-72 | B-19322 VIALE 26 | MUROS T2 P10 EJES 1 AL 2 ENTRE A Y J M=15,19,22,23,24,25 | 203.2 | 82681483 | 2026-03-10 | 3/17/2026 12:00:00 AM | 4"x8" | Concreto | 3000 PSI | 7 | 0 | 21 | 25.4 | 3677.9 | 259 | 121 | ARGOS | 4
M-T2-72 | B-19322 VIALE 26 | MUROS T2 P10 EJES 1 AL 2 ENTRE A Y J M=15,19,22,23,24,25 | 203.2 | 82681483 | 2026-03-10 | 3/17/2026 12:00:00 AM | 4"x8" | Concreto | 3000 PSI | 7 | 0 | 21 | 23.6 | 3423.6 | 241 | 112 | ARGOS | 3
P-T2-54 | B-19322 VIALE 26 | PLACA T2 PISO 11 EJES 9 AL 11 ENTRE A Y J | 177.8 | 82681483 | 2026-03-10 | 3/17/2026 12:00:00 AM | 4"x8" | Concreto | 3000 PSI | 7 | 0 | 21 | 29.8 | 4319.4 | 304 | 142 | ARGOS | 3
P-T2-54 | B-19322 VIALE 26 | PLACA T2 PISO 11 EJES 9 AL 11 ENTRE A Y J | 177.8 | 82681483 | 2026-03-10 | 3/17/2026 12:00:00 AM | 4"x8" | Concreto | 3000 PSI | 7 | 0 | 21 | 27.4 | 3966.7 | 279 | 130 | ARGOS | 4
P-T2-54 | B-19322 VIALE 26 | PLACA T2 PISO 11 EJES 9 AL 11 ENTRE A Y J | 177.8 | 82681483 | 2026-03-10 | 3/17/2026 12:00:00 AM | 4"x8" | Concreto | 3000 PSI | 7 | 0 | 21 | 28.8 | 4170 | 293 | 137 | ARGOS | 3
P-T1-41 | B-19322 VIALE 26 | PLACA T1 PISO 8 EJES 8 AL 10 ENTRE AYJ | 165.1 | 82682365 | 2026-03-17 | 3/18/2026 12:00:00 AM | 4"x8" | Concreto | 3000 PSI | 1 | 24 | 21 | 4.4 | 631 | 44 | 21 | ARGOS | 4
P-T1-41 | B-19322 VIALE 26 | PLACA T1 PISO 8 EJES 8 AL 10 ENTRE AYJ | 165.1 | 82682365 | 2026-03-17 | 3/18/2026 12:00:00 AM | 4"x8" | Concreto | 3000 PSI | 1 | 24 | 21 | 3.9 | 571.3 | 40 | 19 | ARGOS | 3
P-T1-41 | B-19322 VIALE 26 | PLACA T1 PISO 8 EJES 8 AL 10 ENTRE AYJ | 165.1 | 82682365 | 2026-03-17 | 3/18/2026 12:00:00 AM | 4"x8" | Concreto | 3000 PSI | 1 | 24 | 21 | 4.3 | 618.1 | 43 | 20 | ARGOS | 3
P-T2-59 | B-19322 VIALE 26 | PLACA T2 PISO 12 EJES 10 AL 12 ENTRE AYJ | 177.8 | 82682378 | 2026-03-17 | 3/18/2026 12:00:00 AM | 4"x8" | Concreto | 3000 PSI | 1 | 24 | 21 | 4.5 | 657.1 | 46 | 22 | ARGOS | 3
P-T2-59 | B-19322 VIALE 26 | PLACA T2 PISO 12 EJES 10 AL 12 ENTRE AYJ | 177.8 | 82682378 | 2026-03-17 | 3/18/2026 12:00:00 AM | 4"x8" | Concreto | 3000 PSI | 1 | 24 | 21 | 3.7 | 538.1 | 38 | 18 | ARGOS | 3
P-T2-59 | B-19322 VIALE 26 | PLACA T2 PISO 12 EJES 10 AL 12 ENTRE AYJ | 177.8 | 82682378 | 2026-03-17 | 3/18/2026 12:00:00 AM | 4"x8" | Concreto | 3000 PSI | 1 | 24 | 21 | 3.8 | 548.6 | 39 | 18 | ARGOS | 3
M-T2-77 | B-19322 VIALE 26 | MUROS P11 T2 EJE 1AL5 ENTRE AYJ M=2,31,14 | 203.2 | 82682409 | 2026-03-17 | 3/18/2026 12:00:00 AM | 4"x8" | Concreto | 3000 PSI | 1 | 24 | 21 | 3.1 | 456.8 | 32 | 15 | ARGOS | 2
M-T2-77 | B-19322 VIALE 26 | MUROS P11 T2 EJE 1AL5 ENTRE AYJ M=2,31,14 | 203.2 | 82682409 | 2026-03-17 | 3/18/2026 12:00:00 AM | 4"x8" | Concreto | 3000 PSI | 1 | 24 | 21 | 3.1 | 444.5 | 31 | 14 | ARGOS | 4
M-T2-77 | B-19322 VIALE 26 | MUROS P11 T2 EJE 1AL5 ENTRE AYJ M=2,31,14 | 203.2 | 82682409 | 2026-03-17 | 3/18/2026 12:00:00 AM | 4"x8" | Concreto | 3000 PSI | 1 | 24 | 21 | 3.1 | 452.7 | 32 | 15 | ARGOS | 4
M-T1-52 | B-19322 VIALE 26 | MUROS T1 P7 EJES 1-3 ENTRE JYG M= 23,1,18,11,15,1,2 | 203.2 | 82682365 | 2026-03-17 | 3/18/2026 12:00:00 AM | 4"x8" | Concreto | 3000 PSI | 1 | 24 | 21 | 3.7 | 537.3 | 38 | 18 | ARGOS | 3
M-T1-52 | B-19322 VIALE 26 | MUROS T1 P7 EJES 1-3 ENTRE JYG M= 23,1,18,11,15,1,2 | 203.2 | 82682365 | 2026-03-17 | 3/18/2026 12:00:00 AM | 4"x8" | Concreto | 3000 PSI | 1 | 24 | 21 | 3.9 | 571.3 | 40 | 19 | ARGOS | 4
M-T1-52 | B-19322 VIALE 26 | MUROS T1 P7 EJES 1-3 ENTRE JYG M= 23,1,18,11,15,1,2 | 203.2 | 82682365 | 2026-03-17 | 3/18/2026 12:00:00 AM | 4"x8" | Concreto | 3000 PSI | 1 | 24 | 21 | 3.3 | 483.5 | 34 | 16 | ARGOS | 3
P-T1-22 | B-19322 VIALE 26 | PLACA T1 P5 EJES 10Y12 ENTRE AyJ | 165.1 | 504700005 | 2026-02-18 | 3/18/2026 12:00:00 AM | 4"x8" | Concreto | 3000 PSI | 28 | 0 | 21 | 20.4 | 2962 | 208 | 97 | CEMEX | 4
P-T1-22 | B-19322 VIALE 26 | PLACA T1 P5 EJES 10Y12 ENTRE AyJ | 165.1 | 504700005 | 2026-02-18 | 3/18/2026 12:00:00 AM | 4"x8" | Concreto | 3000 PSI | 28 | 0 | 21 | 21.1 | 3057 | 215 | 100 | CEMEX | 4
P-T1-22 | B-19322 VIALE 26 | PLACA T1 P5 EJES 10Y12 ENTRE AyJ | 165.1 | 504700005 | 2026-02-18 | 3/18/2026 12:00:00 AM | 4"x8" | Concreto | 3000 PSI | 28 | 0 | 21 | 20.8 | 3019.5 | 212 | 99 | CEMEX | 4
M-T1-33 | B-19322 VIALE 26 | MUROS T1 P4 EJE 3Y4 ENTRE JyG-4Y5 ENTRE AyF M=23,21,24,8,13,22 | 228.6 | 504700685 | 2026-02-18 | 3/18/2026 12:00:00 AM | 4"x8" | Concreto | 4000 PSI | 28 | 0 | 28 | 26.6 | 3853.3 | 271 | 95 | CEMEX | 4
M-T1-33 | B-19322 VIALE 26 | MUROS T1 P4 EJE 3Y4 ENTRE JyG-4Y5 ENTRE AyF M=23,21,24,8,13,22 | 228.6 | 504700685 | 2026-02-18 | 3/18/2026 12:00:00 AM | 4"x8" | Concreto | 4000 PSI | 28 | 0 | 28 | 27.6 | 4002.3 | 281 | 98 | CEMEX | 3
M-T1-33 | B-19322 VIALE 26 | MUROS T1 P4 EJE 3Y4 ENTRE JyG-4Y5 ENTRE AyF M=23,21,24,8,13,22 | 228.6 | 504700685 | 2026-02-18 | 3/18/2026 12:00:00 AM | 4"x8" | Concreto | 4000 PSI | 28 | 0 | 28 | 25.8 | 3743.8 | 263 | 92 | CEMEX | 4
M-T2-56 | B-19322 VIALE 26 | MUROS 12P8 EJES 08,09,10 ENTRE AyJ M=29,09,32,31,02,14 | 203.2 | 504702022 | 2026-02-18 | 3/18/2026 12:00:00 AM | 4"x8" | Concreto | 3000 PSI | 28 | 0 | 21 | 21.6 | 3132.3 | 220 | 103 | CEMEX | 4
M-T2-56 | B-19322 VIALE 26 | MUROS 12P8 EJES 08,09,10 ENTRE AyJ M=29,09,32,31,02,14 | 203.2 | 504702022 | 2026-02-18 | 3/18/2026 12:00:00 AM | 4"x8" | Concreto | 3000 PSI | 28 | 0 | 21 | 21.9 | 3179.5 | 224 | 104 | CEMEX | 4
M-T2-56 | B-19322 VIALE 26 | MUROS 12P8 EJES 08,09,10 ENTRE AyJ M=29,09,32,31,02,14 | 203.2 | 504702022 | 2026-02-18 | 3/18/2026 12:00:00 AM | 4"x8" | Concreto | 3000 PSI | 28 | 0 | 21 | 21.7 | 3148.8 | 221 | 103 | CEMEX | 3
P-T2-41 | B-19322 VIALE 26 | PLACA T2 P9 EJES 15AL12 ENTRE AYJ | 158.75 | 504704553 | 2026-02-18 | 3/18/2026 12:00:00 AM | 4"x8" | Concreto | 3000 PSI | 28 | 0 | 21 | 21.6 | 3137.1 | 221 | 103 | CEMEX | 4
P-T2-41 | B-19322 VIALE 26 | PLACA T2 P9 EJES 15AL12 ENTRE AYJ | 158.75 | 504704553 | 2026-02-18 | 3/18/2026 12:00:00 AM | 4"x8" | Concreto | 3000 PSI | 28 | 0 | 21 | 21.5 | 3115.7 | 219 | 102 | CEMEX | 4
P-T2-41 | B-19322 VIALE 26 | PLACA T2 P9 EJES 15AL12 ENTRE AYJ | 158.75 | 504704553 | 2026-02-18 | 3/18/2026 12:00:00 AM | 4"x8" | Concreto | 3000 PSI | 28 | 0 | 21 | 22.3 | 3231.8 | 227 | 106 | CEMEX | 4
P-T1-37 | B-19322 VIALE 26 | PLACA T1 PISO 7 EJE 4 AL 6 ENTRE A-J | 152.4 | 82681660 | 2026-03-11 | 3/18/2026 12:00:00 AM | 4"x8" | Concreto | 300 PSI | 7 | 0 | 21 | 30.6 | 4441.6 | 312 | 146 | ARGOS | 4
P-T1-37 | B-19322 VIALE 26 | PLACA T1 PISO 7 EJE 4 AL 6 ENTRE A-J | 152.4 | 82681660 | 2026-03-11 | 3/18/2026 12:00:00 AM | 4"x8" | Concreto | 300 PSI | 7 | 0 | 21 | 28.6 | 4150.4 | 292 | 136 | ARGOS | 4
P-T1-37 | B-19322 VIALE 26 | PLACA T1 PISO 7 EJE 4 AL 6 ENTRE A-J | 152.4 | 82681660 | 2026-03-11 | 3/18/2026 12:00:00 AM | 4"x8" | Concreto | 300 PSI | 7 | 0 | 21 | 30.9 | 4479.5 | 315 | 147 | ARGOS | 4
M-T1-47 | B-19322 VIALE 26 | MUROS T1 P7 EJES 15 AL 12 ENTRE AyJ M=31,32,2,10,23,25 | 203.2 | 82681696 | 2026-03-11 | 3/18/2026 12:00:00 AM | 4"x8" | Concreto | 3000 PSI | 7 | 0 | 21 | 23.6 | 3429.3 | 241 | 112 | ARGOS | 4
M-T1-47 | B-19322 VIALE 26 | MUROS T1 P7 EJES 15 AL 12 ENTRE AyJ M=31,32,2,10,23,25 | 203.2 | 82681696 | 2026-03-11 | 3/18/2026 12:00:00 AM | 4"x8" | Concreto | 3000 PSI | 7 | 0 | 21 | 23.3 | 3376.2 | 237 | 111 | ARGOS | 4
M-T1-47 | B-19322 VIALE 26 | MUROS T1 P7 EJES 15 AL 12 ENTRE AyJ M=31,32,2,10,23,25 | 203.2 | 82681696 | 2026-03-11 | 3/18/2026 12:00:00 AM | 4"x8" | Concreto | 3000 PSI | 7 | 0 | 21 | 22.7 | 3295.5 | 232 | 108 | ARGOS | 3
P-T2-55 | B-19322 VIALE 26 | PLACA T2 PISO 11 EJES 7 AL 9 ENTRE A Y J | 177.8 | 12306545 | 2026-03-11 | 3/18/2026 12:00:00 AM | 4"x8" | Concreto | 3000 PSI | 7 | 0 | 21 | 23.2 | 3365.2 | 237 | 110 | ARGOS | 3
P-T2-55 | B-19322 VIALE 26 | PLACA T2 PISO 11 EJES 7 AL 9 ENTRE A Y J | 177.8 | 12306545 | 2026-03-11 | 3/18/2026 12:00:00 AM | 4"x8" | Concreto | 3000 PSI | 7 | 0 | 21 | 23.3 | 3378.4 | 238 | 111 | ARGOS | 4
P-T2-55 | B-19322 VIALE 26 | PLACA T2 PISO 11 EJES 7 AL 9 ENTRE A Y J | 177.8 | 12306545 | 2026-03-11 | 3/18/2026 12:00:00 AM | 4"x8" | Concreto | 3000 PSI | 7 | 0 | 21 | 22.4 | 3249.3 | 228 | 107 | ARGOS | 4
P-T1-40 | B-19322 VIALE 26 | PLACA T1 PISO8 EJES 10 AL 12 ENTRE AYJ | 127 | 12306642 | 2026-03-16 | 3/17/2026 12:00:00 AM | 4"x8" | Concreto | 3000 PSI | 1 | 24 | 21 | 3.9 | 567.8 | 40 | 19 | ARGOS | 3
P-T1-40 | B-19322 VIALE 26 | PLACA T1 PISO8 EJES 10 AL 12 ENTRE AYJ | 127 | 12306642 | 2026-03-16 | 3/17/2026 12:00:00 AM | 4"x8" | Concreto | 3000 PSI | 1 | 24 | 21 | 3.8 | 549 | 39 | 18 | ARGOS | 3
P-T1-40 | B-19322 VIALE 26 | PLACA T1 PISO8 EJES 10 AL 12 ENTRE AYJ | 127 | 12306642 | 2026-03-16 | 3/17/2026 12:00:00 AM | 4"x8" | Concreto | 3000 PSI | 1 | 24 | 21 | 3.9 | 558.8 | 39 | 18 | ARGOS | 3
M-T1-51 | B-19322 VIALE 26 | MURO T1 P7 EJE 4Y5 ENTRE JYG M=2,9,13,22,23,24 | 203.2 | 82682202 | 2026-03-16 | 3/17/2026 12:00:00 AM | 4"x8" | Concreto | 3000 PSI | 1 | 24 | 21 | 3.9 | 560 | 39 | 18 | ARGOS | 3
M-T1-51 | B-19322 VIALE 26 | MURO T1 P7 EJE 4Y5 ENTRE JYG M=2,9,13,22,23,24 | 203.2 | 82682202 | 2026-03-16 | 3/17/2026 12:00:00 AM | 4"x8" | Concreto | 3000 PSI | 1 | 24 | 21 | 4 | 576.8 | 41 | 19 | ARGOS | 3
M-T1-51 | B-19322 VIALE 26 | MURO T1 P7 EJE 4Y5 ENTRE JYG M=2,9,13,22,23,24 | 203.2 | 82682202 | 2026-03-16 | 3/17/2026 12:00:00 AM | 4"x8" | Concreto | 3000 PSI | 1 | 24 | 21 | 3.9 | 566 | 40 | 18 | ARGOS | 3
P-T2-58 | B-19322 VIALE 26 | PLACA T2 P12 EJE 12 AL 15 ENTRE AYJ | 177.8 | 82682211 | 2026-03-16 | 3/17/2026 12:00:00 AM | 4"x8" | Concreto | 3000 PSI | 1 | 24 | 21 | 3.6 | 516.4 | 36 | 17 | ARGOS | 3
P-T2-58 | B-19322 VIALE 26 | PLACA T2 P12 EJE 12 AL 15 ENTRE AYJ | 177.8 | 82682211 | 2026-03-16 | 3/17/2026 12:00:00 AM | 4"x8" | Concreto | 3000 PSI | 1 | 24 | 21 | 3.6 | 521.2 | 37 | 17 | ARGOS | 3
P-T2-58 | B-19322 VIALE 26 | PLACA T2 P12 EJE 12 AL 15 ENTRE AYJ | 177.8 | 82682211 | 2026-03-16 | 3/17/2026 12:00:00 AM | 4"x8" | Concreto | 3000 PSI | 1 | 24 | 21 | 3.7 | 542 | 38 | 18 | ARGOS | 3
M-T2-76 | B-19322 VIALE 26 | MUROS T2 P11 EJES 6 AL 7 ENTRE AYJ M=2,31,14 | 203.2 | 82682228 | 2026-03-16 | 3/17/2026 12:00:00 AM | 4"x8" | Concreto | 3000 PSI | 1 | 24 | 21 | 3.4 | 494.5 | 35 | 16 | ARGOS | 3
M-T2-76 | B-19322 VIALE 26 | MUROS T2 P11 EJES 6 AL 7 ENTRE AYJ M=2,31,14 | 203.2 | 82682228 | 2026-03-16 | 3/17/2026 12:00:00 AM | 4"x8" | Concreto | 3000 PSI | 1 | 24 | 21 | 3.7 | 535.2 | 38 | 18 | ARGOS | 3
M-T2-76 | B-19322 VIALE 26 | MUROS T2 P11 EJES 6 AL 7 ENTRE AYJ M=2,31,14 | 203.2 | 82682228 | 2026-03-16 | 3/17/2026 12:00:00 AM | 4"x8" | Concreto | 3000 PSI | 1 | 24 | 21 | 3.9 | 562.4 | 40 | 18 | ARGOS | 4
P-T1-42 | B-19322 VIALE 26 | PLACA T1 PISO 8 EJES 6 Y 8 ENTRE AYJ | 177.8 | 12306684 | 2026-03-18 | 3/19/2026 12:00:00 AM | 4"x8" | Concreto | 3000 PSI | 1 | 24 | 21 | 2.9 | 416.6 | 29 | 14 | ARGOS | 3
P-T1-42 | B-19322 VIALE 26 | PLACA T1 PISO 8 EJES 6 Y 8 ENTRE AYJ | 177.8 | 12306684 | 2026-03-18 | 3/19/2026 12:00:00 AM | 4"x8" | Concreto | 3000 PSI | 1 | 24 | 21 | 3 | 436 | 31 | 14 | ARGOS | 3
P-T1-42 | B-19322 VIALE 26 | PLACA T1 PISO 8 EJES 6 Y 8 ENTRE AYJ | 177.8 | 12306684 | 2026-03-18 | 3/19/2026 12:00:00 AM | 4"x8" | Concreto | 3000 PSI | 1 | 24 | 21 | 3.3 | 480.3 | 34 | 16 | ARGOS | 3
M-T1-53 | B-19322 VIALE 26 | MUROS T1 P8 EJES 12 AL 15 ENTRE JYG M=2,4,24,29,33,23,25 | 228.6 | 82682522 | 2026-03-18 | 3/19/2026 12:00:00 AM | 4"x8" | Concreto | 3000 PSI | 1 | 24 | 21 | 2.3 | 331.9 | 23 | 11 | ARGOS | 4
M-T1-53 | B-19322 VIALE 26 | MUROS T1 P8 EJES 12 AL 15 ENTRE JYG M=2,4,24,29,33,23,25 | 228.6 | 82682522 | 2026-03-18 | 3/19/2026 12:00:00 AM | 4"x8" | Concreto | 3000 PSI | 1 | 24 | 21 | 2.2 | 325.5 | 23 | 11 | ARGOS | 3
M-T1-53 | B-19322 VIALE 26 | MUROS T1 P8 EJES 12 AL 15 ENTRE JYG M=2,4,24,29,33,23,25 | 228.6 | 82682522 | 2026-03-18 | 3/19/2026 12:00:00 AM | 4"x8" | Concreto | 3000 PSI | 1 | 24 | 21 | 2.7 | 389 | 27 | 13 | ARGOS | 3
P-T2-60 | B-19322 VIALE 26 | PLACA T2 PISO12 EJE 8 AL 10 ENTRE AYJ | 158.75 | 12306691 | 2026-03-18 | 3/19/2026 12:00:00 AM | 4"x8" | Concreto | 3000 PSI | 1 | 24 | 21 | 2.2 | 324.5 | 23 | 11 | ARGOS | 2
P-T2-60 | B-19322 VIALE 26 | PLACA T2 PISO12 EJE 8 AL 10 ENTRE AYJ | 158.75 | 12306691 | 2026-03-18 | 3/19/2026 12:00:00 AM | 4"x8" | Concreto | 3000 PSI | 1 | 24 | 21 | 2.3 | 335.5 | 24 | 11 | ARGOS | 3
P-T2-60 | B-19322 VIALE 26 | PLACA T2 PISO12 EJE 8 AL 10 ENTRE AYJ | 158.75 | 12306691 | 2026-03-18 | 3/19/2026 12:00:00 AM | 4"x8" | Concreto | 3000 PSI | 1 | 24 | 21 | 2.2 | 317.2 | 22 | 10 | ARGOS | 3
P-T1-23 | B-19322 VIALE 26 | PLACA T1 P5 EJE 8 AL 10 | 177.8 | 504710289 | 2026-02-19 | 3/19/2026 12:00:00 AM | 4"x8" | Concreto | 3000 PSI | 28 | 0 | 21 | 22 | 3193.9 | 225 | 105 | CEMEX | 3
P-T1-23 | B-19322 VIALE 26 | PLACA T1 P5 EJE 8 AL 10 | 177.8 | 504710289 | 2026-02-19 | 3/19/2026 12:00:00 AM | 4"x8" | Concreto | 3000 PSI | 28 | 0 | 21 | 19 | 2757.4 | 194 | 90 | CEMEX | 4
P-T1-23 | B-19322 VIALE 26 | PLACA T1 P5 EJE 8 AL 10 | 177.8 | 504710289 | 2026-02-19 | 3/19/2026 12:00:00 AM | 4"x8" | Concreto | 3000 PSI | 28 | 0 | 21 | 20.6 | 2989.6 | 210 | 98 | CEMEX | 4
M-T1-34 | B-19322 VIALE 26 | MUROS T1 O4 EJES 03 ENTRE AyF-1Y2 ENTRE AyJ M=23,21,8,1,18 | 228.6 | 504712435 | 2026-02-19 | 3/19/2026 12:00:00 AM | 4"x8" | Concreto | 4000 PSI | 28 | 0 | 28 | 31 | 4499.8 | 316 | 111 | CEMEX | 3
M-T1-34 | B-19322 VIALE 26 | MUROS T1 O4 EJES 03 ENTRE AyF-1Y2 ENTRE AyJ M=23,21,8,1,18 | 228.6 | 504712435 | 2026-02-19 | 3/19/2026 12:00:00 AM | 4"x8" | Concreto | 4000 PSI | 28 | 0 | 28 | 30.1 | 4358.7 | 306 | 107 | CEMEX | 4
M-T1-34 | B-19322 VIALE 26 | MUROS T1 O4 EJES 03 ENTRE AyF-1Y2 ENTRE AyJ M=23,21,8,1,18 | 228.6 | 504712435 | 2026-02-19 | 3/19/2026 12:00:00 AM | 4"x8" | Concreto | 4000 PSI | 28 | 0 | 28 | 29.4 | 4260.6 | 300 | 105 | CEMEX | 4
P-T2-42 | B-19322 VIALE 26 | PLACA T2 P9 EJES 10Y12 ENTRE AyJ | 165.1 | 504712435 | 2026-02-19 | 3/19/2026 12:00:00 AM | 4"x8" | Concreto | 3000 PSI | 28 | 0 | 21 | 24.7 | 3585.8 | 252 | 118 | CEMEX | 3
P-T2-42 | B-19322 VIALE 26 | PLACA T2 P9 EJES 10Y12 ENTRE AyJ | 165.1 | 504712435 | 2026-02-19 | 3/19/2026 12:00:00 AM | 4"x8" | Concreto | 3000 PSI | 28 | 0 | 21 | 24.8 | 3590.8 | 252 | 118 | CEMEX | 4
P-T2-42 | B-19322 VIALE 26 | PLACA T2 P9 EJES 10Y12 ENTRE AyJ | 165.1 | 504712435 | 2026-02-19 | 3/19/2026 12:00:00 AM | 4"x8" | Concreto | 3000 PSI | 28 | 0 | 21 | 24.9 | 3613 | 254 | 119 | CEMEX | 4
M-T2-57 | B-19322 VIALE 26 | MUROS T2 P8 EJES 7,6,5 ENTRE AyJ M=9,29,32 | 228.6 | 504713385 | 2026-02-19 | 3/19/2026 12:00:00 AM | 4"x8" | Concreto | 3000 PSI | 28 | 0 | 21 | 23.8 | 3459 | 243 | 114 | CEMEX | 3
M-T2-57 | B-19322 VIALE 26 | MUROS T2 P8 EJES 7,6,5 ENTRE AyJ M=9,29,32 | 228.6 | 504713385 | 2026-02-19 | 3/19/2026 12:00:00 AM | 4"x8" | Concreto | 3000 PSI | 28 | 0 | 21 | 22.2 | 3219.5 | 226 | 106 | CEMEX | 4
M-T2-57 | B-19322 VIALE 26 | MUROS T2 P8 EJES 7,6,5 ENTRE AyJ M=9,29,32 | 228.6 | 504713385 | 2026-02-19 | 3/19/2026 12:00:00 AM | 4"x8" | Concreto | 3000 PSI | 28 | 0 | 21 | 22.3 | 3239.5 | 228 | 106 | CEMEX | 3
M-T2-78 | B-19322 VIALE 26 | MUROS T1 P4 EJE 1 AL 3ENTRE AYJ M=19,20,21,22,23,24,25 | 203.2 | 82682577 | 2026-03-18 | 3/19/2026 12:00:00 AM | 4"x8" | Concreto | 3000 PSI | 1 | 24 | 21 | 2.6 | 371.7 | 26 | 12 | ARGOS | 3
M-T2-78 | B-19322 VIALE 26 | MUROS T1 P4 EJE 1 AL 3ENTRE AYJ M=19,20,21,22,23,24,25 | 203.2 | 82682577 | 2026-03-18 | 3/19/2026 12:00:00 AM | 4"x8" | Concreto | 3000 PSI | 1 | 24 | 21 | 2.5 | 364.1 | 26 | 12 | ARGOS | 4
M-T2-78 | B-19322 VIALE 26 | MUROS T1 P4 EJE 1 AL 3ENTRE AYJ M=19,20,21,22,23,24,25 | 203.2 | 82682577 | 2026-03-18 | 3/19/2026 12:00:00 AM | 4"x8" | Concreto | 3000 PSI | 1 | 24 | 21 | 2.5 | 365.2 | 26 | 12 | ARGOS | 4
E-T1-02 | B-19322 VIALE 26 | ESCALERA T1 TRAMO DEL 3 A 4 | 139.7 | 504853433 | 2026-03-05 | 3/19/2026 12:00:00 AM | 4"x8" | Concreto | 3000 PSI | 14 | 0 | 21 | 23.8 | 3447.3 | 242 | 113 | CEMEX | 3
E-T1-02 | B-19322 VIALE 26 | ESCALERA T1 TRAMO DEL 3 A 4 | 139.7 | 504853433 | 2026-03-05 | 3/19/2026 12:00:00 AM | 4"x8" | Concreto | 3000 PSI | 14 | 0 | 21 | 23.9 | 3466 | 244 | 114 | CEMEX | 3
E-T1-02 | B-19322 VIALE 26 | ESCALERA T1 TRAMO DEL 3 A 4 | 139.7 | 504853433 | 2026-03-05 | 3/19/2026 12:00:00 AM | 4"x8" | Concreto | 3000 PSI | 14 | 0 | 21 | 22 | 3197.4 | 225 | 105 | CEMEX | 4
P-T2-56 | B-19322 VIALE 26 | PLACA T2 PISO 11 EJES 4 AL 7 ENTRE A Y J | 152.4 | 82681778 | 2026-03-12 | 3/19/2026 12:00:00 AM | 4"x8" | Concreto | 3000 PSI | 7 | 0 | 21 | 24.6 | 3572.9 | 251 | 117 | ARGOS | 3
P-T2-56 | B-19322 VIALE 26 | PLACA T2 PISO 11 EJES 4 AL 7 ENTRE A Y J | 152.4 | 82681778 | 2026-03-12 | 3/19/2026 12:00:00 AM | 4"x8" | Concreto | 3000 PSI | 7 | 0 | 21 | 22.4 | 3253.4 | 229 | 107 | ARGOS | 4
P-T2-56 | B-19322 VIALE 26 | PLACA T2 PISO 11 EJES 4 AL 7 ENTRE A Y J | 152.4 | 82681778 | 2026-03-12 | 3/19/2026 12:00:00 AM | 4"x8" | Concreto | 3000 PSI | 7 | 0 | 21 | 23.6 | 3425.8 | 241 | 112 | ARGOS | 4
P-T1-38 | B-19322 VIALE 26 | PLACA T1 PISO 7 EJES C1 AL 04 ENTRE AyJ | 139.7 | 82681796 | 2026-03-12 | 3/19/2026 12:00:00 AM | 4"x8" | Concreto | 3000 PSI | 7 | 0 | 21 | 30.6 | 4444.1 | 312 | 146 | ARGOS | 4
P-T1-38 | B-19322 VIALE 26 | PLACA T1 PISO 7 EJES C1 AL 04 ENTRE AyJ | 139.7 | 82681796 | 2026-03-12 | 3/19/2026 12:00:00 AM | 4"x8" | Concreto | 3000 PSI | 7 | 0 | 21 | 28.7 | 4164.2 | 293 | 137 | ARGOS | 3
P-T1-38 | B-19322 VIALE 26 | PLACA T1 PISO 7 EJES C1 AL 04 ENTRE AyJ | 139.7 | 82681796 | 2026-03-12 | 3/19/2026 12:00:00 AM | 4"x8" | Concreto | 3000 PSI | 7 | 0 | 21 | 23.3 | 3385.2 | 238 | 111 | ARGOS | 4
M-T1-48 | B-19322 VIALE 26 | MUROS T1 P7 EJES 10 Y 11 ENTRE JyG | 228.6 | 82681832 | 2026-03-12 | 3/19/2026 12:00:00 AM | 4"x8" | Concreto | 3000 PSI | 7 | 0 | 21 | 22.8 | 3312.5 | 233 | 109 | ARGOS | 4
M-T1-48 | B-19322 VIALE 26 | MUROS T1 P7 EJES 10 Y 11 ENTRE JyG | 228.6 | 82681832 | 2026-03-12 | 3/19/2026 12:00:00 AM | 4"x8" | Concreto | 3000 PSI | 7 | 0 | 21 | 21.9 | 3176.6 | 223 | 104 | ARGOS | 4
M-T1-48 | B-19322 VIALE 26 | MUROS T1 P7 EJES 10 Y 11 ENTRE JyG | 228.6 | 82681832 | 2026-03-12 | 3/19/2026 12:00:00 AM | 4"x8" | Concreto | 3000 PSI | 7 | 0 | 21 | 22.3 | 3228.5 | 227 | 106 | ARGOS | 3
M-T2-73 | B-19322 VIALE 26 | MUROS T2 P11 EJE 11 AL 15 ENTRE J Y F M=17,18,28,27,16,1 | 209.55 | 82681792 | 2026-03-12 | 3/19/2026 12:00:00 AM | 4"x8" | Concreto | 3000 PSI | 7 | 0 | 21 | 20.5 | 2966.5 | 209 | 97 | ARGOS | 3
M-T2-73 | B-19322 VIALE 26 | MUROS T2 P11 EJE 11 AL 15 ENTRE J Y F M=17,18,28,27,16,1 | 209.55 | 82681792 | 2026-03-12 | 3/19/2026 12:00:00 AM | 4"x8" | Concreto | 3000 PSI | 7 | 0 | 21 | 19.9 | 2892.1 | 203 | 95 | ARGOS | 4
M-T2-73 | B-19322 VIALE 26 | MUROS T2 P11 EJE 11 AL 15 ENTRE J Y F M=17,18,28,27,16,1 | 209.55 | 82681792 | 2026-03-12 | 3/19/2026 12:00:00 AM | 4"x8" | Concreto | 3000 PSI | 7 | 0 | 21 | 20.3 | 2945.1 | 207 | 97 | ARGOS | 4
P-T1-24 | B-19322 VIALE 26 | PLACA T1 P5 EJES 6-8 ENTRE AyJ | 152.4 | 504720970 | 2026-02-20 | 3/20/2026 12:00:00 AM | 4"x8" | Concreto | 3000 PSI | 28 | 0 | 21 | 22.8 | 3307.1 | 233 | 108 | CEMEX | 3
P-T1-24 | B-19322 VIALE 26 | PLACA T1 P5 EJES 6-8 ENTRE AyJ | 152.4 | 504720970 | 2026-02-20 | 3/20/2026 12:00:00 AM | 4"x8" | Concreto | 3000 PSI | 28 | 0 | 21 | 22.3 | 3239.2 | 228 | 106 | CEMEX | 3
P-T1-24 | B-19322 VIALE 26 | PLACA T1 P5 EJES 6-8 ENTRE AyJ | 152.4 | 504720970 | 2026-02-20 | 3/20/2026 12:00:00 AM | 4"x8" | Concreto | 3000 PSI | 28 | 0 | 21 | 21.6 | 3137.6 | 221 | 103 | CEMEX | 4
P-T2-43 | B-19322 VIALE 26 | PLACA T2 P9 EJES 8 AL 10 ENTRE AyJ | 158.75 | 504723187 | 2026-02-20 | 3/20/2026 12:00:00 AM | 4"x8" | Concreto | 3000 PSI | 28 | 0 | 21 | 21.2 | 3076.3 | 216 | 101 | CEMEX | 3
P-T2-43 | B-19322 VIALE 26 | PLACA T2 P9 EJES 8 AL 10 ENTRE AyJ | 158.75 | 504723187 | 2026-02-20 | 3/20/2026 12:00:00 AM | 4"x8" | Concreto | 3000 PSI | 28 | 0 | 21 | 20.9 | 3033.3 | 213 | 100 | CEMEX | 4
P-T2-43 | B-19322 VIALE 26 | PLACA T2 P9 EJES 8 AL 10 ENTRE AyJ | 158.75 | 504723187 | 2026-02-20 | 3/20/2026 12:00:00 AM | 4"x8" | Concreto | 3000 PSI | 28 | 0 | 21 | 21.4 | 3102.7 | 218 | 102 | CEMEX | 4
M-T2-58 | B-19322 VIALE 26 | MUROS T2 P8 EJE 3Y4 ENTRE AyJ M=02,14,31 | 228.6 | 5047270 | 2026-02-20 | 3/20/2026 12:00:00 AM | 4"x8" | Concreto | 3000 PSI | 28 | 0 | 21 | 22.5 | 3256.8 | 229 | 107 | CEMEX | 3
M-T2-58 | B-19322 VIALE 26 | MUROS T2 P8 EJE 3Y4 ENTRE AyJ M=02,14,31 | 228.6 | 5047270 | 2026-02-20 | 3/20/2026 12:00:00 AM | 4"x8" | Concreto | 3000 PSI | 28 | 0 | 21 | 31.6 | 4575.9 | 322 | 150 | CEMEX | 4
M-T2-58 | B-19322 VIALE 26 | MUROS T2 P8 EJE 3Y4 ENTRE AyJ M=02,14,31 | 228.6 | 5047270 | 2026-02-20 | 3/20/2026 12:00:00 AM | 4"x8" | Concreto | 3000 PSI | 28 | 0 | 21 | 30.4 | 4410.8 | 310 | 145 | CEMEX | 3
P-T2-57 | B-19322 VIALE 26 | PLACA T2 PISO 11 EJES 1 AL 4 ENTRE A Y J | 177.8 | 82681912 | 2026-03-13 | 3/20/2026 12:00:00 AM | 4"x8" | Concreto | 3000 PSI | 7 | 0 | 21 | 29 | 4201.2 | 295 | 138 | ARGOS | 3
P-T2-57 | B-19322 VIALE 26 | PLACA T2 PISO 11 EJES 1 AL 4 ENTRE A Y J | 177.8 | 82681912 | 2026-03-13 | 3/20/2026 12:00:00 AM | 4"x8" | Concreto | 3000 PSI | 7 | 0 | 21 | 28.9 | 4197.5 | 295 | 138 | ARGOS | 4
P-T2-57 | B-19322 VIALE 26 | PLACA T2 PISO 11 EJES 1 AL 4 ENTRE A Y J | 177.8 | 82681912 | 2026-03-13 | 3/20/2026 12:00:00 AM | 4"x8" | Concreto | 3000 PSI | 7 | 0 | 21 | 27.5 | 3985.6 | 280 | 131 | ARGOS | 4
M-T2-74 | B-19322 VIALE 26 | MUROS T2 P11 EJE 11 AL 15 ENTRE A Y J M=9,29,32 | 228.6 | 82689/1953 | 2026-03-13 | 3/20/2026 12:00:00 AM | 4"x8" | Concreto | 3000 PSI | 7 | 0 | 21 | 22.9 | 3322.8 | 234 | 109 | ARGOS | 4
M-T2-74 | B-19322 VIALE 26 | MUROS T2 P11 EJE 11 AL 15 ENTRE A Y J M=9,29,32 | 228.6 | 82689/1953 | 2026-03-13 | 3/20/2026 12:00:00 AM | 4"x8" | Concreto | 3000 PSI | 7 | 0 | 21 | 21.1 | 3061.4 | 215 | 100 | ARGOS | 3
M-T2-74 | B-19322 VIALE 26 | MUROS T2 P11 EJE 11 AL 15 ENTRE A Y J M=9,29,32 | 228.6 | 82689/1953 | 2026-03-13 | 3/20/2026 12:00:00 AM | 4"x8" | Concreto | 3000 PSI | 7 | 0 | 21 | 20.5 | 2979.4 | 209 | 98 | ARGOS | 4
M-T1-49 | B-19322 VIALE 26 | MUROS T1 P7 EJES 8 Y 9 ENTRE AyJ M=2,9,22,24 | 228.6 | 82681978 | 2026-03-13 | 3/20/2026 12:00:00 AM | 4"x8" | Concreto | 3000 PSI | 7 | 0 | 21 | 24.1 | 3491.1 | 245 | 115 | ARGOS | 3
M-T1-49 | B-19322 VIALE 26 | MUROS T1 P7 EJES 8 Y 9 ENTRE AyJ M=2,9,22,24 | 228.6 | 82681978 | 2026-03-13 | 3/20/2026 12:00:00 AM | 4"x8" | Concreto | 3000 PSI | 7 | 0 | 21 | 24.2 | 3515.6 | 247 | 115 | ARGOS | 4
M-T1-49 | B-19322 VIALE 26 | MUROS T1 P7 EJES 8 Y 9 ENTRE AyJ M=2,9,22,24 | 228.6 | 82681978 | 2026-03-13 | 3/20/2026 12:00:00 AM | 4"x8" | Concreto | 3000 PSI | 7 | 0 | 21 | 24.1 | 3491.1 | 245 | 115 | ARGOS | 4
M-T1-35 | B-19322 VIALE 26 | MUROS T1 P5 EJES 12-13-14 ENTRE AyF M=14,12,25,22,23,09 | 215.9 | 504706152 | 2026-02-20 | 3/20/2026 12:00:00 AM | 4"x8" | Concreto | 4000 PSI | 28 | 0 | 28 | 31.4 | 4552.6 | 320 | 112 | CEMEX | 4
M-T1-35 | B-19322 VIALE 26 | MUROS T1 P5 EJES 12-13-14 ENTRE AyF M=14,12,25,22,23,09 | 215.9 | 504706152 | 2026-02-20 | 3/20/2026 12:00:00 AM | 4"x8" | Concreto | 4000 PSI | 28 | 0 | 28 | 31.4 | 4550.5 | 320 | 112 | CEMEX | 3
M-T1-35 | B-19322 VIALE 26 | MUROS T1 P5 EJES 12-13-14 ENTRE AyF M=14,12,25,22,23,09 | 215.9 | 504706152 | 2026-02-20 | 3/20/2026 12:00:00 AM | 4"x8" | Concreto | 4000 PSI | 28 | 0 | 28 | 21.8 | 3162.7 | 222 | 78 | CEMEX | 4
P-T1-25 | B-19322 VIALE 26 | PLACA T1 P5 EJES 4-6 ENTRE AyJ | 152.4 | 504737437 | 2026-02-21 | 3/21/2026 12:00:00 AM | 4"x8" | Concreto | 3000 PSI | 28 | 0 | 21 | 26.5 | 3843.2 | 270 | 126 | CEMEX | 3
P-T1-25 | B-19322 VIALE 26 | PLACA T1 P5 EJES 4-6 ENTRE AyJ | 152.4 | 504737437 | 2026-02-21 | 3/21/2026 12:00:00 AM | 4"x8" | Concreto | 3000 PSI | 28 | 0 | 21 | 27 | 3919.8 | 276 | 129 | CEMEX | 4
P-T1-25 | B-19322 VIALE 26 | PLACA T1 P5 EJES 4-6 ENTRE AyJ | 152.4 | 504737437 | 2026-02-21 | 3/21/2026 12:00:00 AM | 4"x8" | Concreto | 3000 PSI | 28 | 0 | 21 | 26.2 | 3795.5 | 267 | 125 | CEMEX | 4
P-T1-39 | B-19322 VIALE 26 | PLACA T1 P8 EJES 12 AL 15 ENTRE AyJ | 139.7 | 82682072 | 2026-03-14 | 3/21/2026 12:00:00 AM | 4"x8" | Concreto | 3000 PSI | 7 | 0 | 21 | 24.5 | 3553.9 | 250 | 117 | ARGOS | 3
P-T1-39 | B-19322 VIALE 26 | PLACA T1 P8 EJES 12 AL 15 ENTRE AyJ | 139.7 | 82682072 | 2026-03-14 | 3/21/2026 12:00:00 AM | 4"x8" | Concreto | 3000 PSI | 7 | 0 | 21 | 24.8 | 3594.2 | 253 | 118 | ARGOS | 4
P-T1-39 | B-19322 VIALE 26 | PLACA T1 P8 EJES 12 AL 15 ENTRE AyJ | 139.7 | 82682072 | 2026-03-14 | 3/21/2026 12:00:00 AM | 4"x8" | Concreto | 3000 PSI | 7 | 0 | 21 | 24.9 | 3617.3 | 254 | 119 | ARGOS | 4
M-T2-75 | B-19322 VIALE 26 | MUROS T2 P11 EJE 9 AL 10 | 203.2 | 82682108 | 2026-03-14 | 3/21/2026 12:00:00 AM | 4"x8" | Concreto | 3000 PSI | 7 | 0 | 21 | 19.6 | 2848.8 | 200 | 94 | ARGOS | 3
M-T2-75 | B-19322 VIALE 26 | MUROS T2 P11 EJE 9 AL 10 | 203.2 | 82682108 | 2026-03-14 | 3/21/2026 12:00:00 AM | 4"x8" | Concreto | 3000 PSI | 7 | 0 | 21 | 19.3 | 2797.2 | 197 | 92 | ARGOS | 4
M-T2-75 | B-19322 VIALE 26 | MUROS T2 P11 EJE 9 AL 10 | 203.2 | 82682108 | 2026-03-14 | 3/21/2026 12:00:00 AM | 4"x8" | Concreto | 3000 PSI | 7 | 0 | 21 | 20 | 2906.7 | 204 | 95 | ARGOS | 4
M-T1-50 | B-19322 VIALE 26 | MUROS T1 P7 EJES 6-7 ENTRE JyG M=2,9,22,13,24,5 | 228.6 | 82682121 | 2026-03-14 | 3/21/2026 12:00:00 AM | 4"x8" | Concreto | 3000 PSI | 7 | 0 | 21 | 21.9 | 3181 | 224 | 104 | ARGOS | 3
M-T1-50 | B-19322 VIALE 26 | MUROS T1 P7 EJES 6-7 ENTRE JyG M=2,9,22,13,24,5 | 228.6 | 82682121 | 2026-03-14 | 3/21/2026 12:00:00 AM | 4"x8" | Concreto | 3000 PSI | 7 | 0 | 21 | 23.8 | 3458.3 | 243 | 114 | ARGOS | 4
M-T1-50 | B-19322 VIALE 26 | MUROS T1 P7 EJES 6-7 ENTRE JyG M=2,9,22,13,24,5 | 228.6 | 82682121 | 2026-03-14 | 3/21/2026 12:00:00 AM | 4"x8" | Concreto | 3000 PSI | 7 | 0 | 21 | 22.2 | 3220.8 | 226 | 106 | ARGOS | 4
M-T1-54 | B-19322 VIALE 26 | MUROS T1 P8 EJES 14-10 ENTRE | 228.6 | 82682688 | 2026-03-19 | 3/20/2026 12:00:00 AM | 4"x8" | Concreto | 3000 PSI | 1 | 24 | 21 | 3.2 | 457.3 | 32 | 15 | ARGOS | 3
M-T1-54 | B-19322 VIALE 26 | MUROS T1 P8 EJES 14-10 ENTRE | 228.6 | 82682688 | 2026-03-19 | 3/20/2026 12:00:00 AM | 4"x8" | Concreto | 3000 PSI | 1 | 24 | 21 | 3.4 | 489 | 34 | 16 | ARGOS | 4
M-T1-54 | B-19322 VIALE 26 | MUROS T1 P8 EJES 14-10 ENTRE | 228.6 | 82682688 | 2026-03-19 | 3/20/2026 12:00:00 AM | 4"x8" | Concreto | 3000 PSI | 1 | 24 | 21 | 3.6 | 522.2 | 37 | 17 | ARGOS | 4
P-T1-43 | B-19322 VIALE 26 | PLACA T1 PISO 8 EJES 4 A 6 ENTRE AYJ | 152.4 | 12306711 | 2026-03-19 | 3/20/2026 12:00:00 AM | 4"x8" | Concreto | 3000 PSI | 1 | 24 | 21 | 4.9 | 712.7 | 50 | 23 | ARGOS | 3
P-T1-43 | B-19322 VIALE 26 | PLACA T1 PISO 8 EJES 4 A 6 ENTRE AYJ | 152.4 | 12306711 | 2026-03-19 | 3/20/2026 12:00:00 AM | 4"x8" | Concreto | 3000 PSI | 1 | 24 | 21 | 4.2 | 610.9 | 43 | 20 | ARGOS | 4
P-T1-43 | B-19322 VIALE 26 | PLACA T1 PISO 8 EJES 4 A 6 ENTRE AYJ | 152.4 | 12306711 | 2026-03-19 | 3/20/2026 12:00:00 AM | 4"x8" | Concreto | 3000 PSI | 1 | 24 | 21 | 4.3 | 627.6 | 44 | 21 | ARGOS | 4
P-T2-61 | B-19322 VIALE 26 | PLACA T2 PISO 12 EJES 8 AL 10 ENTRE AYJ | 152.4 | 82682718 | 2026-03-20 | 3/21/2026 12:00:00 AM | 4"x8" | Concreto | 3000 PSI | 1 | 24 | 21 | 2 | 294 | 21 | 10 | ARGOS | 4
P-T2-61 | B-19322 VIALE 26 | PLACA T2 PISO 12 EJES 8 AL 10 ENTRE AYJ | 152.4 | 82682718 | 2026-03-20 | 3/21/2026 12:00:00 AM | 4"x8" | Concreto | 3000 PSI | 1 | 24 | 21 | 2.5 | 357.3 | 25 | 12 | ARGOS | 3
P-T2-61 | B-19322 VIALE 26 | PLACA T2 PISO 12 EJES 8 AL 10 ENTRE AYJ | 152.4 | 82682718 | 2026-03-20 | 3/21/2026 12:00:00 AM | 4"x8" | Concreto | 3000 PSI | 1 | 24 | 21 | 2.4 | 342.9 | 24 | 11 | ARGOS | 3
M-T2-79 | B-19322 VIALE 26 | MUROS T2 P12 EJES 12 AL 15 ENTRE JYF M=29,9,32 | 228.6 | 82682734 | 2026-03-19 | 3/20/2026 12:00:00 AM | 4"x8" | Concreto | 3000 PSI | 1 | 24 | 21 | 4.5 | 647.4 | 46 | 21 | ARGOS | 3
M-T2-79 | B-19322 VIALE 26 | MUROS T2 P12 EJES 12 AL 15 ENTRE JYF M=29,9,32 | 228.6 | 82682734 | 2026-03-19 | 3/20/2026 12:00:00 AM | 4"x8" | Concreto | 3000 PSI | 1 | 24 | 21 | 4.3 | 621.5 | 44 | 20 | ARGOS | 3
M-T2-79 | B-19322 VIALE 26 | MUROS T2 P12 EJES 12 AL 15 ENTRE JYF M=29,9,32 | 228.6 | 82682734 | 2026-03-19 | 3/20/2026 12:00:00 AM | 4"x8" | Concreto | 3000 PSI | 1 | 24 | 21 | 4.7 | 676.4 | 48 | 22 | ARGOS | 4
E-T2-06 | B-19322 VIALE 26 | ESCALERAS T1 P2 AL P3 ESCALERA T2 P6 AL P7 | 152.4 | 504742437 | 2026-02-23 | 3/23/2026 12:00:00 AM | 4"x8" | Concreto | 3000 PSI | 28 | 0 | 21 | 22.5 | 3267.6 | 230 | 107 | CEMEX | 3
E-T2-06 | B-19322 VIALE 26 | ESCALERAS T1 P2 AL P3 ESCALERA T2 P6 AL P7 | 152.4 | 504742437 | 2026-02-23 | 3/23/2026 12:00:00 AM | 4"x8" | Concreto | 3000 PSI | 28 | 0 | 21 | 21.4 | 3096.7 | 218 | 102 | CEMEX | 4
E-T2-06 | B-19322 VIALE 26 | ESCALERAS T1 P2 AL P3 ESCALERA T2 P6 AL P7 | 152.4 | 504742437 | 2026-02-23 | 3/23/2026 12:00:00 AM | 4"x8" | Concreto | 3000 PSI | 28 | 0 | 21 | 21.1 | 3057.7 | 215 | 100 | CEMEX | 4
P-T2-44 | B-19322 VIALE 26 | PLACA T2 PISO 9 EJES 06 AL 08 ENTRE AyJ | 177.8 | 504744679 | 2026-02-23 | 3/23/2026 12:00:00 AM | 4"x8" | Concreto | 3000 PSI | 28 | 0 | 21 | 28.6 | 4146.9 | 292 | 136 | CEMEX | 3
P-T2-44 | B-19322 VIALE 26 | PLACA T2 PISO 9 EJES 06 AL 08 ENTRE AyJ | 177.8 | 504744679 | 2026-02-23 | 3/23/2026 12:00:00 AM | 4"x8" | Concreto | 3000 PSI | 28 | 0 | 21 | 28.6 | 4152.4 | 292 | 136 | CEMEX | 4
P-T2-44 | B-19322 VIALE 26 | PLACA T2 PISO 9 EJES 06 AL 08 ENTRE AyJ | 177.8 | 504744679 | 2026-02-23 | 3/23/2026 12:00:00 AM | 4"x8" | Concreto | 3000 PSI | 28 | 0 | 21 | 29.2 | 4235.4 | 298 | 139 | CEMEX | 4
M-T2-59 | B-19322 VIALE 26 | MUROS T2 P8 EJES 1 AL 3 ENTRE AyJ M=32,9A 29A,19,22,23,24 | 228.6 | 504746332 | 2026-02-23 | 3/23/2026 12:00:00 AM | 4"x8" | Concreto | 3000 PSI | 28 | 0 | 21 | 19.1 | 2767.4 | 195 | 91 | CEMEX | 3
M-T2-59 | B-19322 VIALE 26 | MUROS T2 P8 EJES 1 AL 3 ENTRE AyJ M=32,9A 29A,19,22,23,24 | 228.6 | 504746332 | 2026-02-23 | 3/23/2026 12:00:00 AM | 4"x8" | Concreto | 3000 PSI | 28 | 0 | 21 | 18.1 | 2632.3 | 185 | 86 | CEMEX | 4
M-T2-59 | B-19322 VIALE 26 | MUROS T2 P8 EJES 1 AL 3 ENTRE AyJ M=32,9A 29A,19,22,23,24 | 228.6 | 504746332 | 2026-02-23 | 3/23/2026 12:00:00 AM | 4"x8" | Concreto | 3000 PSI | 28 | 0 | 21 | 17.7 | 2572.1 | 181 | 84 | CEMEX | 4
P-T1-26 | B-19322 VIALE 26 | placa T1 P5 EJES01 AL 04 ENTRE AyJ | 177.8 | 504747137 | 2026-02-23 | 3/23/2026 12:00:00 AM | 4"x8" | Concreto | 3000 psi | 28 | 0 | 21 | 23 | 3329.7 | 234 | 109 | CEMEX | 3
P-T1-26 | B-19322 VIALE 26 | placa T1 P5 EJES01 AL 04 ENTRE AyJ | 177.8 | 504747137 | 2026-02-23 | 3/23/2026 12:00:00 AM | 4"x8" | Concreto | 3000 psi | 28 | 0 | 21 | 23 | 3332.7 | 234 | 109 | CEMEX | 4
P-T1-26 | B-19322 VIALE 26 | placa T1 P5 EJES01 AL 04 ENTRE AyJ | 177.8 | 504747137 | 2026-02-23 | 3/23/2026 12:00:00 AM | 4"x8" | Concreto | 3000 psi | 28 | 0 | 21 | 24.5 | 3560.3 | 250 | 117 | CEMEX | 4
M-T1-36 | B-19322 VIALE 26 | MUROS T1 P5 EJES 10-15 ENTRE AyG M=23,31,7,27,3,23,25,9 | 228.6 |  | 2026-02-23 | 3/23/2026 12:00:00 AM | 4"x8" | Concreto | 4000 PSI | 28 | 0 | 28 | 26.4 | 3833.2 | 270 | 94 | CEMEX | 3
M-T1-36 | B-19322 VIALE 26 | MUROS T1 P5 EJES 10-15 ENTRE AyG M=23,31,7,27,3,23,25,9 | 228.6 |  | 2026-02-23 | 3/23/2026 12:00:00 AM | 4"x8" | Concreto | 4000 PSI | 28 | 0 | 28 | 25.1 | 3647 | 256 | 90 | CEMEX | 4
M-T1-36 | B-19322 VIALE 26 | MUROS T1 P5 EJES 10-15 ENTRE AyG M=23,31,7,27,3,23,25,9 | 228.6 |  | 2026-02-23 | 3/23/2026 12:00:00 AM | 4"x8" | Concreto | 4000 PSI | 28 | 0 | 28 | 25.1 | 3642.6 | 256 | 90 | CEMEX | 4
P-T1-40 | B-19322 VIALE 26 | PLACA T1 PISO8 EJES 10 AL 12 ENTRE AYJ | 127 | 12306642 | 2026-03-16 | 3/23/2026 12:00:00 AM | 4"x8" | Concreto | 3000 PSI | 7 | 0 | 21 | 23.3 | 3384.6 | 238 | 111 | ARGOS | 3
P-T1-40 | B-19322 VIALE 26 | PLACA T1 PISO8 EJES 10 AL 12 ENTRE AYJ | 127 | 12306642 | 2026-03-16 | 3/23/2026 12:00:00 AM | 4"x8" | Concreto | 3000 PSI | 7 | 0 | 21 | 21.3 | 3089.9 | 217 | 101 | ARGOS | 3
P-T1-40 | B-19322 VIALE 26 | PLACA T1 PISO8 EJES 10 AL 12 ENTRE AYJ | 127 | 12306642 | 2026-03-16 | 3/23/2026 12:00:00 AM | 4"x8" | Concreto | 3000 PSI | 7 | 0 | 21 | 21.5 | 3116.8 | 219 | 102 | ARGOS | 4
M-T1-51 | B-19322 VIALE 26 | MURO T1 P7 EJE 4Y5 ENTRE JYG M=2,9,13,22,23,24 | 203.2 | 82682202 | 2026-03-16 | 3/23/2026 12:00:00 AM | 4"x8" | Concreto | 3000 PSI | 7 | 0 | 21 | 23.8 | 3451.2 | 243 | 113 | ARGOS | 3
M-T1-51 | B-19322 VIALE 26 | MURO T1 P7 EJE 4Y5 ENTRE JYG M=2,9,13,22,23,24 | 203.2 | 82682202 | 2026-03-16 | 3/23/2026 12:00:00 AM | 4"x8" | Concreto | 3000 PSI | 7 | 0 | 21 | 22.9 | 3319.6 | 233 | 109 | ARGOS | 4
M-T1-51 | B-19322 VIALE 26 | MURO T1 P7 EJE 4Y5 ENTRE JYG M=2,9,13,22,23,24 | 203.2 | 82682202 | 2026-03-16 | 3/23/2026 12:00:00 AM | 4"x8" | Concreto | 3000 PSI | 7 | 0 | 21 | 22.4 | 3248.9 | 228 | 107 | ARGOS | 3
P-T2-58 | B-19322 VIALE 26 | PLACA T2 P12 EJE 12 AL 15 ENTRE AYJ | 177.8 | 82682211 | 2026-03-16 | 3/23/2026 12:00:00 AM | 4"x8" | Concreto | 3000 PSI | 7 | 0 | 21 | 21.6 | 3139.9 | 221 | 103 | ARGOS | 4
P-T2-58 | B-19322 VIALE 26 | PLACA T2 P12 EJE 12 AL 15 ENTRE AYJ | 177.8 | 82682211 | 2026-03-16 | 3/23/2026 12:00:00 AM | 4"x8" | Concreto | 3000 PSI | 7 | 0 | 21 | 21 | 3045.4 | 214 | 100 | ARGOS | 4
P-T2-58 | B-19322 VIALE 26 | PLACA T2 P12 EJE 12 AL 15 ENTRE AYJ | 177.8 | 82682211 | 2026-03-16 | 3/23/2026 12:00:00 AM | 4"x8" | Concreto | 3000 PSI | 7 | 0 | 21 | 19.6 | 2835.9 | 199 | 93 | ARGOS | 3
M-T2-76 | B-19322 VIALE 26 | MUROS T2 P11 EJES 6 AL 7 ENTRE AYJ M=2,31,14 | 203.2 | 82682228 | 2026-03-16 | 3/23/2026 12:00:00 AM | 4"x8" | Concreto | 3000 PSI | 7 | 0 | 21 | 21 | 3042.1 | 214 | 100 | ARGOS | 3
M-T2-76 | B-19322 VIALE 26 | MUROS T2 P11 EJES 6 AL 7 ENTRE AYJ M=2,31,14 | 203.2 | 82682228 | 2026-03-16 | 3/23/2026 12:00:00 AM | 4"x8" | Concreto | 3000 PSI | 7 | 0 | 21 | 20 | 2898.4 | 204 | 95 | ARGOS | 4
M-T2-76 | B-19322 VIALE 26 | MUROS T2 P11 EJES 6 AL 7 ENTRE AYJ M=2,31,14 | 203.2 | 82682228 | 2026-03-16 | 3/23/2026 12:00:00 AM | 4"x8" | Concreto | 3000 PSI | 7 | 0 | 21 | 21.6 | 3129.8 | 220 | 103 | ARGOS | 4
P-T1-44 | B-19322 VIALE 26 | PLACA T1 PISO 8 EJES 1Y4 ENTRE AYJ | 177.8 | 12306734 | 2026-03-20 | 3/21/2026 12:00:00 AM | 4"x8" | Concreto | 3000 PSI | 1 | 24 | 21 | 4.6 | 668.7 | 47 | 22 | ARGOS | 3
P-T1-44 | B-19322 VIALE 26 | PLACA T1 PISO 8 EJES 1Y4 ENTRE AYJ | 177.8 | 12306734 | 2026-03-20 | 3/21/2026 12:00:00 AM | 4"x8" | Concreto | 3000 PSI | 1 | 24 | 21 | 4.2 | 605.8 | 43 | 20 | ARGOS | 3
P-T1-44 | B-19322 VIALE 26 | PLACA T1 PISO 8 EJES 1Y4 ENTRE AYJ | 177.8 | 12306734 | 2026-03-20 | 3/21/2026 12:00:00 AM | 4"x8" | Concreto | 3000 PSI | 1 | 24 | 21 | 4.4 | 645 | 45 | 21 | ARGOS | 3
PT-2-62 | B-19322 VIALE 26 | PLACA T2 P12 EJES A AL 6 ENTRE AYJ | 177.8 | 82682883 | 2026-03-20 | 3/21/2026 12:00:00 AM | 4"x8" | Concreto | 3000 PSI | 1 | 24 | 21 | 2.7 | 386.9 | 27 | 13 | ARGOS | 3
PT-2-62 | B-19322 VIALE 26 | PLACA T2 P12 EJES A AL 6 ENTRE AYJ | 177.8 | 82682883 | 2026-03-20 | 3/21/2026 12:00:00 AM | 4"x8" | Concreto | 3000 PSI | 1 | 24 | 21 | 2.9 | 420.9 | 30 | 14 | ARGOS | 4
PT-2-62 | B-19322 VIALE 26 | PLACA T2 P12 EJES A AL 6 ENTRE AYJ | 177.8 | 82682883 | 2026-03-20 | 3/21/2026 12:00:00 AM | 4"x8" | Concreto | 3000 PSI | 1 | 24 | 21 | 2.8 | 409.1 | 29 | 13 | ARGOS | 3
M-T2-80 | B-19322 VIALE 26 | MUROS T2 P12 EJES 12 AL 15 ENTRE AYE M=35,36,37,38,40,41 | 228.6 | 12306744 | 2026-03-20 | 3/21/2026 12:00:00 AM | 4"x8" | Concreto | 3000 PSI | 1 | 24 | 21 | 2.9 | 424.7 | 30 | 14 | ARGOS | 3
M-T2-80 | B-19322 VIALE 26 | MUROS T2 P12 EJES 12 AL 15 ENTRE AYE M=35,36,37,38,40,41 | 228.6 | 12306744 | 2026-03-20 | 3/21/2026 12:00:00 AM | 4"x8" | Concreto | 3000 PSI | 1 | 24 | 21 | 3.1 | 450.5 | 32 | 15 | ARGOS | 3
M-T2-80 | B-19322 VIALE 26 | MUROS T2 P12 EJES 12 AL 15 ENTRE AYE M=35,36,37,38,40,41 | 228.6 | 12306744 | 2026-03-20 | 3/21/2026 12:00:00 AM | 4"x8" | Concreto | 3000 PSI | 1 | 24 | 21 | 3 | 438.4 | 31 | 14 | ARGOS | 4
MR-T1-02 | B-19322 VIALE 26 | MORTERO GRAUTING T1 PISO 2 | 0 | N/A | 2026-03-10 | 3/24/2026 12:00:00 AM | 4"x8" | Concreto | 1800 PSI | 14 | 0 | 12.3 | 10.2 | 1477.5 | 104 | 83 | ARGOS | 0
MR-T1-02 | B-19322 VIALE 26 | MORTERO GRAUTING T1 PISO 2 | 0 | N/A | 2026-03-10 | 3/24/2026 12:00:00 AM | 4"x8" | Concreto | 1800 PSI | 14 | 0 | 12.3 | 11.2 | 1630.2 | 115 | 92 | ARGOS | 0
MR-T1-02 | B-19322 VIALE 26 | MORTERO GRAUTING T1 PISO 2 | 0 | N/A | 2026-03-10 | 3/24/2026 12:00:00 AM | 4"x8" | Concreto | 1800 PSI | 14 | 0 | 12.3 | 10.9 | 1576.4 | 111 | 89 | ARGOS | 0
P-T2-45 | B-19322 VIALE 26 | PLACA T2 P9 EJES 4AL6 ENTRE AyJ | 177.8 | 504758661 | 2026-02-24 | 3/24/2026 12:00:00 AM | 4"x8" | Concreto | 3000 PSI | 28 | 0 | 21 | 19.9 | 2882.7 | 203 | 95 | CEMEX | 3
P-T2-45 | B-19322 VIALE 26 | PLACA T2 P9 EJES 4AL6 ENTRE AyJ | 177.8 | 504758661 | 2026-02-24 | 3/24/2026 12:00:00 AM | 4"x8" | Concreto | 3000 PSI | 28 | 0 | 21 | 19.3 | 2804.8 | 197 | 92 | CEMEX | 4
P-T2-45 | B-19322 VIALE 26 | PLACA T2 P9 EJES 4AL6 ENTRE AyJ | 177.8 | 504758661 | 2026-02-24 | 3/24/2026 12:00:00 AM | 4"x8" | Concreto | 3000 PSI | 28 | 0 | 21 | 19.7 | 2859.6 | 201 | 94 | CEMEX | 4
M-T2-60 | B-19322 VIALE 26 | MUROS T2 P9 EJE 11AL15 ENTRE JyE M=9,29,32 | 215.9 | 504759772 | 2026-02-24 | 3/24/2026 12:00:00 AM | 4"x8" | Concreto | 3000 PSI | 28 | 0 | 21 | 22.9 | 3314.1 | 233 | 109 | CEMEX | 3
M-T2-60 | B-19322 VIALE 26 | MUROS T2 P9 EJE 11AL15 ENTRE JyE M=9,29,32 | 215.9 | 504759772 | 2026-02-24 | 3/24/2026 12:00:00 AM | 4"x8" | Concreto | 3000 PSI | 28 | 0 | 21 | 21.5 | 3113.9 | 219 | 102 | CEMEX | 4
M-T2-60 | B-19322 VIALE 26 | MUROS T2 P9 EJE 11AL15 ENTRE JyE M=9,29,32 | 215.9 | 504759772 | 2026-02-24 | 3/24/2026 12:00:00 AM | 4"x8" | Concreto | 3000 PSI | 28 | 0 | 21 | 22 | 3188 | 224 | 105 | CEMEX | 4
M-T1-37 | B-19322 VIALE 26 | MUROS T1 P5 EJES 8AL11 ENTRE A-F EJE 8 ENTRE JyG M=2,24,25,23,9,22 | 228.6 | 504762683 | 2026-02-24 | 3/24/2026 12:00:00 AM | 4"x8" | Concreto | 4000 PSI | 28 | 0 | 28 | 27.2 | 3947.2 | 278 | 97 | CEMEX | 3
M-T1-37 | B-19322 VIALE 26 | MUROS T1 P5 EJES 8AL11 ENTRE A-F EJE 8 ENTRE JyG M=2,24,25,23,9,22 | 228.6 | 504762683 | 2026-02-24 | 3/24/2026 12:00:00 AM | 4"x8" | Concreto | 4000 PSI | 28 | 0 | 28 | 28.3 | 4110 | 289 | 101 | CEMEX | 4
M-T1-37 | B-19322 VIALE 26 | MUROS T1 P5 EJES 8AL11 ENTRE A-F EJE 8 ENTRE JyG M=2,24,25,23,9,22 | 228.6 | 504762683 | 2026-02-24 | 3/24/2026 12:00:00 AM | 4"x8" | Concreto | 4000 PSI | 28 | 0 | 28 | 29.8 | 4322.1 | 304 | 106 | CEMEX | 4
M-T2-81 | B-19322 VIALE 26 | MUROS T2 P12 EJES 10 Y 11 ENTRE AYJ | 203.2 | 82683043 | 2026-03-21 | 3/24/2026 12:00:00 AM | 4"x8" | Concreto | 3000 PSI | 3 | 0 | 21 | 15.7 | 2283.4 | 161 | 75 | ARGOS | 4
M-T2-81 | B-19322 VIALE 26 | MUROS T2 P12 EJES 10 Y 11 ENTRE AYJ | 203.2 | 82683043 | 2026-03-21 | 3/24/2026 12:00:00 AM | 4"x8" | Concreto | 3000 PSI | 3 | 0 | 21 | 14.1 | 2043.1 | 144 | 67 | ARGOS | 3
M-T2-81 | B-19322 VIALE 26 | MUROS T2 P12 EJES 10 Y 11 ENTRE AYJ | 203.2 | 82683043 | 2026-03-21 | 3/24/2026 12:00:00 AM | 4"x8" | Concreto | 3000 PSI | 3 | 0 | 21 | 14.8 | 2146.6 | 151 | 70 | ARGOS | 4
P-T1-41 | B-19322 VIALE 26 | PLACA T1 PISO 8 EJES 8 AL 10 ENTRE AYJ | 165.1 | 82682365 | 2026-03-17 | 3/24/2026 12:00:00 AM | 4"x8" | Concreto | 3000 PSI | 7 | 0 | 21 | 21.6 | 3129.8 | 220 | 103 | ARGOS | 3
P-T1-41 | B-19322 VIALE 26 | PLACA T1 PISO 8 EJES 8 AL 10 ENTRE AYJ | 165.1 | 82682365 | 2026-03-17 | 3/24/2026 12:00:00 AM | 4"x8" | Concreto | 3000 PSI | 7 | 0 | 21 | 23.7 | 3440.5 | 242 | 113 | ARGOS | 4
P-T1-41 | B-19322 VIALE 26 | PLACA T1 PISO 8 EJES 8 AL 10 ENTRE AYJ | 165.1 | 82682365 | 2026-03-17 | 3/24/2026 12:00:00 AM | 4"x8" | Concreto | 3000 PSI | 7 | 0 | 21 | 22 | 3187.8 | 224 | 105 | ARGOS | 4
M-T1-52 | B-19322 VIALE 26 | MUROS T1 P7 EJES 1-3 ENTRE JYG M= 23,1,18,11,15,1,2 | 203.2 | 82682365 | 2026-03-17 | 3/24/2026 12:00:00 AM | 4"x8" | Concreto | 3000 PSI | 7 | 0 | 21 | 20.2 | 2929 | 206 | 96 | ARGOS | 3
M-T1-52 | B-19322 VIALE 26 | MUROS T1 P7 EJES 1-3 ENTRE JYG M= 23,1,18,11,15,1,2 | 203.2 | 82682365 | 2026-03-17 | 3/24/2026 12:00:00 AM | 4"x8" | Concreto | 3000 PSI | 7 | 0 | 21 | 19.1 | 2774.9 | 195 | 91 | ARGOS | 4
M-T1-52 | B-19322 VIALE 26 | MUROS T1 P7 EJES 1-3 ENTRE JYG M= 23,1,18,11,15,1,2 | 203.2 | 82682365 | 2026-03-17 | 3/24/2026 12:00:00 AM | 4"x8" | Concreto | 3000 PSI | 7 | 0 | 21 | 19.4 | 2819.6 | 198 | 92 | ARGOS | 4
P-T2-59 | B-19322 VIALE 26 | PLACA T2 PISO 12 EJES 10 AL 12 ENTRE AYJ | 177.8 | 82682378 | 2026-03-17 | 3/24/2026 12:00:00 AM | 4"x8" | Concreto | 3000 PSI | 7 | 0 | 21 | 20.8 | 3019.1 | 212 | 99 | ARGOS | 3
P-T2-59 | B-19322 VIALE 26 | PLACA T2 PISO 12 EJES 10 AL 12 ENTRE AYJ | 177.8 | 82682378 | 2026-03-17 | 3/24/2026 12:00:00 AM | 4"x8" | Concreto | 3000 PSI | 7 | 0 | 21 | 21 | 3039.4 | 214 | 100 | ARGOS | 4
P-T2-59 | B-19322 VIALE 26 | PLACA T2 PISO 12 EJES 10 AL 12 ENTRE AYJ | 177.8 | 82682378 | 2026-03-17 | 3/24/2026 12:00:00 AM | 4"x8" | Concreto | 3000 PSI | 7 | 0 | 21 | 21.1 | 3057 | 215 | 100 | ARGOS | 4
M-T2-77 | B-19322 VIALE 26 | MUROS P11 T2 EJE 1AL5 ENTRE AYJ M=2,31,14 | 203.2 | 82682409 | 2026-03-17 | 3/24/2026 12:00:00 AM | 4"x8" | Concreto | 3000 PSI | 7 | 0 | 21 | 23 | 3328.9 | 234 | 109 | ARGOS | 3
M-T2-77 | B-19322 VIALE 26 | MUROS P11 T2 EJE 1AL5 ENTRE AYJ M=2,31,14 | 203.2 | 82682409 | 2026-03-17 | 3/24/2026 12:00:00 AM | 4"x8" | Concreto | 3000 PSI | 7 | 0 | 21 | 22.7 | 3298 | 232 | 108 | ARGOS | 4
M-T2-77 | B-19322 VIALE 26 | MUROS P11 T2 EJE 1AL5 ENTRE AYJ M=2,31,14 | 203.2 | 82682409 | 2026-03-17 | 3/24/2026 12:00:00 AM | 4"x8" | Concreto | 3000 PSI | 7 | 0 | 21 | 22 | 3190.7 | 224 | 105 | ARGOS | 4
M-T2-61 | B-19322 VIALE 26 | MUROS T2 P9 EJES 12AL 15 ENTRE AyD | 152.4 | 54772816 | 2026-02-25 | 3/25/2026 12:00:00 AM | 4"x8" | Concreto | 300 PSI | 28 | 0 | 21 | 22 | 3193.2 | 224 | 105 | CEMEX | 3
M-T2-61 | B-19322 VIALE 26 | MUROS T2 P9 EJES 12AL 15 ENTRE AyD | 152.4 | 54772816 | 2026-02-25 | 3/25/2026 12:00:00 AM | 4"x8" | Concreto | 300 PSI | 28 | 0 | 21 | 20.3 | 2947.4 | 207 | 97 | CEMEX | 4
M-T2-61 | B-19322 VIALE 26 | MUROS T2 P9 EJES 12AL 15 ENTRE AyD | 152.4 | 54772816 | 2026-02-25 | 3/25/2026 12:00:00 AM | 4"x8" | Concreto | 300 PSI | 28 | 0 | 21 | 20.8 | 3015.4 | 212 | 99 | CEMEX | 4
P-T1-27 | B-19322 VIALE 26 | PLACA T1 PISO 6 EJES 12 AL 15 ENTRE AyJ | 228.6 | 504774440 | 2026-02-25 | 3/25/2026 12:00:00 AM | 4"x8" | Concreto | 3000 PSI | 28 | 0 | 21 | 24.6 | 3569.6 | 251 | 117 | CEMEX | 3
P-T1-27 | B-19322 VIALE 26 | PLACA T1 PISO 6 EJES 12 AL 15 ENTRE AyJ | 228.6 | 504774440 | 2026-02-25 | 3/25/2026 12:00:00 AM | 4"x8" | Concreto | 3000 PSI | 28 | 0 | 21 | 24.5 | 3555.7 | 250 | 117 | CEMEX | 4
P-T1-27 | B-19322 VIALE 26 | PLACA T1 PISO 6 EJES 12 AL 15 ENTRE AyJ | 228.6 | 504774440 | 2026-02-25 | 3/25/2026 12:00:00 AM | 4"x8" | Concreto | 3000 PSI | 28 | 0 | 21 | 24.2 | 3507.2 | 247 | 115 | CEMEX | 4
M-T1-38 | B-19322 VIALE 26 | MUROS T1 P5 EJE 9 ENTRE JYG M=22,23,9 | 228.6 | 504775085 | 2026-02-25 | 3/25/2026 12:00:00 AM | 4"x8" | Concreto | 4000 PSI | 28 | 0 | 28 | 27.3 | 3953.3 | 278 | 97 | CEMEX | 3
M-T1-38 | B-19322 VIALE 26 | MUROS T1 P5 EJE 9 ENTRE JYG M=22,23,9 | 228.6 | 504775085 | 2026-02-25 | 3/25/2026 12:00:00 AM | 4"x8" | Concreto | 4000 PSI | 28 | 0 | 28 | 28.1 | 4073.4 | 286 | 100 | CEMEX | 4
M-T1-38 | B-19322 VIALE 26 | MUROS T1 P5 EJE 9 ENTRE JYG M=22,23,9 | 228.6 | 504775085 | 2026-02-25 | 3/25/2026 12:00:00 AM | 4"x8" | Concreto | 4000 PSI | 28 | 0 | 28 | 26.1 | 3789.5 | 266 | 93 | CEMEX | 4
P-T1-42 | B-19322 VIALE 26 | PLACA T1 PISO 8 EJES 6 Y 8 ENTRE AYJ | 177.8 | 12306684 | 2026-03-18 | 3/25/2026 12:00:00 AM | 4"x8" | Concreto | 3000 PSI | 7 | 0 | 21 | 22.8 | 3312.3 | 233 | 109 | ARGOS | 3
P-T1-42 | B-19322 VIALE 26 | PLACA T1 PISO 8 EJES 6 Y 8 ENTRE AYJ | 177.8 | 12306684 | 2026-03-18 | 3/25/2026 12:00:00 AM | 4"x8" | Concreto | 3000 PSI | 7 | 0 | 21 | 21.9 | 3180.4 | 224 | 104 | ARGOS | 4
P-T1-42 | B-19322 VIALE 26 | PLACA T1 PISO 8 EJES 6 Y 8 ENTRE AYJ | 177.8 | 12306684 | 2026-03-18 | 3/25/2026 12:00:00 AM | 4"x8" | Concreto | 3000 PSI | 7 | 0 | 21 | 22.2 | 3226.9 | 227 | 106 | ARGOS | 4
M-T1-53 | B-19322 VIALE 26 | MUROS T1 P8 EJES 12 AL 15 ENTRE JYG M=2,4,24,29,33,23,25 | 228.6 | 82682522 | 2026-03-18 | 3/25/2026 12:00:00 AM | 4"x8" | Concreto | 3000 PSI | 7 | 0 | 21 | 19.7 | 2854.4 | 201 | 94 | ARGOS | 3
M-T1-53 | B-19322 VIALE 26 | MUROS T1 P8 EJES 12 AL 15 ENTRE JYG M=2,4,24,29,33,23,25 | 228.6 | 82682522 | 2026-03-18 | 3/25/2026 12:00:00 AM | 4"x8" | Concreto | 3000 PSI | 7 | 0 | 21 | 20.5 | 2974.4 | 209 | 98 | ARGOS | 4
M-T1-53 | B-19322 VIALE 26 | MUROS T1 P8 EJES 12 AL 15 ENTRE JYG M=2,4,24,29,33,23,25 | 228.6 | 82682522 | 2026-03-18 | 3/25/2026 12:00:00 AM | 4"x8" | Concreto | 3000 PSI | 7 | 0 | 21 | 20.1 | 2915.7 | 205 | 96 | ARGOS | 4
P-T2-60 | B-19322 VIALE 26 | PLACA T2 PISO12 EJE 8 AL 10 ENTRE AYJ | 158.75 | 12306691 | 2026-03-18 | 3/25/2026 12:00:00 AM | 4"x8" | Concreto | 3000 PSI | 7 | 0 | 21 | 23.6 | 3428.5 | 241 | 112 | ARGOS | 3
P-T2-60 | B-19322 VIALE 26 | PLACA T2 PISO12 EJE 8 AL 10 ENTRE AYJ | 158.75 | 12306691 | 2026-03-18 | 3/25/2026 12:00:00 AM | 4"x8" | Concreto | 3000 PSI | 7 | 0 | 21 | 22.3 | 3239.2 | 228 | 106 | ARGOS | 4
P-T2-60 | B-19322 VIALE 26 | PLACA T2 PISO12 EJE 8 AL 10 ENTRE AYJ | 158.75 | 12306691 | 2026-03-18 | 3/25/2026 12:00:00 AM | 4"x8" | Concreto | 3000 PSI | 7 | 0 | 21 | 21.9 | 3178.8 | 223 | 104 | ARGOS | 4
M-T1-55 | B-19322 VIALE 26 | MUROS T1 P8 EJES 1O Y11 ENTRE JYG M=2,25,23,9,22,8,9 | 203.2 | 82682871 | 2026-03-20 | 3/21/2026 12:00:00 AM | 4"x8" | Concreto | 3000 PSI | 1 | 24 | 21 | 3.1 | 447.8 | 31 | 15 | ARGOS | 3
M-T1-55 | B-19322 VIALE 26 | MUROS T1 P8 EJES 1O Y11 ENTRE JYG M=2,25,23,9,22,8,9 | 203.2 | 82682871 | 2026-03-20 | 3/21/2026 12:00:00 AM | 4"x8" | Concreto | 3000 PSI | 1 | 24 | 21 | 3.1 | 447.4 | 31 | 15 | ARGOS | 4
M-T1-55 | B-19322 VIALE 26 | MUROS T1 P8 EJES 1O Y11 ENTRE JYG M=2,25,23,9,22,8,9 | 203.2 | 82682871 | 2026-03-20 | 3/21/2026 12:00:00 AM | 4"x8" | Concreto | 3000 PSI | 1 | 24 | 21 | 3.1 | 446.9 | 31 | 15 | ARGOS | 4
M-T2-78 | B-19322 VIALE 26 | MUROS T1 P4 EJE 1 AL 3ENTRE AYJ M=19,20,21,22,23,24,25 | 203.2 | 82682577 | 2026-03-18 | 3/25/2026 12:00:00 AM | 4"x8" | Concreto | 3000 PSI | 7 | 0 | 21 | 24.2 | 3509.3 | 247 | 115 | ARGOS | 3
M-T2-78 | B-19322 VIALE 26 | MUROS T1 P4 EJE 1 AL 3ENTRE AYJ M=19,20,21,22,23,24,25 | 203.2 | 82682577 | 2026-03-18 | 3/25/2026 12:00:00 AM | 4"x8" | Concreto | 3000 PSI | 7 | 0 | 21 | 19.9 | 2886.1 | 203 | 95 | ARGOS | 4
M-T2-78 | B-19322 VIALE 26 | MUROS T1 P4 EJE 1 AL 3ENTRE AYJ M=19,20,21,22,23,24,25 | 203.2 | 82682577 | 2026-03-18 | 3/25/2026 12:00:00 AM | 4"x8" | Concreto | 3000 PSI | 7 | 0 | 21 | 22.2 | 3226.2 | 227 | 106 | ARGOS | 4
P-T2-46 | B-19322 VIALE 26 | PLACA T2 P9 EJE 1 AL 3 ENTRE AyJ | 152.4 | 504786342 | 2026-02-26 | 3/26/2026 12:00:00 AM | 4"x8" | Concreto | 3000 PSI | 28 | 0 | 21 | 21.8 | 3154.8 | 222 | 104 | CEMEX | 3
P-T2-46 | B-19322 VIALE 26 | PLACA T2 P9 EJE 1 AL 3 ENTRE AyJ | 152.4 | 504786342 | 2026-02-26 | 3/26/2026 12:00:00 AM | 4"x8" | Concreto | 3000 PSI | 28 | 0 | 21 | 20.1 | 2909.6 | 205 | 96 | CEMEX | 4
P-T2-46 | B-19322 VIALE 26 | PLACA T2 P9 EJE 1 AL 3 ENTRE AyJ | 152.4 | 504786342 | 2026-02-26 | 3/26/2026 12:00:00 AM | 4"x8" | Concreto | 3000 PSI | 28 | 0 | 21 | 20.4 | 2954.1 | 208 | 97 | CEMEX | 4
M-T2-62 | B-19322 VIALE 26 | MUROS T2 P9 EJES 10-11 ENTRE AyJ M=2,44,31 | 203.2 | 504788705 | 2026-02-26 | 3/26/2026 12:00:00 AM | 4"x8" | Concreto | 3000 PSI | 28 | 0 | 21 | 18.2 | 2643.4 | 186 | 87 | CEMEX | 3
M-T2-62 | B-19322 VIALE 26 | MUROS T2 P9 EJES 10-11 ENTRE AyJ M=2,44,31 | 203.2 | 504788705 | 2026-02-26 | 3/26/2026 12:00:00 AM | 4"x8" | Concreto | 3000 PSI | 28 | 0 | 21 | 17.9 | 2598.4 | 183 | 85 | CEMEX | 4
M-T2-62 | B-19322 VIALE 26 | MUROS T2 P9 EJES 10-11 ENTRE AyJ M=2,44,31 | 203.2 | 504788705 | 2026-02-26 | 3/26/2026 12:00:00 AM | 4"x8" | Concreto | 3000 PSI | 28 | 0 | 21 | 18.6 | 2700.5 | 190 | 89 | CEMEX | 3
P-T1-28 | B-19322 VIALE 26 | PLACA T1 P6 EJES 10-12 ENTRE AyJ | 165.1 | 504788794 | 2026-02-26 | 3/26/2026 12:00:00 AM | 4"x8" | Concreto | 3000 PSI | 28 | 0 | 21 | 25.1 | 3634.8 | 256 | 119 | CEMEX | 3
P-T1-28 | B-19322 VIALE 26 | PLACA T1 P6 EJES 10-12 ENTRE AyJ | 165.1 | 504788794 | 2026-02-26 | 3/26/2026 12:00:00 AM | 4"x8" | Concreto | 3000 PSI | 28 | 0 | 21 | 21.2 | 3070.2 | 216 | 101 | CEMEX | 4
P-T1-28 | B-19322 VIALE 26 | PLACA T1 P6 EJES 10-12 ENTRE AyJ | 165.1 | 504788794 | 2026-02-26 | 3/26/2026 12:00:00 AM | 4"x8" | Concreto | 3000 PSI | 28 | 0 | 21 | 21.7 | 3140.5 | 221 | 103 | CEMEX | 4
M-T1-39 | B-19322 VIALE 26 | MUROS T1 P5 EJES 5-6 ENTRE JyG M= 2,23,24,22,9,3,45 | 228.6 | 504790695 | 2026-02-26 | 3/26/2026 12:00:00 AM | 4"x8" | Concreto | 4000 PSI | 28 | 0 | 28 | 30.3 | 4397.1 | 309 | 108 | CEMEX | 3
M-T1-39 | B-19322 VIALE 26 | MUROS T1 P5 EJES 5-6 ENTRE JyG M= 2,23,24,22,9,3,45 | 228.6 | 504790695 | 2026-02-26 | 3/26/2026 12:00:00 AM | 4"x8" | Concreto | 4000 PSI | 28 | 0 | 28 | 28.1 | 4072.2 | 286 | 100 | CEMEX | 4
M-T1-39 | B-19322 VIALE 26 | MUROS T1 P5 EJES 5-6 ENTRE JyG M= 2,23,24,22,9,3,45 | 228.6 | 504790695 | 2026-02-26 | 3/26/2026 12:00:00 AM | 4"x8" | Concreto | 4000 PSI | 28 | 0 | 28 | 28.2 | 4087.7 | 287 | 101 | CEMEX | 4
P-T1-43 | B-19322 VIALE 26 | PLACA T1 PISO 8 EJES 4 A 6 ENTRE AYJ | 152.4 | 12306711 | 2026-03-19 | 3/26/2026 12:00:00 AM | 4"x8" | Concreto | 3000 PSI | 7 | 0 | 21 | 22.7 | 3294.5 | 232 | 108 | ARGOS | 3
P-T1-43 | B-19322 VIALE 26 | PLACA T1 PISO 8 EJES 4 A 6 ENTRE AYJ | 152.4 | 12306711 | 2026-03-19 | 3/26/2026 12:00:00 AM | 4"x8" | Concreto | 3000 PSI | 7 | 0 | 21 | 21.9 | 3181.2 | 224 | 104 | ARGOS | 3
P-T1-43 | B-19322 VIALE 26 | PLACA T1 PISO 8 EJES 4 A 6 ENTRE AYJ | 152.4 | 12306711 | 2026-03-19 | 3/26/2026 12:00:00 AM | 4"x8" | Concreto | 3000 PSI | 7 | 0 | 21 | 22 | 3193.9 | 225 | 105 | ARGOS | 4
M-T1-54 | B-19322 VIALE 26 | MUROS T1 P8 EJES 14-10 ENTRE | 228.6 | 82682688 | 2026-03-19 | 3/26/2026 12:00:00 AM | 4"x8" | Concreto | 3000 PSI | 7 | 0 | 21 | 22.8 | 3305.6 | 232 | 108 | ARGOS | 3
M-T1-54 | B-19322 VIALE 26 | MUROS T1 P8 EJES 14-10 ENTRE | 228.6 | 82682688 | 2026-03-19 | 3/26/2026 12:00:00 AM | 4"x8" | Concreto | 3000 PSI | 7 | 0 | 21 | 22.6 | 3277.9 | 230 | 108 | ARGOS | 4
M-T1-54 | B-19322 VIALE 26 | MUROS T1 P8 EJES 14-10 ENTRE | 228.6 | 82682688 | 2026-03-19 | 3/26/2026 12:00:00 AM | 4"x8" | Concreto | 3000 PSI | 7 | 0 | 21 | 22.1 | 3212.1 | 226 | 105 | ARGOS | 3
M-T2-79 | B-19322 VIALE 26 | MUROS T2 P12 EJES 12 AL 15 ENTRE JYF M=29,9,32 | 228.6 | 82682734 | 2026-03-19 | 3/26/2026 12:00:00 AM | 4"x8" | Concreto | 3000 PSI | 7 | 0 | 21 | 22.8 | 3303.8 | 232 | 108 | ARGOS | 3
M-T2-79 | B-19322 VIALE 26 | MUROS T2 P12 EJES 12 AL 15 ENTRE JYF M=29,9,32 | 228.6 | 82682734 | 2026-03-19 | 3/26/2026 12:00:00 AM | 4"x8" | Concreto | 3000 PSI | 7 | 0 | 21 | 22.1 | 3201.8 | 225 | 105 | ARGOS | 4
M-T2-79 | B-19322 VIALE 26 | MUROS T2 P12 EJES 12 AL 15 ENTRE JYF M=29,9,32 | 228.6 | 82682734 | 2026-03-19 | 3/26/2026 12:00:00 AM | 4"x8" | Concreto | 3000 PSI | 7 | 0 | 21 | 23.1 | 3357.6 | 236 | 110 | ARGOS | 3
M-T1-56 | B-19322 VIALE 26 | MUROS T1 P8 EJES 7,8,9 ENTRE IYG M=2,9,22,23,24 | 228.6 | 82683139 | 2026-03-24 | 3/25/2026 12:00:00 AM | 4"x8" | Concreto | 3000 PSI | 1 | 24 | 21 | 3.9 | 565.7 | 40 | 18 | ARGOS | 4
M-T1-56 | B-19322 VIALE 26 | MUROS T1 P8 EJES 7,8,9 ENTRE IYG M=2,9,22,23,24 | 228.6 | 82683139 | 2026-03-24 | 3/25/2026 12:00:00 AM | 4"x8" | Concreto | 3000 PSI | 1 | 24 | 21 | 3.7 | 533.7 | 38 | 18 | ARGOS | 2
M-T1-56 | B-19322 VIALE 26 | MUROS T1 P8 EJES 7,8,9 ENTRE IYG M=2,9,22,23,24 | 228.6 | 82683139 | 2026-03-24 | 3/25/2026 12:00:00 AM | 4"x8" | Concreto | 3000 PSI | 1 | 24 | 21 | 4 | 578.1 | 41 | 19 | ARGOS | 3
P-T2-63 | B-19322 VIALE 26 | PLACA T2 PISO 12 EJES 1 AL 4 ENTRE AYJ | 184.15 | 82683156 | 2026-03-24 | 3/25/2026 12:00:00 AM | 4"x8" | Concreto | 3000 PSI | 1 | 24 | 21 | 3.5 | 504 | 35 | 16 | ARGOS | 3
P-T2-63 | B-19322 VIALE 26 | PLACA T2 PISO 12 EJES 1 AL 4 ENTRE AYJ | 184.15 | 82683156 | 2026-03-24 | 3/25/2026 12:00:00 AM | 4"x8" | Concreto | 3000 PSI | 1 | 24 | 21 | 3.1 | 455 | 32 | 15 | ARGOS | 4
P-T2-63 | B-19322 VIALE 26 | PLACA T2 PISO 12 EJES 1 AL 4 ENTRE AYJ | 184.15 | 82683156 | 2026-03-24 | 3/25/2026 12:00:00 AM | 4"x8" | Concreto | 3000 PSI | 1 | 24 | 21 | 3.4 | 496.7 | 35 | 16 | ARGOS | 4
M-T2-82 | B-19322 VIALE 26 | MUROS T2 P12 EJE 7 ENTRE AYD M=9,29,32 EJE 8 ENTRE AYD M=2,31,14 | 203.2 | 82683180 | 2026-03-24 | 3/25/2026 12:00:00 AM | 4"x8" | Concreto | 3000 PSI | 1 | 24 | 21 | 3.1 | 445.8 | 31 | 15 | ARGOS | 3
M-T2-82 | B-19322 VIALE 26 | MUROS T2 P12 EJE 7 ENTRE AYD M=9,29,32 EJE 8 ENTRE AYD M=2,31,14 | 203.2 | 82683180 | 2026-03-24 | 3/25/2026 12:00:00 AM | 4"x8" | Concreto | 3000 PSI | 1 | 24 | 21 | 3.1 | 450 | 32 | 15 | ARGOS | 3
M-T2-82 | B-19322 VIALE 26 | MUROS T2 P12 EJE 7 ENTRE AYD M=9,29,32 EJE 8 ENTRE AYD M=2,31,14 | 203.2 | 82683180 | 2026-03-24 | 3/25/2026 12:00:00 AM | 4"x8" | Concreto | 3000 PSI | 1 | 24 | 21 | 3.2 | 468 | 33 | 15 | ARGOS | 3
M-T1-10 | B-19322 VIALE 26 | MUROS P2 EJE 14 AL 15 ENTRE HYJ M=32,31,07,27 | 209.55 | 504422687 | 2026-01-20 | 3/17/2026 12:00:00 AM | 4"x8" | Concreto | 4000 PSI | 56 | 0 | 28 | 31.4 | 4560.3 | 321 | 112 | CEMEX | 3
M-T1-10 | B-19322 VIALE 26 | MUROS P2 EJE 14 AL 15 ENTRE HYJ M=32,31,07,27 | 209.55 | 504422687 | 2026-01-20 | 3/17/2026 12:00:00 AM | 4"x8" | Concreto | 4000 PSI | 56 | 0 | 28 | 29.4 | 4270 | 300 | 105 | CEMEX | 4
M-T1-10 | B-19322 VIALE 26 | MUROS P2 EJE 14 AL 15 ENTRE HYJ M=32,31,07,27 | 209.55 | 504422687 | 2026-01-20 | 3/17/2026 12:00:00 AM | 4"x8" | Concreto | 4000 PSI | 56 | 0 | 28 | 29.5 | 4285.2 | 301 | 106 | CEMEX | 3
M-T1-11 | B-19322 VIALE 26 | MUROS T1 P2 EJE 13Y14 ENTRE AyF M= 12a,25,01 | 177.8 | 504439475 | 2026-01-21 | 3/18/2026 12:00:00 AM | 4"x8" | Concreto | 4000 PSI | 56 | 0 | 28 | 30.8 | 4473.5 | 315 | 110 | CEMEX | 3
M-T1-11 | B-19322 VIALE 26 | MUROS T1 P2 EJE 13Y14 ENTRE AyF M= 12a,25,01 | 177.8 | 504439475 | 2026-01-21 | 3/18/2026 12:00:00 AM | 4"x8" | Concreto | 4000 PSI | 56 | 0 | 28 | 29.3 | 4248.2 | 299 | 105 | CEMEX | 4
M-T1-11 | B-19322 VIALE 26 | MUROS T1 P2 EJE 13Y14 ENTRE AyF M= 12a,25,01 | 177.8 | 504439475 | 2026-01-21 | 3/18/2026 12:00:00 AM | 4"x8" | Concreto | 4000 PSI | 56 | 0 | 28 | 30.7 | 4447.8 | 313 | 110 | CEMEX | 4
M-T2-39 | B-19322 VIALE 26 | MUROS T2 P5 EJE 1 AL 12 ENTRE AyD M=1,5,20,24,25,26,19 | 215.9 | 504480326 | 2026-01-26 | 3/23/2026 12:00:00 AM | 4"x8" | Concreto | 4000 PSI | 56 | 0 | 28 | 28.3 | 4101.9 | 288 | 101 | CEMEX | 4
M-T2-39 | B-19322 VIALE 26 | MUROS T2 P5 EJE 1 AL 12 ENTRE AyD M=1,5,20,24,25,26,19 | 215.9 | 504480326 | 2026-01-26 | 3/23/2026 12:00:00 AM | 4"x8" | Concreto | 4000 PSI | 56 | 0 | 28 | 28.5 | 4134.1 | 291 | 102 | CEMEX | 3
M-T2-39 | B-19322 VIALE 26 | MUROS T2 P5 EJE 1 AL 12 ENTRE AyD M=1,5,20,24,25,26,19 | 215.9 | 504480326 | 2026-01-26 | 3/23/2026 12:00:00 AM | 4"x8" | Concreto | 4000 PSI | 56 | 0 | 28 | 27.7 | 4011.6 | 282 | 99 | CEMEX | 4
P-T1-45 | B-19322 VIALE 26 | PLACA T1 PISO 9 EJE 15 AL 12 ENTRE AYJ | 177.8 | 12306812 | 2026-03-25 | 3/26/2026 12:00:00 AM | 4"x8" | Concreto | 3000 | 1 | 24 | 21 | 4.6 | 663.1 | 47 | 22 | ARGOS | 4
P-T1-45 | B-19322 VIALE 26 | PLACA T1 PISO 9 EJE 15 AL 12 ENTRE AYJ | 177.8 | 12306812 | 2026-03-25 | 3/26/2026 12:00:00 AM | 4"x8" | Concreto | 3000 | 1 | 24 | 21 | 4.8 | 694.1 | 49 | 23 | ARGOS | 3
P-T1-45 | B-19322 VIALE 26 | PLACA T1 PISO 9 EJE 15 AL 12 ENTRE AYJ | 177.8 | 12306812 | 2026-03-25 | 3/26/2026 12:00:00 AM | 4"x8" | Concreto | 3000 | 1 | 24 | 21 | 5 | 731.3 | 51 | 24 | ARGOS | 3
M-T1-57 | B-19322 VIALE 26 | MURO T1 P8 EJES 4Y5 ENTRE AF M= 2,13,9,22,23,24 | 228.6 | 82683357 | 2026-03-25 | 3/26/2026 12:00:00 AM | 4"x8" | Concreto | 3000 PSI | 1 | 24 | 21 | 3.1 | 443.6 | 31 | 14 | ARGOS | 3
M-T1-57 | B-19322 VIALE 26 | MURO T1 P8 EJES 4Y5 ENTRE AF M= 2,13,9,22,23,24 | 228.6 | 82683357 | 2026-03-25 | 3/26/2026 12:00:00 AM | 4"x8" | Concreto | 3000 PSI | 1 | 24 | 21 | 3.2 | 470.7 | 33 | 15 | ARGOS | 3
M-T1-57 | B-19322 VIALE 26 | MURO T1 P8 EJES 4Y5 ENTRE AF M= 2,13,9,22,23,24 | 228.6 | 82683357 | 2026-03-25 | 3/26/2026 12:00:00 AM | 4"x8" | Concreto | 3000 PSI | 1 | 24 | 21 | 3.3 | 472.5 | 33 | 16 | ARGOS | 3
P-T2-64 | B-19322 VIALE 26 | PLACA T2 PISO 13 EJES 12 AL 15 ENTRE AYJ | 152.4 | 82683383 | 2026-03-25 | 3/26/2026 12:00:00 AM | 4"x8" | Concreto | 3000 PSI | 1 | 24 | 21 | 4 | 581.4 | 41 | 19 | ARGOS | 4
P-T2-64 | B-19322 VIALE 26 | PLACA T2 PISO 13 EJES 12 AL 15 ENTRE AYJ | 152.4 | 82683383 | 2026-03-25 | 3/26/2026 12:00:00 AM | 4"x8" | Concreto | 3000 PSI | 1 | 24 | 21 | 4 | 586 | 41 | 19 | ARGOS | 3
P-T2-64 | B-19322 VIALE 26 | PLACA T2 PISO 13 EJES 12 AL 15 ENTRE AYJ | 152.4 | 82683383 | 2026-03-25 | 3/26/2026 12:00:00 AM | 4"x8" | Concreto | 3000 PSI | 1 | 24 | 21 | 3.7 | 542.8 | 38 | 18 | ARGOS | 4
M-T2-83 | B-19322 VIALE 26 | MUROS T2 P12 EJE 7 DEL JAL F-M=32,9,29 EJE 6 ENTRE AYJ M=14,31,2 | 203.2 | 82683404 | 2026-03-25 | 3/26/2026 12:00:00 AM | 4"x8" | Concreto | 3000 PSI | 1 | 24 | 21 | 3.5 | 512.5 | 36 | 17 | ARGOS | 2
M-T2-83 | B-19322 VIALE 26 | MUROS T2 P12 EJE 7 DEL JAL F-M=32,9,29 EJE 6 ENTRE AYJ M=14,31,2 | 203.2 | 82683404 | 2026-03-25 | 3/26/2026 12:00:00 AM | 4"x8" | Concreto | 3000 PSI | 1 | 24 | 21 | 3.6 | 528.2 | 37 | 17 | ARGOS | 3
M-T2-83 | B-19322 VIALE 26 | MUROS T2 P12 EJE 7 DEL JAL F-M=32,9,29 EJE 6 ENTRE AYJ M=14,31,2 | 203.2 | 82683404 | 2026-03-25 | 3/26/2026 12:00:00 AM | 4"x8" | Concreto | 3000 PSI | 1 | 24 | 21 | 3.6 | 524.2 | 37 | 17 | ARGOS | 3
E-T2-07 | B-19322 VIALE 26 | ESCALERA T2 TRAMO DEL 07 AL 08 | 152.4 | 504793550 | 2026-02-27 | 2/27/2026 12:00:00 AM | 4"x8" | Concreto | 3000 PSI | 28 | 0 | 21 | 26.1 | 3783 | 266 | 124 | CEMEX | 3
E-T2-07 | B-19322 VIALE 26 | ESCALERA T2 TRAMO DEL 07 AL 08 | 152.4 | 504793550 | 2026-02-27 | 3/27/2026 12:00:00 AM | 4"x8" | Concreto | 3000 PSI | 28 | 0 | 21 | 25.4 | 3686.1 | 259 | 121 | CEMEX | 4
E-T2-07 | B-19322 VIALE 26 | ESCALERA T2 TRAMO DEL 07 AL 08 | 152.4 | 504793550 | 2026-02-27 | 3/27/2026 12:00:00 AM | 4"x8" | Concreto | 3000 PSI | 28 | 0 | 21 | 22.2 | 3221.9 | 227 | 106 | CEMEX | 3
M-T2-63 | B-19322 VIALE 26 | MUROS T2 P9 EJES 06 AL 08 ENTRE Ayj M= 14,31,02 | 228.6 | 504798890 | 2026-02-27 | 3/27/2026 12:00:00 AM | 4"x8" | Concreto | 3000 PSI | 28 | 0 | 21 | 20.2 | 2929.2 | 206 | 96 | CEMEX | 3
M-T2-63 | B-19322 VIALE 26 | MUROS T2 P9 EJES 06 AL 08 ENTRE Ayj M= 14,31,02 | 228.6 | 504798890 | 2026-02-27 | 3/27/2026 12:00:00 AM | 4"x8" | Concreto | 3000 PSI | 28 | 0 | 21 | 21 | 3051.2 | 215 | 100 | CEMEX | 4
M-T2-63 | B-19322 VIALE 26 | MUROS T2 P9 EJES 06 AL 08 ENTRE Ayj M= 14,31,02 | 228.6 | 504798890 | 2026-02-27 | 3/27/2026 12:00:00 AM | 4"x8" | Concreto | 3000 PSI | 28 | 0 | 21 | 18.4 | 2662.1 | 187 | 87 | CEMEX | 4
M-T1-40 | B-19322 VIALE 26 | MUROS T1 P5 EJE 3-4 ENTRE JyG M=2,3,8,21,23 | 228.6 | 504805666 | 2026-02-27 | 3/27/2026 12:00:00 AM | 4"x8" | Concreto | 4000 PSI | 28 | 0 | 28 | 31.9 | 4624.5 | 325 | 114 | CEMEX | 3
M-T1-40 | B-19322 VIALE 26 | MUROS T1 P5 EJE 3-4 ENTRE JyG M=2,3,8,21,23 | 228.6 | 504805666 | 2026-02-27 | 3/27/2026 12:00:00 AM | 4"x8" | Concreto | 4000 PSI | 28 | 0 | 28 | 29.8 | 4314.9 | 303 | 106 | CEMEX | 4
M-T1-40 | B-19322 VIALE 26 | MUROS T1 P5 EJE 3-4 ENTRE JyG M=2,3,8,21,23 | 228.6 | 504805666 | 2026-02-27 | 3/27/2026 12:00:00 AM | 4"x8" | Concreto | 4000 PSI | 28 | 0 | 28 | 29.5 | 4273.2 | 300 | 105 | CEMEX | 4
P-T2-61 | B-19322 VIALE 26 | PLACA T2 PISO 12 EJES 8 AL 10 ENTRE AYJ | 152.4 | 82682718 | 2026-03-20 | 3/27/2026 12:00:00 AM | 4"x8" | Concreto | 3000 PSI | 7 | 0 | 21 | 22.2 | 3219.6 | 226 | 106 | ARGOS | 3
P-T2-61 | B-19322 VIALE 26 | PLACA T2 PISO 12 EJES 8 AL 10 ENTRE AYJ | 152.4 | 82682718 | 2026-03-20 | 3/27/2026 12:00:00 AM | 4"x8" | Concreto | 3000 PSI | 7 | 0 | 21 | 21.5 | 3123 | 220 | 102 | ARGOS | 3
P-T2-61 | B-19322 VIALE 26 | PLACA T2 PISO 12 EJES 8 AL 10 ENTRE AYJ | 152.4 | 82682718 | 2026-03-20 | 3/27/2026 12:00:00 AM | 4"x8" | Concreto | 3000 PSI | 7 | 0 | 21 | 21.4 | 3104.3 | 218 | 102 | ARGOS | 4
PT-2-62 | B-19322 VIALE 26 | PLACA T2 P12 EJES A AL 6 ENTRE AYJ | 177.8 | 82682883 | 2026-03-20 | 3/27/2026 12:00:00 AM | 4"x8" | Concreto | 3000 PSI | 7 | 0 | 21 | 20 | 2901.5 | 204 | 95 | ARGOS | 3
PT-2-62 | B-19322 VIALE 26 | PLACA T2 P12 EJES A AL 6 ENTRE AYJ | 177.8 | 82682883 | 2026-03-20 | 3/27/2026 12:00:00 AM | 4"x8" | Concreto | 3000 PSI | 7 | 0 | 21 | 19.1 | 2772.2 | 195 | 91 | ARGOS | 4
PT-2-62 | B-19322 VIALE 26 | PLACA T2 P12 EJES A AL 6 ENTRE AYJ | 177.8 | 82682883 | 2026-03-20 | 3/27/2026 12:00:00 AM | 4"x8" | Concreto | 3000 PSI | 7 | 0 | 21 | 19.7 | 2856.1 | 201 | 94 | ARGOS | 3
M-T1-55 | B-19322 VIALE 26 | MUROS T1 P8 EJES 1O Y11 ENTRE JYG M=2,25,23,9,22,8,9 | 203.2 | 82682871 | 2026-03-20 | 3/27/2026 12:00:00 AM | 4"x8" | Concreto | 3000 PSI | 7 | 0 | 21 | 21.4 | 3110.8 | 219 | 102 | ARGOS | 3
M-T1-55 | B-19322 VIALE 26 | MUROS T1 P8 EJES 1O Y11 ENTRE JYG M=2,25,23,9,22,8,9 | 203.2 | 82682871 | 2026-03-20 | 3/27/2026 12:00:00 AM | 4"x8" | Concreto | 3000 PSI | 7 | 0 | 21 | 21.5 | 3117.6 | 219 | 102 | ARGOS | 4
M-T1-55 | B-19322 VIALE 26 | MUROS T1 P8 EJES 1O Y11 ENTRE JYG M=2,25,23,9,22,8,9 | 203.2 | 82682871 | 2026-03-20 | 3/27/2026 12:00:00 AM | 4"x8" | Concreto | 3000 PSI | 7 | 0 | 21 | 21.6 | 3127.9 | 220 | 103 | ARGOS | 3
P-T1-44 | B-19322 VIALE 26 | PLACA T1 PISO 8 EJES 1Y4 ENTRE AYJ | 177.8 | 12306734 | 2026-03-20 | 3/27/2026 12:00:00 AM | 4"x8" | Concreto | 3000 PSI | 7 | 0 | 21 | 21.9 | 3179.9 | 224 | 104 | ARGOS | 3
P-T1-44 | B-19322 VIALE 26 | PLACA T1 PISO 8 EJES 1Y4 ENTRE AYJ | 177.8 | 12306734 | 2026-03-20 | 3/27/2026 12:00:00 AM | 4"x8" | Concreto | 3000 PSI | 7 | 0 | 21 | 20.7 | 3003.8 | 211 | 99 | ARGOS | 4
P-T1-44 | B-19322 VIALE 26 | PLACA T1 PISO 8 EJES 1Y4 ENTRE AYJ | 177.8 | 12306734 | 2026-03-20 | 3/27/2026 12:00:00 AM | 4"x8" | Concreto | 3000 PSI | 7 | 0 | 21 | 20.5 | 2971.8 | 209 | 98 | ARGOS | 3
P-T2-47 | B-19322 VIALE 26 | PLACA T2 P10 EJE 11 AL 15 ENTRE A-J | 152.4 | 504309163 | 2026-02-28 | 3/28/2026 12:00:00 AM | 4"x8" | Concreto | 3000 PSI | 28 | 0 | 21 | 22 | 3191.6 | 224 | 105 | CEMEX | 3
P-T2-47 | B-19322 VIALE 26 | PLACA T2 P10 EJE 11 AL 15 ENTRE A-J | 152.4 | 504309163 | 2026-02-28 | 3/28/2026 12:00:00 AM | 4"x8" | Concreto | 3000 PSI | 28 | 0 | 21 | 21 | 3046.1 | 214 | 100 | CEMEX | 3
P-T2-47 | B-19322 VIALE 26 | PLACA T2 P10 EJE 11 AL 15 ENTRE A-J | 152.4 | 504309163 | 2026-02-28 | 3/28/2026 12:00:00 AM | 4"x8" | Concreto | 3000 PSI | 28 | 0 | 21 | 19.4 | 2820.2 | 198 | 92 | CEMEX | 4
TRC-05 | B-19322 VIALE 26 | TAPA TANQUE RCI | 177.8 | 82682993 | 2026-03-21 | 3/28/2026 12:00:00 AM | 4"x8" | Concreto | 3000 PSI | 7 | 0 | 21 | 17.7 | 2565.8 | 180 | 84 | ARGOS | 3
TRC-05 | B-19322 VIALE 26 | TAPA TANQUE RCI | 177.8 | 82682993 | 2026-03-21 | 3/28/2026 12:00:00 AM | 4"x8" | Concreto | 3000 PSI | 7 | 0 | 21 | 17 | 2461.9 | 173 | 81 | ARGOS | 4
TRC-05 | B-19322 VIALE 26 | TAPA TANQUE RCI | 177.8 | 82682993 | 2026-03-21 | 3/28/2026 12:00:00 AM | 4"x8" | Concreto | 3000 PSI | 7 | 0 | 21 | 16.6 | 2405.6 | 169 | 79 | ARGOS | 4
L-01 | B-19322 VIALE 26 | CICLOPEDO DE ZAPATAS | 152.4 | 82682979 | 2026-03-21 | 3/28/2026 12:00:00 AM | 4"x8" | Concreto | 3000 PSI | 7 | 0 | 21 | 14.3 | 2070.9 | 146 | 68 | ARGOS | 4
L-01 | B-19322 VIALE 26 | CICLOPEDO DE ZAPATAS | 152.4 | 82682979 | 2026-03-21 | 3/28/2026 12:00:00 AM | 4"x8" | Concreto | 3000 PSI | 7 | 0 | 21 | 14.7 | 2136.2 | 150 | 70 | ARGOS | 4
L-01 | B-19322 VIALE 26 | CICLOPEDO DE ZAPATAS | 152.4 | 82682979 | 2026-03-21 | 3/28/2026 12:00:00 AM | 4"x8" | Concreto | 3000 PSI | 7 | 0 | 21 | 14 | 2035.1 | 143 | 67 | ARGOS | 3
M-T2-81 | B-19322 VIALE 26 | MUROS T2 P12 EJES 10 Y 11 ENTRE AYJ | 203.2 | 82683043 | 2026-03-21 | 3/28/2026 12:00:00 AM | 4"x8" | Concreto | 3000 PSI | 7 | 0 | 21 | 21.8 | 3164.2 | 222 | 104 | ARGOS | 3
M-T2-81 | B-19322 VIALE 26 | MUROS T2 P12 EJES 10 Y 11 ENTRE AYJ | 203.2 | 82683043 | 2026-03-21 | 3/28/2026 12:00:00 AM | 4"x8" | Concreto | 3000 PSI | 7 | 0 | 21 | 22 | 3186.8 | 224 | 105 | ARGOS | 4
M-T2-81 | B-19322 VIALE 26 | MUROS T2 P12 EJES 10 Y 11 ENTRE AYJ | 203.2 | 82683043 | 2026-03-21 | 3/28/2026 12:00:00 AM | 4"x8" | Concreto | 3000 PSI | 7 | 0 | 21 | 21.1 | 3054.3 | 215 | 100 | ARGOS | 4
M-T2-64 | B-19322 VIALE 26 | MUROS T2 P9 EJE 4-5 ENTRE AyJ M= 8,30,27 | 228.6 | 504810491 | 2026-02-28 | 3/28/2026 12:00:00 AM | 4"x8" | Concreto | 3000 PSI | 28 | 0 | 21 | 26.7 | 3878.7 | 273 | 127 | CEMEX | 3
M-T2-64 | B-19322 VIALE 26 | MUROS T2 P9 EJE 4-5 ENTRE AyJ M= 8,30,27 | 228.6 | 504810491 | 2026-02-28 | 3/28/2026 12:00:00 AM | 4"x8" | Concreto | 3000 PSI | 28 | 0 | 21 | 26.3 | 3817.1 | 268 | 125 | CEMEX | 3
M-T2-64 | B-19322 VIALE 26 | MUROS T2 P9 EJE 4-5 ENTRE AyJ M= 8,30,27 | 228.6 | 504810491 | 2026-02-28 | 3/28/2026 12:00:00 AM | 4"x8" | Concreto | 3000 PSI | 28 | 0 | 21 | 25 | 3629.2 | 255 | 119 | CEMEX | 3
P-T1-30 | B-19322 VIALE 26 | PLACA T1 P6 EJES 6Y8 ENTRE AyJ | 152.4 | 504811211 | 2026-02-28 | 3/28/2026 12:00:00 AM | 4"x8" | Concreto | 3000 PSI | 28 | 0 | 21 | 21.9 | 3174.5 | 223 | 104 | CEMEX | 4
P-T1-30 | B-19322 VIALE 26 | PLACA T1 P6 EJES 6Y8 ENTRE AyJ | 152.4 | 504811211 | 2026-02-28 | 3/28/2026 12:00:00 AM | 4"x8" | Concreto | 3000 PSI | 28 | 0 | 21 | 20.5 | 2967.8 | 209 | 97 | CEMEX | 4
P-T1-30 | B-19322 VIALE 26 | PLACA T1 P6 EJES 6Y8 ENTRE AyJ | 152.4 | 504811211 | 2026-02-28 | 3/28/2026 12:00:00 AM | 4"x8" | Concreto | 3000 PSI | 28 | 0 | 21 | 20.3 | 2944.6 | 207 | 97 | CEMEX | 4
P-T1-46 | B-19322 VIALE 26 | PLACA PISO 9 T2 EJES 10 AL 12 ENTRE AYJ | 177.8 | 82683567 | 2026-03-26 | 3/30/2026 12:00:00 AM | 4"x8" | Concreto | 3000 PSI | 4 | 0 | 21 | 18.8 | 2721.2 | 191 | 89 | ARGOS | 4
P-T1-46 | B-19322 VIALE 26 | PLACA PISO 9 T2 EJES 10 AL 12 ENTRE AYJ | 177.8 | 82683567 | 2026-03-26 | 3/30/2026 12:00:00 AM | 4"x8" | Concreto | 3000 PSI | 4 | 0 | 21 | 20.2 | 2933.7 | 206 | 96 | ARGOS | 3
P-T1-46 | B-19322 VIALE 26 | PLACA PISO 9 T2 EJES 10 AL 12 ENTRE AYJ | 177.8 | 82683567 | 2026-03-26 | 3/30/2026 12:00:00 AM | 4"x8" | Concreto | 3000 PSI | 4 | 0 | 21 | 17.9 | 2597.9 | 183 | 85 | ARGOS | 4
M-T1-58 | B-19322 VIALE 26 | MUROS T1 P8 EJE 3Y4 ENTRE JYG M=2,8,13,23,24 | 203.2 | 82683588 | 2026-03-26 | 3/27/2026 12:00:00 AM | 4"x8" | Concreto | 3000 PSI | 1 | 24 | 21 | 2.8 | 411.9 | 29 | 14 | ARGOS | 3
M-T1-58 | B-19322 VIALE 26 | MUROS T1 P8 EJE 3Y4 ENTRE JYG M=2,8,13,23,24 | 203.2 | 82683588 | 2026-03-26 | 3/27/2026 12:00:00 AM | 4"x8" | Concreto | 3000 PSI | 1 | 24 | 21 | 2.8 | 401.8 | 28 | 13 | ARGOS | 3
M-T1-58 | B-19322 VIALE 26 | MUROS T1 P8 EJE 3Y4 ENTRE JYG M=2,8,13,23,24 | 203.2 | 82683588 | 2026-03-26 | 3/27/2026 12:00:00 AM | 4"x8" | Concreto | 3000 PSI | 1 | 24 | 21 | 2.9 | 423.6 | 30 | 14 | ARGOS | 2
P-T2-65 | B-19322 VIALE 26 | PLACA T2 PISO 13 EJES 10 AL 12 ENTRE AYJ | 139.7 | 82683619 | 2026-03-26 | 3/27/2026 12:00:00 AM | 4"x8" | Concreto | 3000 PSI | 1 | 24 | 21 | 2.5 | 358.9 | 25 | 12 | ARGOS | 3
P-T2-65 | B-19322 VIALE 26 | PLACA T2 PISO 13 EJES 10 AL 12 ENTRE AYJ | 139.7 | 82683619 | 2026-03-26 | 3/27/2026 12:00:00 AM | 4"x8" | Concreto | 3000 PSI | 1 | 24 | 21 | 2.5 | 362.8 | 26 | 12 | ARGOS | 3
P-T2-65 | B-19322 VIALE 26 | PLACA T2 PISO 13 EJES 10 AL 12 ENTRE AYJ | 139.7 | 82683619 | 2026-03-26 | 3/27/2026 12:00:00 AM | 4"x8" | Concreto | 3000 PSI | 1 | 24 | 21 | 2.5 | 357.3 | 25 | 12 | ARGOS | 4
M-T2-84 | B-19322 VIALE 26 | MUROS T2 P12 EJE 5 JALF EJE 4 J AL A EJE 4 JALF EJE 3 DEL J ALA M=32,9A,29A | 228.6 | 82683644 | 2026-03-26 | 3/27/2026 12:00:00 AM | 4"x8" | Concreto | 3000 PSI | 1 | 24 | 21 | 2.2 | 314.3 | 22 | 10 | ARGOS | 3
M-T2-84 | B-19322 VIALE 26 | MUROS T2 P12 EJE 5 JALF EJE 4 J AL A EJE 4 JALF EJE 3 DEL J ALA M=32,9A,29A | 228.6 | 82683644 | 2026-03-26 | 3/27/2026 12:00:00 AM | 4"x8" | Concreto | 3000 PSI | 1 | 24 | 21 | 2.3 | 331.5 | 23 | 11 | ARGOS | 3
M-T2-84 | B-19322 VIALE 26 | MUROS T2 P12 EJE 5 JALF EJE 4 J AL A EJE 4 JALF EJE 3 DEL J ALA M=32,9A,29A | 228.6 | 82683644 | 2026-03-26 | 3/27/2026 12:00:00 AM | 4"x8" | Concreto | 3000 PSI | 1 | 24 | 21 | 2.1 | 298.5 | 21 | 10 | ARGOS | 3
P-T1-31 | B-19322 VIALE 26 | PLACA T1 P6 EJES 4-6 ENTRE AyJ | 177.8 | 504819928 | 2026-03-02 | 3/30/2026 12:00:00 AM | 4"x8" | Concreto | 3000 PSI | 28 | 0 | 21 | 23.7 | 3434.7 | 241 | 113 | CEMEX | 3
P-T1-31 | B-19322 VIALE 26 | PLACA T1 P6 EJES 4-6 ENTRE AyJ | 177.8 | 504819928 | 2026-03-02 | 3/30/2026 12:00:00 AM | 4"x8" | Concreto | 3000 PSI | 28 | 0 | 21 | 25.1 | 3647.1 | 256 | 120 | CEMEX | 3
P-T1-31 | B-19322 VIALE 26 | PLACA T1 P6 EJES 4-6 ENTRE AyJ | 177.8 | 504819928 | 2026-03-02 | 3/30/2026 12:00:00 AM | 4"x8" | Concreto | 3000 PSI | 28 | 0 | 21 | 24.4 | 3532.3 | 248 | 116 | CEMEX | 4
M-T1-41 | B-19322 VIALE 26 | MUROS T1 P6 EJES 12-15 ENTRE JyG M=31,32,30,3,23,14,8 | 203.2 | 504821856 | 2026-03-02 | 3/30/2026 12:00:00 AM | 4"x8" | Concreto | 3000 PSI | 28 | 0 | 21 | 25.2 | 3658.3 | 257 | 120 | CEMEX | 3
M-T1-41 | B-19322 VIALE 26 | MUROS T1 P6 EJES 12-15 ENTRE JyG M=31,32,30,3,23,14,8 | 203.2 | 504821856 | 2026-03-02 | 3/30/2026 12:00:00 AM | 4"x8" | Concreto | 3000 PSI | 28 | 0 | 21 | 25.6 | 3710.6 | 261 | 122 | CEMEX | 4
M-T1-41 | B-19322 VIALE 26 | MUROS T1 P6 EJES 12-15 ENTRE JyG M=31,32,30,3,23,14,8 | 203.2 | 504821856 | 2026-03-02 | 3/30/2026 12:00:00 AM | 4"x8" | Concreto | 3000 PSI | 28 | 0 | 21 | 25.1 | 3634.7 | 256 | 119 | CEMEX | 4
P-T2-48 | B-19322 VIALE 26 | PLACA T2 PISO 10 EJE 7 AL 9 ENTRE A-J | 165.1 | 504821519 | 2026-03-02 | 3/30/2026 12:00:00 AM | 4"x8" | Concreto | 3000 PSI | 28 | 0 | 21 | 26.3 | 3807.3 | 268 | 125 | CEMEX | 3
P-T2-48 | B-19322 VIALE 26 | PLACA T2 PISO 10 EJE 7 AL 9 ENTRE A-J | 165.1 | 504821519 | 2026-03-02 | 3/30/2026 12:00:00 AM | 4"x8" | Concreto | 3000 PSI | 28 | 0 | 21 | 23.8 | 3458.5 | 243 | 114 | CEMEX | 4
P-T2-48 | B-19322 VIALE 26 | PLACA T2 PISO 10 EJE 7 AL 9 ENTRE A-J | 165.1 | 504821519 | 2026-03-02 | 3/30/2026 12:00:00 AM | 4"x8" | Concreto | 3000 PSI | 28 | 0 | 21 | 24.5 | 3549.3 | 250 | 116 | CEMEX | 4
M-T2-65 | B-19322 VIALE 26 | MUROS T2 P9 EJE 1AL3 ENTRE JyF SIN MUROS EJE 3 M=19 AL 26 | 228.6 | 504822173 | 2026-03-02 | 3/30/2026 12:00:00 AM | 4"x8" | Concreto | 3000 PSI | 28 | 0 | 21 | 23.5 | 3404.9 | 239 | 112 | CEMEX | 3
M-T2-65 | B-19322 VIALE 26 | MUROS T2 P9 EJE 1AL3 ENTRE JyF SIN MUROS EJE 3 M=19 AL 26 | 228.6 | 504822173 | 2026-03-02 | 3/30/2026 12:00:00 AM | 4"x8" | Concreto | 3000 PSI | 28 | 0 | 21 | 22.3 | 3230.1 | 227 | 106 | CEMEX | 4
M-T2-65 | B-19322 VIALE 26 | MUROS T2 P9 EJE 1AL3 ENTRE JyF SIN MUROS EJE 3 M=19 AL 26 | 228.6 | 504822173 | 2026-03-02 | 3/30/2026 12:00:00 AM | 4"x8" | Concreto | 3000 PSI | 28 | 0 | 21 | 22.4 | 3248 | 228 | 107 | CEMEX | 4
P-T1-46 | B-19322 VIALE 26 | PLACA PISO 9 T2 EJES 10 AL 12 ENTRE AYJ | 177.8 | 82683567 | 2026-03-26 | 3/27/2026 12:00:00 AM | 4"x8" | Concreto | 3000 PSI | 1 | 24 | 21 | 3.6 | 529.2 | 37 | 17 | ARGOS | 3
P-T1-46 | B-19322 VIALE 26 | PLACA PISO 9 T2 EJES 10 AL 12 ENTRE AYJ | 177.8 | 82683567 | 2026-03-26 | 3/27/2026 12:00:00 AM | 4"x8" | Concreto | 3000 PSI | 1 | 24 | 21 | 3.3 | 484.5 | 34 | 16 | ARGOS | 3
P-T1-46 | B-19322 VIALE 26 | PLACA PISO 9 T2 EJES 10 AL 12 ENTRE AYJ | 177.8 | 82683567 | 2026-03-26 | 3/27/2026 12:00:00 AM | 4"x8" | Concreto | 3000 PSI | 1 | 24 | 21 | 3.7 | 530.9 | 37 | 17 | ARGOS | 3
M-T1-56 | B-19322 VIALE 26 | MUROS T1 P8 EJES 7,8,9 ENTRE IYG M=2,9,22,23,24 | 228.6 | 82683139 | 2026-03-24 | 3/31/2026 12:00:00 AM | 4"x8" | Concreto | 3000 PSI | 7 | 0 | 21 | 21.8 | 3159.5 | 222 | 104 | ARGOS | 4
M-T1-56 | B-19322 VIALE 26 | MUROS T1 P8 EJES 7,8,9 ENTRE IYG M=2,9,22,23,24 | 228.6 | 82683139 | 2026-03-24 | 3/31/2026 12:00:00 AM | 4"x8" | Concreto | 3000 PSI | 7 | 0 | 21 | 19.6 | 2847.8 | 200 | 94 | ARGOS | 3
M-T1-56 | B-19322 VIALE 26 | MUROS T1 P8 EJES 7,8,9 ENTRE IYG M=2,9,22,23,24 | 228.6 | 82683139 | 2026-03-24 | 3/31/2026 12:00:00 AM | 4"x8" | Concreto | 3000 PSI | 7 | 0 | 21 | 20.5 | 2970.1 | 209 | 98 | ARGOS | 4
M-T2-82 | B-19322 VIALE 26 | MUROS T2 P12 EJE 7 ENTRE AYD M=9,29,32 EJE 8 ENTRE AYD M=2,31,14 | 203.2 | 82683180 | 2026-03-24 | 3/31/2026 12:00:00 AM | 4"x8" | Concreto | 3000 PSI | 7 | 0 | 21 | 23.8 | 3451.2 | 243 | 113 | ARGOS | 3
M-T2-82 | B-19322 VIALE 26 | MUROS T2 P12 EJE 7 ENTRE AYD M=9,29,32 EJE 8 ENTRE AYD M=2,31,14 | 203.2 | 82683180 | 2026-03-24 | 3/31/2026 12:00:00 AM | 4"x8" | Concreto | 3000 PSI | 7 | 0 | 21 | 23 | 3335 | 234 | 109 | ARGOS | 3
M-T2-82 | B-19322 VIALE 26 | MUROS T2 P12 EJE 7 ENTRE AYD M=9,29,32 EJE 8 ENTRE AYD M=2,31,14 | 203.2 | 82683180 | 2026-03-24 | 3/31/2026 12:00:00 AM | 4"x8" | Concreto | 3000 PSI | 7 | 0 | 21 | 22 | 3197 | 225 | 105 | ARGOS | 4
P-T1-32 | B-19322 VIALE 26 | PLACA T1 PISO 6 EJES 1 al4 ENTRE AyJ | 177.8 | 504828423 | 2026-03-03 | 3/31/2026 12:00:00 AM | 4"x8" | Concreto | 3000 PSI | 28 | 0 | 21 | 20.8 | 3009.6 | 212 | 99 | CEMEX | 3
P-T1-32 | B-19322 VIALE 26 | PLACA T1 PISO 6 EJES 1 al4 ENTRE AyJ | 177.8 | 504828423 | 2026-03-03 | 3/31/2026 12:00:00 AM | 4"x8" | Concreto | 3000 PSI | 28 | 0 | 21 | 20 | 2905.1 | 204 | 95 | CEMEX | 4
P-T1-32 | B-19322 VIALE 26 | PLACA T1 PISO 6 EJES 1 al4 ENTRE AyJ | 177.8 | 504828423 | 2026-03-03 | 3/31/2026 12:00:00 AM | 4"x8" | Concreto | 3000 PSI | 28 | 0 | 21 | 20.1 | 2910.4 | 205 | 96 | CEMEX | 4
P-T2-49 | B-19322 VIALE 26 | PLACA T2 PISO 10 EJES 07 AL 09 ENTRE AyJ | 184.15 | 504330932 | 2026-03-03 | 3/31/2026 12:00:00 AM | 4"x8" | Concreto | 3000 PSI | 28 | 0 | 21 | 20.7 | 3008.9 | 212 | 99 | CEMEX | 3
P-T2-49 | B-19322 VIALE 26 | PLACA T2 PISO 10 EJES 07 AL 09 ENTRE AyJ | 184.15 | 504330932 | 2026-03-03 | 3/31/2026 12:00:00 AM | 4"x8" | Concreto | 3000 PSI | 28 | 0 | 21 | 20.4 | 2954.1 | 208 | 97 | CEMEX | 4
P-T2-49 | B-19322 VIALE 26 | PLACA T2 PISO 10 EJES 07 AL 09 ENTRE AyJ | 184.15 | 504330932 | 2026-03-03 | 3/31/2026 12:00:00 AM | 4"x8" | Concreto | 3000 PSI | 28 | 0 | 21 | 19.6 | 2842.5 | 200 | 93 | CEMEX | 4
M-T2-66 | B-19322 VIALE 26 | MUROS T2 P10 EJE 12 AL 15 J-F-M=29,9,32,17,18,28 EJE 3 J-F M=9a-29a-32 | 209.55 | 504832584 | 2026-03-03 | 3/31/2026 12:00:00 AM | 4"x8" | Concreto | 3000 PSI | 28 | 0 | 21 | 24.5 | 3550.9 | 250 | 116 | CEMEX | 4
M-T2-66 | B-19322 VIALE 26 | MUROS T2 P10 EJE 12 AL 15 J-F-M=29,9,32,17,18,28 EJE 3 J-F M=9a-29a-32 | 209.55 | 504832584 | 2026-03-03 | 3/31/2026 12:00:00 AM | 4"x8" | Concreto | 3000 PSI | 28 | 0 | 21 | 23.8 | 3450.2 | 243 | 113 | CEMEX | 4
M-T2-66 | B-19322 VIALE 26 | MUROS T2 P10 EJE 12 AL 15 J-F-M=29,9,32,17,18,28 EJE 3 J-F M=9a-29a-32 | 209.55 | 504832584 | 2026-03-03 | 3/31/2026 12:00:00 AM | 4"x8" | Concreto | 3000 PSI | 28 | 0 | 21 | 22.8 | 3303.9 | 232 | 108 | CEMEX | 3
M-T2-85 | B-19322 VIALE 26 | MUROS T2 P12 EJES 2 AL 1 ENTRE AYJ M=1,5,20,19,22,23,24 | 215.9 | 12306884 | 2026-03-27 | 3/28/2026 12:00:00 AM | 4"x8" | Concreto | 3000 PSI | 1 | 24 | 21 | 3 | 430 | 30 | 14 | ARGOS | 3
M-T2-85 | B-19322 VIALE 26 | MUROS T2 P12 EJES 2 AL 1 ENTRE AYJ M=1,5,20,19,22,23,24 | 215.9 | 12306884 | 2026-03-27 | 3/28/2026 12:00:00 AM | 4"x8" | Concreto | 3000 PSI | 1 | 24 | 21 | 2.7 | 389.9 | 27 | 13 | ARGOS | 4
M-T2-85 | B-19322 VIALE 26 | MUROS T2 P12 EJES 2 AL 1 ENTRE AYJ M=1,5,20,19,22,23,24 | 215.9 | 12306884 | 2026-03-27 | 3/28/2026 12:00:00 AM | 4"x8" | Concreto | 3000 PSI | 1 | 24 | 21 | 2.8 | 402.9 | 28 | 13 | ARGOS | 3
P-T2-63 | B-19322 VIALE 26 | PLACA T2 PISO 12 EJES 1 AL 4 ENTRE AYJ | 184.15 | 82683156 | 2026-03-24 | 3/31/2026 12:00:00 AM | 4"x8" | Concreto | 3000 PSI | 7 | 0 | 21 | 21.3 | 3092.7 | 217 | 102 | ARGOS | 3
P-T2-63 | B-19322 VIALE 26 | PLACA T2 PISO 12 EJES 1 AL 4 ENTRE AYJ | 184.15 | 82683156 | 2026-03-24 | 3/31/2026 12:00:00 AM | 4"x8" | Concreto | 3000 PSI | 7 | 0 | 21 | 22.2 | 3225.8 | 227 | 106 | ARGOS | 3
P-T2-63 | B-19322 VIALE 26 | PLACA T2 PISO 12 EJES 1 AL 4 ENTRE AYJ | 184.15 | 82683156 | 2026-03-24 | 3/31/2026 12:00:00 AM | 4"x8" | Concreto | 3000 PSI | 7 | 0 | 21 | 20.6 | 2987 | 210 | 98 | ARGOS | 3
M-T2-80 | B-19322 VIALE 26 | MUROS T2 P12 EJES 12 AL 15 ENTRE AYE M=35,36,37,38,40,41 | 228.6 | 12306744 | 2026-03-20 | 3/27/2026 12:00:00 AM | 4"x8" | Concreto | 3000 PSI | 7 | 0 | 21 | 19 | 2750.8 | 193 | 90 | ARGOS
M-T2-80 | B-19322 VIALE 26 | MUROS T2 P12 EJES 12 AL 15 ENTRE AYE M=35,36,37,38,40,41 | 228.6 | 12306744 | 2026-03-20 | 3/27/2026 12:00:00 AM | 4"x8" | Concreto | 3000 PSI | 7 | 0 | 21 | 18 | 2605.2 | 183 | 86 | ARGOS
M-T2-80 | B-19322 VIALE 26 | MUROS T2 P12 EJES 12 AL 15 ENTRE AYE M=35,36,37,38,40,41 | 228.6 | 12306744 | 2026-03-20 | 3/27/2026 12:00:00 AM | 4"x8" | Concreto | 3000 PSI | 7 | 0 | 21 | 19.1 | 2773.1 | 195 | 91 | ARGOS
P-T1-47 | B-19322 VIALE 26 | PLACA T1 PISO 9 EJE 8 AL 10 ENTRE AyJ | 177.8 | 12306874 | 2026-03-27 | 3/28/2026 12:00:00 AM | 4"x8" | Concreto | 3000 PSI | 1 | 24 | 21 | 3.5 | 500.9 | 35 | 16 | ARGOS | 3
P-T1-47 | B-19322 VIALE 26 | PLACA T1 PISO 9 EJE 8 AL 10 ENTRE AyJ | 177.8 | 12306874 | 2026-03-27 | 3/28/2026 12:00:00 AM | 4"x8" | Concreto | 3000 PSI | 1 | 24 | 21 | 3.6 | 520.4 | 37 | 17 | ARGOS | 4
P-T1-47 | B-19322 VIALE 26 | PLACA T1 PISO 9 EJE 8 AL 10 ENTRE AyJ | 177.8 | 12306874 | 2026-03-27 | 3/28/2026 12:00:00 AM | 4"x8" | Concreto | 3000 PSI | 1 | 24 | 21 | 3.5 | 507.2 | 36 | 17 | ARGOS | 3
M-T1-59 | B-19322 VIALE 26 | MUROS T2 P12 EJES 1Y2 ENTRE AYJ M=1,18,19,12,14,15,17 | 228.6 | 82683771 | 2026-03-27 | 3/28/2026 12:00:00 AM | 4"x8" | Concreto | 3000 PSI | 1 | 24 | 21 | 3 | 437.9 | 31 | 14 | ARGOS | 3
M-T1-59 | B-19322 VIALE 26 | MUROS T2 P12 EJES 1Y2 ENTRE AYJ M=1,18,19,12,14,15,17 | 228.6 | 82683771 | 2026-03-27 | 3/28/2026 12:00:00 AM | 4"x8" | Concreto | 3000 PSI | 1 | 24 | 21 | 3.1 | 447.8 | 31 | 15 | ARGOS | 4
M-T1-59 | B-19322 VIALE 26 | MUROS T2 P12 EJES 1Y2 ENTRE AYJ M=1,18,19,12,14,15,17 | 228.6 | 82683771 | 2026-03-27 | 3/28/2026 12:00:00 AM | 4"x8" | Concreto | 3000 PSI | 1 | 24 | 21 | 2.8 | 404.6 | 28 | 13 | ARGOS | 3
M-T2-86 | B-19322 VIALE 26 | MUROS T2 PISO 13 EJE 11 AL 15 JYF #29,9,32 | 177.8 | 82684102 | 2026-03-30 | 3/31/2026 12:00:00 AM | 4"x8" | Concreto | 3000 PSI | 1 | 24 | 21 | 3 | 432.4 | 30 | 14 | ARGOS | 3
M-T2-86 | B-19322 VIALE 26 | MUROS T2 PISO 13 EJE 11 AL 15 JYF #29,9,32 | 177.8 | 82684102 | 2026-03-30 | 3/31/2026 12:00:00 AM | 4"x8" | Concreto | 3000 PSI | 1 | 24 | 21 | 3 | 430 | 30 | 14 | ARGOS | 3
M-T2-86 | B-19322 VIALE 26 | MUROS T2 PISO 13 EJE 11 AL 15 JYF #29,9,32 | 177.8 | 82684102 | 2026-03-30 | 3/31/2026 12:00:00 AM | 4"x8" | Concreto | 3000 PSI | 1 | 24 | 21 | 2.9 | 427 | 30 | 14 | ARGOS | 3
P-T2-66 | B-19322 VIALE 26 | PLACA T2 PISO 13 EJE 7 AL 10 ENTRE AYJ | 177.8 | 12306905 | 2026-03-28 | 4/30/2026 12:00:00 AM | 4"x8" | Concreto | 3000 PSI | 2 | 0 | 21 | 9.5 | 1377.2 | 97 | 45 | ARGOS | 3
P-T2-66 | B-19322 VIALE 26 | PLACA T2 PISO 13 EJE 7 AL 10 ENTRE AYJ | 177.8 | 12306905 | 2026-03-28 | 4/30/2026 12:00:00 AM | 4"x8" | Concreto | 3000 PSI | 3 | 0 | 21 | 9.4 | 1359.3 | 96 | 45 | ARGOS | 3
P-T2-66 | B-19322 VIALE 26 | PLACA T2 PISO 13 EJE 7 AL 10 ENTRE AYJ | 177.8 | 12306905 | 2026-03-28 | 4/30/2026 12:00:00 AM | 4"x8" | Concreto | 3000 PSI | 3 | 0 | 21 | 8.4 | 1214.2 | 85 | 40 | ARGOS | 3
M-T2-88_. | B-19322 VIALE 26 | MUROS T2 P13 EJE 10 ENTRE A Y J EJE 8 Y 9 ENTRE J Y D M=2,31,14 | 228.6 | 82684636 | 2026-04-06 | 4/11/2026 12:00:00 AM | 4"x8" | Concreto | 3000 PSI | 5 | 0 | 21 | 22.1 | 3198.7 | 225 | 105 | CEMEX | 3
M-T2-88_. | B-19322 VIALE 26 | MUROS T2 P13 EJE 10 ENTRE A Y J EJE 8 Y 9 ENTRE J Y D M=2,31,14 | 228.6 | 82684636 | 2026-04-06 | 4/11/2026 12:00:00 AM | 4"x8" | Concreto | 3000 PSI | 5 | 0 | 21 | 24.6 | 3570.6 | 251 | 117 | CEMEX | 3
M-T2-88_. | B-19322 VIALE 26 | MUROS T2 P13 EJE 10 ENTRE A Y J EJE 8 Y 9 ENTRE J Y D M=2,31,14 | 228.6 | 82684636 | 2026-04-06 | 4/11/2026 12:00:00 AM | 4"x8" | Concreto | 3000 PSI | 5 | 0 | 21 | 21.6 | 3131.1 | 220 | 103 | CEMEX | 3
M-T2-86_. | B-19322 VIALE 26 | MUROS T2 PISO 13 EJE 11 AL 15 JYF #29,9,32 | 177.8 | 82684102 | 2026-03-30 | 4/11/2026 12:00:00 AM | 4"x8" | Concreto | 3000 PSI | 12 | 0 | 21 | 21.2 | 3074.3 | 216 | 101 | ARGOS | 4
M-T2-86_. | B-19322 VIALE 26 | MUROS T2 PISO 13 EJE 11 AL 15 JYF #29,9,32 | 177.8 | 82684102 | 2026-03-30 | 4/11/2026 12:00:00 AM | 4"x8" | Concreto | 3000 PSI | 12 | 0 | 21 | 20.8 | 3020.7 | 212 | 99 | ARGOS | 4
M-T2-86_. | B-19322 VIALE 26 | MUROS T2 PISO 13 EJE 11 AL 15 JYF #29,9,32 | 177.8 | 82684102 | 2026-03-30 | 4/11/2026 12:00:00 AM | 4"x8" | Concreto | 3000 PSI | 12 | 0 | 21 | 21.4 | 3100.9 | 218 | 102 | ARGOS | 4
M-T1-60_. | B-19322 VIALE 26 | MUROS T1 P9 EJES 15-11 ENTRE J Y G M=31,32,3,4,28,2,25 | 203.2 | 82684614 | 2026-04-06 | 4/11/2026 12:00:00 AM | 4"x8" | Concreto | 3000 PSI | 5 | 0 | 21 | 20.8 | 3014.3 | 212 | 99 | CEMEX | 3
M-T1-60_. | B-19322 VIALE 26 | MUROS T1 P9 EJES 15-11 ENTRE J Y G M=31,32,3,4,28,2,25 | 203.2 | 82684614 | 2026-04-06 | 4/11/2026 12:00:00 AM | 4"x8" | Concreto | 3000 PSI | 5 | 0 | 21 | 19.8 | 2871.2 | 202 | 94 | CEMEX | 4
M-T1-60_. | B-19322 VIALE 26 | MUROS T1 P9 EJES 15-11 ENTRE J Y G M=31,32,3,4,28,2,25 | 203.2 | 82684614 | 2026-04-06 | 4/11/2026 12:00:00 AM | 4"x8" | Concreto | 3000 PSI | 5 | 0 | 21 | 19.3 | 2795.3 | 197 | 92 | CEMEX | 3
M-T1-33_ | B-19322 VIALE 26 | MUROS T1 P4EJE 3 Y 4 ENTRE J Y G 4 Y 5 RNTRE A Y F M=23,21,24,8,13,22 | 228.6 | 504700685 | 2026-02-18 | 4/15/2026 12:00:00 AM | 4"x8" | Concreto | 4000 PSI | 56 | 0 | 28 | 28.1 | 4069.4 | 286 | 100 | CEMEX | 3
M-T1-33_ | B-19322 VIALE 26 | MUROS T1 P4EJE 3 Y 4 ENTRE J Y G 4 Y 5 RNTRE A Y F M=23,21,24,8,13,22 | 228.6 | 504700685 | 2026-02-18 | 4/15/2026 12:00:00 AM | 4"x8" | Concreto | 4000 PSI | 56 | 0 | 28 | 25.8 | 3740.8 | 263 | 92 | CEMEX | 3
M-T1-33_ | B-19322 VIALE 26 | MUROS T1 P4EJE 3 Y 4 ENTRE J Y G 4 Y 5 RNTRE A Y F M=23,21,24,8,13,22 | 228.6 | 504700685 | 2026-02-18 | 4/15/2026 12:00:00 AM | 4"x8" | Concreto | 4000 PSI | 56 | 0 | 28 | 27 | 3920.2 | 276 | 96 | CEMEX | 3
M-T1-59_. | B-19322 VIALE 26 | MUROS T1 P8 EJES 1 Y 2 ENTRE A Y J M=1,18,19,12,14,15,17 | 228.6 | 82683771 | 2026-03-29 | 4/11/2026 12:00:00 AM | 4"x8" | Concreto | 3000 PSI | 13 | 0 | 21 | 27.9 | 4040.4 | 284 | 133 | CEMEX | 3
M-T1-59_. | B-19322 VIALE 26 | MUROS T1 P8 EJES 1 Y 2 ENTRE A Y J M=1,18,19,12,14,15,17 | 228.6 | 82683771 | 2026-03-29 | 4/11/2026 12:00:00 AM | 4"x8" | Concreto | 3000 PSI | 13 | 0 | 21 | 28.8 | 4171.8 | 293 | 137 | CEMEX | 3
M-T1-59_. | B-19322 VIALE 26 | MUROS T1 P8 EJES 1 Y 2 ENTRE A Y J M=1,18,19,12,14,15,17 | 228.6 | 82683771 | 2026-03-29 | 4/11/2026 12:00:00 AM | 4"x8" | Concreto | 3000 PSI | 13 | 0 | 21 | 27.8 | 4031.5 | 283 | 132 | CEMEX | 3
M-T1-57_. | B-19322 VIALE 26 | MURO T1 P8 EJES 4Y5 ENTRE AF M= 2,13,9,22,23,24 | 228.6 | 82683357 | 2026-03-25 | 4/11/2026 12:00:00 AM | 4"x8" | Concreto | 3000 PSI | 17 | 0 | 21 | 29 | 4203.2 | 296 | 138 | ARGOS | 3
M-T1-57_. | B-19322 VIALE 26 | MURO T1 P8 EJES 4Y5 ENTRE AF M= 2,13,9,22,23,24 | 228.6 | 82683357 | 2026-03-25 | 4/11/2026 12:00:00 AM | 4"x8" | Concreto | 3000 PSI | 17 | 0 | 21 | 31.4 | 4551.5 | 320 | 149 | ARGOS | 3
M-T1-57_. | B-19322 VIALE 26 | MURO T1 P8 EJES 4Y5 ENTRE AF M= 2,13,9,22,23,24 | 228.6 | 82683357 | 2026-03-25 | 4/11/2026 12:00:00 AM | 4"x8" | Concreto | 3000 PSI | 17 | 0 | 21 | 28.6 | 4147.8 | 292 | 136 | ARGOS | 3
M-T1-60_. | B-19322 VIALE 26 | MUROS T1 P9 EJES 15-11 ENTRE J Y G M=31,32,3,4,28,2,25 | 203.2 | 82684614 | 2026-04-06 | 4/13/2026 12:00:00 AM | 4"x8" | Concreto | 3000 PSI | 7 | 0 | 21 | 17.6 | 2552.3 | 179 | 84 | CEMEX | 4
M-T1-60_. | B-19322 VIALE 26 | MUROS T1 P9 EJES 15-11 ENTRE J Y G M=31,32,3,4,28,2,25 | 203.2 | 82684614 | 2026-04-06 | 4/13/2026 12:00:00 AM | 4"x8" | Concreto | 3000 PSI | 7 | 0 | 21 | 17.3 | 2502.2 | 176 | 82 | CEMEX | 4
M-T1-60_. | B-19322 VIALE 26 | MUROS T1 P9 EJES 15-11 ENTRE J Y G M=31,32,3,4,28,2,25 | 203.2 | 82684614 | 2026-04-06 | 4/13/2026 12:00:00 AM | 4"x8" | Concreto | 3000 PSI | 7 | 0 | 21 | 19.7 | 2850.6 | 200 | 94 | CEMEX | 4
M-T2-88_. | B-19322 VIALE 26 | MUROS T2 P13 EJE 10 ENTRE A Y J EJE 8 Y 9 ENTRE J Y D M=2,31,14 | 228.6 | 82684636 | 2026-04-06 | 4/13/2026 12:00:00 AM | 4"x8" | Concreto | 3000 PSI | 7 | 0 | 21 | 21.8 | 3161 | 222 | 104 | CEMEX | 4
M-T2-88_. | B-19322 VIALE 26 | MUROS T2 P13 EJE 10 ENTRE A Y J EJE 8 Y 9 ENTRE J Y D M=2,31,14 | 228.6 | 82684636 | 2026-04-06 | 4/13/2026 12:00:00 AM | 4"x8" | Concreto | 3000 PSI | 7 | 0 | 21 | 20.3 | 2941 | 207 | 96 | CEMEX | 3
M-T2-88_. | B-19322 VIALE 26 | MUROS T2 P13 EJE 10 ENTRE A Y J EJE 8 Y 9 ENTRE J Y D M=2,31,14 | 228.6 | 82684636 | 2026-04-06 | 4/13/2026 12:00:00 AM | 4"x8" | Concreto | 3000 PSI | 7 | 0 | 21 | 21.6 | 3126.6 | 220 | 103 | CEMEX | 4
M-T2-52_ | B-19322 VIALE 26 | MURO T2 P7 EJES 3 AL 4 ENTRE A Y J M=16,27,01 | 215.9 | 504643697 | 2026-02-12 | 4/11/2026 12:00:00 AM | 4"x8" | Concreto | 3000 PSI | 58 | 0 | 21 | 24.3 | 3531.4 | 248 | 116 | CEMEX | 3
M-T2-52_ | B-19322 VIALE 26 | MURO T2 P7 EJES 3 AL 4 ENTRE A Y J M=16,27,01 | 215.9 | 504643697 | 2026-02-12 | 4/11/2026 12:00:00 AM | 4"x8" | Concreto | 3000 PSI | 58 | 0 | 21 | 23.4 | 3395.7 | 239 | 111 | CEMEX | 3
M-T2-52_ | B-19322 VIALE 26 | MURO T2 P7 EJES 3 AL 4 ENTRE A Y J M=16,27,01 | 215.9 | 504643697 | 2026-02-12 | 4/11/2026 12:00:00 AM | 4"x8" | Concreto | 3000 PSI | 58 | 0 | 21 | 25.1 | 3635.6 | 256 | 119 | CEMEX | 3
M-T1-29_ | B-19322 VIALE 26 | MUROS T1 P4 EJES 15 Y 12 ENTRE A YJ M=32,03,04,25,13 | 203.2 | 504657151 | 2026-02-13 | 4/11/2026 12:00:00 AM | 4"x8" | Concreto | 4000 PSI | 57 | 0 | 28 | 31.7 | 4601.1 | 323 | 113 | CEMEX | 3
M-T1-29_ | B-19322 VIALE 26 | MUROS T1 P4 EJES 15 Y 12 ENTRE A YJ M=32,03,04,25,13 | 203.2 | 504657151 | 2026-02-13 | 4/11/2026 12:00:00 AM | 4"x8" | Concreto | 4000 PSI | 57 | 0 | 28 | 31.3 | 4542.9 | 319 | 112 | CEMEX | 3
M-T1-29_ | B-19322 VIALE 26 | MUROS T1 P4 EJES 15 Y 12 ENTRE A YJ M=32,03,04,25,13 | 203.2 | 504657151 | 2026-02-13 | 4/11/2026 12:00:00 AM | 4"x8" | Concreto | 4000 PSI | 57 | 0 | 28 | 31.9 | 4626.7 | 325 | 114 | CEMEX | 3
M-T1-32_ | B-19322 VIALE 26 | MUROS T1 P4 EJES 5 ENTRE J Y G M=23,24,09,02 | 228.6 | 504681856 | 2026-02-17 | 4/14/2026 12:00:00 AM | 4"x8" | Concreto | 4000 PSI | 56 | 0 | 28 | 32.3 | 4685.5 | 329 | 115 | CEMEX | 3
M-T1-32_ | B-19322 VIALE 26 | MUROS T1 P4 EJES 5 ENTRE J Y G M=23,24,09,02 | 228.6 | 504681856 | 2026-02-17 | 4/14/2026 12:00:00 AM | 4"x8" | Concreto | 4000 PSI | 56 | 0 | 28 | 23.4 | 3394.8 | 239 | 84 | CEMEX | 3
M-T1-32_ | B-19322 VIALE 26 | MUROS T1 P4 EJES 5 ENTRE J Y G M=23,24,09,02 | 228.6 | 504681856 | 2026-02-17 | 4/14/2026 12:00:00 AM | 4"x8" | Concreto | 4000 PSI | 56 | 0 | 28 | 29.9 | 4342.6 | 305 | 107 | CEMEX | 3
P-T2-66_ | B-19322 VIALE 26 | PLACA T2 PISO 13 EJE 7 AL 10 ENTRE AYJ | 177.8 | 12306905 | 2026-03-28 | 4/11/2026 12:00:00 AM | 4"x8" | Concreto | 3000 PSI | 14 | 0 | 21 | 27.7 | 4012 | 282 | 132 | ARGOS | 3
P-T2-66_ | B-19322 VIALE 26 | PLACA T2 PISO 13 EJE 7 AL 10 ENTRE AYJ | 177.8 | 12306905 | 2026-03-28 | 4/11/2026 12:00:00 AM | 4"x8" | Concreto | 3000 PSI | 14 | 0 | 21 | 26.3 | 3808.6 | 268 | 125 | ARGOS | 3
P-T2-66_ | B-19322 VIALE 26 | PLACA T2 PISO 13 EJE 7 AL 10 ENTRE AYJ | 177.8 | 12306905 | 2026-03-28 | 4/11/2026 12:00:00 AM | 4"x8" | Concreto | 3000 PSI | 14 | 0 | 21 | 23.7 | 3431.8 | 241 | 113 | ARGOS | 3
M-T1-61_ | B-19322 VIALE 26 | MUROS T1 P9 EJES 14 Y 113 ENTRE A Y F M=1,23,25,9,2,22,13 | 203.2 | 82684749 | 2026-04-07 | 4/11/2026 12:00:00 AM | 4"x8" | Concreto | 3000 PSI | 4 | 0 | 21 | 21.8 | 3159.1 | 222 | 104 | ARGOS | 4
M-T1-61_ | B-19322 VIALE 26 | MUROS T1 P9 EJES 14 Y 113 ENTRE A Y F M=1,23,25,9,2,22,13 | 203.2 | 82684749 | 2026-04-07 | 4/11/2026 12:00:00 AM | 4"x8" | Concreto | 3000 PSI | 4 | 0 | 21 | 19.1 | 2766.9 | 195 | 91 | ARGOS | 4
M-T1-61_ | B-19322 VIALE 26 | MUROS T1 P9 EJES 14 Y 113 ENTRE A Y F M=1,23,25,9,2,22,13 | 203.2 | 82684749 | 2026-04-07 | 4/11/2026 12:00:00 AM | 4"x8" | Concreto | 3000 PSI | 4 | 0 | 21 | 14.5 | 2108.5 | 148 | 69 | ARGOS | 4
M-T1-61_ | B-19322 VIALE 26 | MUROS T1 P9 EJES 14 Y 113 ENTRE A Y F M=1,23,25,9,2,22,13 | 203.2 | 82684749 | 2026-04-07 | 4/14/2026 12:00:00 AM | 4"x8" | Concreto | 3000 PSI | 7 | 0 | 21 | 18.9 | 2734.6 | 192 | 90 | ARGOS | 3
M-T1-61_ | B-19322 VIALE 26 | MUROS T1 P9 EJES 14 Y 113 ENTRE A Y F M=1,23,25,9,2,22,13 | 203.2 | 82684749 | 2026-04-07 | 4/14/2026 12:00:00 AM | 4"x8" | Concreto | 3000 PSI | 7 | 0 | 21 | 19 | 2757.1 | 194 | 90 | ARGOS | 3
M-T1-61_ | B-19322 VIALE 26 | MUROS T1 P9 EJES 14 Y 113 ENTRE A Y F M=1,23,25,9,2,22,13 | 203.2 | 82684749 | 2026-04-07 | 4/14/2026 12:00:00 AM | 4"x8" | Concreto | 3000 PSI | 7 | 0 | 21 | 19 | 2752.2 | 194 | 90 | ARGOS | 3
M-T2-89_ | B-19322 VIALE 26 | MUROS T2 P13 EJE 6 ENTRE A Y J M=2,31,14 EJE 7,8 Y 9 - A Y D # 29,9,32 | 228.6 | 82684783 | 2026-04-07 | 4/11/2026 12:00:00 AM | 4"x8" | Concreto | 3000 PSI | 4 | 0 | 21 | 11.5 | 1663.7 | 117 | 55 | ARGOS | 4
M-T2-89_ | B-19322 VIALE 26 | MUROS T2 P13 EJE 6 ENTRE A Y J M=2,31,14 EJE 7,8 Y 9 - A Y D # 29,9,32 | 228.6 | 82684783 | 2026-04-07 | 4/11/2026 12:00:00 AM | 4"x8" | Concreto | 3000 PSI | 4 | 0 | 21 | 20.4 | 2954.8 | 208 | 97 | ARGOS | 4
M-T2-89_ | B-19322 VIALE 26 | MUROS T2 P13 EJE 6 ENTRE A Y J M=2,31,14 EJE 7,8 Y 9 - A Y D # 29,9,32 | 228.6 | 82684783 | 2026-04-07 | 4/11/2026 12:00:00 AM | 4"x8" | Concreto | 3000 PSI | 4 | 0 | 21 | 20.2 | 2928.1 | 206 | 96 | ARGOS | 3
M-T1-51_ | B-19322 VIALE 26 | MUROS T1 P7 EJES 4 y 5 ENTRE J Y G M=2,9,13,22,23,24 | 203.2 | 82682202 | 2026-03-16 | 4/13/2026 12:00:00 AM | 4"x8" | Concreto | 3000 PSI | 28 | 0 | 21 | 27.6 | 4000.9 | 281 | 131 | ARGOS | 4
M-T1-51_ | B-19322 VIALE 26 | MUROS T1 P7 EJES 4 y 5 ENTRE J Y G M=2,9,13,22,23,24 | 203.2 | 82682202 | 2026-03-16 | 4/13/2026 12:00:00 AM | 4"x8" | Concreto | 3000 PSI | 28 | 0 | 21 | 29.3 | 4250.5 | 299 | 140 | ARGOS | 4
M-T1-51_ | B-19322 VIALE 26 | MUROS T1 P7 EJES 4 y 5 ENTRE J Y G M=2,9,13,22,23,24 | 203.2 | 82682202 | 2026-03-16 | 4/13/2026 12:00:00 AM | 4"x8" | Concreto | 3000 PSI | 28 | 0 | 21 | 27.1 | 3937 | 277 | 129 | ARGOS | 3
M-T2-89_ | B-19322 VIALE 26 | MUROS T2 P13 EJE 6 ENTRE A Y J M=2,31,14 EJE 7,8 Y 9 - A Y D # 29,9,32 | 228.6 | 82684783 | 2026-04-07 | 4/14/2026 12:00:00 AM | 4"x8" | Concreto | 3000 PSI | 7 | 0 | 21 | 19.5 | 2826.3 | 199 | 93 | ARGOS | 3
M-T2-89_ | B-19322 VIALE 26 | MUROS T2 P13 EJE 6 ENTRE A Y J M=2,31,14 EJE 7,8 Y 9 - A Y D # 29,9,32 | 228.6 | 82684783 | 2026-04-07 | 4/14/2026 12:00:00 AM | 4"x8" | Concreto | 3000 PSI | 7 | 0 | 21 | 18.7 | 2707.3 | 190 | 89 | ARGOS | 3
M-T2-89_ | B-19322 VIALE 26 | MUROS T2 P13 EJE 6 ENTRE A Y J M=2,31,14 EJE 7,8 Y 9 - A Y D # 29,9,32 | 228.6 | 82684783 | 2026-04-07 | 4/14/2026 12:00:00 AM | 4"x8" | Concreto | 3000 PSI | 7 | 0 | 21 | 18.2 | 2641.5 | 186 | 87 | ARGOS | 3
P-T1-48_ | B-19322 VIALE 26 | PLACA T1 PISO 9 EJES 6-8 ENTRE A Y J | 165.1 | 82684743 | 2026-04-07 | 4/14/2026 12:00:00 AM | 4"x8" | Concreto | 3000 PSI | 7 | 0 | 21 | 20.9 | 3025.8 | 213 | 99 | ARGOS | 3
P-T1-48_ | B-19322 VIALE 26 | PLACA T1 PISO 9 EJES 6-8 ENTRE A Y J | 165.1 | 82684743 | 2026-04-07 | 4/14/2026 12:00:00 AM | 4"x8" | Concreto | 3000 PSI | 7 | 0 | 21 | 16.3 | 2370.8 | 167 | 78 | ARGOS | 3
P-T1-48_ | B-19322 VIALE 26 | PLACA T1 PISO 9 EJES 6-8 ENTRE A Y J | 165.1 | 82684743 | 2026-04-07 | 4/14/2026 12:00:00 AM | 4"x8" | Concreto | 3000 PSI | 7 | 0 | 21 | 21.4 | 3102.8 | 218 | 102 | ARGOS | 3
P-T1-48_ | B-19322 VIALE 26 | PLACA T1 PISO 9 EJES 6-8 ENTRE A Y J | 165.1 | 82684743 | 2026-04-07 | 4/11/2026 12:00:00 AM | 4"x8" | Concreto | 3000 PSI | 4 | 0 | 21 | 19.4 | 2812.9 | 198 | 92 | ARGOS | 4
P-T1-48_ | B-19322 VIALE 26 | PLACA T1 PISO 9 EJES 6-8 ENTRE A Y J | 165.1 | 82684743 | 2026-04-07 | 4/11/2026 12:00:00 AM | 4"x8" | Concreto | 3000 PSI | 4 | 0 | 21 | 16.6 | 2403.9 | 169 | 79 | ARGOS | 4
P-T1-48_ | B-19322 VIALE 26 | PLACA T1 PISO 9 EJES 6-8 ENTRE A Y J | 165.1 | 82684743 | 2026-04-07 | 4/11/2026 12:00:00 AM | 4"x8" | Concreto | 3000 PSI | 4 | 0 | 21 | 13.6 | 1971.1 | 139 | 65 | ARGOS | 3
M-T1-48_ | B-19322 VIALE 26 | MUROS T1 P7 EJES 10 Y 11 ENTRE ENTRE J Y G M=23,25,2,9,22,10,12 | 228.6 | 82683139 | 2026-03-12 | 4/13/2026 12:00:00 AM | 4"x8" | Concreto | 3000 PSI | 32 | 0 | 21 | 28.1 | 4075.8 | 287 | 134 | ARGOS | 3
M-T1-48_ | B-19322 VIALE 26 | MUROS T1 P7 EJES 10 Y 11 ENTRE ENTRE J Y G M=23,25,2,9,22,10,12 | 228.6 | 82683139 | 2026-03-12 | 4/13/2026 12:00:00 AM | 4"x8" | Concreto | 3000 PSI | 32 | 0 | 21 | 27.6 | 4008.3 | 282 | 132 | ARGOS | 3
M-T1-48_ | B-19322 VIALE 26 | MUROS T1 P7 EJES 10 Y 11 ENTRE ENTRE J Y G M=23,25,2,9,22,10,12 | 228.6 | 82683139 | 2026-03-12 | 4/13/2026 12:00:00 AM | 4"x8" | Concreto | 3000 PSI | 32 | 0 | 21 | 26.9 | 3895.4 | 274 | 128 | ARGOS | 3
M-T1-49_ | B-19322 VIALE 26 | MUROS T1 P7 EJES 8 Y 9 ENTRE A Y J M=2,9,22,24 | 228.6 | 82681832 | 2026-03-13 | 4/13/2026 12:00:00 AM | 4"x8" | Concreto | 3000 PSI | 31 | 0 | 21 | 29.1 | 4216.3 | 296 | 138 | ARGOS | 3
M-T1-49_ | B-19322 VIALE 26 | MUROS T1 P7 EJES 8 Y 9 ENTRE A Y J M=2,9,22,24 | 228.6 | 82681832 | 2026-03-13 | 4/13/2026 12:00:00 AM | 4"x8" | Concreto | 3000 PSI | 31 | 0 | 21 | 27.9 | 4049.9 | 285 | 133 | ARGOS | 3
M-T1-49_ | B-19322 VIALE 26 | MUROS T1 P7 EJES 8 Y 9 ENTRE A Y J M=2,9,22,24 | 228.6 | 82681832 | 2026-03-13 | 4/13/2026 12:00:00 AM | 4"x8" | Concreto | 3000 PSI | 31 | 0 | 21 | 30.8 | 4464.1 | 314 | 146 | ARGOS | 3
M-T1-50_ | B-19322 VIALE 26 | MUROS T1 P7 EJES 6 Y 7 ENTRE J Y G M=2,9,22,13,23,24,5 | 228.6 | 82681978 | 2026-03-14 | 4/13/2026 12:00:00 AM | 4"x8" | Concreto | 3000 PSI | 30 | 0 | 21 | 16.3 | 2362.2 | 166 | 78 | ARGOS | 4
M-T1-50_ | B-19322 VIALE 26 | MUROS T1 P7 EJES 6 Y 7 ENTRE J Y G M=2,9,22,13,23,24,5 | 228.6 | 82681978 | 2026-03-14 | 4/13/2026 12:00:00 AM | 4"x8" | Concreto | 3000 PSI | 30 | 0 | 21 | 26 | 3770.6 | 265 | 124 | ARGOS | 4
M-T1-50_ | B-19322 VIALE 26 | MUROS T1 P7 EJES 6 Y 7 ENTRE J Y G M=2,9,22,13,23,24,5 | 228.6 | 82681978 | 2026-03-14 | 4/13/2026 12:00:00 AM | 4"x8" | Concreto | 3000 PSI | 30 | 0 | 21 | 26.4 | 3836.1 | 270 | 126 | ARGOS | 4
M-T1-52_ | B-19322 VIALE 26 | MUROS T1 P7 EJE 1 Y 3 ENTRE J Y G M=23,1,18,11,15,12 | 203.2 | 82682121 | 2026-03-17 | 4/14/2026 12:00:00 AM | 4"x8" | Concreto | 3000 PSI | 28 | 0 | 21 | 23.2 | 3365.3 | 237 | 110 | ARGOS | 3
M-T1-52_ | B-19322 VIALE 26 | MUROS T1 P7 EJE 1 Y 3 ENTRE J Y G M=23,1,18,11,15,12 | 203.2 | 82682121 | 2026-03-17 | 4/14/2026 12:00:00 AM | 4"x8" | Concreto | 3000 PSI | 28 | 0 | 21 | 25.4 | 3682.1 | 259 | 121 | ARGOS | 3
M-T1-52_ | B-19322 VIALE 26 | MUROS T1 P7 EJE 1 Y 3 ENTRE J Y G M=23,1,18,11,15,12 | 203.2 | 82682121 | 2026-03-17 | 4/14/2026 12:00:00 AM | 4"x8" | Concreto | 3000 PSI | 28 | 0 | 21 | 24.2 | 3506.7 | 247 | 115 | ARGOS | 3
M-T2-84. | B-19322 VIALE 26 | MUROS T2 P12 EJE 5 J AL F EJE 4 J LA F EJE 3 DEL J AL AM=32,9A,29A | 228.6 | 82683644 | 2026-03-24 | 4/15/2026 12:00:00 AM | 4"x8" | Concreto | 3000 PSI | 22 | 0 | 21 | 22 | 3197.6 | 225 | 105 | ARGOS | 3
M-T2-84. | B-19322 VIALE 26 | MUROS T2 P12 EJE 5 J AL F EJE 4 J LA F EJE 3 DEL J AL AM=32,9A,29A | 228.6 | 82683644 | 2026-03-24 | 4/15/2026 12:00:00 AM | 4"x8" | Concreto | 3000 PSI | 22 | 0 | 21 | 22.3 | 3239.5 | 228 | 106 | ARGOS | 3
M-T2-84. | B-19322 VIALE 26 | MUROS T2 P12 EJE 5 J AL F EJE 4 J LA F EJE 3 DEL J AL AM=32,9A,29A | 228.6 | 82683644 | 2026-03-24 | 4/15/2026 12:00:00 AM | 4"x8" | Concreto | 3000 PSI | 22 | 0 | 21 | 21.9 | 3170 | 223 | 104 | ARGOS | 3
M-T2-83. | B-19322 VIALE 26 | MUROS T2 P12 EJES 7 J-F M=323,9,29, EJE 6 A Y J M=14,3,2 EJE 4 Y 5 A Y D M=32,9,29 | 203.2 | 82683404 | 2026-03-25 | 4/15/2026 12:00:00 AM | 4"x8" | Concreto | 3000 PSI | 21 | 0 | 21 | 25.3 | 3672.2 | 258 | 120 | ARGOS | 3
M-T2-83. | B-19322 VIALE 26 | MUROS T2 P12 EJES 7 J-F M=323,9,29, EJE 6 A Y J M=14,3,2 EJE 4 Y 5 A Y D M=32,9,29 | 203.2 | 82683404 | 2026-03-25 | 4/15/2026 12:00:00 AM | 4"x8" | Concreto | 3000 PSI | 21 | 0 | 21 | 24.7 | 3582.4 | 252 | 118 | ARGOS | 3
M-T2-83. | B-19322 VIALE 26 | MUROS T2 P12 EJES 7 J-F M=323,9,29, EJE 6 A Y J M=14,3,2 EJE 4 Y 5 A Y D M=32,9,29 | 203.2 | 82683404 | 2026-03-25 | 4/15/2026 12:00:00 AM | 4"x8" | Concreto | 3000 PSI | 21 | 0 | 21 | 24.8 | 3598.8 | 253 | 118 | ARGOS | 3
M-T1-53_ | B-19322 VIALE 26 | MUROS T1 P8 EJES 12 AL 15 ENTRE A Y F M=2,4,24,29,33,23,25 | 228.6 | 82682522 | 2026-03-18 | 4/15/2026 12:00:00 AM | 4"x8" | Concreto | 3000 PSI | 28 | 0 | 21 | 25.1 | 3642.7 | 256 | 120 | ARGOS | 4
M-T1-53_ | B-19322 VIALE 26 | MUROS T1 P8 EJES 12 AL 15 ENTRE A Y F M=2,4,24,29,33,23,25 | 228.6 | 82682522 | 2026-03-18 | 4/15/2026 12:00:00 AM | 4"x8" | Concreto | 3000 PSI | 28 | 0 | 21 | 22.8 | 3308.2 | 233 | 109 | ARGOS | 5
M-T1-53_ | B-19322 VIALE 26 | MUROS T1 P8 EJES 12 AL 15 ENTRE A Y F M=2,4,24,29,33,23,25 | 228.6 | 82682522 | 2026-03-18 | 4/15/2026 12:00:00 AM | 4"x8" | Concreto | 3000 PSI | 28 | 0 | 21 | 24.8 | 3604 | 253 | 118 | ARGOS | 4
M-T2-75 | B-19322 VIALE 26 | MUROS T2 P11 EJE 9 AL 10 | 203.2 | 82682108 | 2026-03-14 | 4/15/2026 12:00:00 AM | 4"x8" | Concreto | 3000 PSI | 32 | 0 | 21 | 28.6 | 4153.2 | 292 | 136 | ARGOS | 3
M-T2-75 | B-19322 VIALE 26 | MUROS T2 P11 EJE 9 AL 10 | 203.2 | 82682108 | 2026-03-14 | 4/15/2026 12:00:00 AM | 4"x8" | Concreto | 3000 PSI | 32 | 0 | 21 | 29.2 | 4241 | 298 | 139 | ARGOS | 3
M-T2-75 | B-19322 VIALE 26 | MUROS T2 P11 EJE 9 AL 10 | 203.2 | 82682108 | 2026-03-14 | 4/15/2026 12:00:00 AM | 4"x8" | Concreto | 3000 PSI | 32 | 0 | 21 | 30 | 4353.8 | 306 | 143 | ARGOS | 3
M-T2-77 | B-19322 VIALE 26 | MUROS P11 T2 EJE 1AL5 ENTRE AYJ M=2,31,14 | 203.2 | 82682409 | 2026-03-17 | 4/15/2026 12:00:00 AM | 4"x8" | Concreto | 3000 PSI | 29 | 0 | 21 | 27.8 | 4036.8 | 284 | 132 | ARGOS | 3
M-T2-77 | B-19322 VIALE 26 | MUROS P11 T2 EJE 1AL5 ENTRE AYJ M=2,31,14 | 203.2 | 82682409 | 2026-03-17 | 4/15/2026 12:00:00 AM | 4"x8" | Concreto | 3000 PSI | 29 | 0 | 21 | 27.6 | 4009.5 | 282 | 132 | ARGOS | 3
M-T2-77 | B-19322 VIALE 26 | MUROS P11 T2 EJE 1AL5 ENTRE AYJ M=2,31,14 | 203.2 | 82682409 | 2026-03-17 | 4/15/2026 12:00:00 AM | 4"x8" | Concreto | 3000 PSI | 29 | 0 | 21 | 28.8 | 4177.2 | 294 | 137 | ARGOS | 3
M-T2-85. | B-19322 VIALE 26 | MUROS T2 PISO 12 EJES 2 AL 1 ENTRE A Y J M=1,5,20,19,22,23,24 | 215.9 | 12306884 | 2026-03-27 | 4/15/2026 12:00:00 AM | 4"x8" | Concreto | 3000 PSI | 19 | 0 | 21 | 23 | 3335 | 234 | 109 | ARGOS | 3
M-T2-85. | B-19322 VIALE 26 | MUROS T2 PISO 12 EJES 2 AL 1 ENTRE A Y J M=1,5,20,19,22,23,24 | 215.9 | 12306884 | 2026-03-27 | 4/15/2026 12:00:00 AM | 4"x8" | Concreto | 3000 PSI | 19 | 0 | 21 | 22.3 | 3239.4 | 228 | 106 | ARGOS | 4
M-T2-85. | B-19322 VIALE 26 | MUROS T2 PISO 12 EJES 2 AL 1 ENTRE A Y J M=1,5,20,19,22,23,24 | 215.9 | 12306884 | 2026-03-27 | 4/15/2026 12:00:00 AM | 4"x8" | Concreto | 3000 PSI | 19 | 0 | 21 | 24.5 | 3555.3 | 250 | 117 | ARGOS | 4
P-T2-65. | B-19322 VIALE 26 | PLACA T2 PISO 13 EJES 10 AL 12 ENTRE A Y J | 139.7 | 82683619 | 2026-03-26 | 4/15/2026 12:00:00 AM | 4"x8" | Concreto | 3000 PSI | 20 | 0 | 21 | 24.8 | 3600.5 | 253 | 118 | ARGOS | 3
P-T2-65. | B-19322 VIALE 26 | PLACA T2 PISO 13 EJES 10 AL 12 ENTRE A Y J | 139.7 | 82683619 | 2026-03-26 | 4/15/2026 12:00:00 AM | 4"x8" | Concreto | 3000 PSI | 20 | 0 | 21 | 24 | 3478.5 | 245 | 114 | ARGOS | 3
P-T2-65. | B-19322 VIALE 26 | PLACA T2 PISO 13 EJES 10 AL 12 ENTRE A Y J | 139.7 | 82683619 | 2026-03-26 | 4/15/2026 12:00:00 AM | 4"x8" | Concreto | 3000 PSI | 20 | 0 | 21 | 29.8 | 4320 | 304 | 142 | ARGOS | 4
P-T2-60. | B-19322 VIALE 26 | PLACA T2 PISO 12 EJES 8 AL 10 ENTRE A Y J | 158.75 | 12306691 | 2026-03-18 | 4/15/2026 12:00:00 AM | 4"x8" | Concreto | 3000 PSI | 28 | 0 | 21 | 27.9 | 4040.8 | 284 | 133 | ARGOS | 3
P-T2-60. | B-19322 VIALE 26 | PLACA T2 PISO 12 EJES 8 AL 10 ENTRE A Y J | 158.75 | 12306691 | 2026-03-18 | 4/15/2026 12:00:00 AM | 4"x8" | Concreto | 3000 PSI | 28 | 0 | 21 | 26.9 | 3896.6 | 274 | 128 | ARGOS | 3
P-T2-60. | B-19322 VIALE 26 | PLACA T2 PISO 12 EJES 8 AL 10 ENTRE A Y J | 158.75 | 12306691 | 2026-03-18 | 4/15/2026 12:00:00 AM | 4"x8" | Concreto | 3000 PSI | 28 | 0 | 21 | 29.5 | 4271.5 | 300 | 140 | ARGOS | 4
M-T2-76 | B-19322 VIALE 26 | MUROS T2 P11 EJES 6 AL 7 ENTRE AYJ M=2,31,14 | 203.2 | 82682228 | 2026-03-16 | 4/15/2026 12:00:00 AM | 4"x8" | Concreto | 3000 PSI | 30 | 0 | 21 | 26.2 | 3795.8 | 267 | 125 | ARGOS | 3
M-T2-76 | B-19322 VIALE 26 | MUROS T2 P11 EJES 6 AL 7 ENTRE AYJ M=2,31,14 | 203.2 | 82682228 | 2026-03-16 | 4/15/2026 12:00:00 AM | 4"x8" | Concreto | 3000 PSI | 30 | 0 | 21 | 26.9 | 3897.9 | 274 | 128 | ARGOS | 3
M-T2-76 | B-19322 VIALE 26 | MUROS T2 P11 EJES 6 AL 7 ENTRE AYJ M=2,31,14 | 203.2 | 82682228 | 2026-03-16 | 4/15/2026 12:00:00 AM | 4"x8" | Concreto | 3000 PSI | 30 | 0 | 21 | 24.1 | 3494.7 | 246 | 115 | ARGOS | 3
M-T2-78. | B-19322 VIALE 26 | MUROS T2 P11 EJES 1 AL 3 ENTRE A Y J M=19,20,21,22,23,24,25 | 203.2 | 82682577 | 2026-03-18 | 4/15/2026 12:00:00 AM | 4"x8" | Concreto | 3000 PSI | 28 | 0 | 21 | 25.8 | 3740.2 | 263 | 123 | ARGOS | 3
M-T2-78. | B-19322 VIALE 26 | MUROS T2 P11 EJES 1 AL 3 ENTRE A Y J M=19,20,21,22,23,24,25 | 203.2 | 82682577 | 2026-03-18 | 4/15/2026 12:00:00 AM | 4"x8" | Concreto | 3000 PSI | 28 | 0 | 21 | 29.3 | 4253.2 | 299 | 140 | ARGOS | 3
M-T2-78. | B-19322 VIALE 26 | MUROS T2 P11 EJES 1 AL 3 ENTRE A Y J M=19,20,21,22,23,24,25 | 203.2 | 82682577 | 2026-03-18 | 4/15/2026 12:00:00 AM | 4"x8" | Concreto | 3000 PSI | 28 | 0 | 21 | 29.4 | 4258.3 | 299 | 140 | ARGOS | 3
M-T2-79. | B-19322 VIALE 26 | MUROS T2 P12 EJE 12 AL 15 ENTRE J Y F M=29,9,32 | 228.6 | 82682734 | 2026-03-19 | 4/16/2026 12:00:00 AM | 4"x8" | Concreto | 3000 PSI | 28 | 0 | 21 | 32.8 | 4764.3 | 335 | 156 | ARGOS | 4
M-T2-79. | B-19322 VIALE 26 | MUROS T2 P12 EJE 12 AL 15 ENTRE J Y F M=29,9,32 | 228.6 | 82682734 | 2026-03-19 | 4/16/2026 12:00:00 AM | 4"x8" | Concreto | 3000 PSI | 28 | 0 | 21 | 30.7 | 4451.5 | 313 | 146 | ARGOS | 4
M-T2-79. | B-19322 VIALE 26 | MUROS T2 P12 EJE 12 AL 15 ENTRE J Y F M=29,9,32 | 228.6 | 82682734 | 2026-03-19 | 4/16/2026 12:00:00 AM | 4"x8" | Concreto | 3000 PSI | 28 | 0 | 21 | 30.7 | 4452.2 | 313 | 146 | ARGOS | 4
P-T2-64. | B-19322 VIALE 26 | PLACA T2 PISO 13 EJES 12 AL 15 ENTRE A Y J | 152.4 | 82683383 | 2026-03-25 | 4/15/2026 12:00:00 AM | 4"x8" | Concreto | 3000 PSI | 21 | 0 | 21 | 25.5 | 3700.7 | 260 | 122 | ARGOS | 3
P-T2-64. | B-19322 VIALE 26 | PLACA T2 PISO 13 EJES 12 AL 15 ENTRE A Y J | 152.4 | 82683383 | 2026-03-25 | 4/15/2026 12:00:00 AM | 4"x8" | Concreto | 3000 PSI | 21 | 0 | 21 | 28.1 | 4075.9 | 287 | 134 | ARGOS | 4
P-T2-64. | B-19322 VIALE 26 | PLACA T2 PISO 13 EJES 12 AL 15 ENTRE A Y J | 152.4 | 82683383 | 2026-03-25 | 4/15/2026 12:00:00 AM | 4"x8" | Concreto | 3000 PSI | 21 | 0 | 21 | 26 | 3774.6 | 265 | 124 | ARGOS | 3
P-T2-61. | B-19322 VIALE 26 | PLACA T2 PISO 12 EJES 6 AL 8 ENTRE A Y J | 152.4 | 82682718 | 2026-03-19 | 4/16/2026 12:00:00 AM | 4"x8" | Concreto | 3000 PSI | 28 | 0 | 21 | 28 | 4066.9 | 286 | 134 | ARGOS | 4
P-T2-61. | B-19322 VIALE 26 | PLACA T2 PISO 12 EJES 6 AL 8 ENTRE A Y J | 152.4 | 82682718 | 2026-03-19 | 4/16/2026 12:00:00 AM | 4"x8" | Concreto | 3000 PSI | 28 | 0 | 21 | 29.8 | 4317 | 304 | 142 | ARGOS | 4
P-T2-61. | B-19322 VIALE 26 | PLACA T2 PISO 12 EJES 6 AL 8 ENTRE A Y J | 152.4 | 82682718 | 2026-03-19 | 4/16/2026 12:00:00 AM | 4"x8" | Concreto | 3000 PSI | 28 | 0 | 21 | 25.8 | 3739.1 | 263 | 123 | ARGOS | 4
P-T2-58 | B-19322 VIALE 26 | PLACA T2 P12 EJE 12 AL 15 ENTRE AYJ | 177.8 | 82682211 | 2026-03-16 | 4/16/2026 12:00:00 AM | 4"x8" | Concreto | 3000 PSI | 31 | 0 | 21 | 20.6 | 2990.9 | 210 | 98 | ARGOS | 3
P-T2-58 | B-19322 VIALE 26 | PLACA T2 P12 EJE 12 AL 15 ENTRE AYJ | 177.8 | 82682211 | 2026-03-16 | 4/16/2026 12:00:00 AM | 4"x8" | Concreto | 3000 PSI | 31 | 0 | 21 | 24.6 | 3568.7 | 251 | 117 | ARGOS | 3
P-T2-58 | B-19322 VIALE 26 | PLACA T2 P12 EJE 12 AL 15 ENTRE AYJ | 177.8 | 82682211 | 2026-03-16 | 4/16/2026 12:00:00 AM | 4"x8" | Concreto | 3000 PSI | 31 | 0 | 21 | 26.5 | 3836.5 | 270 | 126 | ARGOS | 3
P-T2-55 | B-19322 VIALE 26 | PLACA T2 PISO 11 EJES 7 AL 9 ENTRE A Y J | 177.8 | 12306545 | 2026-03-11 | 4/16/2026 12:00:00 AM | 4"x8" | Concreto | 3000 PSI | 36 | 0 | 21 | 30.9 | 4476.4 | 315 | 147 | ARGOS | 3
P-T2-55 | B-19322 VIALE 26 | PLACA T2 PISO 11 EJES 7 AL 9 ENTRE A Y J | 177.8 | 12306545 | 2026-03-11 | 4/16/2026 12:00:00 AM | 4"x8" | Concreto | 3000 PSI | 36 | 0 | 21 | 31.1 | 4517.6 | 318 | 148 | ARGOS | 3
P-T2-55 | B-19322 VIALE 26 | PLACA T2 PISO 11 EJES 7 AL 9 ENTRE A Y J | 177.8 | 12306545 | 2026-03-11 | 4/16/2026 12:00:00 AM | 4"x8" | Concreto | 3000 PSI | 36 | 0 | 21 | 31.4 | 4552.2 | 320 | 149 | ARGOS | 3
M-T2-67 | B-19322 VIALE 26 | MUROS T2 P10 EJES 12 AL 15 ENTRE A Y J M=34,35,36,38,39,40 | 228.6 | 504851177 | 2026-03-04 | 4/15/2026 12:00:00 AM | 4"x8" | Concreto | 3000 PSI | 42 | 0 | 21 | 25.1 | 3637.1 | 256 | 119 | CEMEX | 4
M-T2-67 | B-19322 VIALE 26 | MUROS T2 P10 EJES 12 AL 15 ENTRE A Y J M=34,35,36,38,39,40 | 228.6 | 504851177 | 2026-03-04 | 4/15/2026 12:00:00 AM | 4"x8" | Concreto | 3000 PSI | 42 | 0 | 21 | 23.1 | 3353 | 236 | 110 | CEMEX | 3
M-T2-67 | B-19322 VIALE 26 | MUROS T2 P10 EJES 12 AL 15 ENTRE A Y J M=34,35,36,38,39,40 | 228.6 | 504851177 | 2026-03-04 | 4/15/2026 12:00:00 AM | 4"x8" | Concreto | 3000 PSI | 42 | 0 | 21 | 23.6 | 3423.4 | 241 | 112 | CEMEX | 3
M-T2-68 | B-19322 VIALE 26 | MUROS T2 P10 EJES 10 Y 11 ENTRE A Y J M=29,932 | 203.2 | 504860687 | 2026-03-05 | 4/15/2026 12:00:00 AM | 4"x8" | Concreto | 3000 PSI | 41 | 0 | 21 | 23.6 | 3429.8 | 241 | 113 | CEMEX | 4
M-T2-68 | B-19322 VIALE 26 | MUROS T2 P10 EJES 10 Y 11 ENTRE A Y J M=29,932 | 203.2 | 504860687 | 2026-03-05 | 4/15/2026 12:00:00 AM | 4"x8" | Concreto | 3000 PSI | 41 | 0 | 21 | 23 | 3337.9 | 235 | 110 | CEMEX | 3
M-T2-68 | B-19322 VIALE 26 | MUROS T2 P10 EJES 10 Y 11 ENTRE A Y J M=29,932 | 203.2 | 504860687 | 2026-03-05 | 4/15/2026 12:00:00 AM | 4"x8" | Concreto | 3000 PSI | 41 | 0 | 21 | 22.7 | 3289.3 | 231 | 108 | CEMEX | 4
M-T2-69 | B-19322 VIALE 26 | MUROS T2 P10 EJES 6 AL 7 ENTRE A Y J M=2,31,14 | 184.15 | 82681123 | 2026-03-06 | 4/15/2026 12:00:00 AM | 4"x8" | Concreto | 3000 PSI | 40 | 0 | 21 | 32.9 | 4767.8 | 335 | 156 | ARGOS | 3
M-T2-69 | B-19322 VIALE 26 | MUROS T2 P10 EJES 6 AL 7 ENTRE A Y J M=2,31,14 | 184.15 | 82681123 | 2026-03-06 | 4/15/2026 12:00:00 AM | 4"x8" | Concreto | 3000 PSI | 40 | 0 | 21 | 34.7 | 5032.6 | 354 | 165 | ARGOS | 4
M-T2-69 | B-19322 VIALE 26 | MUROS T2 P10 EJES 6 AL 7 ENTRE A Y J M=2,31,14 | 184.15 | 82681123 | 2026-03-06 | 4/15/2026 12:00:00 AM | 4"x8" | Concreto | 3000 PSI | 40 | 0 | 21 | 34.2 | 4960.9 | 349 | 163 | ARGOS | 3
M-T2-70 | B-19322 VIALE 26 | MUROS T2 P10 EJES 4-5 ENTRE A Y J M=2,31,14 | 203.2 | 82681254 | 2026-03-07 | 4/15/2026 12:00:00 AM | 4"x8" | Concreto | 3000 PSI | 39 | 0 | 21 | 34 | 4936.9 | 347 | 162 | ARGOS | 3
M-T2-70 | B-19322 VIALE 26 | MUROS T2 P10 EJES 4-5 ENTRE A Y J M=2,31,14 | 203.2 | 82681254 | 2026-03-07 | 4/15/2026 12:00:00 AM | 4"x8" | Concreto | 3000 PSI | 39 | 0 | 21 | 36.6 | 5306.9 | 373 | 174 | ARGOS | 3
M-T2-70 | B-19322 VIALE 26 | MUROS T2 P10 EJES 4-5 ENTRE A Y J M=2,31,14 | 203.2 | 82681254 | 2026-03-07 | 4/15/2026 12:00:00 AM | 4"x8" | Concreto | 3000 PSI | 39 | 0 | 21 | 40.2 | 5828.2 | 410 | 191 | ARGOS | 4
M-T2-72 | B-19322 VIALE 26 | MUROS T2 P10 EJES 1 AL 2 ENTRE A Y J M=15,19,22,23,24,25 | 203.2 | 82681483 | 2026-03-10 | 4/15/2026 12:00:00 AM | 4"x8" | Concreto | 3000 PSI | 36 | 0 | 21 | 30.6 | 4435.8 | 312 | 146 | ARGOS | 5
M-T2-72 | B-19322 VIALE 26 | MUROS T2 P10 EJES 1 AL 2 ENTRE A Y J M=15,19,22,23,24,25 | 203.2 | 82681483 | 2026-03-10 | 4/15/2026 12:00:00 AM | 4"x8" | Concreto | 3000 PSI | 36 | 0 | 21 | 30.5 | 4430.6 | 312 | 145 | ARGOS | 3
M-T2-72 | B-19322 VIALE 26 | MUROS T2 P10 EJES 1 AL 2 ENTRE A Y J M=15,19,22,23,24,25 | 203.2 | 82681483 | 2026-03-10 | 4/15/2026 12:00:00 AM | 4"x8" | Concreto | 3000 PSI | 36 | 0 | 21 | 30.2 | 4379.8 | 308 | 144 | ARGOS | 5
M-T2-73 | B-19322 VIALE 26 | MUROS T2 P11 EJE 11 AL 15 ENTRE J Y F M=17,18,28,27,16,1 | 209.55 | 82681792 | 2026-03-12 | 4/15/2026 12:00:00 AM | 4"x8" | Concreto | 3000 PSI | 34 | 0 | 21 | 26 | 3765.1 | 265 | 124 | ARGOS | 4
M-T2-73 | B-19322 VIALE 26 | MUROS T2 P11 EJE 11 AL 15 ENTRE J Y F M=17,18,28,27,16,1 | 209.55 | 82681792 | 2026-03-12 | 4/15/2026 12:00:00 AM | 4"x8" | Concreto | 3000 PSI | 34 | 0 | 21 | 26.8 | 3883.7 | 273 | 128 | ARGOS | 3
M-T2-73 | B-19322 VIALE 26 | MUROS T2 P11 EJE 11 AL 15 ENTRE J Y F M=17,18,28,27,16,1 | 209.55 | 82681792 | 2026-03-12 | 4/15/2026 12:00:00 AM | 4"x8" | Concreto | 3000 PSI | 34 | 0 | 21 | 25.2 | 3654.7 | 257 | 120 | ARGOS | 3
M-T2-74 | B-19322 VIALE 26 | MUROS T2 P11 EJE 11 AL 15 ENTRE A Y J M=9,29,32 | 228.6 | 82689/1953 | 2026-03-13 | 4/15/2026 12:00:00 AM | 4"x8" | Concreto | 3000 PSI | 33 | 0 | 21 | 26.1 | 3790.4 | 266 | 124 | ARGOS | 3
M-T2-74 | B-19322 VIALE 26 | MUROS T2 P11 EJE 11 AL 15 ENTRE A Y J M=9,29,32 | 228.6 | 82689/1953 | 2026-03-13 | 4/15/2026 12:00:00 AM | 4"x8" | Concreto | 3000 PSI | 33 | 0 | 21 | 26.1 | 3787 | 266 | 124 | ARGOS | 3
M-T2-74 | B-19322 VIALE 26 | MUROS T2 P11 EJE 11 AL 15 ENTRE A Y J M=9,29,32 | 228.6 | 82689/1953 | 2026-03-13 | 4/15/2026 12:00:00 AM | 4"x8" | Concreto | 3000 PSI | 33 | 0 | 21 | 25.8 | 3739.9 | 263 | 123 | ARGOS | 4
P-T2-59 | B-19322 VIALE 26 | PLACA T2 PISO 12 EJES 10 AL 12 ENTRE AYJ | 177.8 | 82682378 | 2026-03-17 | 4/16/2026 12:00:00 AM | 4"x8" | Concreto | 3000 PSI | 30 | 0 | 21 | 28.6 | 4144.8 | 291 | 136 | ARGOS | 3
P-T2-59 | B-19322 VIALE 26 | PLACA T2 PISO 12 EJES 10 AL 12 ENTRE AYJ | 177.8 | 82682378 | 2026-03-17 | 4/16/2026 12:00:00 AM | 4"x8" | Concreto | 3000 PSI | 30 | 0 | 21 | 28.5 | 4130.2 | 290 | 136 | ARGOS | 3
P-T2-59 | B-19322 VIALE 26 | PLACA T2 PISO 12 EJES 10 AL 12 ENTRE AYJ | 177.8 | 82682378 | 2026-03-17 | 4/16/2026 12:00:00 AM | 4"x8" | Concreto | 3000 PSI | 30 | 0 | 21 | 26 | 3775.8 | 265 | 124 | ARGOS | 3
P-T2-57 | B-19322 VIALE 26 | PLACA T2 PISO 11 EJES 1 AL 4 ENTRE A Y J | 177.8 | 82681912 | 2026-03-13 | 4/16/2026 12:00:00 AM | 4"x8" | Concreto | 3000 PSI | 34 | 0 | 21 | 34.8 | 5048.5 | 355 | 166 | ARGOS | 3
P-T2-57 | B-19322 VIALE 26 | PLACA T2 PISO 11 EJES 1 AL 4 ENTRE A Y J | 177.8 | 82681912 | 2026-03-13 | 4/16/2026 12:00:00 AM | 4"x8" | Concreto | 3000 PSI | 34 | 0 | 21 | 33.8 | 4909 | 345 | 161 | ARGOS | 4
P-T2-57 | B-19322 VIALE 26 | PLACA T2 PISO 11 EJES 1 AL 4 ENTRE A Y J | 177.8 | 82681912 | 2026-03-13 | 4/16/2026 12:00:00 AM | 4"x8" | Concreto | 3000 PSI | 34 | 0 | 21 | 33.7 | 4888.6 | 344 | 160 | ARGOS | 3
P-T2-56 | B-19322 VIALE 26 | PLACA T2 PISO 11 EJES 4 AL 7 ENTRE A Y J | 152.4 | 82681778 | 2026-03-12 | 4/16/2026 12:00:00 AM | 4"x8" | Concreto | 3000 PSI | 35 | 0 | 21 | 28.4 | 4115.7 | 289 | 135 | ARGOS | 4
P-T2-56 | B-19322 VIALE 26 | PLACA T2 PISO 11 EJES 4 AL 7 ENTRE A Y J | 152.4 | 82681778 | 2026-03-12 | 4/16/2026 12:00:00 AM | 4"x8" | Concreto | 3000 PSI | 35 | 0 | 21 | 28.2 | 4085.7 | 287 | 134 | ARGOS | 4
P-T2-56 | B-19322 VIALE 26 | PLACA T2 PISO 11 EJES 4 AL 7 ENTRE A Y J | 152.4 | 82681778 | 2026-03-12 | 4/16/2026 12:00:00 AM | 4"x8" | Concreto | 3000 PSI | 35 | 0 | 21 | 30.8 | 4467.5 | 314 | 147 | ARGOS | 3
P-T2-54 | B-19322 VIALE 26 | PLACA T2 PISO 11 EJES 9 AL 11 ENTRE A Y J | 177.8 | 82681483 | 2026-03-10 | 4/16/2026 12:00:00 AM | 4"x8" | Concreto | 3000 PSI | 37 | 0 | 21 | 34.1 | 4947.4 | 348 | 162 | ARGOS | 3
P-T2-54 | B-19322 VIALE 26 | PLACA T2 PISO 11 EJES 9 AL 11 ENTRE A Y J | 177.8 | 82681483 | 2026-03-10 | 4/16/2026 12:00:00 AM | 4"x8" | Concreto | 3000 PSI | 37 | 0 | 21 | 35.5 | 5145 | 362 | 169 | ARGOS | 3
P-T2-54 | B-19322 VIALE 26 | PLACA T2 PISO 11 EJES 9 AL 11 ENTRE A Y J | 177.8 | 82681483 | 2026-03-10 | 4/16/2026 12:00:00 AM | 4"x8" | Concreto | 3000 PSI | 37 | 0 | 21 | 32.2 | 4670 | 328 | 153 | ARGOS | 4
P-T2-53 | B-19322 VIALE 26 | PLACA T2 PISO 11 EJES 12 AL 15 ENTRE A Y J ESCALERA 8 AL 9 | 133.35 | 82681319 | 2026-03-09 | 4/16/2026 12:00:00 AM | 4"x8" | Concreto | 3000 PSI | 38 | 0 | 21 | 35.4 | 5138.2 | 361 | 169 | ARGOS | 3
P-T2-53 | B-19322 VIALE 26 | PLACA T2 PISO 11 EJES 12 AL 15 ENTRE A Y J ESCALERA 8 AL 9 | 133.35 | 82681319 | 2026-03-09 | 4/16/2026 12:00:00 AM | 4"x8" | Concreto | 3000 PSI | 38 | 0 | 21 | 39.6 | 5749.7 | 404 | 189 | ARGOS | 4
P-T2-53 | B-19322 VIALE 26 | PLACA T2 PISO 11 EJES 12 AL 15 ENTRE A Y J ESCALERA 8 AL 9 | 133.35 | 82681319 | 2026-03-09 | 4/16/2026 12:00:00 AM | 4"x8" | Concreto | 3000 PSI | 38 | 0 | 21 | 37.9 | 5492 | 386 | 180 | ARGOS | 3
P-T2-52 | B-19322 VIALE 26 | PLACA T2 PISO 10 EJES 1 AL 3 ENTRE A Y J | 152.4 | N/A | 2026-03-06 | 4/16/2026 12:00:00 AM | 4"x8" | Concreto | 3000 PSI | 41 | 0 | 21 | 33.7 | 4881.5 | 343 | 160 | ARGOS | 3
P-T2-52 | B-19322 VIALE 26 | PLACA T2 PISO 10 EJES 1 AL 3 ENTRE A Y J | 152.4 | N/A | 2026-03-06 | 4/16/2026 12:00:00 AM | 4"x8" | Concreto | 3000 PSI | 41 | 0 | 21 | 31.7 | 4603.7 | 324 | 151 | ARGOS | 3
P-T2-52 | B-19322 VIALE 26 | PLACA T2 PISO 10 EJES 1 AL 3 ENTRE A Y J | 152.4 | N/A | 2026-03-06 | 4/16/2026 12:00:00 AM | 4"x8" | Concreto | 3000 PSI | 41 | 0 | 21 | 35.9 | 5211.2 | 366 | 171 | ARGOS | 3
M-T2-90 | B-19322 VIALE 26 | MUROS T2 P13 EJE 7 - J E M=9,29,32 EJE 4 J-E EJE 3,4,5 A-D M=2,31,14 | 177.8 | 82684933 | 2026-04-08 | 4/16/2026 12:00:00 AM | 4"x8" | Concreto | 3000 PSI | 8 | 0 | 21 | 15.9 | 2304.2 | 162 | 76 | ARGOS | 3
M-T2-90 | B-19322 VIALE 26 | MUROS T2 P13 EJE 7 - J E M=9,29,32 EJE 4 J-E EJE 3,4,5 A-D M=2,31,14 | 177.8 | 82684933 | 2026-04-08 | 4/16/2026 12:00:00 AM | 4"x8" | Concreto | 3000 PSI | 8 | 0 | 21 | 19.4 | 2810.4 | 198 | 92 | ARGOS | 4
M-T2-90 | B-19322 VIALE 26 | MUROS T2 P13 EJE 7 - J E M=9,29,32 EJE 4 J-E EJE 3,4,5 A-D M=2,31,14 | 177.8 | 82684933 | 2026-04-08 | 4/16/2026 12:00:00 AM | 4"x8" | Concreto | 3000 PSI | 8 | 0 | 21 | 21.7 | 3142 | 221 | 103 | ARGOS | 3
M-T1-62 | B-19322 VIALE 26 | MUROS T1 P9 EJES 9-10 ENTRE A Y J M=2,9,22,13,23,25 | 184.15 | 82684904 | 2026-04-08 | 4/16/2026 12:00:00 AM | 4"x8" | Concreto | 3000 PSI | 8 | 0 | 21 | 21.5 | 3121.8 | 219 | 102 | ARGOS | 3
M-T1-62 | B-19322 VIALE 26 | MUROS T1 P9 EJES 9-10 ENTRE A Y J M=2,9,22,13,23,25 | 184.15 | 82684904 | 2026-04-08 | 4/16/2026 12:00:00 AM | 4"x8" | Concreto | 3000 PSI | 8 | 0 | 21 | 19.4 | 2818 | 198 | 92 | ARGOS | 3
M-T1-62 | B-19322 VIALE 26 | MUROS T1 P9 EJES 9-10 ENTRE A Y J M=2,9,22,13,23,25 | 184.15 | 82684904 | 2026-04-08 | 4/16/2026 12:00:00 AM | 4"x8" | Concreto | 3000 PSI | 8 | 0 | 21 | 20.6 | 2991.5 | 210 | 98 | ARGOS | 3
P-T1-49 | B-19322 VIALE 26 | PLACA T1 PISO 9 EJE 4 Y 6 ENTRE A Y J | 177.8 | 12307026 | 2026-04-08 | 4/16/2026 12:00:00 AM | 4"x8" | Concreto | 3000 PSI | 8 | 0 | 21 | 24 | 3474.8 | 244 | 114 | ARGOS | 3
P-T1-49 | B-19322 VIALE 26 | PLACA T1 PISO 9 EJE 4 Y 6 ENTRE A Y J | 177.8 | 12307026 | 2026-04-08 | 4/16/2026 12:00:00 AM | 4"x8" | Concreto | 3000 PSI | 8 | 0 | 21 | 24 | 3487.8 | 245 | 114 | ARGOS | 3
P-T1-49 | B-19322 VIALE 26 | PLACA T1 PISO 9 EJE 4 Y 6 ENTRE A Y J | 177.8 | 12307026 | 2026-04-08 | 4/16/2026 12:00:00 AM | 4"x8" | Concreto | 3000 PSI | 8 | 0 | 21 | 24.2 | 3512 | 247 | 115 | ARGOS | 3
M-T2-92 | B-19322 VIALE 26 | MUROS T2 913 EJE 2 AL 1 ENTRE A YD M=19,20,21,22,23,24 | 203.2 | 82685300 | 2026-04-10 | 4/16/2026 12:00:00 AM | 4"x8" | Concreto | 3000 PSI | 6 | 0 | 21 | 19.1 | 2775.7 | 195 | 91 | ARGOS | 4
M-T2-92 | B-19322 VIALE 26 | MUROS T2 913 EJE 2 AL 1 ENTRE A YD M=19,20,21,22,23,24 | 203.2 | 82685300 | 2026-04-10 | 4/16/2026 12:00:00 AM | 4"x8" | Concreto | 3000 PSI | 6 | 0 | 21 | 22 | 3188 | 224 | 105 | ARGOS | 3
M-T2-92 | B-19322 VIALE 26 | MUROS T2 913 EJE 2 AL 1 ENTRE A YD M=19,20,21,22,23,24 | 203.2 | 82685300 | 2026-04-10 | 4/16/2026 12:00:00 AM | 4"x8" | Concreto | 3000 PSI | 6 | 0 | 21 | 22.2 | 3225.6 | 227 | 106 | ARGOS | 4
P-T2-51 | B-19322 VIALE 26 | PLACA T2 P10 EJES 5 AL 3 ENTRE A YJ | 152.4 | 504850213 | 2026-03-05 | 4/16/2026 12:00:00 AM | 4"x8" | Concreto | 3000 PSI | 42 | 0 | 21 | 24.2 | 3503.4 | 246 | 115 | CEMEX | 3
P-T2-51 | B-19322 VIALE 26 | PLACA T2 P10 EJES 5 AL 3 ENTRE A YJ | 152.4 | 504850213 | 2026-03-05 | 4/16/2026 12:00:00 AM | 4"x8" | Concreto | 3000 PSI | 42 | 0 | 21 | 24.9 | 3617.7 | 254 | 119 | CEMEX | 3
P-T2-51 | B-19322 VIALE 26 | PLACA T2 P10 EJES 5 AL 3 ENTRE A YJ | 152.4 | 504850213 | 2026-03-05 | 4/16/2026 12:00:00 AM | 4"x8" | Concreto | 3000 PSI | 42 | 0 | 21 | 25.8 | 3748 | 264 | 123 | CEMEX | 3
P-T2-62 | B-19322 VIALE 26 | PLACA T2 PISO 12 EJES 4 AL 6 ENTRE A Y J | 177.8 | 82682883 | 2026-03-20 | 4/17/2026 12:00:00 AM | 4"x8" | Concreto | 3000 PSI | 28 | 0 | 21 | 25.5 | 3705.6 | 261 | 122 | ARGOS | 4
P-T2-62 | B-19322 VIALE 26 | PLACA T2 PISO 12 EJES 4 AL 6 ENTRE A Y J | 177.8 | 82682883 | 2026-03-20 | 4/17/2026 12:00:00 AM | 4"x8" | Concreto | 3000 PSI | 28 | 0 | 21 | 25.8 | 3744.5 | 263 | 123 | ARGOS | 4
P-T2-62 | B-19322 VIALE 26 | PLACA T2 PISO 12 EJES 4 AL 6 ENTRE A Y J | 177.8 | 82682883 | 2026-03-20 | 4/17/2026 12:00:00 AM | 4"x8" | Concreto | 3000 PSI | 28 | 0 | 21 | 23.8 | 3448.8 | 242 | 113 | ARGOS | 4
M-T2-80. | B-19322 VIALE 26 | MUROS T2 P12 EJE 12 AL 15 ENTRE A Y E M=35,36,37,38,39,41 | 228.6 | 12306744 | 2026-03-20 | 4/17/2026 12:00:00 AM | 4"x8" | Concreto | 3000 PSI | 28 | 0 | 21 | 22.5 | 3256.5 | 229 | 107 | ARGOS | 3
M-T2-80. | B-19322 VIALE 26 | MUROS T2 P12 EJE 12 AL 15 ENTRE A Y E M=35,36,37,38,39,41 | 228.6 | 12306744 | 2026-03-20 | 4/17/2026 12:00:00 AM | 4"x8" | Concreto | 3000 PSI | 28 | 0 | 21 | 21.4 | 3100.7 | 218 | 102 | ARGOS | 3
M-T2-80. | B-19322 VIALE 26 | MUROS T2 P12 EJE 12 AL 15 ENTRE A Y E M=35,36,37,38,39,41 | 228.6 | 12306744 | 2026-03-20 | 4/17/2026 12:00:00 AM | 4"x8" | Concreto | 3000 PSI | 28 | 0 | 21 | 23.7 | 3441.7 | 242 | 113 | ARGOS | 3
P-T1-50 | B-19322 VIALE 26 | PLACA T1 PISO 9 EJES 1 Y 4 ENTRE A Y J | 152.4 | 12307047 | 2026-04-09 | 4/16/2026 12:00:00 AM | 4"x8" | Concreto | 3000 PSI | 7 | 0 | 21 | 24.4 | 3545.5 | 249 | 116 | ARGOS | 3
P-T1-50 | B-19322 VIALE 26 | PLACA T1 PISO 9 EJES 1 Y 4 ENTRE A Y J | 152.4 | 12307047 | 2026-04-09 | 4/16/2026 12:00:00 AM | 4"x8" | Concreto | 3000 PSI | 7 | 0 | 21 | 26.2 | 3795.9 | 267 | 125 | ARGOS | 3
P-T1-50 | B-19322 VIALE 26 | PLACA T1 PISO 9 EJES 1 Y 4 ENTRE A Y J | 152.4 | 12307047 | 2026-04-09 | 4/16/2026 12:00:00 AM | 4"x8" | Concreto | 3000 PSI | 7 | 0 | 21 | 24.7 | 3579.2 | 252 | 118 | ARGOS | 3
M-T1-64 | B-19322 VIALE 26 | MUROS T1 P9 EJES 5-6 ENTTE A Y J M=2,9,13,22,23,24 | 228.6 | 82685252 | 2026-04-10 | 4/16/2026 12:00:00 AM | 4"x8" | Concreto | 3000 PSI | 6 | 0 | 21 | 20.7 | 2996 | 211 | 98 | ARGOS | 3
M-T1-64 | B-19322 VIALE 26 | MUROS T1 P9 EJES 5-6 ENTTE A Y J M=2,9,13,22,23,24 | 228.6 | 82685252 | 2026-04-10 | 4/16/2026 12:00:00 AM | 4"x8" | Concreto | 3000 PSI | 6 | 0 | 21 | 20.8 | 3011.8 | 212 | 99 | ARGOS | 3
M-T1-64 | B-19322 VIALE 26 | MUROS T1 P9 EJES 5-6 ENTTE A Y J M=2,9,13,22,23,24 | 228.6 | 82685252 | 2026-04-10 | 4/16/2026 12:00:00 AM | 4"x8" | Concreto | 3000 PSI | 6 | 0 | 21 | 20.9 | 3037.2 | 214 | 100 | ARGOS | 3
P-T2-50 | B-19322 VIALE 26 | PLACA T2 P10 EJES 5 AL 7 ENTRE A Y J | 177.8 | 504844283 | 2026-03-04 | 4/16/2026 12:00:00 AM | 4"x8" | Concreto | 3000 PSI | 43 | 0 | 21 | 25.9 | 3763.6 | 265 | 124 | CEMEX | 3
P-T2-50 | B-19322 VIALE 26 | PLACA T2 P10 EJES 5 AL 7 ENTRE A Y J | 177.8 | 504844283 | 2026-03-04 | 4/16/2026 12:00:00 AM | 4"x8" | Concreto | 3000 PSI | 43 | 0 | 21 | 25.7 | 3724.7 | 262 | 122 | CEMEX | 3
P-T2-50 | B-19322 VIALE 26 | PLACA T2 P10 EJES 5 AL 7 ENTRE A Y J | 177.8 | 504844283 | 2026-03-04 | 4/16/2026 12:00:00 AM | 4"x8" | Concreto | 3000 PSI | 43 | 0 | 21 | 25.1 | 3637.5 | 256 | 119 | CEMEX | 3
M-T1-63 | B-19322 VIALE 26 | MUROS T1 P9 EJES 7 Y 8 ENTRE A Y J M=2,13,9,22,24,23 | 203.2 | 12307050 | 2026-04-09 | 4/16/2026 12:00:00 AM | 4"x8" | Concreto | 3000 PSI | 7 | 0 | 21 | 21.7 | 3145.1 | 221 | 103 | ARGOS | 3
M-T1-63 | B-19322 VIALE 26 | MUROS T1 P9 EJES 7 Y 8 ENTRE A Y J M=2,13,9,22,24,23 | 203.2 | 12307050 | 2026-04-09 | 4/16/2026 12:00:00 AM | 4"x8" | Concreto | 3000 PSI | 7 | 0 | 21 | 21.6 | 3129.2 | 220 | 103 | ARGOS | 3
M-T1-63 | B-19322 VIALE 26 | MUROS T1 P9 EJES 7 Y 8 ENTRE A Y J M=2,13,9,22,24,23 | 203.2 | 12307050 | 2026-04-09 | 4/16/2026 12:00:00 AM | 4"x8" | Concreto | 3000 PSI | 7 | 0 | 21 | 23.8 | 3453.4 | 243 | 113 | ARGOS | 3
P-T2-68 | B-19322 VIALE 26 | PLACA T2 PISO 14 EJES 15 AL 11 ENTRE A Y J | 177.8 | 12307039 | 2026-04-09 | 4/16/2026 12:00:00 AM | 4"x8" | Concreto | 3000 PSI | 7 | 0 | 21 | 24.7 | 3579.5 | 252 | 118 | ARGOS | 3
P-T2-68 | B-19322 VIALE 26 | PLACA T2 PISO 14 EJES 15 AL 11 ENTRE A Y J | 177.8 | 12307039 | 2026-04-09 | 4/16/2026 12:00:00 AM | 4"x8" | Concreto | 3000 PSI | 7 | 0 | 21 | 22.9 | 3320.2 | 233 | 109 | ARGOS | 4
P-T2-68 | B-19322 VIALE 26 | PLACA T2 PISO 14 EJES 15 AL 11 ENTRE A Y J | 177.8 | 12307039 | 2026-04-09 | 4/16/2026 12:00:00 AM | 4"x8" | Concreto | 3000 PSI | 7 | 0 | 21 | 24.3 | 3530.1 | 248 | 116 | ARGOS | 3
M-T291 | B-19322 VIALE 26 | MUROS T2 P13 EJE 5 DEL J-F EJE 2,3 J-F # 29A,9A-32 MURO 15 EJE F | 203.2 | 82684939 | 2026-04-09 | 4/16/2026 12:00:00 AM | 4"x8" | Concreto | 3000 PSI | 7 | 0 | 21 | 22.1 | 3205.7 | 225 | 105 | ARGOS | 3
M-T291 | B-19322 VIALE 26 | MUROS T2 P13 EJE 5 DEL J-F EJE 2,3 J-F # 29A,9A-32 MURO 15 EJE F | 203.2 | 82684939 | 2026-04-09 | 4/16/2026 12:00:00 AM | 4"x8" | Concreto | 3000 PSI | 7 | 0 | 21 | 21.8 | 3167.4 | 223 | 104 | ARGOS | 3
M-T291 | B-19322 VIALE 26 | MUROS T2 P13 EJE 5 DEL J-F EJE 2,3 J-F # 29A,9A-32 MURO 15 EJE F | 203.2 | 82684939 | 2026-04-09 | 4/16/2026 12:00:00 AM | 4"x8" | Concreto | 3000 PSI | 7 | 0 | 21 | 21.8 | 3165.3 | 223 | 104 | ARGOS | 3
M-T2-92 | B-19322 VIALE 26 | MUROS T2 913 EJE 2 AL 1 ENTRE A YD M=19,20,21,22,23,24 | 203.2 | 82685300 | 2026-04-10 | 4/17/2026 12:00:00 AM | 4"x8" | Concreto | 3000 PSI | 7 | 0 | 21 | 23.7 | 3440.2 | 242 | 113 | ARGOS | 3
M-T2-92 | B-19322 VIALE 26 | MUROS T2 913 EJE 2 AL 1 ENTRE A YD M=19,20,21,22,23,24 | 203.2 | 82685300 | 2026-04-10 | 4/17/2026 12:00:00 AM | 4"x8" | Concreto | 3000 PSI | 7 | 0 | 21 | 22.2 | 3222.2 | 227 | 106 | ARGOS | 3
M-T2-92 | B-19322 VIALE 26 | MUROS T2 913 EJE 2 AL 1 ENTRE A YD M=19,20,21,22,23,24 | 203.2 | 82685300 | 2026-04-10 | 4/17/2026 12:00:00 AM | 4"x8" | Concreto | 3000 PSI | 7 | 0 | 21 | 22.5 | 3260.2 | 229 | 107 | ARGOS | 3
M-T2-71 | B-19322 VIALE 26 | MUROS T2 P10 EJE 3 A Y J M=32,9A,29A EJE 5 A Y D M=32,29,9 | 203.2 | 82681338 | 2026-03-09 | 4/17/2026 12:00:00 AM | 4"x8" | Concreto | 3000 PSI | 39 | 0 | 21 | 42.3 | 6132.7 | 431 | 201 | ARGOS | 3
M-T2-71 | B-19322 VIALE 26 | MUROS T2 P10 EJE 3 A Y J M=32,9A,29A EJE 5 A Y D M=32,29,9 | 203.2 | 82681338 | 2026-03-09 | 4/17/2026 12:00:00 AM | 4"x8" | Concreto | 3000 PSI | 39 | 0 | 21 | 39.7 | 5762.9 | 405 | 189 | ARGOS | 3
M-T2-71 | B-19322 VIALE 26 | MUROS T2 P10 EJE 3 A Y J M=32,9A,29A EJE 5 A Y D M=32,29,9 | 203.2 | 82681338 | 2026-03-09 | 4/17/2026 12:00:00 AM | 4"x8" | Concreto | 3000 PSI | 39 | 0 | 21 | 40 | 5795.2 | 407 | 190 | ARGOS | 3
M-T2-81. | B-19322 VIALE 26 | MUROS T2 P12 EJE 10 Y 11 ENTRE A Y J M=32,9,29 | 203.2 | 82683043 | 2026-03-21 | 4/18/2026 12:00:00 AM | 4"x8" | Concreto | 3000 PSI | 28 | 0 | 21 | 26.5 | 3840.8 | 270 | 126 | ARGOS | 4
M-T2-81. | B-19322 VIALE 26 | MUROS T2 P12 EJE 10 Y 11 ENTRE A Y J M=32,9,29 | 203.2 | 82683043 | 2026-03-21 | 4/18/2026 12:00:00 AM | 4"x8" | Concreto | 3000 PSI | 28 | 0 | 21 | 27.2 | 3946.1 | 277 | 130 | ARGOS | 4
M-T2-81. | B-19322 VIALE 26 | MUROS T2 P12 EJE 10 Y 11 ENTRE A Y J M=32,9,29 | 203.2 | 82683043 | 2026-03-21 | 4/18/2026 12:00:00 AM | 4"x8" | Concreto | 3000 PSI | 28 | 0 | 21 | 28.6 | 4152.9 | 292 | 136 | ARGOS | 4
M-T2-82. | B-19322 VIALE 26 | MUROS T2 P12 EJE 7 A Y D M=9,29,32 EJE 8 A Y D M=2,31,14 | 203.2 | 82683180 | 2026-03-21 | 4/18/2026 12:00:00 AM | 4"x8" | Concreto | 3000 PSI | 28 | 0 | 21 | 26.5 | 3847.2 | 270 | 126 | ARGOS | 4
M-T2-82. | B-19322 VIALE 26 | MUROS T2 P12 EJE 7 A Y D M=9,29,32 EJE 8 A Y D M=2,31,14 | 203.2 | 82683180 | 2026-03-21 | 4/18/2026 12:00:00 AM | 4"x8" | Concreto | 3000 PSI | 28 | 0 | 21 | 29.7 | 4307.7 | 303 | 141 | ARGOS | 4
M-T2-82. | B-19322 VIALE 26 | MUROS T2 P12 EJE 7 A Y D M=9,29,32 EJE 8 A Y D M=2,31,14 | 203.2 | 82683180 | 2026-03-21 | 4/18/2026 12:00:00 AM | 4"x8" | Concreto | 3000 PSI | 28 | 0 | 21 | 28.7 | 4162.3 | 293 | 137 | ARGOS | 4
M-T1-64 | B-19322 VIALE 26 | MUROS T1 P9 EJES 5-6 ENTTE A Y J M=2,9,13,22,23,24 | 228.6 | 82685252 | 2026-04-10 | 4/17/2026 12:00:00 AM | 4"x8" | Concreto | 3000 PSI | 7 | 0 | 21 | 23.6 | 3424.1 | 241 | 112 | ARGOS | 3
M-T1-64 | B-19322 VIALE 26 | MUROS T1 P9 EJES 5-6 ENTTE A Y J M=2,9,13,22,23,24 | 228.6 | 82685252 | 2026-04-10 | 4/17/2026 12:00:00 AM | 4"x8" | Concreto | 3000 PSI | 7 | 0 | 21 | 23 | 3335.6 | 235 | 110 | ARGOS | 3
M-T1-64 | B-19322 VIALE 26 | MUROS T1 P9 EJES 5-6 ENTTE A Y J M=2,9,13,22,23,24 | 228.6 | 82685252 | 2026-04-10 | 4/17/2026 12:00:00 AM | 4"x8" | Concreto | 3000 PSI | 7 | 0 | 21 | 22.8 | 3301.4 | 232 | 108 | ARGOS | 3
P-T1-53 | B-19322 VIALE 26 | PLACA T1 PISO 10 EJES 8 Y 10 ENTRE A Y J | 152.4 | 82685734 | 2026-04-14 | 4/20/2026 12:00:00 AM | 4"x8" | Concreto | 3000 PSI | 6 | 0 | 21 | 18.1 | 2627.5 | 185 | 86 | ARGOS | 5
P-T1-53 | B-19322 VIALE 26 | PLACA T1 PISO 10 EJES 8 Y 10 ENTRE A Y J | 152.4 | 82685734 | 2026-04-14 | 4/20/2026 12:00:00 AM | 4"x8" | Concreto | 3000 PSI | 6 | 0 | 21 | 18.1 | 2627.9 | 185 | 86 | ARGOS | 4
P-T1-53 | B-19322 VIALE 26 | PLACA T1 PISO 10 EJES 8 Y 10 ENTRE A Y J | 152.4 | 82685734 | 2026-04-14 | 4/20/2026 12:00:00 AM | 4"x8" | Concreto | 3000 PSI | 6 | 0 | 21 | 18.1 | 2626 | 185 | 86 | ARGOS | 3
P-T1-52 | B-19322 VIALE 26 | PLACA T1 PISO 10 EJES 10-12 ENTRE A Y J | 152.4 | 12307124 | 2026-04-13 | 4/20/2026 12:00:00 AM | 4"x8" | Concreto | 3000 PSI | 7 | 0 | 21 | 26.8 | 3890 | 273 | 128 | ARGOS | 3
P-T1-52 | B-19322 VIALE 26 | PLACA T1 PISO 10 EJES 10-12 ENTRE A Y J | 152.4 | 12307124 | 2026-04-13 | 4/20/2026 12:00:00 AM | 4"x8" | Concreto | 3000 PSI | 7 | 0 | 21 | 27.8 | 4038.5 | 284 | 132 | ARGOS | 3
P-T1-52 | B-19322 VIALE 26 | PLACA T1 PISO 10 EJES 10-12 ENTRE A Y J | 152.4 | 12307124 | 2026-04-13 | 4/20/2026 12:00:00 AM | 4"x8" | Concreto | 3000 PSI | 7 | 0 | 21 | 27.7 | 4016.3 | 282 | 132 | ARGOS | 3
M-T1-67 | B-19322 VIALE 26 | MUROS T1 P10 EJES 15-11 ENTRE J Y G M=3,7,31,32,4,13 | 228.6 | 82685875 | 2026-04-15 | 4/20/2026 12:00:00 AM | 4"x8" | Concreto | 3000 PSI | 5 | 0 | 21 | 17.7 | 2573.6 | 181 | 84 | ARGOS | 3
M-T1-67 | B-19322 VIALE 26 | MUROS T1 P10 EJES 15-11 ENTRE J Y G M=3,7,31,32,4,13 | 228.6 | 82685875 | 2026-04-15 | 4/20/2026 12:00:00 AM | 4"x8" | Concreto | 3000 PSI | 5 | 0 | 21 | 19.2 | 2788.9 | 196 | 92 | ARGOS | 3
M-T1-67 | B-19322 VIALE 26 | MUROS T1 P10 EJES 15-11 ENTRE J Y G M=3,7,31,32,4,13 | 228.6 | 82685875 | 2026-04-15 | 4/20/2026 12:00:00 AM | 4"x8" | Concreto | 3000 PSI | 5 | 0 | 21 | 17.9 | 2589.9 | 182 | 85 | ARGOS | 3
P-T2-70 | B-19322 VIALE 26 | PLACA T2 PISO 14 EJES 5 AL 8 ENTRE A Y J | 152.4 | 12307144 | 2026-04-13 | 4/20/2026 12:00:00 AM | 4"x8" | Concreto | 3000 PSI | 7 | 0 | 21 | 21.5 | 3119.7 | 219 | 102 | ARGOS | 4
P-T2-70 | B-19322 VIALE 26 | PLACA T2 PISO 14 EJES 5 AL 8 ENTRE A Y J | 152.4 | 12307144 | 2026-04-13 | 4/20/2026 12:00:00 AM | 4"x8" | Concreto | 3000 PSI | 7 | 0 | 21 | 24.2 | 3510.9 | 247 | 115 | ARGOS | 4
P-T2-70 | B-19322 VIALE 26 | PLACA T2 PISO 14 EJES 5 AL 8 ENTRE A Y J | 152.4 | 12307144 | 2026-04-13 | 4/20/2026 12:00:00 AM | 4"x8" | Concreto | 3000 PSI | 7 | 0 | 21 | 23.3 | 3381.8 | 238 | 111 | ARGOS | 4
M-T1-66 | B-19322 VIALE 26 | MUROS T2 P9 EJE 1 Y 2 ENTRE A Y J M=1,18,11,12,17 | 228.6 | 82685698 | 2026-04-14 | 4/20/2026 12:00:00 AM | 4"x8" | Concreto | 3000 PSI | 6 | 0 | 21 | 19.9 | 2879.3 | 202 | 94 | ARGOS | 3
M-T1-66 | B-19322 VIALE 26 | MUROS T2 P9 EJE 1 Y 2 ENTRE A Y J M=1,18,11,12,17 | 228.6 | 82685698 | 2026-04-14 | 4/20/2026 12:00:00 AM | 4"x8" | Concreto | 3000 PSI | 6 | 0 | 21 | 18.7 | 2713.9 | 191 | 89 | ARGOS | 3
M-T1-66 | B-19322 VIALE 26 | MUROS T2 P9 EJE 1 Y 2 ENTRE A Y J M=1,18,11,12,17 | 228.6 | 82685698 | 2026-04-14 | 4/20/2026 12:00:00 AM | 4"x8" | Concreto | 3000 PSI | 6 | 0 | 21 | 19.3 | 2800.6 | 197 | 92 | ARGOS | 3
P-T1-54 | B-19322 VIALE 26 | PLACA T1 P10 EJES 6 AL 8 ENTRE A Y J | 177.8 | 82685897 | 2026-04-15 | 4/20/2026 12:00:00 AM | 4"x8" | Concreto | 3000 PSI | 5 | 0 | 21 | 20.4 | 2960.6 | 208 | 97 | ARGOS | 3
P-T1-54 | B-19322 VIALE 26 | PLACA T1 P10 EJES 6 AL 8 ENTRE A Y J | 177.8 | 82685897 | 2026-04-15 | 4/20/2026 12:00:00 AM | 4"x8" | Concreto | 3000 PSI | 5 | 0 | 21 | 19.7 | 2855.1 | 201 | 94 | ARGOS | 4
P-T1-54 | B-19322 VIALE 26 | PLACA T1 P10 EJES 6 AL 8 ENTRE A Y J | 177.8 | 82685897 | 2026-04-15 | 4/20/2026 12:00:00 AM | 4"x8" | Concreto | 3000 PSI | 5 | 0 | 21 | 19.3 | 2800.8 | 197 | 92 | ARGOS | 4
P-T2-69 | B-19322 VIALE 26 | PLACA T2 P14 EJE 8 AL 10 ENTRE A Y J | 152.4 | 12307097 | 2026-04-11 | 4/20/2026 12:00:00 AM | 4"x8" | Concreto | 3000 PSI | 9 | 0 | 21 | 29.5 | 4279.4 | 301 | 140 | ARGOS | 3
P-T2-69 | B-19322 VIALE 26 | PLACA T2 P14 EJE 8 AL 10 ENTRE A Y J | 152.4 | 12307097 | 2026-04-11 | 4/20/2026 12:00:00 AM | 4"x8" | Concreto | 3000 PSI | 9 | 0 | 21 | 28.6 | 4150.7 | 292 | 136 | ARGOS | 3
P-T2-69 | B-19322 VIALE 26 | PLACA T2 P14 EJE 8 AL 10 ENTRE A Y J | 152.4 | 12307097 | 2026-04-11 | 4/20/2026 12:00:00 AM | 4"x8" | Concreto | 3000 PSI | 9 | 0 | 21 | 27.7 | 4024.5 | 283 | 132 | ARGOS | 3
E-T1-02 | B-19322 VIALE 26 | ESCALERA T1 TRAMO DEL 3 A 4 | 139.7 | 504853433 | 2026-03-05 | 4/20/2026 12:00:00 AM | 4"x8" | Concreto | 3000 PSI | 46 | 0 | 21 | 24.7 | 3582.7 | 252 | 118 | CEMEX | 3
E-T1-02 | B-19322 VIALE 26 | ESCALERA T1 TRAMO DEL 3 A 4 | 139.7 | 504853433 | 2026-03-05 | 4/20/2026 12:00:00 AM | 4"x8" | Concreto | 3000 PSI | 46 | 0 | 21 | 24.3 | 3520.8 | 248 | 116 | CEMEX | 4
E-T1-02 | B-19322 VIALE 26 | ESCALERA T1 TRAMO DEL 3 A 4 | 139.7 | 504853433 | 2026-03-05 | 4/20/2026 12:00:00 AM | 4"x8" | Concreto | 3000 PSI | 46 | 0 | 21 | 25.4 | 3680.2 | 259 | 121 | CEMEX | 4
TRC-03 | B-19322 VIALE 26 | TAPA TANQUE RCI | 177.8 | 82682993 | 2026-03-21 | 4/20/2026 12:00:00 AM | 4"x8" | Concreto | 3000 PSI | 30 | 0 | 21 | 23 | 3336.3 | 235 | 110 | ARGOS | 4
TRC-03 | B-19322 VIALE 26 | TAPA TANQUE RCI | 177.8 | 82682993 | 2026-03-21 | 4/20/2026 12:00:00 AM | 4"x8" | Concreto | 3000 PSI | 30 | 0 | 21 | 21.8 | 3164.6 | 222 | 104 | ARGOS | 4
TRC-03 | B-19322 VIALE 26 | TAPA TANQUE RCI | 177.8 | 82682993 | 2026-03-21 | 4/20/2026 12:00:00 AM | 4"x8" | Concreto | 3000 PSI | 30 | 0 | 21 | 23.6 | 3424.6 | 241 | 112 | ARGOS | 4
P-T1-51 | B-19322 VIALE 26 | PLACA T1 PISO 10 EJES 15 Y 12 ENTRE A Y J | 177.8 | 12307104 | 2026-04-11 | 4/20/2026 12:00:00 AM | 4"x8" | Concreto | 3000 PSI | 9 | 0 | 21 | 21.5 | 3113.1 | 219 | 102 | ARGOS | 3
P-T1-51 | B-19322 VIALE 26 | PLACA T1 PISO 10 EJES 15 Y 12 ENTRE A Y J | 177.8 | 12307104 | 2026-04-11 | 4/20/2026 12:00:00 AM | 4"x8" | Concreto | 3000 PSI | 9 | 0 | 21 | 23 | 3339.7 | 235 | 110 | ARGOS | 3
P-T1-51 | B-19322 VIALE 26 | PLACA T1 PISO 10 EJES 15 Y 12 ENTRE A Y J | 177.8 | 12307104 | 2026-04-11 | 4/20/2026 12:00:00 AM | 4"x8" | Concreto | 3000 PSI | 9 | 0 | 21 | 21.5 | 3119.1 | 219 | 102 | ARGOS | 3
M-T1-65 | B-19322 VIALE 26 | MUROS T1 P10 EJE 3 Y 4 ENTRE A Y J M=2,13,8,21,23,24 | 203.2 | 82685540 | 2026-04-13 | 4/20/2026 12:00:00 AM | 4"x8" | Concreto | 3000 PSI | 7 | 0 | 21 | 18.1 | 2631.1 | 185 | 86 | ARGOS | 4
M-T1-65 | B-19322 VIALE 26 | MUROS T1 P10 EJE 3 Y 4 ENTRE A Y J M=2,13,8,21,23,24 | 203.2 | 82685540 | 2026-04-13 | 4/20/2026 12:00:00 AM | 4"x8" | Concreto | 3000 PSI | 7 | 0 | 21 | 20.3 | 2944.6 | 207 | 97 | ARGOS | 4
M-T1-65 | B-19322 VIALE 26 | MUROS T1 P10 EJE 3 Y 4 ENTRE A Y J M=2,13,8,21,23,24 | 203.2 | 82685540 | 2026-04-13 | 4/20/2026 12:00:00 AM | 4"x8" | Concreto | 3000 PSI | 7 | 0 | 21 | 20.9 | 3030.3 | 213 | 99 | ARGOS | 3
M-T1-36_ | B-19322 VIALE 26 | MURO T1 P5 EJES 10-15 ENTRE J Y G M=23,31,7,27,3,23,25,9 | 228.6 | 1 | 2026-02-23 | 4/20/2026 12:00:00 AM | 4"x8" | Concreto | 4000 PSI | 56 | 0 | 28 | 36.5 | 5300.1 | 373 | 130 | CEMEX | 3
M-T1-36_ | B-19322 VIALE 26 | MURO T1 P5 EJES 10-15 ENTRE J Y G M=23,31,7,27,3,23,25,9 | 228.6 | 1 | 2026-02-23 | 4/20/2026 12:00:00 AM | 4"x8" | Concreto | 4000 PSI | 56 | 0 | 28 | 36.1 | 5239.9 | 368 | 129 | CEMEX | 3
M-T1-36_ | B-19322 VIALE 26 | MURO T1 P5 EJES 10-15 ENTRE J Y G M=23,31,7,27,3,23,25,9 | 228.6 | 1 | 2026-02-23 | 4/20/2026 12:00:00 AM | 4"x8" | Concreto | 4000 PSI | 56 | 0 | 28 | 39.2 | 5690.4 | 400 | 140 | CEMEX | 3
M-T2-59_ | B-19322 VIALE 26 | MUROS T2 P8 EJES 1 AL 3 ENTRE A Y J M=32,9A,29A,19,22,23,24 | 228.6 | 504746332 | 2026-02-23 | 4/20/2026 12:00:00 AM | 4"x8" | Concreto | 3000 PSI | 56 | 0 | 21 | 21.1 | 3061 | 215 | 100 | CEMEX | 3
M-T2-59_ | B-19322 VIALE 26 | MUROS T2 P8 EJES 1 AL 3 ENTRE A Y J M=32,9A,29A,19,22,23,24 | 228.6 | 504746332 | 2026-02-23 | 4/20/2026 12:00:00 AM | 4"x8" | Concreto | 3000 PSI | 56 | 0 | 21 | 22.9 | 3327.5 | 234 | 109 | CEMEX | 3
M-T2-59_ | B-19322 VIALE 26 | MUROS T2 P8 EJES 1 AL 3 ENTRE A Y J M=32,9A,29A,19,22,23,24 | 228.6 | 504746332 | 2026-02-23 | 4/20/2026 12:00:00 AM | 4"x8" | Concreto | 3000 PSI | 56 | 0 | 21 | 22.7 | 3296.5 | 232 | 108 | CEMEX | 3
M-T1-56_. | B-19322 VIALE 26 | MUROS T1 P8 EJES 7,8,9 ETRE I Y G M=2,22,23,24 | 228.6 | 82683139 | 2026-03-24 | 4/21/2026 12:00:00 AM | 4"x8" | Concreto | 3000 PSI | 28 | 0 | 21 | 25 | 3628 | 255 | 119 | CEMEX | 3
M-T1-56_. | B-19322 VIALE 26 | MUROS T1 P8 EJES 7,8,9 ETRE I Y G M=2,22,23,24 | 228.6 | 82683139 | 2026-03-24 | 4/21/2026 12:00:00 AM | 4"x8" | Concreto | 3000 PSI | 28 | 0 | 21 | 23.7 | 3433.4 | 241 | 113 | CEMEX | 3
M-T1-56_. | B-19322 VIALE 26 | MUROS T1 P8 EJES 7,8,9 ETRE I Y G M=2,22,23,24 | 228.6 | 82683139 | 2026-03-24 | 4/21/2026 12:00:00 AM | 4"x8" | Concreto | 3000 PSI | 28 | 0 | 21 | 24.5 | 3547 | 249 | 116 | CEMEX | 3
M-T1-55_ | B-19322 VIALE 26 | MUROS T1 P8 EJES 10 Y 11 ENTRE J Y G M=2,25,23,9,228,9 | 203.2 | 82682871 | 2026-03-20 | 4/17/2026 12:00:00 AM | 4"x8" | Concreto | 3000 PSI | 28 | 0 | 21 | 31.6 | 4580.8 | 322 | 150 | ARGOS | 3
M-T1-55_ | B-19322 VIALE 26 | MUROS T1 P8 EJES 10 Y 11 ENTRE J Y G M=2,25,23,9,228,9 | 203.2 | 82682871 | 2026-03-20 | 4/17/2026 12:00:00 AM | 4"x8" | Concreto | 3000 PSI | 28 | 0 | 21 | 30.8 | 4465.3 | 314 | 147 | ARGOS | 3
M-T1-55_ | B-19322 VIALE 26 | MUROS T1 P8 EJES 10 Y 11 ENTRE J Y G M=2,25,23,9,228,9 | 203.2 | 82682871 | 2026-03-20 | 4/17/2026 12:00:00 AM | 4"x8" | Concreto | 3000 PSI | 28 | 0 | 21 | 30 | 4344 | 305 | 143 | ARGOS | 3
M-T2-84. | B-19322 VIALE 26 | MUROS T2 P12 EJE 5 J AL F EJE 4 J LA F EJE 3 DEL J AL AM=32,9A,29A | 228.6 | 82683644 | 2026-03-24 | 4/21/2026 12:00:00 AM | 4"x8" | Concreto | 3000 PSI | 28 | 0 | 21 | 23.6 | 3423.6 | 241 | 112 | ARGOS | 3
M-T2-84. | B-19322 VIALE 26 | MUROS T2 P12 EJE 5 J AL F EJE 4 J LA F EJE 3 DEL J AL AM=32,9A,29A | 228.6 | 82683644 | 2026-03-24 | 4/21/2026 12:00:00 AM | 4"x8" | Concreto | 3000 PSI | 28 | 0 | 21 | 25.3 | 3667.1 | 258 | 120 | ARGOS | 3
M-T2-84. | B-19322 VIALE 26 | MUROS T2 P12 EJE 5 J AL F EJE 4 J LA F EJE 3 DEL J AL AM=32,9A,29A | 228.6 | 82683644 | 2026-03-24 | 4/21/2026 12:00:00 AM | 4"x8" | Concreto | 3000 PSI | 28 | 0 | 21 | 24 | 3479.9 | 245 | 114 | ARGOS | 3
P-T2-63. | B-19322 VIALE 26 | PLACA T2 PISO 12 EJES 1 AL 4 ENTRE A Y J | 184.15 | 82683156 | 2026-03-24 | 4/21/2026 12:00:00 AM | 4"x8" | Concreto | 3000 PSI | 28 | 0 | 21 | 26.3 | 3821.1 | 269 | 125 | CEMEX | 3
P-T2-63. | B-19322 VIALE 26 | PLACA T2 PISO 12 EJES 1 AL 4 ENTRE A Y J | 184.15 | 82683156 | 2026-03-24 | 4/21/2026 12:00:00 AM | 4"x8" | Concreto | 3000 PSI | 28 | 0 | 21 | 23.8 | 3457 | 243 | 114 | CEMEX | 3
P-T2-63. | B-19322 VIALE 26 | PLACA T2 PISO 12 EJES 1 AL 4 ENTRE A Y J | 184.15 | 82683156 | 2026-03-24 | 4/21/2026 12:00:00 AM | 4"x8" | Concreto | 3000 PSI | 28 | 0 | 21 | 27.3 | 3966.4 | 279 | 130 | CEMEX | 3
M-T1-66 | B-19322 VIALE 26 | MUROS T2 P9 EJE 1 Y 2 ENTRE A Y J M=1,18,11,12,17 | 228.6 | 82685698 | 2026-04-14 | 4/21/2026 12:00:00 AM | 4"x8" | Concreto | 3000 PSI | 7 | 0 | 21 | 20.4 | 2964.2 | 208 | 97 | ARGOS | 4
M-T1-66 | B-19322 VIALE 26 | MUROS T2 P9 EJE 1 Y 2 ENTRE A Y J M=1,18,11,12,17 | 228.6 | 82685698 | 2026-04-14 | 4/21/2026 12:00:00 AM | 4"x8" | Concreto | 3000 PSI | 7 | 0 | 21 | 18.7 | 2709.5 | 190 | 89 | ARGOS | 4
M-T1-66 | B-19322 VIALE 26 | MUROS T2 P9 EJE 1 Y 2 ENTRE A Y J M=1,18,11,12,17 | 228.6 | 82685698 | 2026-04-14 | 4/21/2026 12:00:00 AM | 4"x8" | Concreto | 3000 PSI | 7 | 0 | 21 | 20.1 | 2916.7 | 205 | 96 | ARGOS | 4
P-T1-53 | B-19322 VIALE 26 | PLACA T1 PISO 10 EJES 8 Y 10 ENTRE A Y J | 152.4 | 82685734 | 2026-04-14 | 4/21/2026 12:00:00 AM | 4"x8" | Concreto | 3000 PSI | 7 | 0 | 21 | 17.9 | 2592.2 | 182 | 85 | ARGOS | 4
P-T1-53 | B-19322 VIALE 26 | PLACA T1 PISO 10 EJES 8 Y 10 ENTRE A Y J | 152.4 | 82685734 | 2026-04-14 | 4/21/2026 12:00:00 AM | 4"x8" | Concreto | 3000 PSI | 7 | 0 | 21 | 18.3 | 2652.5 | 186 | 87 | ARGOS | 4
P-T1-53 | B-19322 VIALE 26 | PLACA T1 PISO 10 EJES 8 Y 10 ENTRE A Y J | 152.4 | 82685734 | 2026-04-14 | 4/21/2026 12:00:00 AM | 4"x8" | Concreto | 3000 PSI | 7 | 0 | 21 | 17.7 | 2562.8 | 180 | 84 | ARGOS | 3
P-T2-45_ | B-19322 VIALE 26 | PLACA T2 P9 EJES 4 AL 6 ENTRE A Y D | 177.8 | 504758661 | 2026-02-24 | 4/21/2026 12:00:00 AM | 4"x8" | Concreto | 3000 PSI | 56 | 0 | 21 | 24.4 | 3532 | 248 | 116 | CEMEX | 4
P-T2-45_ | B-19322 VIALE 26 | PLACA T2 P9 EJES 4 AL 6 ENTRE A Y D | 177.8 | 504758661 | 2026-02-24 | 4/21/2026 12:00:00 AM | 4"x8" | Concreto | 3000 PSI | 56 | 0 | 21 | 22.6 | 3271.4 | 230 | 107 | CEMEX | 3
P-T2-45_ | B-19322 VIALE 26 | PLACA T2 P9 EJES 4 AL 6 ENTRE A Y D | 177.8 | 504758661 | 2026-02-24 | 4/21/2026 12:00:00 AM | 4"x8" | Concreto | 3000 PSI | 56 | 0 | 21 | 23.2 | 3359.8 | 236 | 110 | CEMEX | 3
M-T2-83. | B-19322 VIALE 26 | MUROS T2 P12 EJES 7 J-F M=323,9,29, EJE 6 A Y J M=14,3,2 EJE 4 Y 5 A Y D M=32,9,29 | 203.2 | 82683404 | 2026-03-25 | 4/22/2026 12:00:00 AM | 4"x8" | Concreto | 3000 PSI | 28 | 0 | 21 | 26.5 | 3844.6 | 270 | 126 | ARGOS | 4
M-T2-83. | B-19322 VIALE 26 | MUROS T2 P12 EJES 7 J-F M=323,9,29, EJE 6 A Y J M=14,3,2 EJE 4 Y 5 A Y D M=32,9,29 | 203.2 | 82683404 | 2026-03-25 | 4/22/2026 12:00:00 AM | 4"x8" | Concreto | 3000 PSI | 28 | 0 | 21 | 27.5 | 3994 | 281 | 131 | ARGOS | 4
M-T2-83. | B-19322 VIALE 26 | MUROS T2 P12 EJES 7 J-F M=323,9,29, EJE 6 A Y J M=14,3,2 EJE 4 Y 5 A Y D M=32,9,29 | 203.2 | 82683404 | 2026-03-25 | 4/22/2026 12:00:00 AM | 4"x8" | Concreto | 3000 PSI | 28 | 0 | 21 | 26.7 | 3876.7 | 273 | 127 | ARGOS | 4
P-T2-64. | B-19322 VIALE 26 | PLACA T2 PISO 13 EJES 12 AL 15 ENTRE A Y J | 152.4 | 82683383 | 2026-03-25 | 4/22/2026 12:00:00 AM | 4"x8" | Concreto | 3000 PSI | 28 | 0 | 21 | 26.1 | 3783.1 | 266 | 124 | ARGOS | 3
P-T2-64. | B-19322 VIALE 26 | PLACA T2 PISO 13 EJES 12 AL 15 ENTRE A Y J | 152.4 | 82683383 | 2026-03-25 | 4/22/2026 12:00:00 AM | 4"x8" | Concreto | 3000 PSI | 28 | 0 | 21 | 28.9 | 4193.3 | 295 | 138 | ARGOS | 4
P-T2-64. | B-19322 VIALE 26 | PLACA T2 PISO 13 EJES 12 AL 15 ENTRE A Y J | 152.4 | 82683383 | 2026-03-25 | 4/22/2026 12:00:00 AM | 4"x8" | Concreto | 3000 PSI | 28 | 0 | 21 | 27.4 | 3974 | 279 | 130 | ARGOS | 4
M-T1-38_ | B-19322 VIALE 26 | MUROS T1 P5 EJE 9 ENTRE J Y G M=22,23,9 | 228.6 | 504775985 | 2026-02-25 | 4/22/2026 12:00:00 AM | 4"x8" | Concreto | 4000 PSI | 56 | 0 | 28 | 33.3 | 4829 | 340 | 119 | CEMEX | 3
M-T1-38_ | B-19322 VIALE 26 | MUROS T1 P5 EJE 9 ENTRE J Y G M=22,23,9 | 228.6 | 504775985 | 2026-02-25 | 4/22/2026 12:00:00 AM | 4"x8" | Concreto | 4000 PSI | 56 | 0 | 28 | 34.8 | 5049.2 | 355 | 124 | CEMEX | 3
M-T1-38_ | B-19322 VIALE 26 | MUROS T1 P5 EJE 9 ENTRE J Y G M=22,23,9 | 228.6 | 504775985 | 2026-02-25 | 4/22/2026 12:00:00 AM | 4"x8" | Concreto | 4000 PSI | 56 | 0 | 28 | 33.1 | 4806.3 | 338 | 118 | CEMEX | 3
M-T2-90 | B-19322 VIALE 26 | MUROS T2 P13 EJE 7 - J E M=9,29,32 EJE 4 J-E EJE 3,4,5 A-D M=2,31,14 | 177.8 | 82684933 | 2026-04-08 | 4/22/2026 12:00:00 AM | 4"x8" | Concreto | 3000 PSI | 14 | 0 | 21 | 23.7 | 3437.5 | 242 | 113 | ARGOS | 5
M-T2-90 | B-19322 VIALE 26 | MUROS T2 P13 EJE 7 - J E M=9,29,32 EJE 4 J-E EJE 3,4,5 A-D M=2,31,14 | 177.8 | 82684933 | 2026-04-08 | 4/22/2026 12:00:00 AM | 4"x8" | Concreto | 3000 PSI | 14 | 0 | 21 | 22.6 | 3274.6 | 230 | 108 | ARGOS | 4
M-T2-90 | B-19322 VIALE 26 | MUROS T2 P13 EJE 7 - J E M=9,29,32 EJE 4 J-E EJE 3,4,5 A-D M=2,31,14 | 177.8 | 82684933 | 2026-04-08 | 4/22/2026 12:00:00 AM | 4"x8" | Concreto | 3000 PSI | 14 | 0 | 21 | 23.9 | 3461.4 | 243 | 114 | ARGOS | 4
M-T1-62 | B-19322 VIALE 26 | MUROS T1 P9 EJES 9-10 ENTRE A Y J M=2,9,22,13,23,25 | 184.15 | 82684904 | 2026-04-08 | 4/22/2026 12:00:00 AM | 4"x8" | Concreto | 3000 PSI | 14 | 0 | 21 | 23.8 | 3444.6 | 242 | 113 | ARGOS | 4
M-T1-62 | B-19322 VIALE 26 | MUROS T1 P9 EJES 9-10 ENTRE A Y J M=2,9,22,13,23,25 | 184.15 | 82684904 | 2026-04-08 | 4/22/2026 12:00:00 AM | 4"x8" | Concreto | 3000 PSI | 14 | 0 | 21 | 25.2 | 3655 | 257 | 120 | ARGOS | 3
M-T1-62 | B-19322 VIALE 26 | MUROS T1 P9 EJES 9-10 ENTRE A Y J M=2,9,22,13,23,25 | 184.15 | 82684904 | 2026-04-08 | 4/22/2026 12:00:00 AM | 4"x8" | Concreto | 3000 PSI | 14 | 0 | 21 | 23.2 | 3363.7 | 236 | 110 | ARGOS | 4
P-T1-49 | B-19322 VIALE 26 | PLACA T1 PISO 9 EJE 4 Y 6 ENTRE A Y J | 177.8 | 12307026 | 2026-04-08 | 4/22/2026 12:00:00 AM | 4"x8" | Concreto | 3000 PSI | 14 | 0 | 21 | 27.6 | 4008.3 | 282 | 132 | ARGOS | 3
P-T1-49 | B-19322 VIALE 26 | PLACA T1 PISO 9 EJE 4 Y 6 ENTRE A Y J | 177.8 | 12307026 | 2026-04-08 | 4/22/2026 12:00:00 AM | 4"x8" | Concreto | 3000 PSI | 14 | 0 | 21 | 22.6 | 3279.8 | 231 | 108 | ARGOS | 3
P-T1-49 | B-19322 VIALE 26 | PLACA T1 PISO 9 EJE 4 Y 6 ENTRE A Y J | 177.8 | 12307026 | 2026-04-08 | 4/22/2026 12:00:00 AM | 4"x8" | Concreto | 3000 PSI | 14 | 0 | 21 | 24.1 | 3499.8 | 246 | 115 | ARGOS | 4
M-T1-67 | B-19322 VIALE 26 | MUROS T1 P10 EJES 15-11 ENTRE J Y G M=3,7,31,32,4,13 | 228.6 | 82685875 | 2026-04-15 | 4/22/2026 12:00:00 AM | 4"x8" | Concreto | 3000 PSI | 7 | 0 | 21 | 19.3 | 2804.1 | 197 | 92 | ARGOS | 3
M-T1-67 | B-19322 VIALE 26 | MUROS T1 P10 EJES 15-11 ENTRE J Y G M=3,7,31,32,4,13 | 228.6 | 82685875 | 2026-04-15 | 4/22/2026 12:00:00 AM | 4"x8" | Concreto | 3000 PSI | 7 | 0 | 21 | 19.7 | 2852.6 | 201 | 94 | ARGOS | 3
M-T1-67 | B-19322 VIALE 26 | MUROS T1 P10 EJES 15-11 ENTRE J Y G M=3,7,31,32,4,13 | 228.6 | 82685875 | 2026-04-15 | 4/22/2026 12:00:00 AM | 4"x8" | Concreto | 3000 PSI | 7 | 0 | 21 | 19.8 | 2868.7 | 202 | 94 | ARGOS | 4
P-T1-54 | B-19322 VIALE 26 | PLACA T1 P10 EJES 6 AL 8 ENTRE A Y J | 177.8 | 82685897 | 2026-04-15 | 4/22/2026 12:00:00 AM | 4"x8" | Concreto | 3000 PSI | 7 | 0 | 21 | 20.4 | 2957.2 | 208 | 97 | ARGOS | 3
P-T1-54 | B-19322 VIALE 26 | PLACA T1 P10 EJES 6 AL 8 ENTRE A Y J | 177.8 | 82685897 | 2026-04-15 | 4/22/2026 12:00:00 AM | 4"x8" | Concreto | 3000 PSI | 7 | 0 | 21 | 19.7 | 2857.9 | 201 | 94 | ARGOS | 3
P-T1-54 | B-19322 VIALE 26 | PLACA T1 P10 EJES 6 AL 8 ENTRE A Y J | 177.8 | 82685897 | 2026-04-15 | 4/22/2026 12:00:00 AM | 4"x8" | Concreto | 3000 PSI | 7 | 0 | 21 | 21.9 | 3173.1 | 223 | 104 | ARGOS | 3
M-T1-69 | B-19322 VIALE 26 | MUROS T1 P10 EJE 9-10 ENTRE A-J M=2,9,23,9,25 | 203.2 | 1 | 2026-04-17 | 4/22/2026 12:00:00 AM | 4"x8" | Concreto | 3000 PSI | 5 | 0 | 21 | 16.7 | 2425.3 | 171 | 80 | ARGOS | 5
M-T1-69 | B-19322 VIALE 26 | MUROS T1 P10 EJE 9-10 ENTRE A-J M=2,9,23,9,25 | 203.2 | 1 | 2026-04-17 | 4/22/2026 12:00:00 AM | 4"x8" | Concreto | 3000 PSI | 5 | 0 | 21 | 18.8 | 2729.8 | 192 | 90 | ARGOS | 3
M-T1-69 | B-19322 VIALE 26 | MUROS T1 P10 EJE 9-10 ENTRE A-J M=2,9,23,9,25 | 203.2 | 1 | 2026-04-17 | 4/22/2026 12:00:00 AM | 4"x8" | Concreto | 3000 PSI | 5 | 0 | 21 | 17.9 | 2600.3 | 183 | 85 | ARGOS | 3
P-T1-56 | B-19322 VIALE 26 | PLACA T1 PISO 10 EJES 1-4 ENTRE A-J | 152.4 | 82686247 | 2026-04-17 | 4/22/2026 12:00:00 AM | 4"x8" | Concreto | 3000 PSI | 5 | 0 | 21 | 13.9 | 2015.5 | 142 | 66 | ARGOS | 3
P-T1-56 | B-19322 VIALE 26 | PLACA T1 PISO 10 EJES 1-4 ENTRE A-J | 152.4 | 82686247 | 2026-04-17 | 4/22/2026 12:00:00 AM | 4"x8" | Concreto | 3000 PSI | 5 | 0 | 21 | 12.3 | 1778.7 | 125 | 58 | ARGOS | 3
P-T1-56 | B-19322 VIALE 26 | PLACA T1 PISO 10 EJES 1-4 ENTRE A-J | 152.4 | 82686247 | 2026-04-17 | 4/22/2026 12:00:00 AM | 4"x8" | Concreto | 3000 PSI | 5 | 0 | 21 | 14.4 | 2095.2 | 147 | 69 | ARGOS | 4
M-T1-57_. | B-19322 VIALE 26 | MURO T1 P8 EJES 4Y5 ENTRE AF M= 2,13,9,22,23,24 | 228.6 | 82683357 | 2026-03-25 | 4/22/2026 12:00:00 AM | 4"x8" | Concreto | 3000 PSI | 28 | 0 | 21 | 33.1 | 4800.7 | 338 | 158 | ARGOS | 4
M-T1-57_. | B-19322 VIALE 26 | MURO T1 P8 EJES 4Y5 ENTRE AF M= 2,13,9,22,23,24 | 228.6 | 82683357 | 2026-03-25 | 4/22/2026 12:00:00 AM | 4"x8" | Concreto | 3000 PSI | 28 | 0 | 21 | 32 | 4646.3 | 327 | 152 | ARGOS | 5
M-T1-57_. | B-19322 VIALE 26 | MURO T1 P8 EJES 4Y5 ENTRE AF M= 2,13,9,22,23,24 | 228.6 | 82683357 | 2026-03-25 | 4/22/2026 12:00:00 AM | 4"x8" | Concreto | 3000 PSI | 28 | 0 | 21 | 31.1 | 4505.9 | 317 | 148 | ARGOS | 3
M-T2-93 | B-19322 VIALE 26 | MUROS T2 P14 EJES 11 AL 15 ENTRE J Y F M=9,29,52 | 203.2 | 82686052 | 2026-04-16 | 4/22/2026 12:00:00 AM | 4"x8" | Concreto | 3000 PSI | 6 | 0 | 21 | 19.8 | 2870.6 | 202 | 94 | ARGOS | 3
M-T2-93 | B-19322 VIALE 26 | MUROS T2 P14 EJES 11 AL 15 ENTRE J Y F M=9,29,52 | 203.2 | 82686052 | 2026-04-16 | 4/22/2026 12:00:00 AM | 4"x8" | Concreto | 3000 PSI | 6 | 0 | 21 | 18.3 | 2655.2 | 187 | 87 | ARGOS | 3
M-T2-93 | B-19322 VIALE 26 | MUROS T2 P14 EJES 11 AL 15 ENTRE J Y F M=9,29,52 | 203.2 | 82686052 | 2026-04-16 | 4/22/2026 12:00:00 AM | 4"x8" | Concreto | 3000 PSI | 6 | 0 | 21 | 16.5 | 2392.9 | 168 | 78 | ARGOS | 4
P-T1-55 | B-19322 VIALE 26 | PLACA T1 PISO 10 EJES 4-6 ENTRE A Y J | 177.8 | 82686076 | 2026-04-16 | 4/22/2026 12:00:00 AM | 4"x8" | Concreto | 3000 PSI | 6 | 0 | 21 | 18.7 | 2712.8 | 191 | 89 | ARGOS | 4
P-T1-55 | B-19322 VIALE 26 | PLACA T1 PISO 10 EJES 4-6 ENTRE A Y J | 177.8 | 82686076 | 2026-04-16 | 4/22/2026 12:00:00 AM | 4"x8" | Concreto | 3000 PSI | 6 | 0 | 21 | 20 | 2905.4 | 204 | 95 | ARGOS | 4
P-T1-55 | B-19322 VIALE 26 | PLACA T1 PISO 10 EJES 4-6 ENTRE A Y J | 177.8 | 82686076 | 2026-04-16 | 4/22/2026 12:00:00 AM | 4"x8" | Concreto | 3000 PSI | 6 | 0 | 21 | 20.6 | 2982.2 | 210 | 98 | ARGOS | 3
M-T1-68 | B-19322 VIALE 26 | MUROS T1 P10 EJE 11-14 ENTRE A YF M=9,22,1,25,2,23 | 215.6 | 82686107 | 2026-04-16 | 4/22/2026 12:00:00 AM | 4"x8" | Concreto | 3000 PSI | 6 | 0 | 21 | 17 | 2472.7 | 174 | 81 | ARGOS | 3
M-T1-68 | B-19322 VIALE 26 | MUROS T1 P10 EJE 11-14 ENTRE A YF M=9,22,1,25,2,23 | 215.6 | 82686107 | 2026-04-16 | 4/22/2026 12:00:00 AM | 4"x8" | Concreto | 3000 PSI | 6 | 0 | 21 | 16.8 | 2439.4 | 172 | 80 | ARGOS | 3
M-T1-68 | B-19322 VIALE 26 | MUROS T1 P10 EJE 11-14 ENTRE A YF M=9,22,1,25,2,23 | 215.6 | 82686107 | 2026-04-16 | 4/22/2026 12:00:00 AM | 4"x8" | Concreto | 3000 PSI | 6 | 0 | 21 | 17.7 | 2567.4 | 181 | 84 | ARGOS | 3
P-T2-71 | B-19322 VIALE 26 | PLACA T2 PISO 14 EJE 1 AL 15 ENTRE A Y J | 177.8 | 12307223 | 2026-04-17 | 4/22/2026 12:00:00 AM | 4"x8" | Concreto | 3000 PSI | 5 | 0 | 21 | 17.6 | 2552 | 179 | 84 | ARGOS | 3
P-T2-71 | B-19322 VIALE 26 | PLACA T2 PISO 14 EJE 1 AL 15 ENTRE A Y J | 177.8 | 12307223 | 2026-04-17 | 4/22/2026 12:00:00 AM | 4"x8" | Concreto | 3000 PSI | 5 | 0 | 21 | 18.3 | 2655.3 | 187 | 87 | ARGOS | 3
P-T2-71 | B-19322 VIALE 26 | PLACA T2 PISO 14 EJE 1 AL 15 ENTRE A Y J | 177.8 | 12307223 | 2026-04-17 | 4/22/2026 12:00:00 AM | 4"x8" | Concreto | 3000 PSI | 5 | 0 | 21 | 18.4 | 2674.6 | 188 | 88 | ARGOS | 4
M-T1-68 | B-19322 VIALE 26 | MUROS T1 P10 EJE 11-14 ENTRE A YF M=9,22,1,25,2,23 | 215.6 | 82686107 | 2026-04-16 | 4/23/2026 12:00:00 AM | 4"x8" | Concreto | 3000 PSI | 7 | 0 | 21 | 18.5 | 2683.4 | 189 | 88 | ARGOS | 3
M-T1-68 | B-19322 VIALE 26 | MUROS T1 P10 EJE 11-14 ENTRE A YF M=9,22,1,25,2,23 | 215.6 | 82686107 | 2026-04-16 | 4/23/2026 12:00:00 AM | 4"x8" | Concreto | 3000 PSI | 7 | 0 | 21 | 17.6 | 2551.3 | 179 | 84 | ARGOS | 4
M-T1-68 | B-19322 VIALE 26 | MUROS T1 P10 EJE 11-14 ENTRE A YF M=9,22,1,25,2,23 | 215.6 | 82686107 | 2026-04-16 | 4/23/2026 12:00:00 AM | 4"x8" | Concreto | 3000 PSI | 7 | 0 | 21 | 19.5 | 2829 | 199 | 93 | ARGOS | 4
M-T2-94 | B-19322 VIALE 26 | MUROS T2 P14 EJE 15 A AL 11 ENTRE A Y D M=29,10,32 | 228.9 | 12307286 | 2026-04-20 | 4/23/2026 12:00:00 AM | 4"x8" | Concreto | 3000 PSI | 3 | 0 | 21 | 12 | 1745.4 | 123 | 57 | ARGOS | 3
M-T2-94 | B-19322 VIALE 26 | MUROS T2 P14 EJE 15 A AL 11 ENTRE A Y D M=29,10,32 | 228.9 | 12307286 | 2026-04-20 | 4/23/2026 12:00:00 AM | 4"x8" | Concreto | 3000 PSI | 3 | 0 | 21 | 12 | 1742.8 | 123 | 57 | ARGOS | 3
M-T2-94 | B-19322 VIALE 26 | MUROS T2 P14 EJE 15 A AL 11 ENTRE A Y D M=29,10,32 | 228.9 | 12307286 | 2026-04-20 | 4/23/2026 12:00:00 AM | 4"x8" | Concreto | 3000 PSI | 3 | 0 | 21 | 11.9 | 1720.8 | 121 | 56 | ARGOS | 3
M-T2-93 | B-19322 VIALE 26 | MUROS T2 P14 EJES 11 AL 15 ENTRE J Y F M=9,29,52 | 203.2 | 82686052 | 2026-04-16 | 4/23/2026 12:00:00 AM | 4"x8" | Concreto | 3000 PSI | 7 | 0 | 21 | 19.4 | 2808.5 | 197 | 92 | ARGOS | 5
M-T2-93 | B-19322 VIALE 26 | MUROS T2 P14 EJES 11 AL 15 ENTRE J Y F M=9,29,52 | 203.2 | 82686052 | 2026-04-16 | 4/23/2026 12:00:00 AM | 4"x8" | Concreto | 3000 PSI | 7 | 0 | 21 | 17.4 | 2522.8 | 177 | 83 | ARGOS | 4
M-T2-93 | B-19322 VIALE 26 | MUROS T2 P14 EJES 11 AL 15 ENTRE J Y F M=9,29,52 | 203.2 | 82686052 | 2026-04-16 | 4/23/2026 12:00:00 AM | 4"x8" | Concreto | 3000 PSI | 7 | 0 | 21 | 19.7 | 2858.9 | 201 | 94 | ARGOS | 3
P-T1-55 | B-19322 VIALE 26 | PLACA T1 PISO 10 EJES 4-6 ENTRE A Y J | 177.8 | 82686076 | 2026-04-16 | 4/23/2026 12:00:00 AM | 4"x8" | Concreto | 3000 PSI | 7 | 0 | 21 | 20.8 | 3021.5 | 212 | 99 | ARGOS | 3
P-T1-55 | B-19322 VIALE 26 | PLACA T1 PISO 10 EJES 4-6 ENTRE A Y J | 177.8 | 82686076 | 2026-04-16 | 4/23/2026 12:00:00 AM | 4"x8" | Concreto | 3000 PSI | 7 | 0 | 21 | 21.1 | 3057.7 | 215 | 100 | ARGOS | 3
P-T1-55 | B-19322 VIALE 26 | PLACA T1 PISO 10 EJES 4-6 ENTRE A Y J | 177.8 | 82686076 | 2026-04-16 | 4/23/2026 12:00:00 AM | 4"x8" | Concreto | 3000 PSI | 7 | 0 | 21 | 20.4 | 2952.4 | 208 | 97 | ARGOS | 3
P-T2-65. | B-19322 VIALE 26 | PLACA T2 PISO 13 EJES 10 AL 12 ENTRE A Y J | 139.7 | 82683619 | 2026-03-26 | 4/23/2026 12:00:00 AM | 4"x8" | Concreto | 3000 PSI | 28 | 0 | 21 | 27.7 | 4012.4 | 282 | 132 | ARGOS | 3
P-T2-65. | B-19322 VIALE 26 | PLACA T2 PISO 13 EJES 10 AL 12 ENTRE A Y J | 139.7 | 82683619 | 2026-03-26 | 4/23/2026 12:00:00 AM | 4"x8" | Concreto | 3000 PSI | 28 | 0 | 21 | 27.5 | 3983.9 | 280 | 131 | ARGOS | 3
P-T2-65. | B-19322 VIALE 26 | PLACA T2 PISO 13 EJES 10 AL 12 ENTRE A Y J | 139.7 | 82683619 | 2026-03-26 | 4/23/2026 12:00:00 AM | 4"x8" | Concreto | 3000 PSI | 28 | 0 | 21 | 27.8 | 4032.3 | 283 | 132 | ARGOS | 3
M-T291 | B-19322 VIALE 26 | MUROS T2 P13 EJE 5 DEL J-F EJE 2,3 J-F # 29A,9A-32 MURO 15 EJE F | 203.2 | 82684939 | 2026-04-09 | 4/23/2026 12:00:00 AM | 4"x8" | Concreto | 3000 PSI | 14 | 0 | 21 | 33.2 | 4821.6 | 339 | 158 | ARGOS | 3
M-T291 | B-19322 VIALE 26 | MUROS T2 P13 EJE 5 DEL J-F EJE 2,3 J-F # 29A,9A-32 MURO 15 EJE F | 203.2 | 82684939 | 2026-04-09 | 4/23/2026 12:00:00 AM | 4"x8" | Concreto | 3000 PSI | 14 | 0 | 21 | 32.8 | 4759.5 | 335 | 156 | ARGOS | 3
M-T291 | B-19322 VIALE 26 | MUROS T2 P13 EJE 5 DEL J-F EJE 2,3 J-F # 29A,9A-32 MURO 15 EJE F | 203.2 | 82684939 | 2026-04-09 | 4/23/2026 12:00:00 AM | 4"x8" | Concreto | 3000 PSI | 14 | 0 | 21 | 32.7 | 4737.5 | 333 | 156 | ARGOS | 3
P-T2-68 | B-19322 VIALE 26 | PLACA T2 PISO 14 EJES 15 AL 11 ENTRE A Y J | 177.8 | 12307039 | 2026-04-09 | 4/23/2026 12:00:00 AM | 4"x8" | Concreto | 3000 PSI | 14 | 0 | 21 | 29.5 | 4274.9 | 301 | 140 | ARGOS | 3
P-T2-68 | B-19322 VIALE 26 | PLACA T2 PISO 14 EJES 15 AL 11 ENTRE A Y J | 177.8 | 12307039 | 2026-04-09 | 4/23/2026 12:00:00 AM | 4"x8" | Concreto | 3000 PSI | 14 | 0 | 21 | 34.6 | 5020.5 | 353 | 165 | ARGOS | 3
P-T2-68 | B-19322 VIALE 26 | PLACA T2 PISO 14 EJES 15 AL 11 ENTRE A Y J | 177.8 | 12307039 | 2026-04-09 | 4/23/2026 12:00:00 AM | 4"x8" | Concreto | 3000 PSI | 14 | 0 | 21 | 30.9 | 4486.1 | 315 | 147 | ARGOS | 3
M-T1-58_. | B-19322 VIALE 26 | MUROS T1 P8 EJE 3 Y 4 ENTRE J Y G 28,13,23,24 | 203.2 | 82683588 | 2026-03-26 | 4/11/2026 12:00:00 AM | 4"x8" | Concreto | 3000 PSI | 16 | 0 | 21 | 23.7 | 3441.7 | 242 | 113 | CEMEX | 4
M-T1-58_. | B-19322 VIALE 26 | MUROS T1 P8 EJE 3 Y 4 ENTRE J Y G 28,13,23,24 | 203.2 | 82683588 | 2026-03-26 | 4/11/2026 12:00:00 AM | 4"x8" | Concreto | 3000 PSI | 16 | 0 | 21 | 23 | 3337.7 | 235 | 110 | CEMEX | 3
M-T1-58_. | B-19322 VIALE 26 | MUROS T1 P8 EJE 3 Y 4 ENTRE J Y G 28,13,23,24 | 203.2 | 82683588 | 2026-03-26 | 4/11/2026 12:00:00 AM | 4"x8" | Concreto | 3000 PSI | 16 | 0 | 21 | 29.6 | 4290 | 302 | 141 | CEMEX | 3
M-T1-63 | B-19322 VIALE 26 | MUROS T1 P9 EJES 7 Y 8 ENTRE A Y J M=2,13,9,22,24,23 | 203.2 | 12307050 | 2026-04-09 | 4/23/2026 12:00:00 AM | 4"x8" | Concreto | 3000 PSI | 14 | 0 | 21 | 30 | 4351.2 | 306 | 143 | ARGOS | 3
M-T1-63 | B-19322 VIALE 26 | MUROS T1 P9 EJES 7 Y 8 ENTRE A Y J M=2,13,9,22,24,23 | 203.2 | 12307050 | 2026-04-09 | 4/23/2026 12:00:00 AM | 4"x8" | Concreto | 3000 PSI | 14 | 0 | 21 | 30.3 | 4399.1 | 309 | 144 | ARGOS | 3
M-T1-63 | B-19322 VIALE 26 | MUROS T1 P9 EJES 7 Y 8 ENTRE A Y J M=2,13,9,22,24,23 | 203.2 | 12307050 | 2026-04-09 | 4/23/2026 12:00:00 AM | 4"x8" | Concreto | 3000 PSI | 14 | 0 | 21 | 30.9 | 4475.5 | 315 | 147 | ARGOS | 3
P-T1-50 | B-19322 VIALE 26 | PLACA T1 PISO 9 EJES 1 Y 4 ENTRE A Y J | 152.4 | 12307047 | 2026-04-09 | 4/23/2026 12:00:00 AM | 4"x8" | Concreto | 3000 PSI | 14 | 0 | 21 | 29.4 | 4262.4 | 300 | 140 | ARGOS | 3
P-T1-50 | B-19322 VIALE 26 | PLACA T1 PISO 9 EJES 1 Y 4 ENTRE A Y J | 152.4 | 12307047 | 2026-04-09 | 4/23/2026 12:00:00 AM | 4"x8" | Concreto | 3000 PSI | 14 | 0 | 21 | 33.8 | 4898.1 | 344 | 161 | ARGOS | 3
P-T1-50 | B-19322 VIALE 26 | PLACA T1 PISO 9 EJES 1 Y 4 ENTRE A Y J | 152.4 | 12307047 | 2026-04-09 | 4/23/2026 12:00:00 AM | 4"x8" | Concreto | 3000 PSI | 14 | 0 | 21 | 34.9 | 5061.3 | 356 | 166 | ARGOS | 3
M-T1-58_. | B-19322 VIALE 26 | MUROS T1 P8 EJE 3 Y 4 ENTRE J Y G 28,13,23,24 | 203.2 | 82683588 | 2026-03-26 | 4/23/2026 12:00:00 AM | 4"x8" | Concreto | 3000 PSI | 28 | 0 | 21 | 31.3 | 4536.4 | 319 | 149 | CEMEX | 4
M-T1-58_. | B-19322 VIALE 26 | MUROS T1 P8 EJE 3 Y 4 ENTRE J Y G 28,13,23,24 | 203.2 | 82683588 | 2026-03-26 | 4/23/2026 12:00:00 AM | 4"x8" | Concreto | 3000 PSI | 28 | 0 | 21 | 25.5 | 3701.5 | 260 | 122 | CEMEX | 4
M-T1-58_. | B-19322 VIALE 26 | MUROS T1 P8 EJE 3 Y 4 ENTRE J Y G 28,13,23,24 | 203.2 | 82683588 | 2026-03-26 | 4/23/2026 12:00:00 AM | 4"x8" | Concreto | 3000 PSI | 28 | 0 | 21 | 28.4 | 4118.5 | 290 | 135 | CEMEX | 4
M-T1-69 | B-19322 VIALE 26 | MUROS T1 P10 EJE 9-10 ENTRE A-J M=2,9,23,9,25 | 203.2 | 1 | 2026-04-17 | 4/24/2026 12:00:00 AM | 4"x8" | Concreto | 3000 PSI | 7 | 0 | 21 | 20.6 | 2983.5 | 210 | 98 | ARGOS | 3
M-T1-69 | B-19322 VIALE 26 | MUROS T1 P10 EJE 9-10 ENTRE A-J M=2,9,23,9,25 | 203.2 | 1 | 2026-04-17 | 4/24/2026 12:00:00 AM | 4"x8" | Concreto | 3000 PSI | 7 | 0 | 21 | 19.8 | 2866.3 | 202 | 94 | ARGOS | 3
M-T1-69 | B-19322 VIALE 26 | MUROS T1 P10 EJE 9-10 ENTRE A-J M=2,9,23,9,25 | 203.2 | 1 | 2026-04-17 | 4/24/2026 12:00:00 AM | 4"x8" | Concreto | 3000 PSI | 7 | 0 | 21 | 20.2 | 2928.7 | 206 | 96 | ARGOS | 3
P-T1-56 | B-19322 VIALE 26 | PLACA T1 PISO 10 EJES 1-4 ENTRE A-J | 152.4 | 82686247 | 2026-04-17 | 4/24/2026 12:00:00 AM | 4"x8" | Concreto | 3000 PSI | 7 | 0 | 21 | 13.9 | 2014.3 | 142 | 66 | ARGOS | 3
P-T1-56 | B-19322 VIALE 26 | PLACA T1 PISO 10 EJES 1-4 ENTRE A-J | 152.4 | 82686247 | 2026-04-17 | 4/24/2026 12:00:00 AM | 4"x8" | Concreto | 3000 PSI | 7 | 0 | 21 | 14.6 | 2120.5 | 149 | 70 | ARGOS | 3
P-T1-56 | B-19322 VIALE 26 | PLACA T1 PISO 10 EJES 1-4 ENTRE A-J | 152.4 | 82686247 | 2026-04-17 | 4/24/2026 12:00:00 AM | 4"x8" | Concreto | 3000 PSI | 7 | 0 | 21 | 14.7 | 2130.3 | 150 | 70 | ARGOS | 3
P-T2-71 | B-19322 VIALE 26 | PLACA T2 PISO 14 EJE 1 AL 15 ENTRE A Y J | 177.8 | 12307223 | 2026-04-17 | 4/24/2026 12:00:00 AM | 4"x8" | Concreto | 3000 PSI | 7 | 0 | 21 | 19.9 | 2883.6 | 203 | 95 | ARGOS | 3
P-T2-71 | B-19322 VIALE 26 | PLACA T2 PISO 14 EJE 1 AL 15 ENTRE A Y J | 177.8 | 12307223 | 2026-04-17 | 4/24/2026 12:00:00 AM | 4"x8" | Concreto | 3000 PSI | 7 | 0 | 21 | 20.2 | 2931.1 | 206 | 96 | ARGOS | 3
P-T2-71 | B-19322 VIALE 26 | PLACA T2 PISO 14 EJE 1 AL 15 ENTRE A Y J | 177.8 | 12307223 | 2026-04-17 | 4/24/2026 12:00:00 AM | 4"x8" | Concreto | 3000 PSI | 7 | 0 | 21 | 19.7 | 2851.9 | 201 | 94 | ARGOS | 3
M-T2-85. | B-19322 VIALE 26 | MUROS T2 PISO 12 EJES 2 AL 1 ENTRE A Y J M=1,5,20,19,22,23,24 | 215.9 | 12306884 | 2026-03-27 | 4/24/2026 12:00:00 AM | 4"x8" | Concreto | 3000 PSI | 28 | 0 | 21 | 24.1 | 3500.2 | 246 | 115 | ARGOS | 3
M-T2-85. | B-19322 VIALE 26 | MUROS T2 PISO 12 EJES 2 AL 1 ENTRE A Y J M=1,5,20,19,22,23,24 | 215.9 | 12306884 | 2026-03-27 | 4/24/2026 12:00:00 AM | 4"x8" | Concreto | 3000 PSI | 28 | 0 | 21 | 24.5 | 3548.5 | 249 | 116 | ARGOS | 3
M-T2-85. | B-19322 VIALE 26 | MUROS T2 PISO 12 EJES 2 AL 1 ENTRE A Y J M=1,5,20,19,22,23,24 | 215.9 | 12306884 | 2026-03-27 | 4/24/2026 12:00:00 AM | 4"x8" | Concreto | 3000 PSI | 28 | 0 | 21 | 26.7 | 3870 | 272 | 127 | ARGOS | 3
M-T2-95 | B-19322 VIALE 26 | MUROS T1 P14 EJE 10 DEL A-J EJE 9 ENTRE J Y F M=2,31,14 | 203.2 | 82686673 | 2026-04-21 | 4/24/2026 12:00:00 AM | 4"x8" | Concreto | 3000 PSI | 3 | 0 | 21 | 13.5 | 1963.6 | 138 | 64 | ARGOS | 4
M-T2-95 | B-19322 VIALE 26 | MUROS T1 P14 EJE 10 DEL A-J EJE 9 ENTRE J Y F M=2,31,14 | 203.2 | 82686673 | 2026-04-21 | 4/24/2026 12:00:00 AM | 4"x8" | Concreto | 3000 PSI | 3 | 0 | 21 | 14.7 | 2127.5 | 150 | 70 | ARGOS | 3
M-T2-95 | B-19322 VIALE 26 | MUROS T1 P14 EJE 10 DEL A-J EJE 9 ENTRE J Y F M=2,31,14 | 203.2 | 82686673 | 2026-04-21 | 4/24/2026 12:00:00 AM | 4"x8" | Concreto | 3000 PSI | 3 | 0 | 21 | 12.8 | 1861.8 | 131 | 61 | ARGOS | 4
M-T1-70 | B-19322 VIALE 26 | MUROS T1 P10 EJES 7-8 ENTRE A Y J M=2,13,9,22,23,24 | 228.6 | 12307323 | 2026-04-21 | 4/24/2026 12:00:00 AM | 4"x8" | Concreto | 3000 PSI | 3 | 0 | 21 | 15.7 | 2278.5 | 160 | 75 | ARGOS | 4
M-T1-70 | B-19322 VIALE 26 | MUROS T1 P10 EJES 7-8 ENTRE A Y J M=2,13,9,22,23,24 | 228.6 | 12307323 | 2026-04-21 | 4/24/2026 12:00:00 AM | 4"x8" | Concreto | 3000 PSI | 3 | 0 | 21 | 15.1 | 2189.6 | 154 | 72 | ARGOS | 4
M-T1-70 | B-19322 VIALE 26 | MUROS T1 P10 EJES 7-8 ENTRE A Y J M=2,13,9,22,23,24 | 228.6 | 12307323 | 2026-04-21 | 4/24/2026 12:00:00 AM | 4"x8" | Concreto | 3000 PSI | 3 | 0 | 21 | 22 | 3194.1 | 225 | 105 | ARGOS | 4
M-T1-54_ | B-19322 VIALE 26 | MUROS T1 P8 EJES 14-10 ENTRE A Y F M=2A,25,1,2,3,22,9,13 | 228.6 | 82682688 | 2026-03-19 | 4/16/2026 12:00:00 AM | 4"x8" | Concreto | 3000 PSI | 28 | 0 | 21 | 34.2 | 4960.1 | 349 | 163 | ARGOS | 4
M-T1-54_ | B-19322 VIALE 26 | MUROS T1 P8 EJES 14-10 ENTRE A Y F M=2A,25,1,2,3,22,9,13 | 228.6 | 82682688 | 2026-03-19 | 4/16/2026 12:00:00 AM | 4"x8" | Concreto | 3000 PSI | 28 | 0 | 21 | 29.7 | 4302.3 | 302 | 141 | ARGOS | 4
M-T1-54_ | B-19322 VIALE 26 | MUROS T1 P8 EJES 14-10 ENTRE A Y F M=2A,25,1,2,3,22,9,13 | 228.6 | 82682688 | 2026-03-19 | 4/16/2026 12:00:00 AM | 4"x8" | Concreto | 3000 PSI | 28 | 0 | 21 | 29.6 | 4288.2 | 301 | 141 | ARGOS | 4
P-T1-57 | B-19322 VIALE 26 | PLACA T1 PISO 11 EJES 12 Y 15 ENTRE A Y J | 177.8 | 82686820 | 2026-04-22 | 4/25/2026 12:00:00 AM | 4"x8" | Concreto | 3000 PSI | 3 | 0 | 21 | 19.2 | 2789.9 | 196 | 92 | ARGOS | 4
P-T1-57 | B-19322 VIALE 26 | PLACA T1 PISO 11 EJES 12 Y 15 ENTRE A Y J | 177.8 | 82686820 | 2026-04-22 | 4/25/2026 12:00:00 AM | 4"x8" | Concreto | 3000 PSI | 3 | 0 | 21 | 18.2 | 2634.9 | 185 | 86 | ARGOS | 4
P-T1-57 | B-19322 VIALE 26 | PLACA T1 PISO 11 EJES 12 Y 15 ENTRE A Y J | 177.8 | 82686820 | 2026-04-22 | 4/25/2026 12:00:00 AM | 4"x8" | Concreto | 3000 PSI | 3 | 0 | 21 | 17.1 | 2483.3 | 175 | 82 | ARGOS | 4
M-T1-71 | B-19322 VIALE 26 | MUROS T1 P10 EJES 5-6 ENTRE A Y J M=2,13,23,24,9 | 203.2 | 82686842 | 2026-04-22 | 4/25/2026 12:00:00 AM | 4"x8" | Concreto | 3000 PSI | 3 | 0 | 21 | 18.7 | 2715.5 | 191 | 89 | ARGOS | 3
M-T1-71 | B-19322 VIALE 26 | MUROS T1 P10 EJES 5-6 ENTRE A Y J M=2,13,23,24,9 | 203.2 | 82686842 | 2026-04-22 | 4/25/2026 12:00:00 AM | 4"x8" | Concreto | 3000 PSI | 3 | 0 | 21 | 17.5 | 2543.1 | 179 | 83 | ARGOS | 3
M-T1-71 | B-19322 VIALE 26 | MUROS T1 P10 EJES 5-6 ENTRE A Y J M=2,13,23,24,9 | 203.2 | 82686842 | 2026-04-22 | 4/25/2026 12:00:00 AM | 4"x8" | Concreto | 3000 PSI | 3 | 0 | 21 | 19.7 | 2853.3 | 201 | 94 | ARGOS | 4
P-T2-69 | B-19322 VIALE 26 | PLACA T2 P14 EJE 8 AL 10 ENTRE A Y J | 152.4 | 12307097 | 2026-04-11 | 4/25/2026 12:00:00 AM | 4"x8" | Concreto | 3000 PSI | 14 | 0 | 21 | 33.5 | 4863.2 | 342 | 160 | ARGOS | 4
P-T2-69 | B-19322 VIALE 26 | PLACA T2 P14 EJE 8 AL 10 ENTRE A Y J | 152.4 | 12307097 | 2026-04-11 | 4/25/2026 12:00:00 AM | 4"x8" | Concreto | 3000 PSI | 14 | 0 | 21 | 34.1 | 4952.8 | 348 | 163 | ARGOS | 3
P-T2-69 | B-19322 VIALE 26 | PLACA T2 P14 EJE 8 AL 10 ENTRE A Y J | 152.4 | 12307097 | 2026-04-11 | 4/25/2026 12:00:00 AM | 4"x8" | Concreto | 3000 PSI | 14 | 0 | 21 | 30.6 | 4436.2 | 312 | 146 | ARGOS | 3
P-T1-51 | B-19322 VIALE 26 | PLACA T1 PISO 10 EJES 15 Y 12 ENTRE A Y J | 177.8 | 12307104 | 2026-04-11 | 4/25/2026 12:00:00 AM | 4"x8" | Concreto | 3000 PSI | 14 | 0 | 21 | 25.5 | 3696.7 | 260 | 121 | ARGOS | 3
P-T1-51 | B-19322 VIALE 26 | PLACA T1 PISO 10 EJES 15 Y 12 ENTRE A Y J | 177.8 | 12307104 | 2026-04-11 | 4/25/2026 12:00:00 AM | 4"x8" | Concreto | 3000 PSI | 14 | 0 | 21 | 24.4 | 3536.6 | 249 | 116 | ARGOS | 3
P-T1-51 | B-19322 VIALE 26 | PLACA T1 PISO 10 EJES 15 Y 12 ENTRE A Y J | 177.8 | 12307104 | 2026-04-11 | 4/25/2026 12:00:00 AM | 4"x8" | Concreto | 3000 PSI | 14 | 0 | 21 | 26.6 | 3862 | 272 | 127 | ARGOS | 3
P-T2-66_. | B-19322 VIALE 26 | PLACA T2 PISO 13 EJE 7 AL 10 ENTRE AYJ | 177.8 | 12306905 | 2026-03-28 | 4/25/2026 12:00:00 AM | 4"x8" | Concreto | 3000 PSI | 28 | 0 | 21 | 30 | 4353.9 | 306 | 143 | ARGOS | 4
P-T2-66_. | B-19322 VIALE 26 | PLACA T2 PISO 13 EJE 7 AL 10 ENTRE AYJ | 177.8 | 12306905 | 2026-03-28 | 4/25/2026 12:00:00 AM | 4"x8" | Concreto | 3000 PSI | 28 | 0 | 21 | 28.9 | 4188 | 294 | 138 | ARGOS | 4
P-T2-66_. | B-19322 VIALE 26 | PLACA T2 PISO 13 EJE 7 AL 10 ENTRE AYJ | 177.8 | 12306905 | 2026-03-28 | 4/25/2026 12:00:00 AM | 4"x8" | Concreto | 3000 PSI | 28 | 0 | 21 | 29.4 | 4257.4 | 299 | 140 | ARGOS | 4
P-T2-66_ | B-19322 VIALE 26 | PLACA T2 PISO 13 EJE 7 AL 10 ENTRE AYJ | 177.8 | 12306905 | 2026-03-28 | 4/25/2026 12:00:00 AM | 4"x8" | Concreto | 3000 PSI | 28 | 0 | 21 | 35.3 | 5125.1 | 360 | 168 | ARGOS | 4
P-T2-66_ | B-19322 VIALE 26 | PLACA T2 PISO 13 EJE 7 AL 10 ENTRE AYJ | 177.8 | 12306905 | 2026-03-28 | 4/25/2026 12:00:00 AM | 4"x8" | Concreto | 3000 PSI | 28 | 0 | 21 | 35.3 | 5118.1 | 360 | 168 | ARGOS | 3
P-T2-66_ | B-19322 VIALE 26 | PLACA T2 PISO 13 EJE 7 AL 10 ENTRE AYJ | 177.8 | 12306905 | 2026-03-28 | 4/25/2026 12:00:00 AM | 4"x8" | Concreto | 3000 PSI | 28 | 0 | 21 | 36.7 | 5315.7 | 374 | 174 | ARGOS | 3
M-T2-94 | B-19322 VIALE 26 | MUROS T2 P14 EJE 15 A AL 11 ENTRE A Y D M=29,10,32 | 228.9 | 12307286 | 2026-04-20 | 4/27/2026 12:00:00 AM | 4"x8" | Concreto | 3000 PSI | 7 | 0 | 21 | 17.1 | 2475.6 | 174 | 81 | ARGOS | 4
M-T2-94 | B-19322 VIALE 26 | MUROS T2 P14 EJE 15 A AL 11 ENTRE A Y D M=29,10,32 | 228.9 | 12307286 | 2026-04-20 | 4/27/2026 12:00:00 AM | 4"x8" | Concreto | 3000 PSI | 7 | 0 | 21 | 17.5 | 2538.8 | 178 | 83 | ARGOS | 4
M-T2-94 | B-19322 VIALE 26 | MUROS T2 P14 EJE 15 A AL 11 ENTRE A Y D M=29,10,32 | 228.9 | 12307286 | 2026-04-20 | 4/27/2026 12:00:00 AM | 4"x8" | Concreto | 3000 PSI | 7 | 0 | 21 | 17.1 | 2478.7 | 174 | 81 | ARGOS | 3
M-T1-65 | B-19322 VIALE 26 | MUROS T1 P10 EJE 3 Y 4 ENTRE A Y J M=2,13,8,21,23,24 | 203.2 | 82685540 | 2026-04-13 | 4/27/2026 12:00:00 AM | 4"x8" | Concreto | 3000 PSI | 14 | 0 | 21 | 24.4 | 3533.9 | 248 | 116 | ARGOS | 4
M-T1-65 | B-19322 VIALE 26 | MUROS T1 P10 EJE 3 Y 4 ENTRE A Y J M=2,13,8,21,23,24 | 203.2 | 82685540 | 2026-04-13 | 4/27/2026 12:00:00 AM | 4"x8" | Concreto | 3000 PSI | 14 | 0 | 21 | 25.7 | 3727.8 | 262 | 122 | ARGOS | 4
M-T1-65 | B-19322 VIALE 26 | MUROS T1 P10 EJE 3 Y 4 ENTRE A Y J M=2,13,8,21,23,24 | 203.2 | 82685540 | 2026-04-13 | 4/27/2026 12:00:00 AM | 4"x8" | Concreto | 3000 PSI | 14 | 0 | 21 | 21.7 | 3153 | 222 | 104 | ARGOS | 4
P-T1-52 | B-19322 VIALE 26 | PLACA T1 PISO 10 EJES 10-12 ENTRE A Y J | 152.4 | 12307124 | 2026-04-13 | 4/27/2026 12:00:00 AM | 4"x8" | Concreto | 3000 PSI | 14 | 0 | 21 | 31.2 | 4527.9 | 318 | 149 | ARGOS | 4
P-T1-52 | B-19322 VIALE 26 | PLACA T1 PISO 10 EJES 10-12 ENTRE A Y J | 152.4 | 12307124 | 2026-04-13 | 4/27/2026 12:00:00 AM | 4"x8" | Concreto | 3000 PSI | 14 | 0 | 21 | 31.5 | 4563.1 | 321 | 150 | ARGOS | 4
P-T1-52 | B-19322 VIALE 26 | PLACA T1 PISO 10 EJES 10-12 ENTRE A Y J | 152.4 | 12307124 | 2026-04-13 | 4/27/2026 12:00:00 AM | 4"x8" | Concreto | 3000 PSI | 14 | 0 | 21 | 32.6 | 4727.3 | 332 | 155 | ARGOS | 4
P-T2-70 | B-19322 VIALE 26 | PLACA T2 PISO 14 EJES 5 AL 8 ENTRE A Y J | 152.4 | 12307144 | 2026-04-13 | 4/27/2026 12:00:00 AM | 4"x8" | Concreto | 3000 PSI | 14 | 0 | 21 | 29 | 4212.6 | 296 | 138 | ARGOS | 4
P-T2-70 | B-19322 VIALE 26 | PLACA T2 PISO 14 EJES 5 AL 8 ENTRE A Y J | 152.4 | 12307144 | 2026-04-13 | 4/27/2026 12:00:00 AM | 4"x8" | Concreto | 3000 PSI | 14 | 0 | 21 | 27.5 | 3989.2 | 280 | 131 | ARGOS | 4
P-T2-70 | B-19322 VIALE 26 | PLACA T2 PISO 14 EJES 5 AL 8 ENTRE A Y J | 152.4 | 12307144 | 2026-04-13 | 4/27/2026 12:00:00 AM | 4"x8" | Concreto | 3000 PSI | 14 | 0 | 21 | 27.6 | 3999.8 | 281 | 131 | ARGOS | 4
P-T1-47.. | B-19322 VIALE 26 | PLACA T1 PISO 9 EJES 8 AL 10 ENTRE A Y D | 177.8 | 12306874 | 2026-03-27 | 4/13/2026 12:00:00 AM | 4"x8" | Concreto | 3000 PSI | 17 | 0 | 21 | 27.5 | 3991.1 | 281 | 131 | ARGOS | 3
P-T1-47.. | B-19322 VIALE 26 | PLACA T1 PISO 9 EJES 8 AL 10 ENTRE A Y D | 177.8 | 12306874 | 2026-03-27 | 4/13/2026 12:00:00 AM | 4"x8" | Concreto | 3000 PSI | 17 | 0 | 21 | 28.1 | 4082 | 287 | 134 | ARGOS | 3
P-T1-47.. | B-19322 VIALE 26 | PLACA T1 PISO 9 EJES 8 AL 10 ENTRE A Y D | 177.8 | 12306874 | 2026-03-27 | 4/13/2026 12:00:00 AM | 4"x8" | Concreto | 3000 PSI | 17 | 0 | 21 | 27.6 | 4005.4 | 282 | 132 | ARGOS | 3
P-T1-47.. | B-19322 VIALE 26 | PLACA T1 PISO 9 EJES 8 AL 10 ENTRE A Y D | 177.8 | 12306874 | 2026-03-27 | 4/24/2026 12:00:00 AM | 4"x8" | Concreto | 3000 PSI | 28 | 0 | 21 | 33.5 | 4860.3 | 342 | 160 | ARGOS | 3
P-T1-47.. | B-19322 VIALE 26 | PLACA T1 PISO 9 EJES 8 AL 10 ENTRE A Y D | 177.8 | 12306874 | 2026-03-27 | 4/24/2026 12:00:00 AM | 4"x8" | Concreto | 3000 PSI | 28 | 0 | 21 | 29 | 4211.3 | 296 | 138 | ARGOS | 3
P-T1-47.. | B-19322 VIALE 26 | PLACA T1 PISO 9 EJES 8 AL 10 ENTRE A Y D | 177.8 | 12306874 | 2026-03-27 | 4/24/2026 12:00:00 AM | 4"x8" | Concreto | 3000 PSI | 28 | 0 | 21 | 33.4 | 4837.1 | 340 | 159 | ARGOS | 3
M-T1-42. | B-19322 VIALE 26 | MUROS T1 P6 EJE 10-11 ENTRE AYJ M=22,25,9,2 | 228.6 | 504830552 | 2026-03-03 | 4/13/2026 12:00:00 AM | 4"x8" | Concreto | 3000 PSI | 41 | 0 | 21 | 24.5 | 3548.2 | 249 | 116 | CEMEX | 3
M-T1-42. | B-19322 VIALE 26 | MUROS T1 P6 EJE 10-11 ENTRE AYJ M=22,25,9,2 | 228.6 | 504830552 | 2026-03-03 | 4/13/2026 12:00:00 AM | 4"x8" | Concreto | 3000 PSI | 41 | 0 | 21 | 23.7 | 3437.5 | 242 | 113 | CEMEX | 4
M-T1-42. | B-19322 VIALE 26 | MUROS T1 P6 EJE 10-11 ENTRE AYJ M=22,25,9,2 | 228.6 | 504830552 | 2026-03-03 | 4/13/2026 12:00:00 AM | 4"x8" | Concreto | 3000 PSI | 41 | 0 | 21 | 23.3 | 3374.4 | 237 | 111 | CEMEX | 3
M-T1-43. | B-19322 VIALE 26 | MUROS T1 PISO 6 EJES 9Y8 ENTRE AyJ M=2,24,9,22 | 228.6 | 504841584 | 2026-03-04 | 4/13/2026 12:00:00 AM | 4"x8" | Concreto | 3000 PSI | 40 | 0 | 21 | 25.6 | 3719.5 | 262 | 122 | CEMEX | 3
M-T1-43. | B-19322 VIALE 26 | MUROS T1 PISO 6 EJES 9Y8 ENTRE AyJ M=2,24,9,22 | 228.6 | 504841584 | 2026-03-04 | 4/13/2026 12:00:00 AM | 4"x8" | Concreto | 3000 PSI | 40 | 0 | 21 | 26.6 | 3860.6 | 271 | 127 | CEMEX | 3
M-T1-43. | B-19322 VIALE 26 | MUROS T1 PISO 6 EJES 9Y8 ENTRE AyJ M=2,24,9,22 | 228.6 | 504841584 | 2026-03-04 | 4/13/2026 12:00:00 AM | 4"x8" | Concreto | 3000 PSI | 40 | 0 | 21 | 25.9 | 3749.4 | 264 | 123 | CEMEX | 3
M-T1-44. | B-19322 VIALE 26 | MUROS T1 P6 EJES 06 Y 07 ENTRE AYJ M=22,23,24,9,13,2,5 | 241.3 | 504858482 | 2026-03-05 | 4/13/2026 12:00:00 AM | 4"x8" | Concreto | 3000 PSI | 39 | 0 | 21 | 23.2 | 3371.1 | 237 | 111 | CEMEX | 3
M-T1-44. | B-19322 VIALE 26 | MUROS T1 P6 EJES 06 Y 07 ENTRE AYJ M=22,23,24,9,13,2,5 | 241.3 | 504858482 | 2026-03-05 | 4/13/2026 12:00:00 AM | 4"x8" | Concreto | 3000 PSI | 39 | 0 | 21 | 23.3 | 3379.8 | 238 | 111 | CEMEX | 3
M-T1-44. | B-19322 VIALE 26 | MUROS T1 P6 EJES 06 Y 07 ENTRE AYJ M=22,23,24,9,13,2,5 | 241.3 | 504858482 | 2026-03-05 | 4/13/2026 12:00:00 AM | 4"x8" | Concreto | 3000 PSI | 39 | 0 | 21 | 23.5 | 3403.3 | 239 | 112 | CEMEX | 3
M-T1-45. | B-19322 VIALE 26 | MUROS T1 P6 EJES 4-5 ENTRE JYG M=2,23,24,22,13 | 177.8 | 82681079 | 2026-03-06 | 4/13/2026 12:00:00 AM | 4"x8" | Concreto | 3000 PSI | 38 | 0 | 21 | 38.1 | 5529.6 | 389 | 182 | ARGOS | 3
M-T1-45. | B-19322 VIALE 26 | MUROS T1 P6 EJES 4-5 ENTRE JYG M=2,23,24,22,13 | 177.8 | 82681079 | 2026-03-06 | 4/13/2026 12:00:00 AM | 4"x8" | Concreto | 3000 PSI | 38 | 0 | 21 | 35.8 | 5197.7 | 365 | 171 | ARGOS | 3
M-T1-45. | B-19322 VIALE 26 | MUROS T1 P6 EJES 4-5 ENTRE JYG M=2,23,24,22,13 | 177.8 | 82681079 | 2026-03-06 | 4/13/2026 12:00:00 AM | 4"x8" | Concreto | 3000 PSI | 38 | 0 | 21 | 39.3 | 5698.1 | 401 | 187 | ARGOS | 3
M-T1-46. | B-19322 VIALE 26 | MUROS T2 P6 EJE 3 -GyJ M=23,21,8 EJE 1-2 AyJ M=1,18,19 | 215.9 | 82681381 | 2026-03-09 | 4/13/2026 12:00:00 AM | 4"x8" | Concreto | 3000 PSI | 35 | 0 | 21 | 30.6 | 4440.1 | 312 | 146 | ARGOS | 3
M-T1-46. | B-19322 VIALE 26 | MUROS T2 P6 EJE 3 -GyJ M=23,21,8 EJE 1-2 AyJ M=1,18,19 | 215.9 | 82681381 | 2026-03-09 | 4/13/2026 12:00:00 AM | 4"x8" | Concreto | 3000 PSI | 35 | 0 | 21 | 32.6 | 4727.7 | 332 | 155 | ARGOS | 3
M-T1-46. | B-19322 VIALE 26 | MUROS T2 P6 EJE 3 -GyJ M=23,21,8 EJE 1-2 AyJ M=1,18,19 | 215.9 | 82681381 | 2026-03-09 | 4/13/2026 12:00:00 AM | 4"x8" | Concreto | 3000 PSI | 35 | 0 | 21 | 33.2 | 4822.2 | 339 | 158 | ARGOS | 3
M-T1-47. | B-19322 VIALE 26 | MUROS T1 P7 EJES 15 AL 12 ENTRE AyJ M=31,32,2,10,23,25 | 203.2 | 82681696 | 2026-03-11 | 4/13/2026 12:00:00 AM | 4"x8" | Concreto | 3000 PSI | 33 | 0 | 21 | 31.9 | 4628.8 | 325 | 152 | ARGOS | 3
M-T1-47. | B-19322 VIALE 26 | MUROS T1 P7 EJES 15 AL 12 ENTRE AyJ M=31,32,2,10,23,25 | 203.2 | 82681696 | 2026-03-11 | 4/13/2026 12:00:00 AM | 4"x8" | Concreto | 3000 PSI | 33 | 0 | 21 | 31.9 | 4626.4 | 325 | 152 | ARGOS | 4
M-T1-47. | B-19322 VIALE 26 | MUROS T1 P7 EJES 15 AL 12 ENTRE AyJ M=31,32,2,10,23,25 | 203.2 | 82681696 | 2026-03-11 | 4/13/2026 12:00:00 AM | 4"x8" | Concreto | 3000 PSI | 33 | 0 | 21 | 31.1 | 4512.9 | 317 | 148 | ARGOS | 3
M-T1-59_. | B-19322 VIALE 26 | MUROS T1 P8 EJES 1 Y 2 ENTRE A Y J M=1,18,19,12,14,15,17 | 228.6 | 82683771 | 2026-03-29 | 4/27/2026 12:00:00 AM | 4"x8" | Concreto | 3000 PSI | 29 | 0 | 21 | 30.1 | 4372.7 | 307 | 144 | CEMEX | 3
M-T1-59_. | B-19322 VIALE 26 | MUROS T1 P8 EJES 1 Y 2 ENTRE A Y J M=1,18,19,12,14,15,17 | 228.6 | 82683771 | 2026-03-29 | 4/27/2026 12:00:00 AM | 4"x8" | Concreto | 3000 PSI | 29 | 0 | 21 | 29.1 | 4217.7 | 297 | 138 | CEMEX | 3
M-T1-59_. | B-19322 VIALE 26 | MUROS T1 P8 EJES 1 Y 2 ENTRE A Y J M=1,18,19,12,14,15,17 | 228.6 | 82683771 | 2026-03-29 | 4/27/2026 12:00:00 AM | 4"x8" | Concreto | 3000 PSI | 29 | 0 | 21 | 29.3 | 4247.5 | 299 | 139 | CEMEX | 3
M-T2-86_. | B-19322 VIALE 26 | MUROS T2 PISO 13 EJE 11 AL 15 JYF #29,9,32 | 177.8 | 82684102 | 2026-03-30 | 4/27/2026 12:00:00 AM | 4"x8" | Concreto | 3000 PSI | 28 | 0 | 21 | 22 | 3185 | 224 | 104 | ARGOS | 3
M-T2-86_. | B-19322 VIALE 26 | MUROS T2 PISO 13 EJE 11 AL 15 JYF #29,9,32 | 177.8 | 82684102 | 2026-03-30 | 4/27/2026 12:00:00 AM | 4"x8" | Concreto | 3000 PSI | 28 | 0 | 21 | 23.5 | 3415.4 | 240 | 112 | ARGOS | 3
M-T2-86_. | B-19322 VIALE 26 | MUROS T2 PISO 13 EJE 11 AL 15 JYF #29,9,32 | 177.8 | 82684102 | 2026-03-30 | 4/27/2026 12:00:00 AM | 4"x8" | Concreto | 3000 PSI | 28 | 0 | 21 | 23.3 | 3374.7 | 237 | 111 | ARGOS | 3
P-T1-46.. | B-19322 VIALE 26 | PLACA PISO 9 T1 EJES 10 AL 12 ENYRES A Y J | 177.8 | 82683567 | 2026-03-26 | 4/23/2026 12:00:00 AM | 4"x8" | Concreto | 3000 PSI | 28 | 0 | 21 | 30.4 | 4411.5 | 310 | 145 | CEMEX | 3
P-T1-46.. | B-19322 VIALE 26 | PLACA PISO 9 T1 EJES 10 AL 12 ENYRES A Y J | 177.8 | 82683567 | 2026-03-26 | 4/23/2026 12:00:00 AM | 4"x8" | Concreto | 3000 PSI | 28 | 0 | 21 | 32 | 4646.5 | 327 | 152 | CEMEX | 3
P-T1-46.. | B-19322 VIALE 26 | PLACA PISO 9 T1 EJES 10 AL 12 ENYRES A Y J | 177.8 | 82683567 | 2026-03-26 | 4/23/2026 12:00:00 AM | 4"x8" | Concreto | 3000 PSI | 28 | 0 | 21 | 30.7 | 4449.9 | 313 | 146 | CEMEX | 3
M-T1-70 | B-19322 VIALE 26 | MUROS T1 P10 EJES 7-8 ENTRE A Y J M=2,13,9,22,23,24 | 228.6 | 12307323 | 2026-04-21 | 4/28/2026 12:00:00 AM | 4"x8" | Concreto | 3000 PSI | 7 | 0 | 21 | 20.1 | 2920.1 | 205 | 96 | ARGOS | 3
M-T1-70 | B-19322 VIALE 26 | MUROS T1 P10 EJES 7-8 ENTRE A Y J M=2,13,9,22,23,24 | 228.6 | 12307323 | 2026-04-21 | 4/28/2026 12:00:00 AM | 4"x8" | Concreto | 3000 PSI | 7 | 0 | 21 | 18.1 | 2626.1 | 185 | 86 | ARGOS | 3
M-T1-70 | B-19322 VIALE 26 | MUROS T1 P10 EJES 7-8 ENTRE A Y J M=2,13,9,22,23,24 | 228.6 | 12307323 | 2026-04-21 | 4/28/2026 12:00:00 AM | 4"x8" | Concreto | 3000 PSI | 7 | 0 | 21 | 19.6 | 2838.3 | 200 | 93 | ARGOS | 5
M-T2-95 | B-19322 VIALE 26 | MUROS T1 P14 EJE 10 DEL A-J EJE 9 ENTRE J Y F M=2,31,14 | 203.2 | 82686673 | 2026-04-21 | 4/28/2026 12:00:00 AM | 4"x8" | Concreto | 3000 PSI | 7 | 0 | 21 | 18.1 | 2626.2 | 185 | 86 | ARGOS | 3
M-T2-95 | B-19322 VIALE 26 | MUROS T1 P14 EJE 10 DEL A-J EJE 9 ENTRE J Y F M=2,31,14 | 203.2 | 82686673 | 2026-04-21 | 4/28/2026 12:00:00 AM | 4"x8" | Concreto | 3000 PSI | 7 | 0 | 21 | 17.6 | 2550 | 179 | 84 | ARGOS | 3
M-T2-95 | B-19322 VIALE 26 | MUROS T1 P14 EJE 10 DEL A-J EJE 9 ENTRE J Y F M=2,31,14 | 203.2 | 82686673 | 2026-04-21 | 4/28/2026 12:00:00 AM | 4"x8" | Concreto | 3000 PSI | 7 | 0 | 21 | 19.2 | 2786.1 | 196 | 91 | ARGOS | 3
M-T2 96 | B-19322 VIALE 26 | Muros P14 T2 (EJES 7 Y 8 (E/J), EJES 8 Y 9 (A/D) M=2,31,14 | 203.2 | 1 | 2026-04-23 | 4/28/2026 12:00:00 AM | 4"x8" | Concreto | concreto 3000 psi | 5 | 0 | 21 | 21.5 | 3121.7 | 219 | 102 | CEMEX | 4
M-T2 96 | B-19322 VIALE 26 | Muros P14 T2 (EJES 7 Y 8 (E/J), EJES 8 Y 9 (A/D) M=2,31,14 | 203.2 | 1 | 2026-04-23 | 4/28/2026 12:00:00 AM | 4"x8" | Concreto | concreto 3000 psi | 5 | 0 | 21 | 20.1 | 2921.3 | 205 | 96 | CEMEX | 3
M-T2 96 | B-19322 VIALE 26 | Muros P14 T2 (EJES 7 Y 8 (E/J), EJES 8 Y 9 (A/D) M=2,31,14 | 203.2 | 1 | 2026-04-23 | 4/28/2026 12:00:00 AM | 4"x8" | Concreto | concreto 3000 psi | 5 | 0 | 21 | 19.2 | 2778.6 | 195 | 91 | CEMEX | 3
P-T2-67. | B-19322 VIALE 26 | PLACA T2 PISO 13 EJES 3 AL 6 ENTRE A Y J | 152.4 | N/A | 2026-03-31 | 4/28/2026 12:00:00 AM | 4"x8" | Concreto | 3000 PSI | 28 | 0 | 21 | 27.2 | 3939.9 | 277 | 129 | ARGOS | 4
P-T2-67. | B-19322 VIALE 26 | PLACA T2 PISO 13 EJES 3 AL 6 ENTRE A Y J | 152.4 | N/A | 2026-03-31 | 4/28/2026 12:00:00 AM | 4"x8" | Concreto | 3000 PSI | 28 | 0 | 21 | 25.9 | 3762.4 | 265 | 124 | ARGOS | 4
P-T2-67. | B-19322 VIALE 26 | PLACA T2 PISO 13 EJES 3 AL 6 ENTRE A Y J | 152.4 | N/A | 2026-03-31 | 4/28/2026 12:00:00 AM | 4"x8" | Concreto | 3000 PSI | 28 | 0 | 21 | 27.6 | 4002 | 281 | 131 | ARGOS | 4
M-T2-87. | B-19322 VIALE 26 | MUROS P13 T2 EJE 12 AL 15 ENTRE A Y D M=3,4,35,36,37,38,39 | 203.2 | N/A | 2026-03-31 | 4/28/2026 12:00:00 AM | 4"x8" | Concreto | 3000 PSI | 28 | 0 | 21 | 26 | 3773.5 | 265 | 124 | ARGOS | 4
M-T2-87. | B-19322 VIALE 26 | MUROS P13 T2 EJE 12 AL 15 ENTRE A Y D M=3,4,35,36,37,38,39 | 203.2 | N/A | 2026-03-31 | 4/28/2026 12:00:00 AM | 4"x8" | Concreto | 3000 PSI | 28 | 0 | 21 | 24.8 | 3596.5 | 253 | 118 | ARGOS | 4
M-T2-87. | B-19322 VIALE 26 | MUROS P13 T2 EJE 12 AL 15 ENTRE A Y D M=3,4,35,36,37,38,39 | 203.2 | N/A | 2026-03-31 | 4/28/2026 12:00:00 AM | 4"x8" | Concreto | 3000 PSI | 28 | 0 | 21 | 27.4 | 3977.2 | 280 | 130 | ARGOS | 4
P-T1-34. | B-19322 VIALE 26 | PLACA T1 P7 EJES 15 AL 12 ENTREA AYJ | 158.75 | 504856760 | 2026-03-05 | 4/14/2026 12:00:00 AM | 4"x8" | Concreto | 3000 PSI | 39 | 0 | 21 | 36.8 | 5338.3 | 375 | 175 | CEMEX | 4
P-T1-34. | B-19322 VIALE 26 | PLACA T1 P7 EJES 15 AL 12 ENTREA AYJ | 158.75 | 504856760 | 2026-03-05 | 4/14/2026 12:00:00 AM | 4"x8" | Concreto | 3000 PSI | 39 | 0 | 21 | 37.3 | 5413.9 | 381 | 178 | CEMEX | 3
P-T1-34. | B-19322 VIALE 26 | PLACA T1 P7 EJES 15 AL 12 ENTREA AYJ | 158.75 | 504856760 | 2026-03-05 | 4/14/2026 12:00:00 AM | 4"x8" | Concreto | 3000 PSI | 39 | 0 | 21 | 36.9 | 5350.3 | 376 | 176 | CEMEX | 3
M-T2-87. | B-19322 VIALE 26 | MUROS P13 T2 EJE 12 AL 15 ENTRE A Y D M=3,4,35,36,37,38,39 | 203.2 | N/A | 2026-03-31 | 4/14/2026 12:00:00 AM | 4"x8" | Concreto | 3000 PSI | 14 | 0 | 21 | 24.8 | 3596.6 | 253 | 118 | ARGOS | 4
M-T2-87. | B-19322 VIALE 26 | MUROS P13 T2 EJE 12 AL 15 ENTRE A Y D M=3,4,35,36,37,38,39 | 203.2 | N/A | 2026-03-31 | 4/14/2026 12:00:00 AM | 4"x8" | Concreto | 3000 PSI | 14 | 0 | 21 | 23.5 | 3413.6 | 240 | 112 | ARGOS | 3
M-T2-87. | B-19322 VIALE 26 | MUROS P13 T2 EJE 12 AL 15 ENTRE A Y D M=3,4,35,36,37,38,39 | 203.2 | N/A | 2026-03-31 | 4/14/2026 12:00:00 AM | 4"x8" | Concreto | 3000 PSI | 14 | 0 | 21 | 24.1 | 3494.1 | 246 | 115 | ARGOS | 4
P-T1-33. | B-19322 VIALE 26 | PLACA T1 P7 EJES 15 AL 12 ENTREA AYJ | 158.75 | 504856760 | 2026-03-05 | 4/14/2026 12:00:00 AM | 4"x8" | Concreto | 3000 PSI | 40 | 0 | 21 | 23 | 3334.1 | 234 | 109 | CEMEX | 5
P-T1-33. | B-19322 VIALE 26 | PLACA T1 P7 EJES 15 AL 12 ENTREA AYJ | 158.75 | 504856760 | 2026-03-05 | 4/14/2026 12:00:00 AM | 4"x8" | Concreto | 3000 PSI | 40 | 0 | 21 | 24.6 | 3573 | 251 | 117 | CEMEX | 3
P-T1-33. | B-19322 VIALE 26 | PLACA T1 P7 EJES 15 AL 12 ENTREA AYJ | 158.75 | 504856760 | 2026-03-05 | 4/14/2026 12:00:00 AM | 4"x8" | Concreto | 3000 PSI | 40 | 0 | 21 | 22.8 | 3311.3 | 233 | 109 | CEMEX | 3
P-T1-35. | B-19322 VIALE 26 | PLACA T1 PISO 7 EJES 8-10 ENTRE AyJ | 152.4 | 82681222 | 2026-03-07 | 4/14/2026 12:00:00 AM | 4"x8" | Concreto | 3000 PSI | 38 | 0 | 21 | 42.1 | 6110 | 430 | 201 | ARGOS | 4
P-T1-35. | B-19322 VIALE 26 | PLACA T1 PISO 7 EJES 8-10 ENTRE AyJ | 152.4 | 82681222 | 2026-03-07 | 4/14/2026 12:00:00 AM | 4"x8" | Concreto | 3000 PSI | 38 | 0 | 21 | 38.2 | 5547 | 390 | 182 | ARGOS | 4
P-T1-35. | B-19322 VIALE 26 | PLACA T1 PISO 7 EJES 8-10 ENTRE AyJ | 152.4 | 82681222 | 2026-03-07 | 4/14/2026 12:00:00 AM | 4"x8" | Concreto | 3000 PSI | 38 | 0 | 21 | 38.3 | 5552.6 | 390 | 182 | ARGOS | 4
P-T1-29. | B-19322 VIALE 26 | PLACA T1 P6EJES 08 AL 10 ENTRE A-J | 152.4 | 504805666 | 2026-02-27 | 4/14/2026 12:00:00 AM | 4"x8" | Concreto | 3000 PSI | 46 | 0 | 21 | 18.9 | 2746.5 | 193 | 90 | CEMEX | 4
P-T1-29. | B-19322 VIALE 26 | PLACA T1 P6EJES 08 AL 10 ENTRE A-J | 152.4 | 504805666 | 2026-02-27 | 4/14/2026 12:00:00 AM | 4"x8" | Concreto | 3000 PSI | 46 | 0 | 21 | 18.3 | 2650.3 | 186 | 87 | CEMEX | 4
P-T1-29. | B-19322 VIALE 26 | PLACA T1 P6EJES 08 AL 10 ENTRE A-J | 152.4 | 504805666 | 2026-02-27 | 4/14/2026 12:00:00 AM | 4"x8" | Concreto | 3000 PSI | 46 | 0 | 21 | 19.8 | 2872.9 | 202 | 94 | CEMEX | 4
P-T1-37. | B-19322 VIALE 26 | PLACA T1 PISO 7 EJE 4 AL 6 ENTRE A-J | 152.4 | 82681660 | 2026-03-11 | 4/14/2026 12:00:00 AM | 4"x8" | Concreto | 300 PSI | 34 | 0 | 21 | 39.8 | 5778 | 406 | 190 | ARGOS | 5
P-T1-37. | B-19322 VIALE 26 | PLACA T1 PISO 7 EJE 4 AL 6 ENTRE A-J | 152.4 | 82681660 | 2026-03-11 | 4/14/2026 12:00:00 AM | 4"x8" | Concreto | 300 PSI | 34 | 0 | 21 | 40.8 | 5912.4 | 416 | 194 | ARGOS | 4
P-T1-37. | B-19322 VIALE 26 | PLACA T1 PISO 7 EJE 4 AL 6 ENTRE A-J | 152.4 | 82681660 | 2026-03-11 | 4/14/2026 12:00:00 AM | 4"x8" | Concreto | 300 PSI | 34 | 0 | 21 | 40 | 5803.6 | 408 | 190 | ARGOS | 4
P-T1-44. | B-19322 VIALE 26 | PLACA T1 PISO 8 EJES 1 Y 4 ENTRE A Y J | 177.8 | 12306734 | 2026-03-20 | 4/17/2026 12:00:00 AM | 4"x8" | Concreto | 3000 PSI | 28 | 0 | 21 | 30.9 | 4483.7 | 315 | 147 | ARGOS | 4
P-T1-44. | B-19322 VIALE 26 | PLACA T1 PISO 8 EJES 1 Y 4 ENTRE A Y J | 177.8 | 12306734 | 2026-03-20 | 4/17/2026 12:00:00 AM | 4"x8" | Concreto | 3000 PSI | 28 | 0 | 21 | 30 | 4353.9 | 306 | 143 | ARGOS | 4
P-T1-44. | B-19322 VIALE 26 | PLACA T1 PISO 8 EJES 1 Y 4 ENTRE A Y J | 177.8 | 12306734 | 2026-03-20 | 4/17/2026 12:00:00 AM | 4"x8" | Concreto | 3000 PSI | 28 | 0 | 21 | 29.5 | 4281.3 | 301 | 140 | ARGOS | 3
P-T1-39 | B-19322 VIALE 26 | PLACA T1 P8 EJES 12 AL 15 ENTRE AyJ | 139.7 | 82682072 | 2026-03-14 | 4/13/2026 12:00:00 AM | 4"x8" | Concreto | 3000 PSI | 30 | 0 | 21 | 31.6 | 4581.4 | 322 | 150 | ARGOS | 4
P-T1-39 | B-19322 VIALE 26 | PLACA T1 P8 EJES 12 AL 15 ENTRE AyJ | 139.7 | 82682072 | 2026-03-14 | 4/13/2026 12:00:00 AM | 4"x8" | Concreto | 3000 PSI | 30 | 0 | 21 | 32.7 | 4738.8 | 333 | 156 | ARGOS | 4
P-T1-39 | B-19322 VIALE 26 | PLACA T1 P8 EJES 12 AL 15 ENTRE AyJ | 139.7 | 82682072 | 2026-03-14 | 4/13/2026 12:00:00 AM | 4"x8" | Concreto | 3000 PSI | 30 | 0 | 21 | 32.3 | 4677.5 | 329 | 154 | ARGOS | 4
P-T1-45. | B-19322 VIALE 26 | PLACA T1 PISO 8 EJES 15 AL 12 ENTRE A Y J | 177.8 | 12306812 | 2026-03-25 | 4/13/2026 12:00:00 AM | 4"x8" | Concreto | 3000 PSI | 19 | 0 | 21 | 29.8 | 4321.4 | 304 | 142 | ARGOS | 3
P-T1-45. | B-19322 VIALE 26 | PLACA T1 PISO 8 EJES 15 AL 12 ENTRE A Y J | 177.8 | 12306812 | 2026-03-25 | 4/13/2026 12:00:00 AM | 4"x8" | Concreto | 3000 PSI | 19 | 0 | 21 | 29.1 | 4224.2 | 297 | 139 | ARGOS | 4
P-T1-45. | B-19322 VIALE 26 | PLACA T1 PISO 8 EJES 15 AL 12 ENTRE A Y J | 177.8 | 12306812 | 2026-03-25 | 4/13/2026 12:00:00 AM | 4"x8" | Concreto | 3000 PSI | 19 | 0 | 21 | 30.4 | 4411.3 | 310 | 145 | ARGOS | 3
P-T1-40. | B-19322 VIALE 26 | PLACA T1 PISO 8 EJES 10 AL 12 ENTRE A Y J | 127 | 12306642 | 2026-03-17 | 4/14/2026 12:00:00 AM | 4"x8" | Concreto | 3000 PSI | 28 | 0 | 21 | 27.8 | 4032.4 | 284 | 132 | ARGOS | 4
P-T1-40. | B-19322 VIALE 26 | PLACA T1 PISO 8 EJES 10 AL 12 ENTRE A Y J | 127 | 12306642 | 2026-03-17 | 4/14/2026 12:00:00 AM | 4"x8" | Concreto | 3000 PSI | 28 | 0 | 21 | 28.7 | 4168.1 | 293 | 137 | ARGOS | 4
P-T1-40. | B-19322 VIALE 26 | PLACA T1 PISO 8 EJES 10 AL 12 ENTRE A Y J | 127 | 12306642 | 2026-03-17 | 4/14/2026 12:00:00 AM | 4"x8" | Concreto | 3000 PSI | 28 | 0 | 21 | 29.4 | 4258.1 | 299 | 140 | ARGOS | 4
P-T1-43. | B-19322 VIALE 26 | PLACA T1 PISO 8 EJES 4 Y 6 ENTRE A Y J | 152.4 | 12306711 | 2026-03-19 | 4/16/2026 12:00:00 AM | 4"x8" | Concreto | 3000 PSI | 28 | 0 | 21 | 32.8 | 4755.7 | 334 | 156 | ARGOS | 4
P-T1-43. | B-19322 VIALE 26 | PLACA T1 PISO 8 EJES 4 Y 6 ENTRE A Y J | 152.4 | 12306711 | 2026-03-19 | 4/16/2026 12:00:00 AM | 4"x8" | Concreto | 3000 PSI | 28 | 0 | 21 | 31.3 | 4533.9 | 319 | 149 | ARGOS | 5
P-T1-43. | B-19322 VIALE 26 | PLACA T1 PISO 8 EJES 4 Y 6 ENTRE A Y J | 152.4 | 12306711 | 2026-03-19 | 4/16/2026 12:00:00 AM | 4"x8" | Concreto | 3000 PSI | 28 | 0 | 21 | 28.2 | 4093.1 | 288 | 134 | ARGOS | 4
P-T1-42. | B-19322 VIALE 26 | PLACA T1 PISO 8 EJES 6 Y 8 ENTRE A Y J | 177.8 | 12306684 | 2026-03-18 | 4/15/2026 12:00:00 AM | 4"x8" | Concreto | 3000 PSI | 28 | 0 | 21 | 32.9 | 4765.2 | 335 | 156 | ARGOS | 4
P-T1-42. | B-19322 VIALE 26 | PLACA T1 PISO 8 EJES 6 Y 8 ENTRE A Y J | 177.8 | 12306684 | 2026-03-18 | 4/15/2026 12:00:00 AM | 4"x8" | Concreto | 3000 PSI | 28 | 0 | 21 | 32.7 | 4736 | 333 | 155 | ARGOS | 4
P-T1-42. | B-19322 VIALE 26 | PLACA T1 PISO 8 EJES 6 Y 8 ENTRE A Y J | 177.8 | 12306684 | 2026-03-18 | 4/15/2026 12:00:00 AM | 4"x8" | Concreto | 3000 PSI | 28 | 0 | 21 | 33.3 | 4834.7 | 340 | 159 | ARGOS | 4
P-T1-45. | B-19322 VIALE 26 | PLACA T1 PISO 8 EJES 15 AL 12 ENTRE A Y J | 177.8 | 12306812 | 2026-03-25 | 4/22/2026 12:00:00 AM | 4"x8" | Concreto | 3000 PSI | 28 | 0 | 21 | 33.2 | 4820 | 339 | 158 | ARGOS | 4
P-T1-45. | B-19322 VIALE 26 | PLACA T1 PISO 8 EJES 15 AL 12 ENTRE A Y J | 177.8 | 12306812 | 2026-03-25 | 4/22/2026 12:00:00 AM | 4"x8" | Concreto | 3000 PSI | 28 | 0 | 21 | 32.5 | 4706.5 | 331 | 154 | ARGOS | 3
P-T1-45. | B-19322 VIALE 26 | PLACA T1 PISO 8 EJES 15 AL 12 ENTRE A Y J | 177.8 | 12306812 | 2026-03-25 | 4/22/2026 12:00:00 AM | 4"x8" | Concreto | 3000 PSI | 28 | 0 | 21 | 34.9 | 5064.3 | 356 | 166 | ARGOS | 4
P-T1 58 | B-19322 VIALE 26 | Placa P11 T1 (ejes 10-12 entre A-J) | 177.8 | 1 | 2026-04-23 | 4/28/2026 12:00:00 AM | 4"x8" | Concreto | concreto 3000 psi | 5 | 0 | 21 | 17.7 | 2566.8 | 180 | 84 | CEMEX | 4
P-T1 58 | B-19322 VIALE 26 | Placa P11 T1 (ejes 10-12 entre A-J) | 177.8 | 1 | 2026-04-23 | 4/28/2026 12:00:00 AM | 4"x8" | Concreto | concreto 3000 psi | 5 | 0 | 21 | 19.8 | 2869.8 | 202 | 94 | CEMEX | 4
P-T1 58 | B-19322 VIALE 26 | Placa P11 T1 (ejes 10-12 entre A-J) | 177.8 | 1 | 2026-04-23 | 4/28/2026 12:00:00 AM | 4"x8" | Concreto | concreto 3000 psi | 5 | 0 | 21 | 18.7 | 2708.7 | 190 | 89 | CEMEX | 3
M-T1 72 | B-19322 VIALE 26 | Muros P10 T1 (EJES 3-4 ENTRE A-J) M=2,13,8,21,23 | 228.6 | 1 | 2026-04-23 | 4/28/2026 12:00:00 AM | 4"x8" | Concreto | concreto 3000 psi | 5 | 0 | 21 | 18.9 | 2737.6 | 192 | 90 | CEMEX | 4
M-T1 72 | B-19322 VIALE 26 | Muros P10 T1 (EJES 3-4 ENTRE A-J) M=2,13,8,21,23 | 228.6 | 1 | 2026-04-23 | 4/28/2026 12:00:00 AM | 4"x8" | Concreto | concreto 3000 psi | 5 | 0 | 21 | 17.8 | 2579.5 | 181 | 85 | CEMEX | 3
M-T1 72 | B-19322 VIALE 26 | Muros P10 T1 (EJES 3-4 ENTRE A-J) M=2,13,8,21,23 | 228.6 | 1 | 2026-04-23 | 4/28/2026 12:00:00 AM | 4"x8" | Concreto | concreto 3000 psi | 5 | 0 | 21 | 19 | 2761.5 | 194 | 91 | CEMEX | 3
P-T1 59 | B-19322 VIALE 26 | Placa P11 T1 (ejes 08-10 entre A-J) | 146.05 | 1 | 2026-04-24 | 4/28/2026 12:00:00 AM | 4"x8" | Concreto | concreto 3000 psi | 4 | 0 | 21 | 20 | 2901 | 204 | 95 | CEMEX | 3
P-T1 59 | B-19322 VIALE 26 | Placa P11 T1 (ejes 08-10 entre A-J) | 146.05 | 1 | 2026-04-24 | 4/28/2026 12:00:00 AM | 4"x8" | Concreto | concreto 3000 psi | 4 | 0 | 21 | 19.2 | 2791.6 | 196 | 92 | CEMEX | 5
P-T1 59 | B-19322 VIALE 26 | Placa P11 T1 (ejes 08-10 entre A-J) | 146.05 | 1 | 2026-04-24 | 4/28/2026 12:00:00 AM | 4"x8" | Concreto | concreto 3000 psi | 4 | 0 | 21 | 21.2 | 3067.7 | 216 | 101 | CEMEX | 4
M-T1 73 | B-19322 VIALE 26 | Muros P10 T1 (EJES 1-2 ENTRE A-J) M=1,12,11,15,17,14,20 | 203.2 | 1 | 2026-04-24 | 4/28/2026 12:00:00 AM | 4"x8" | Concreto | concreto 3000 psi | 4 | 0 | 21 | 21.6 | 3138 | 221 | 103 | CEMEX | 4
M-T1 73 | B-19322 VIALE 26 | Muros P10 T1 (EJES 1-2 ENTRE A-J) M=1,12,11,15,17,14,20 | 203.2 | 1 | 2026-04-24 | 4/28/2026 12:00:00 AM | 4"x8" | Concreto | concreto 3000 psi | 4 | 0 | 21 | 21.6 | 3138.4 | 221 | 103 | CEMEX | 4
M-T1 73 | B-19322 VIALE 26 | Muros P10 T1 (EJES 1-2 ENTRE A-J) M=1,12,11,15,17,14,20 | 203.2 | 1 | 2026-04-24 | 4/28/2026 12:00:00 AM | 4"x8" | Concreto | concreto 3000 psi | 4 | 0 | 21 | 20.7 | 2998.2 | 211 | 98 | CEMEX | 4
P-T2-67. | B-19322 VIALE 26 | PLACA T2 PISO 13 EJES 3 AL 6 ENTRE A Y J | 152.4 | N/A | 2026-03-31 | 4/14/2026 12:00:00 AM | 4"x8" | Concreto | 3000 PSI | 14 | 0 | 21 | 26 | 3769 | 265 | 124 | ARGOS | 3
P-T2-67. | B-19322 VIALE 26 | PLACA T2 PISO 13 EJES 3 AL 6 ENTRE A Y J | 152.4 | N/A | 2026-03-31 | 4/14/2026 12:00:00 AM | 4"x8" | Concreto | 3000 PSI | 14 | 0 | 21 | 25.7 | 3731.3 | 262 | 122 | ARGOS | 5
P-T2-67. | B-19322 VIALE 26 | PLACA T2 PISO 13 EJES 3 AL 6 ENTRE A Y J | 152.4 | N/A | 2026-03-31 | 4/14/2026 12:00:00 AM | 4"x8" | Concreto | 3000 PSI | 14 | 0 | 21 | 26.7 | 3874.3 | 272 | 127 | ARGOS | 4
P-T1-41. | B-19322 VIALE 26 | PLACA T1 PISO 8 EJES 8 AL 10 ENTRE A Y J | 165.1 | 82682355 | 2026-03-17 | 4/14/2026 12:00:00 AM | 4"x8" | Concreto | 3000 PSI | 28 | 0 | 21 | 31.7 | 4595.8 | 323 | 151 | ARGOS | 4
P-T1-41. | B-19322 VIALE 26 | PLACA T1 PISO 8 EJES 8 AL 10 ENTRE A Y J | 165.1 | 82682355 | 2026-03-17 | 4/14/2026 12:00:00 AM | 4"x8" | Concreto | 3000 PSI | 28 | 0 | 21 | 32.6 | 4729.1 | 332 | 155 | ARGOS | 3
P-T1-41. | B-19322 VIALE 26 | PLACA T1 PISO 8 EJES 8 AL 10 ENTRE A Y J | 165.1 | 82682355 | 2026-03-17 | 4/14/2026 12:00:00 AM | 4"x8" | Concreto | 3000 PSI | 28 | 0 | 21 | 32.3 | 4684.6 | 329 | 154 | ARGOS | 4
P-T1-57 | B-19322 VIALE 26 | PLACA T1 PISO 11 EJES 12 Y 15 ENTRE A Y J | 177.8 | 82686820 | 2026-04-22 | 4/29/2026 12:00:00 AM | 4"x8" | Concreto | 3000 PSI | 7 | 0 | 21 | 15.9 | 2306.4 | 162 | 76 | ARGOS | 3
P-T1-57 | B-19322 VIALE 26 | PLACA T1 PISO 11 EJES 12 Y 15 ENTRE A Y J | 177.8 | 82686820 | 2026-04-22 | 4/29/2026 12:00:00 AM | 4"x8" | Concreto | 3000 PSI | 7 | 0 | 21 | 18.9 | 2747 | 193 | 90 | ARGOS | 3
P-T1-57 | B-19322 VIALE 26 | PLACA T1 PISO 11 EJES 12 Y 15 ENTRE A Y J | 177.8 | 82686820 | 2026-04-22 | 4/29/2026 12:00:00 AM | 4"x8" | Concreto | 3000 PSI | 7 | 0 | 21 | 21.3 | 3090 | 217 | 101 | ARGOS | 3
M-T1-71 | B-19322 VIALE 26 | MUROS T1 P10 EJES 5-6 ENTRE A Y J M=2,13,23,24,9 | 203.2 | 82686842 | 2026-04-22 | 4/29/2026 12:00:00 AM | 4"x8" | Concreto | 3000 PSI | 7 | 0 | 21 | 19.2 | 2790.9 | 196 | 92 | ARGOS | 3
M-T1-71 | B-19322 VIALE 26 | MUROS T1 P10 EJES 5-6 ENTRE A Y J M=2,13,23,24,9 | 203.2 | 82686842 | 2026-04-22 | 4/29/2026 12:00:00 AM | 4"x8" | Concreto | 3000 PSI | 7 | 0 | 21 | 18.8 | 2733.6 | 192 | 90 | ARGOS | 3
M-T1-71 | B-19322 VIALE 26 | MUROS T1 P10 EJES 5-6 ENTRE A Y J M=2,13,23,24,9 | 203.2 | 82686842 | 2026-04-22 | 4/29/2026 12:00:00 AM | 4"x8" | Concreto | 3000 PSI | 7 | 0 | 21 | 19.6 | 2848.6 | 200 | 94 | ARGOS | 3
P-T1-38 | B-19322 VIALE 26 | PLACA T1 PISO 7 EJES C1 AL 04 ENTRE AyJ | 139.7 | 82681796 | 2026-03-12 | 4/13/2026 12:00:00 AM | 4"x8" | Concreto | 3000 PSI | 32 | 0 | 21 | 29.8 | 4324 | 304 | 142 | ARGOS | 3
P-T1-38 | B-19322 VIALE 26 | PLACA T1 PISO 7 EJES C1 AL 04 ENTRE AyJ | 139.7 | 82681796 | 2026-03-12 | 4/13/2026 12:00:00 AM | 4"x8" | Concreto | 3000 PSI | 32 | 0 | 21 | 30.2 | 4375.6 | 308 | 144 | ARGOS | 4
P-T1-38 | B-19322 VIALE 26 | PLACA T1 PISO 7 EJES C1 AL 04 ENTRE AyJ | 139.7 | 82681796 | 2026-03-12 | 4/13/2026 12:00:00 AM | 4"x8" | Concreto | 3000 PSI | 32 | 0 | 21 | 30.1 | 4364.8 | 307 | 143 | ARGOS | 4
M-T1-55. | B-19322 VIALE 26 | MUROS T1 P8 EJES 10 Y 11 ENTRE J Y G M=2,25,23,9,228,9 | 203.2 | 82682871 | 2026-03-20 | 4/17/2026 12:00:00 AM | 4"x8" | Concreto | 3000 PSI | 28 | 0 | 21 | 31.7 | 4596.2 | 323 | 151 | ARGOS | 4
M-T1-55. | B-19322 VIALE 26 | MUROS T1 P8 EJES 10 Y 11 ENTRE J Y G M=2,25,23,9,228,9 | 203.2 | 82682871 | 2026-03-20 | 4/17/2026 12:00:00 AM | 4"x8" | Concreto | 3000 PSI | 28 | 0 | 21 | 29.7 | 4311.9 | 303 | 142 | ARGOS | 4
M-T1-55. | B-19322 VIALE 26 | MUROS T1 P8 EJES 10 Y 11 ENTRE J Y G M=2,25,23,9,228,9 | 203.2 | 82682871 | 2026-03-20 | 4/17/2026 12:00:00 AM | 4"x8" | Concreto | 3000 PSI | 28 | 0 | 21 | 31.2 | 4530.5 | 319 | 149 | ARGOS | 4
P-T1 58 | B-19322 VIALE 26 | Placa P11 T1 (ejes 10-12 entre A-J) | 177.8 | 1 | 2026-04-23 | 4/30/2026 12:00:00 AM | 4"x8" | Concreto | concreto 3000 psi | 7 | 0 | 21 | 19.5 | 2822.2 | 198 | 93 | CEMEX | 3
P-T1 58 | B-19322 VIALE 26 | Placa P11 T1 (ejes 10-12 entre A-J) | 177.8 | 1 | 2026-04-23 | 4/30/2026 12:00:00 AM | 4"x8" | Concreto | concreto 3000 psi | 7 | 0 | 21 | 19 | 2757.2 | 194 | 90 | CEMEX | 4
P-T1 58 | B-19322 VIALE 26 | Placa P11 T1 (ejes 10-12 entre A-J) | 177.8 | 1 | 2026-04-23 | 4/30/2026 12:00:00 AM | 4"x8" | Concreto | concreto 3000 psi | 7 | 0 | 21 | 18.5 | 2685.8 | 189 | 88 | CEMEX | 3
M-T1 72 | B-19322 VIALE 26 | Muros P10 T1 (EJES 3-4 ENTRE A-J) M=2,13,8,21,23 | 228.6 | 1 | 2026-04-23 | 4/30/2026 12:00:00 AM | 4"x8" | Concreto | concreto 3000 psi | 7 | 0 | 21 | 19.6 | 2836.7 | 199 | 93 | CEMEX | 3
M-T1 72 | B-19322 VIALE 26 | Muros P10 T1 (EJES 3-4 ENTRE A-J) M=2,13,8,21,23 | 228.6 | 1 | 2026-04-23 | 4/30/2026 12:00:00 AM | 4"x8" | Concreto | concreto 3000 psi | 7 | 0 | 21 | 19.6 | 2842.3 | 200 | 93 | CEMEX | 3
M-T1 72 | B-19322 VIALE 26 | Muros P10 T1 (EJES 3-4 ENTRE A-J) M=2,13,8,21,23 | 228.6 | 1 | 2026-04-23 | 4/30/2026 12:00:00 AM | 4"x8" | Concreto | concreto 3000 psi | 7 | 0 | 21 | 18.1 | 2622.5 | 184 | 86 | CEMEX | 3
P-T1 59 | B-19322 VIALE 26 | Placa P11 T1 (ejes 08-10 entre A-J) | 146.05 | 1 | 2026-04-24 | 5/1/2026 12:00:00 AM | 4"x8" | Concreto | concreto 3000 psi | 7 | 0 | 21 | 21.8 | 3162.6 | 222 | 104 | CEMEX | 3
P-T1 59 | B-19322 VIALE 26 | Placa P11 T1 (ejes 08-10 entre A-J) | 146.05 | 1 | 2026-04-24 | 5/1/2026 12:00:00 AM | 4"x8" | Concreto | concreto 3000 psi | 7 | 0 | 21 | 22.8 | 3305.2 | 232 | 108 | CEMEX | 2
P-T1 59 | B-19322 VIALE 26 | Placa P11 T1 (ejes 08-10 entre A-J) | 146.05 | 1 | 2026-04-24 | 5/1/2026 12:00:00 AM | 4"x8" | Concreto | concreto 3000 psi | 7 | 0 | 21 | 22.8 | 3309.7 | 233 | 109 | CEMEX | 4
M-T1 73 | B-19322 VIALE 26 | Muros P10 T1 (EJES 1-2 ENTRE A-J) M=1,12,11,15,17,14,20 | 203.2 | 1 | 2026-04-24 | 5/1/2026 12:00:00 AM | 4"x8" | Concreto | concreto 3000 psi | 7 | 0 | 21 | 23.2 | 3368.7 | 237 | 111 | CEMEX | 3
M-T1 73 | B-19322 VIALE 26 | Muros P10 T1 (EJES 1-2 ENTRE A-J) M=1,12,11,15,17,14,20 | 203.2 | 1 | 2026-04-24 | 5/1/2026 12:00:00 AM | 4"x8" | Concreto | concreto 3000 psi | 7 | 0 | 21 | 22.9 | 3322.7 | 234 | 109 | CEMEX | 3
M-T1 73 | B-19322 VIALE 26 | Muros P10 T1 (EJES 1-2 ENTRE A-J) M=1,12,11,15,17,14,20 | 203.2 | 1 | 2026-04-24 | 5/1/2026 12:00:00 AM | 4"x8" | Concreto | concreto 3000 psi | 7 | 0 | 21 | 22.8 | 3306.4 | 232 | 108 | CEMEX | 3
P-T2 72 | B-19322 VIALE 26 | Placa Cubierta T2 (ejes 11-15 entre A-J) | 152.4 | 1 | 2026-04-28 | 5/1/2026 12:00:00 AM | 4"x8" | Concreto | concreto 3000 psi | 3 | 0 | 21 | 17.8 | 2584.1 | 182 | 85 | CEMEX | 4
P-T2 72 | B-19322 VIALE 26 | Placa Cubierta T2 (ejes 11-15 entre A-J) | 152.4 | 1 | 2026-04-28 | 5/1/2026 12:00:00 AM | 4"x8" | Concreto | concreto 3000 psi | 3 | 0 | 21 | 17.2 | 2499.8 | 176 | 82 | CEMEX | 4
P-T2 72 | B-19322 VIALE 26 | Placa Cubierta T2 (ejes 11-15 entre A-J) | 152.4 | 1 | 2026-04-28 | 5/1/2026 12:00:00 AM | 4"x8" | Concreto | concreto 3000 psi | 3 | 0 | 21 | 17.3 | 2505.7 | 176 | 82 | CEMEX | 3
P-T1 60 | B-19322 VIALE 26 | Placa P11 T1 (ejes 06-08 entre A-J) | 152.4 | 1 | 2026-04-25 | 4/30/2026 12:00:00 AM | 4"x8" | Concreto | concreto 3000 psi | 5 | 0 | 21 | 20.9 | 3027.3 | 213 | 99 | CEMEX | 3
P-T1 60 | B-19322 VIALE 26 | Placa P11 T1 (ejes 06-08 entre A-J) | 152.4 | 1 | 2026-04-25 | 4/30/2026 12:00:00 AM | 4"x8" | Concreto | concreto 3000 psi | 5 | 0 | 21 | 21.5 | 3114.1 | 219 | 102 | CEMEX | 3
P-T1 60 | B-19322 VIALE 26 | Placa P11 T1 (ejes 06-08 entre A-J) | 152.4 | 1 | 2026-04-25 | 4/30/2026 12:00:00 AM | 4"x8" | Concreto | concreto 3000 psi | 5 | 0 | 21 | 22.2 | 3226.3 | 227 | 106 | CEMEX | 3
M-T2 97 | B-19322 VIALE 26 | Muros P14 T2 EJES 5 Y 6 (E/J), EJES 6 Y 7 (A/D) | 203.2 | 1 | 2026-04-25 | 4/30/2026 12:00:00 AM | 4"x8" | Concreto | concreto 3000 psi | 5 | 0 | 21 | 19.1 | 2770.7 | 195 | 91 | CEMEX | 3
M-T2 97 | B-19322 VIALE 26 | Muros P14 T2 EJES 5 Y 6 (E/J), EJES 6 Y 7 (A/D) | 203.2 | 1 | 2026-04-25 | 4/30/2026 12:00:00 AM | 4"x8" | Concreto | concreto 3000 psi | 5 | 0 | 21 | 20.2 | 2928.7 | 206 | 96 | CEMEX | 3
M-T2 97 | B-19322 VIALE 26 | Muros P14 T2 EJES 5 Y 6 (E/J), EJES 6 Y 7 (A/D) | 203.2 | 1 | 2026-04-25 | 4/30/2026 12:00:00 AM | 4"x8" | Concreto | concreto 3000 psi | 5 | 0 | 21 | 20.7 | 3009.1 | 212 | 99 | CEMEX | 3
M-T2 98 | B-19322 VIALE 26 | Muros P14 T2 (EJES 3 Y 4 (E/J), EJES 4 Y 5 (A/D) | 196.85 | 1 | 2026-04-28 | 5/2/2026 12:00:00 AM | 4"x8" | Concreto | concreto 3000 psi | 4 | 0 | 21 | 23.8 | 3453.5 | 243 | 113 | CEMEX | 3
M-T2 98 | B-19322 VIALE 26 | Muros P14 T2 (EJES 3 Y 4 (E/J), EJES 4 Y 5 (A/D) | 196.85 | 1 | 2026-04-28 | 5/2/2026 12:00:00 AM | 4"x8" | Concreto | concreto 3000 psi | 4 | 0 | 21 | 23.3 | 3383.6 | 238 | 111 | CEMEX | 3
M-T2 98 | B-19322 VIALE 26 | Muros P14 T2 (EJES 3 Y 4 (E/J), EJES 4 Y 5 (A/D) | 196.85 | 1 | 2026-04-28 | 5/2/2026 12:00:00 AM | 4"x8" | Concreto | concreto 3000 psi | 4 | 0 | 21 | 22.7 | 3288.3 | 231 | 108 | CEMEX | 3
M-T1 75 | B-19322 VIALE 26 | Muros P11 T1 (EJES 12-14 ENTRE A-F) M=01,02,23,25,09 | 228.6 | 1 | 2026-04-29 | 5/2/2026 12:00:00 AM | 4"x8" | Concreto | concreto 3000 psi | 3 | 0 | 21 | 20.8 | 3023.2 | 213 | 99 | CEMEX | 4
M-T1 75 | B-19322 VIALE 26 | Muros P11 T1 (EJES 12-14 ENTRE A-F) M=01,02,23,25,09 | 228.6 | 1 | 2026-04-29 | 5/2/2026 12:00:00 AM | 4"x8" | Concreto | concreto 3000 psi | 3 | 0 | 21 | 21.5 | 3124.4 | 220 | 102 | CEMEX | 4
M-T1 75 | B-19322 VIALE 26 | Muros P11 T1 (EJES 12-14 ENTRE A-F) M=01,02,23,25,09 | 228.6 | 1 | 2026-04-29 | 5/2/2026 12:00:00 AM | 4"x8" | Concreto | concreto 3000 psi | 3 | 0 | 21 | 20.9 | 3031.5 | 213 | 100 | CEMEX | 4
P-T1 61 | B-19322 VIALE 26 | Placa P11 T1 (ejes 04-06 entre A-J) y escalera T1 P7 a P8 | 165.1 | 1 | 2026-04-28 | 5/2/2026 12:00:00 AM | 4"x8" | Concreto | concreto 3000 psi | 4 | 0 | 21 | 17.2 | 2498.4 | 176 | 82 | CEMEX | 4
P-T1 61 | B-19322 VIALE 26 | Placa P11 T1 (ejes 04-06 entre A-J) y escalera T1 P7 a P8 | 165.1 | 1 | 2026-04-28 | 5/2/2026 12:00:00 AM | 4"x8" | Concreto | concreto 3000 psi | 4 | 0 | 21 | 18.9 | 2737.8 | 192 | 90 | CEMEX | 4
P-T1 61 | B-19322 VIALE 26 | Placa P11 T1 (ejes 04-06 entre A-J) y escalera T1 P7 a P8 | 165.1 | 1 | 2026-04-28 | 5/2/2026 12:00:00 AM | 4"x8" | Concreto | concreto 3000 psi | 4 | 0 | 21 | 17.5 | 2542.6 | 179 | 83 | CEMEX | 4
M-T1 74 | B-19322 VIALE 26 | Muros P11 T1 (EJES 11-15 ENTRE J-G) M=31,32,07,04,28,29 | 228.6 | 1 | 2026-04-28 | 5/2/2026 12:00:00 AM | 4"x8" | Concreto | concreto 3000 psi | 4 | 0 | 21 | 20 | 2903.6 | 204 | 95 | CEMEX | 4
M-T1 74 | B-19322 VIALE 26 | Muros P11 T1 (EJES 11-15 ENTRE J-G) M=31,32,07,04,28,29 | 228.6 | 1 | 2026-04-28 | 5/2/2026 12:00:00 AM | 4"x8" | Concreto | concreto 3000 psi | 4 | 0 | 21 | 17.4 | 2528.4 | 178 | 83 | CEMEX | 4
M-T1 74 | B-19322 VIALE 26 | Muros P11 T1 (EJES 11-15 ENTRE J-G) M=31,32,07,04,28,29 | 228.6 | 1 | 2026-04-28 | 5/2/2026 12:00:00 AM | 4"x8" | Concreto | concreto 3000 psi | 4 | 0 | 21 | 19.5 | 2830.7 | 199 | 93 | CEMEX | 4
P-T1 62 | B-19322 VIALE 26 | Placa P11 T1 (ejes 01-04 entre A-J) | 190.5 | 1 | 2026-04-29 | 5/2/2026 12:00:00 AM | 4"x8" | Concreto | concreto 3000 psi | 3 | 0 | 21 | 13.6 | 1978.8 | 139 | 65 | CEMEX | 3
P-T1 62 | B-19322 VIALE 26 | Placa P11 T1 (ejes 01-04 entre A-J) | 190.5 | 1 | 2026-04-29 | 5/2/2026 12:00:00 AM | 4"x8" | Concreto | concreto 3000 psi | 3 | 0 | 21 | 13.8 | 2008.1 | 141 | 66 | CEMEX | 4
P-T1 62 | B-19322 VIALE 26 | Placa P11 T1 (ejes 01-04 entre A-J) | 190.5 | 1 | 2026-04-29 | 5/2/2026 12:00:00 AM | 4"x8" | Concreto | concreto 3000 psi | 3 | 0 | 21 | 12.8 | 1857.8 | 131 | 61 | CEMEX | 3
M-T2 97 | B-19322 VIALE 26 | Muros P14 T2 EJES 5 Y 6 (E/J), EJES 6 Y 7 (A/D) | 203.2 | 1 | 2026-04-25 | 5/2/2026 12:00:00 AM | 4"x8" | Concreto | concreto 3000 psi | 7 | 0 | 21 | 22.3 | 3232.2 | 227 | 106 | CEMEX | 4
M-T2 97 | B-19322 VIALE 26 | Muros P14 T2 EJES 5 Y 6 (E/J), EJES 6 Y 7 (A/D) | 203.2 | 1 | 2026-04-25 | 5/2/2026 12:00:00 AM | 4"x8" | Concreto | concreto 3000 psi | 7 | 0 | 21 | 22.7 | 3285.4 | 231 | 108 | CEMEX | 4
M-T2 97 | B-19322 VIALE 26 | Muros P14 T2 EJES 5 Y 6 (E/J), EJES 6 Y 7 (A/D) | 203.2 | 1 | 2026-04-25 | 5/2/2026 12:00:00 AM | 4"x8" | Concreto | concreto 3000 psi | 7 | 0 | 21 | 22.9 | 3326.9 | 234 | 109 | CEMEX | 4
P-T1 60 | B-19322 VIALE 26 | Placa P11 T1 (ejes 06-08 entre A-J) | 152.4 | 1 | 2026-04-25 | 5/2/2026 12:00:00 AM | 4"x8" | Concreto | concreto 3000 psi | 7 | 0 | 21 | 22.9 | 3327.1 | 234 | 109 | CEMEX | 4
P-T1 60 | B-19322 VIALE 26 | Placa P11 T1 (ejes 06-08 entre A-J) | 152.4 | 1 | 2026-04-25 | 5/2/2026 12:00:00 AM | 4"x8" | Concreto | concreto 3000 psi | 7 | 0 | 21 | 22.5 | 3256.1 | 229 | 107 | CEMEX | 4
P-T1 60 | B-19322 VIALE 26 | Placa P11 T1 (ejes 06-08 entre A-J) | 152.4 | 1 | 2026-04-25 | 5/2/2026 12:00:00 AM | 4"x8" | Concreto | concreto 3000 psi | 7 | 0 | 21 | 23.5 | 3410.9 | 240 | 112 | CEMEX | 4
M-T1-60_. | B-19322 VIALE 26 | MUROS T1 P9 EJES 15-11 ENTRE J Y G M=31,32,3,4,28,2,25 | 203.2 | 82684614 | 2026-04-06 | 5/4/2026 12:00:00 AM | 4"x8" | Concreto | 3000 PSI | 28 | 0 | 21 | 28.8 | 4180.8 | 294 | 137 | CEMEX | 3
M-T1-60_. | B-19322 VIALE 26 | MUROS T1 P9 EJES 15-11 ENTRE J Y G M=31,32,3,4,28,2,25 | 203.2 | 82684614 | 2026-04-06 | 5/4/2026 12:00:00 AM | 4"x8" | Concreto | 3000 PSI | 28 | 0 | 21 | 24 | 3488.1 | 245 | 114 | CEMEX | 4
M-T1-60_. | B-19322 VIALE 26 | MUROS T1 P9 EJES 15-11 ENTRE J Y G M=31,32,3,4,28,2,25 | 203.2 | 82684614 | 2026-04-06 | 5/4/2026 12:00:00 AM | 4"x8" | Concreto | 3000 PSI | 28 | 0 | 21 | 27.3 | 3960.7 | 278 | 130 | CEMEX | 4
M-T2-88_. | B-19322 VIALE 26 | MUROS T2 P13 EJE 10 ENTRE A Y J EJE 8 Y 9 ENTRE J Y D M=2,31,14 | 228.6 | 82684636 | 2026-04-06 | 5/4/2026 12:00:00 AM | 4"x8" | Concreto | 3000 PSI | 28 | 0 | 21 | 30 | 4354.6 | 306 | 143 | CEMEX | 3
M-T2-88_. | B-19322 VIALE 26 | MUROS T2 P13 EJE 10 ENTRE A Y J EJE 8 Y 9 ENTRE J Y D M=2,31,14 | 228.6 | 82684636 | 2026-04-06 | 5/4/2026 12:00:00 AM | 4"x8" | Concreto | 3000 PSI | 28 | 0 | 21 | 28.7 | 4166.8 | 293 | 137 | CEMEX | 3
M-T2-88_. | B-19322 VIALE 26 | MUROS T2 P13 EJE 10 ENTRE A Y J EJE 8 Y 9 ENTRE J Y D M=2,31,14 | 228.6 | 82684636 | 2026-04-06 | 5/4/2026 12:00:00 AM | 4"x8" | Concreto | 3000 PSI | 28 | 0 | 21 | 31.8 | 4611.6 | 324 | 151 | CEMEX | 4
M-T2 98 | B-19322 VIALE 26 | Muros P14 T2 (EJES 3 Y 4 (E/J), EJES 4 Y 5 (A/D) | 196.85 | 1 | 2026-04-28 | 5/5/2026 12:00:00 AM | 4"x8" | Concreto | concreto 3000 psi | 7 | 0 | 21 | 23.2 | 3371.2 | 237 | 111 | CEMEX | 3
M-T2 98 | B-19322 VIALE 26 | Muros P14 T2 (EJES 3 Y 4 (E/J), EJES 4 Y 5 (A/D) | 196.85 | 1 | 2026-04-28 | 5/5/2026 12:00:00 AM | 4"x8" | Concreto | concreto 3000 psi | 7 | 0 | 21 | 25 | 3624.7 | 255 | 119 | CEMEX | 3
M-T2 98 | B-19322 VIALE 26 | Muros P14 T2 (EJES 3 Y 4 (E/J), EJES 4 Y 5 (A/D) | 196.85 | 1 | 2026-04-28 | 5/5/2026 12:00:00 AM | 4"x8" | Concreto | concreto 3000 psi | 7 | 0 | 21 | 26.9 | 3907 | 275 | 128 | CEMEX | 3
M-T1 74 | B-19322 VIALE 26 | Muros P11 T1 (EJES 11-15 ENTRE J-G) M=31,32,07,04,28,29 | 228.6 | 1 | 2026-04-28 | 5/5/2026 12:00:00 AM | 4"x8" | Concreto | concreto 3000 psi | 7 | 0 | 21 | 20.1 | 2914.3 | 205 | 96 | CEMEX | 3
M-T1 74 | B-19322 VIALE 26 | Muros P11 T1 (EJES 11-15 ENTRE J-G) M=31,32,07,04,28,29 | 228.6 | 1 | 2026-04-28 | 5/5/2026 12:00:00 AM | 4"x8" | Concreto | concreto 3000 psi | 7 | 0 | 21 | 19.3 | 2799.2 | 197 | 92 | CEMEX | 3
M-T1 74 | B-19322 VIALE 26 | Muros P11 T1 (EJES 11-15 ENTRE J-G) M=31,32,07,04,28,29 | 228.6 | 1 | 2026-04-28 | 5/5/2026 12:00:00 AM | 4"x8" | Concreto | concreto 3000 psi | 7 | 0 | 21 | 19.1 | 2768.2 | 195 | 91 | CEMEX | 3
M-T1 76 | B-19322 VIALE 26 | Muros P11 T1 (EJES 08-11 ENTRE A-F) M=09,22,13,23,25 | 203.2 | 1 | 2026-04-30 | 5/5/2026 12:00:00 AM | 4"x8" | Concreto | concreto 3000 psi | 5 | 0 | 21 | 17.4 | 2517.5 | 177 | 83 | ARGOS | 4
M-T1 76 | B-19322 VIALE 26 | Muros P11 T1 (EJES 08-11 ENTRE A-F) M=09,22,13,23,25 | 203.2 | 1 | 2026-04-30 | 5/5/2026 12:00:00 AM | 4"x8" | Concreto | concreto 3000 psi | 5 | 0 | 21 | 18.4 | 2662.9 | 187 | 87 | ARGOS | 3
M-T1 76 | B-19322 VIALE 26 | Muros P11 T1 (EJES 08-11 ENTRE A-F) M=09,22,13,23,25 | 203.2 | 1 | 2026-04-30 | 5/5/2026 12:00:00 AM | 4"x8" | Concreto | concreto 3000 psi | 5 | 0 | 21 | 18.2 | 2636 | 185 | 86 | ARGOS | 4
M-T2 99 | B-19322 VIALE 26 | Muros P14 T2 (EJES 1 Y 2 (E/J), EJES 1-3 (A/D) | 203.2 | 1 | 2026-04-30 | 5/5/2026 12:00:00 AM | 4"x8" | Concreto | concreto 3000 psi | 5 | 0 | 21 | 22.3 | 3234.7 | 227 | 106 | ARGOS | 4
M-T2 99 | B-19322 VIALE 26 | Muros P14 T2 (EJES 1 Y 2 (E/J), EJES 1-3 (A/D) | 203.2 | 1 | 2026-04-30 | 5/5/2026 12:00:00 AM | 4"x8" | Concreto | concreto 3000 psi | 5 | 0 | 21 | 19.2 | 2783.4 | 196 | 91 | ARGOS | 3
M-T2 99 | B-19322 VIALE 26 | Muros P14 T2 (EJES 1 Y 2 (E/J), EJES 1-3 (A/D) | 203.2 | 1 | 2026-04-30 | 5/5/2026 12:00:00 AM | 4"x8" | Concreto | concreto 3000 psi | 5 | 0 | 21 | 21.7 | 3149.3 | 221 | 103 | ARGOS | 3
M-T1 77 | B-19322 VIALE 26 | Muros P12 T1 (EJES 08-10 ENTRE J-G) M=02,13,09,22,23,24,25 | 203.2 | 1 | 2026-05-02 | 5/5/2026 12:00:00 AM | 4"x8" | Concreto | concreto 3000 psi | 3 | 0 | 21 | 10.9 | 1573.9 | 111 | 52 | ARGOS | 4
M-T1 77 | B-19322 VIALE 26 | Muros P12 T1 (EJES 08-10 ENTRE J-G) M=02,13,09,22,23,24,25 | 203.2 | 1 | 2026-05-02 | 5/5/2026 12:00:00 AM | 4"x8" | Concreto | concreto 3000 psi | 3 | 0 | 21 | 11.3 | 1639.5 | 115 | 54 | ARGOS | 3
M-T1 77 | B-19322 VIALE 26 | Muros P12 T1 (EJES 08-10 ENTRE J-G) M=02,13,09,22,23,24,25 | 203.2 | 1 | 2026-05-02 | 5/5/2026 12:00:00 AM | 4"x8" | Concreto | concreto 3000 psi | 3 | 0 | 21 | 10.9 | 1578.8 | 111 | 52 | ARGOS | 3
P-T1 29 | B-19322 VIALE 26 | Placa P6 T1 (ejes 08-10 entre A-J) | 152.4 | 1 | 2026-02-27 | 5/5/2026 12:00:00 AM | 4"x8" | Concreto | concreto 3000 psi | 67 | 0 | 21 | 20.5 | 2977.5 | 209 | 98 | CEMEX | 3
P-T1 29 | B-19322 VIALE 26 | Placa P6 T1 (ejes 08-10 entre A-J) | 152.4 | 1 | 2026-02-27 | 5/5/2026 12:00:00 AM | 4"x8" | Concreto | concreto 3000 psi | 67 | 0 | 21 | 19.2 | 2782 | 196 | 91 | CEMEX | 3
P-T1 29 | B-19322 VIALE 26 | Placa P6 T1 (ejes 08-10 entre A-J) | 152.4 | 1 | 2026-02-27 | 5/5/2026 12:00:00 AM | 4"x8" | Concreto | concreto 3000 psi | 67 | 0 | 21 | 20.9 | 3032.2 | 213 | 100 | CEMEX | 3
MR-T1-02_ | B-19322 VIALE 26 | MORTERO GRAUTING T1 PISO 2 | 0 | N/A | 2026-03-10 | 4/11/2026 12:00:00 AM | 3"x6" | Concreto | 1800 PSI | 32 | 0 | 12.4 | 14.1 | 2043.7 | 144 | 113 | ARGOS
MR-T1-02_ | B-19322 VIALE 26 | MORTERO GRAUTING T1 PISO 2 | 0 | N/A | 2026-03-10 | 4/11/2026 12:00:00 AM | 3"x6" | Concreto | 1800 PSI | 32 | 0 | 12.4 | 17.3 | 2508.9 | 176 | 139 | ARGOS
MR-T1-02_ | B-19322 VIALE 26 | MORTERO GRAUTING T1 PISO 2 | 0 | N/A | 2026-03-10 | 4/11/2026 12:00:00 AM | 3"x6" | Concreto | 1800 PSI | 32 | 0 | 12.4 | 15.1 | 2192 | 154 | 122 | ARGOS
P-T1 61 | B-19322 VIALE 26 | Placa P11 T1 (ejes 04-06 entre A-J) y escalera T1 P7 a P8 | 165.1 | 1 | 2026-04-28 | 5/5/2026 12:00:00 AM | 4"x8" | Concreto | concreto 3000 psi | 7 | 0 | 21 | 17.6 | 2549.5 | 179 | 84 | CEMEX | 3
P-T1 61 | B-19322 VIALE 26 | Placa P11 T1 (ejes 04-06 entre A-J) y escalera T1 P7 a P8 | 165.1 | 1 | 2026-04-28 | 5/5/2026 12:00:00 AM | 4"x8" | Concreto | concreto 3000 psi | 7 | 0 | 21 | 16.4 | 2374.4 | 167 | 78 | CEMEX | 3
P-T1 61 | B-19322 VIALE 26 | Placa P11 T1 (ejes 04-06 entre A-J) y escalera T1 P7 a P8 | 165.1 | 1 | 2026-04-28 | 5/5/2026 12:00:00 AM | 4"x8" | Concreto | concreto 3000 psi | 7 | 0 | 21 | 19 | 2759.6 | 194 | 91 | CEMEX | 3
P-T2 72 | B-19322 VIALE 26 | Placa Cubierta T2 (ejes 11-15 entre A-J) | 152.4 | 1 | 2026-04-28 | 5/5/2026 12:00:00 AM | 4"x8" | Concreto | concreto 3000 psi | 7 | 0 | 21 | 20.7 | 3000.4 | 211 | 98 | CEMEX | 3
P-T2 72 | B-19322 VIALE 26 | Placa Cubierta T2 (ejes 11-15 entre A-J) | 152.4 | 1 | 2026-04-28 | 5/5/2026 12:00:00 AM | 4"x8" | Concreto | concreto 3000 psi | 7 | 0 | 21 | 23.3 | 3385.9 | 238 | 111 | CEMEX | 3
P-T2 72 | B-19322 VIALE 26 | Placa Cubierta T2 (ejes 11-15 entre A-J) | 152.4 | 1 | 2026-04-28 | 5/5/2026 12:00:00 AM | 4"x8" | Concreto | concreto 3000 psi | 7 | 0 | 21 | 20.8 | 3020.1 | 212 | 99 | CEMEX | 3
M-T1 79 | B-19322 VIALE 26 | Muros P11 T1 (EJES 04-05 ENTRE A-J) M=02,03,09,22,24,25 | 1 | 1 | 2026-05-05 | 5/6/2026 12:00:00 AM | 4"x8" | Concreto | concreto 3000 psi | 1 | 0 | 21 | 6.6 | 957.9 | 67 | 31 | HOLCIM COLOMBIA S.A. | 5
M-T1 79 | B-19322 VIALE 26 | Muros P11 T1 (EJES 04-05 ENTRE A-J) M=02,03,09,22,24,25 | 1 | 1 | 2026-05-05 | 5/6/2026 12:00:00 AM | 4"x8" | Concreto | concreto 3000 psi | 1 | 0 | 21 | 6.5 | 945.3 | 66 | 31 | HOLCIM COLOMBIA S.A. | 5
M-T1 79 | B-19322 VIALE 26 | Muros P11 T1 (EJES 04-05 ENTRE A-J) M=02,03,09,22,24,25 | 1 | 1 | 2026-05-05 | 5/6/2026 12:00:00 AM | 4"x8" | Concreto | concreto 3000 psi | 1 | 0 | 21 | 7.1 | 1026.9 | 72 | 34 | HOLCIM COLOMBIA S.A. | 3
P-T1 64 | B-19322 VIALE 26 | Placa P12 T1 (ejes 10-12 entre A-J) | 1 | 1 | 2026-05-05 | 5/6/2026 12:00:00 AM | 4"x8" | Concreto | concreto 3000 psi | 1 | 0 | 21 | 4.6 | 662.8 | 47 | 22 | HOLCIM COLOMBIA S.A. | 5
P-T1 64 | B-19322 VIALE 26 | Placa P12 T1 (ejes 10-12 entre A-J) | 1 | 1 | 2026-05-05 | 5/6/2026 12:00:00 AM | 4"x8" | Concreto | concreto 3000 psi | 1 | 0 | 21 | 4.4 | 640.4 | 45 | 21 | HOLCIM COLOMBIA S.A. | 3
P-T1 64 | B-19322 VIALE 26 | Placa P12 T1 (ejes 10-12 entre A-J) | 1 | 1 | 2026-05-05 | 5/6/2026 12:00:00 AM | 4"x8" | Concreto | concreto 3000 psi | 1 | 0 | 21 | 4.4 | 635.9 | 45 | 21 | HOLCIM COLOMBIA S.A. | 4
M-T1 75 | B-19322 VIALE 26 | Muros P11 T1 (EJES 12-14 ENTRE A-F) M=01,02,23,25,09 | 228.6 | 1 | 2026-04-29 | 5/6/2026 12:00:00 AM | 4"x8" | Concreto | concreto 3000 psi | 7 | 0 | 21 | 18.1 | 2626.9 | 185 | 86 | CEMEX | 4
M-T1 75 | B-19322 VIALE 26 | Muros P11 T1 (EJES 12-14 ENTRE A-F) M=01,02,23,25,09 | 228.6 | 1 | 2026-04-29 | 5/6/2026 12:00:00 AM | 4"x8" | Concreto | concreto 3000 psi | 7 | 0 | 21 | 21.6 | 3132.4 | 220 | 103 | CEMEX | 4
M-T1 75 | B-19322 VIALE 26 | Muros P11 T1 (EJES 12-14 ENTRE A-F) M=01,02,23,25,09 | 228.6 | 1 | 2026-04-29 | 5/6/2026 12:00:00 AM | 4"x8" | Concreto | concreto 3000 psi | 7 | 0 | 21 | 23 | 3331.2 | 234 | 109 | CEMEX | 3
M-T1-61_ | B-19322 VIALE 26 | MUROS T1 P9 EJES 14 Y 113 ENTRE A Y F M=1,23,25,9,2,22,13 | 203.2 | 82684749 | 2026-04-07 | 5/5/2026 12:00:00 AM | 4"x8" | Concreto | 3000 PSI | 28 | 0 | 21 | 24.6 | 3567.8 | 251 | 117 | ARGOS | 3
M-T1-61_ | B-19322 VIALE 26 | MUROS T1 P9 EJES 14 Y 113 ENTRE A Y F M=1,23,25,9,2,22,13 | 203.2 | 82684749 | 2026-04-07 | 5/5/2026 12:00:00 AM | 4"x8" | Concreto | 3000 PSI | 28 | 0 | 21 | 30.9 | 4483.4 | 315 | 147 | ARGOS | 3
M-T1-61_ | B-19322 VIALE 26 | MUROS T1 P9 EJES 14 Y 113 ENTRE A Y F M=1,23,25,9,2,22,13 | 203.2 | 82684749 | 2026-04-07 | 5/5/2026 12:00:00 AM | 4"x8" | Concreto | 3000 PSI | 28 | 0 | 21 | 30.3 | 4391.4 | 309 | 144 | ARGOS | 3
M-T2-89_ | B-19322 VIALE 26 | MUROS T2 P13 EJE 6 ENTRE A Y J M=2,31,14 EJE 7,8 Y 9 - A Y D # 29,9,32 | 228.6 | 82684783 | 2026-04-07 | 5/5/2026 12:00:00 AM | 4"x8" | Concreto | 3000 PSI | 28 | 0 | 21 | 26.1 | 3778.5 | 266 | 124 | ARGOS | 3
M-T2-89_ | B-19322 VIALE 26 | MUROS T2 P13 EJE 6 ENTRE A Y J M=2,31,14 EJE 7,8 Y 9 - A Y D # 29,9,32 | 228.6 | 82684783 | 2026-04-07 | 5/5/2026 12:00:00 AM | 4"x8" | Concreto | 3000 PSI | 28 | 0 | 21 | 27.8 | 4031.5 | 283 | 132 | ARGOS | 3
M-T2-89_ | B-19322 VIALE 26 | MUROS T2 P13 EJE 6 ENTRE A Y J M=2,31,14 EJE 7,8 Y 9 - A Y D # 29,9,32 | 228.6 | 82684783 | 2026-04-07 | 5/5/2026 12:00:00 AM | 4"x8" | Concreto | 3000 PSI | 28 | 0 | 21 | 26.3 | 3809.5 | 268 | 125 | ARGOS | 3
P-T1 62 | B-19322 VIALE 26 | Placa P11 T1 (ejes 01-04 entre A-J) | 190.5 | 1 | 2026-04-29 | 5/6/2026 12:00:00 AM | 4"x8" | Concreto | concreto 3000 psi | 7 | 0 | 21 | 15.4 | 2238 | 157 | 73 | CEMEX | 4
P-T1 62 | B-19322 VIALE 26 | Placa P11 T1 (ejes 01-04 entre A-J) | 190.5 | 1 | 2026-04-29 | 5/6/2026 12:00:00 AM | 4"x8" | Concreto | concreto 3000 psi | 7 | 0 | 21 | 11.9 | 1729.7 | 122 | 57 | CEMEX | 4
P-T1 62 | B-19322 VIALE 26 | Placa P11 T1 (ejes 01-04 entre A-J) | 190.5 | 1 | 2026-04-29 | 5/6/2026 12:00:00 AM | 4"x8" | Concreto | concreto 3000 psi | 7 | 0 | 21 | 13.9 | 2012.5 | 141 | 66 | CEMEX | 4
M-T2-90 | B-19322 VIALE 26 | MUROS T2 P13 EJE 7 - J E M=9,29,32 EJE 4 J-E EJE 3,4,5 A-D M=2,31,14 | 177.8 | 82684933 | 2026-04-08 | 5/6/2026 12:00:00 AM | 4"x8" | Concreto | 3000 PSI | 28 | 0 | 21 | 26.8 | 3893.3 | 274 | 128 | ARGOS | 3
M-T2-90 | B-19322 VIALE 26 | MUROS T2 P13 EJE 7 - J E M=9,29,32 EJE 4 J-E EJE 3,4,5 A-D M=2,31,14 | 177.8 | 82684933 | 2026-04-08 | 5/6/2026 12:00:00 AM | 4"x8" | Concreto | 3000 PSI | 28 | 0 | 21 | 24.5 | 3556.8 | 250 | 117 | ARGOS | 3
M-T2-90 | B-19322 VIALE 26 | MUROS T2 P13 EJE 7 - J E M=9,29,32 EJE 4 J-E EJE 3,4,5 A-D M=2,31,14 | 177.8 | 82684933 | 2026-04-08 | 5/6/2026 12:00:00 AM | 4"x8" | Concreto | 3000 PSI | 28 | 0 | 21 | 27.7 | 4024.7 | 283 | 132 | ARGOS | 3
M-T1-62 | B-19322 VIALE 26 | MUROS T1 P9 EJES 9-10 ENTRE A Y J M=2,9,22,13,23,25 | 184.15 | 82684904 | 2026-04-08 | 5/6/2026 12:00:00 AM | 4"x8" | Concreto | 3000 PSI | 28 | 0 | 21 | 24 | 3476 | 244 | 114 | ARGOS | 4
M-T1-62 | B-19322 VIALE 26 | MUROS T1 P9 EJES 9-10 ENTRE A Y J M=2,9,22,13,23,25 | 184.15 | 82684904 | 2026-04-08 | 5/6/2026 12:00:00 AM | 4"x8" | Concreto | 3000 PSI | 28 | 0 | 21 | 27.6 | 4003.8 | 281 | 131 | ARGOS | 3
M-T1-62 | B-19322 VIALE 26 | MUROS T1 P9 EJES 9-10 ENTRE A Y J M=2,9,22,13,23,25 | 184.15 | 82684904 | 2026-04-08 | 5/6/2026 12:00:00 AM | 4"x8" | Concreto | 3000 PSI | 28 | 0 | 21 | 27.7 | 4019.8 | 283 | 132 | ARGOS | 3
P-T1 63 | B-19322 VIALE 26 | Placa P12 T1 (ejes 12-15 entre A-J) | 146.05 | 1 | 2026-05-04 | 5/7/2026 12:00:00 AM | 4"x8" | Concreto | concreto 3000 psi | 3 | 0 | 21 | 16.8 | 2432.8 | 171 | 80 | ARGOS | 2
P-T1 63 | B-19322 VIALE 26 | Placa P12 T1 (ejes 12-15 entre A-J) | 146.05 | 1 | 2026-05-04 | 5/7/2026 12:00:00 AM | 4"x8" | Concreto | concreto 3000 psi | 3 | 0 | 21 | 18.3 | 2652.6 | 186 | 87 | ARGOS | 3
P-T1 63 | B-19322 VIALE 26 | Placa P12 T1 (ejes 12-15 entre A-J) | 146.05 | 1 | 2026-05-04 | 5/7/2026 12:00:00 AM | 4"x8" | Concreto | concreto 3000 psi | 3 | 0 | 21 | 16.7 | 2419.4 | 170 | 79 | ARGOS | 4
M-T1 78 | B-19322 VIALE 26 | Muros P11 T1 (EJES 6-07 ENTRE A-J) M=02,03,13,22,23,24 | 18.15 | 1 | 2026-05-04 | 5/7/2026 12:00:00 AM | 4"x8" | Concreto | concreto 3000 psi | 3 | 0 | 21 | 17.9 | 2589.5 | 182 | 85 | ARGOS | 4
M-T1 78 | B-19322 VIALE 26 | Muros P11 T1 (EJES 6-07 ENTRE A-J) M=02,03,13,22,23,24 | 18.15 | 1 | 2026-05-04 | 5/7/2026 12:00:00 AM | 4"x8" | Concreto | concreto 3000 psi | 3 | 0 | 21 | 19.3 | 2793.1 | 196 | 92 | ARGOS | 3
M-T1 78 | B-19322 VIALE 26 | Muros P11 T1 (EJES 6-07 ENTRE A-J) M=02,03,13,22,23,24 | 18.15 | 1 | 2026-05-04 | 5/7/2026 12:00:00 AM | 4"x8" | Concreto | concreto 3000 psi | 3 | 0 | 21 | 19.1 | 2771.9 | 195 | 91 | ARGOS | 4
M-T1 76 | B-19322 VIALE 26 | Muros P11 T1 (EJES 08-11 ENTRE A-F) M=09,22,13,23,25 | 203.2 | 1 | 2026-04-30 | 5/7/2026 12:00:00 AM | 4"x8" | Concreto | concreto 3000 psi | 7 | 0 | 21 | 18.4 | 2669.3 | 188 | 88 | ARGOS | 4
M-T1 76 | B-19322 VIALE 26 | Muros P11 T1 (EJES 08-11 ENTRE A-F) M=09,22,13,23,25 | 203.2 | 1 | 2026-04-30 | 5/7/2026 12:00:00 AM | 4"x8" | Concreto | concreto 3000 psi | 7 | 0 | 21 | 17.6 | 2549.7 | 179 | 84 | ARGOS | 3
M-T1 76 | B-19322 VIALE 26 | Muros P11 T1 (EJES 08-11 ENTRE A-F) M=09,22,13,23,25 | 203.2 | 1 | 2026-04-30 | 5/7/2026 12:00:00 AM | 4"x8" | Concreto | concreto 3000 psi | 7 | 0 | 21 | 18.8 | 2722.9 | 191 | 89 | ARGOS | 4
M-T2 99 | B-19322 VIALE 26 | Muros P14 T2 (EJES 1 Y 2 (E/J), EJES 1-3 (A/D) | 203.2 | 1 | 2026-04-30 | 5/7/2026 12:00:00 AM | 4"x8" | Concreto | concreto 3000 psi | 7 | 0 | 21 | 25 | 3626.3 | 255 | 119 | ARGOS | 3
M-T2 99 | B-19322 VIALE 26 | Muros P14 T2 (EJES 1 Y 2 (E/J), EJES 1-3 (A/D) | 203.2 | 1 | 2026-04-30 | 5/7/2026 12:00:00 AM | 4"x8" | Concreto | concreto 3000 psi | 7 | 0 | 21 | 21.8 | 3159.5 | 222 | 104 | ARGOS | 4
M-T2 99 | B-19322 VIALE 26 | Muros P14 T2 (EJES 1 Y 2 (E/J), EJES 1-3 (A/D) | 203.2 | 1 | 2026-04-30 | 5/7/2026 12:00:00 AM | 4"x8" | Concreto | concreto 3000 psi | 7 | 0 | 21 | 21.4 | 3098.2 | 218 | 102 | ARGOS | 4
P-T1-48_ | B-19322 VIALE 26 | PLACA T1 PISO 9 EJES 6-8 ENTRE A Y J | 165.1 | 82684743 | 2026-04-07 | 5/5/2026 12:00:00 AM | 4"x8" | Concreto | 3000 PSI | 28 | 0 | 21 | 30.7 | 4449.5 | 313 | 146 | ARGOS | 3
P-T1-48_ | B-19322 VIALE 26 | PLACA T1 PISO 9 EJES 6-8 ENTRE A Y J | 165.1 | 82684743 | 2026-04-07 | 5/5/2026 12:00:00 AM | 4"x8" | Concreto | 3000 PSI | 28 | 0 | 21 | 25.8 | 3739.3 | 263 | 123 | ARGOS | 3
P-T1-48_ | B-19322 VIALE 26 | PLACA T1 PISO 9 EJES 6-8 ENTRE A Y J | 165.1 | 82684743 | 2026-04-07 | 5/5/2026 12:00:00 AM | 4"x8" | Concreto | 3000 PSI | 28 | 0 | 21 | 31.6 | 4581.3 | 322 | 150 | ARGOS | 3
P-T1-49 | B-19322 VIALE 26 | PLACA T1 PISO 9 EJE 4 Y 6 ENTRE A Y J | 177.8 | 12307026 | 2026-04-08 | 5/6/2026 12:00:00 AM | 4"x8" | Concreto | 3000 PSI | 28 | 0 | 21 | 32 | 4638.8 | 326 | 152 | ARGOS | 3
P-T1-49 | B-19322 VIALE 26 | PLACA T1 PISO 9 EJE 4 Y 6 ENTRE A Y J | 177.8 | 12307026 | 2026-04-08 | 5/6/2026 12:00:00 AM | 4"x8" | Concreto | 3000 PSI | 28 | 0 | 21 | 32.8 | 4753.7 | 334 | 156 | ARGOS | 4
P-T1-49 | B-19322 VIALE 26 | PLACA T1 PISO 9 EJE 4 Y 6 ENTRE A Y J | 177.8 | 12307026 | 2026-04-08 | 5/6/2026 12:00:00 AM | 4"x8" | Concreto | 3000 PSI | 28 | 0 | 21 | 28.5 | 4138.9 | 291 | 136 | ARGOS | 4
E-T2 08 | B-19322 VIALE 26 | Escalera P-13 a P4 T2 | 177.8 | 1 | 2026-05-05 | 5/8/2026 12:00:00 AM | 4"x8" | Concreto | concreto 3000 psi | 3 | 0 | 21 | 14 | 2030.3 | 143 | 67 | ARGOS | 3
E-T2 08 | B-19322 VIALE 26 | Escalera P-13 a P4 T2 | 177.8 | 1 | 2026-05-05 | 5/8/2026 12:00:00 AM | 4"x8" | Concreto | concreto 3000 psi | 3 | 0 | 21 | 18.7 | 2718.4 | 191 | 89 | ARGOS | 4
E-T2 08 | B-19322 VIALE 26 | Escalera P-13 a P4 T2 | 177.8 | 1 | 2026-05-05 | 5/8/2026 12:00:00 AM | 4"x8" | Concreto | concreto 3000 psi | 3 | 0 | 21 | 18.3 | 2658.8 | 187 | 87 | ARGOS | 3
M-T2-92 | B-19322 VIALE 26 | MUROS T2 913 EJE 2 AL 1 ENTRE A YD M=19,20,21,22,23,24 | 203.2 | 82685300 | 2026-04-10 | 5/8/2026 12:00:00 AM | 4"x8" | Concreto | 3000 PSI | 28 | 0 | 21 | 27.7 | 4023.8 | 283 | 132 | ARGOS | 4
M-T2-92 | B-19322 VIALE 26 | MUROS T2 913 EJE 2 AL 1 ENTRE A YD M=19,20,21,22,23,24 | 203.2 | 82685300 | 2026-04-10 | 5/8/2026 12:00:00 AM | 4"x8" | Concreto | 3000 PSI | 28 | 0 | 21 | 25.7 | 3721.2 | 262 | 122 | ARGOS | 4
M-T2-92 | B-19322 VIALE 26 | MUROS T2 913 EJE 2 AL 1 ENTRE A YD M=19,20,21,22,23,24 | 203.2 | 82685300 | 2026-04-10 | 5/8/2026 12:00:00 AM | 4"x8" | Concreto | 3000 PSI | 28 | 0 | 21 | 30.4 | 4410.1 | 310 | 145 | ARGOS | 4
P-T1-50 | B-19322 VIALE 26 | PLACA T1 PISO 9 EJES 1 Y 4 ENTRE A Y J | 152.4 | 12307047 | 2026-04-09 | 5/7/2026 12:00:00 AM | 4"x8" | Concreto | 3000 PSI | 28 | 0 | 21 | 0 | 4400.7 | 309 | 144 | ARGOS
P-T1-50 | B-19322 VIALE 26 | PLACA T1 PISO 9 EJES 1 Y 4 ENTRE A Y J | 152.4 | 12307047 | 2026-04-09 | 5/7/2026 12:00:00 AM | 4"x8" | Concreto | 3000 PSI | 28 | 0 | 21 | 0 | 4390.3 | 309 | 144 | ARGOS
P-T1-50 | B-19322 VIALE 26 | PLACA T1 PISO 9 EJES 1 Y 4 ENTRE A Y J | 152.4 | 12307047 | 2026-04-09 | 5/7/2026 12:00:00 AM | 4"x8" | Concreto | 3000 PSI | 28 | 0 | 21 | 0 | 4141.5 | 291 | 136 | ARGOS
M-T1 77 | B-19322 VIALE 26 | Muros P12 T1 (EJES 08-10 ENTRE J-G) M=02,13,09,22,23,24,25 | 203.2 | 1 | 2026-05-02 | 5/9/2026 12:00:00 AM | 4"x8" | Concreto | concreto 3000 psi | 7 | 0 | 21 | 16.3 | 2365.6 | 166 | 78 | ARGOS | 4
M-T1 77 | B-19322 VIALE 26 | Muros P12 T1 (EJES 08-10 ENTRE J-G) M=02,13,09,22,23,24,25 | 203.2 | 1 | 2026-05-02 | 5/9/2026 12:00:00 AM | 4"x8" | Concreto | concreto 3000 psi | 7 | 0 | 21 | 16.5 | 2391 | 168 | 78 | ARGOS | 4
M-T1 77 | B-19322 VIALE 26 | Muros P12 T1 (EJES 08-10 ENTRE J-G) M=02,13,09,22,23,24,25 | 203.2 | 1 | 2026-05-02 | 5/9/2026 12:00:00 AM | 4"x8" | Concreto | concreto 3000 psi | 7 | 0 | 21 | 17.8 | 2581.8 | 182 | 85 | ARGOS | 3
P-T1 65 | B-19322 VIALE 26 | Placa P12 T1 (ejes 08-10 entre A-J) | 228.6 | 1 | 2026-05-06 | 5/9/2026 12:00:00 AM | 4"x8" | Concreto | concreto 3000 psi | 3 | 0 | 21 | 20.4 | 2961.1 | 208 | 97 | HOLCIM COLOMBIA S.A. | 3
P-T1 65 | B-19322 VIALE 26 | Placa P12 T1 (ejes 08-10 entre A-J) | 228.6 | 1 | 2026-05-06 | 5/9/2026 12:00:00 AM | 4"x8" | Concreto | concreto 3000 psi | 3 | 0 | 21 | 25.3 | 3666.3 | 258 | 120 | HOLCIM COLOMBIA S.A. | 3
P-T1 65 | B-19322 VIALE 26 | Placa P12 T1 (ejes 08-10 entre A-J) | 228.6 | 1 | 2026-05-06 | 5/9/2026 12:00:00 AM | 4"x8" | Concreto | concreto 3000 psi | 3 | 0 | 21 | 25.1 | 3645.2 | 256 | 120 | HOLCIM COLOMBIA S.A. | 3
P-T2 73 | B-19322 VIALE 26 | Placa Cubierta T2 (ejes 08-11 entre A-J) | 228.6 | 1 | 2026-05-06 | 5/9/2026 12:00:00 AM | 4"x8" | Concreto | concreto 3000 psi | 3 | 0 | 21 | 13.5 | 1956.9 | 138 | 64 | ARGOS | 3
P-T2 73 | B-19322 VIALE 26 | Placa Cubierta T2 (ejes 08-11 entre A-J) | 228.6 | 1 | 2026-05-06 | 5/9/2026 12:00:00 AM | 4"x8" | Concreto | concreto 3000 psi | 3 | 0 | 21 | 14.5 | 2099 | 148 | 69 | ARGOS | 3
P-T2 73 | B-19322 VIALE 26 | Placa Cubierta T2 (ejes 08-11 entre A-J) | 228.6 | 1 | 2026-05-06 | 5/9/2026 12:00:00 AM | 4"x8" | Concreto | concreto 3000 psi | 3 | 0 | 21 | 13.5 | 1963.5 | 138 | 64 | ARGOS | 3
M-T1 81 | B-19322 VIALE 26 | Muros P11 T1 (EJES 01-02 ENTRE A-J) M=14,15,12,16,11 | 1 | 1 | 2026-05-07 | 5/9/2026 12:00:00 AM | 4"x8" | Concreto | concreto 3000 psi | 2 | 0 | 21 | 15.1 | 2188.1 | 154 | 72 | HOLCIM COLOMBIA S.A. | 3
M-T1 81 | B-19322 VIALE 26 | Muros P11 T1 (EJES 01-02 ENTRE A-J) M=14,15,12,16,11 | 1 | 1 | 2026-05-07 | 5/9/2026 12:00:00 AM | 4"x8" | Concreto | concreto 3000 psi | 2 | 0 | 21 | 15.4 | 2230.6 | 157 | 73 | HOLCIM COLOMBIA S.A. | 3
M-T1 81 | B-19322 VIALE 26 | Muros P11 T1 (EJES 01-02 ENTRE A-J) M=14,15,12,16,11 | 1 | 1 | 2026-05-07 | 5/9/2026 12:00:00 AM | 4"x8" | Concreto | concreto 3000 psi | 2 | 0 | 21 | 14.5 | 2104.6 | 148 | 69 | HOLCIM COLOMBIA S.A. | 3
P-T1 66 | B-19322 VIALE 26 | Placa P12 T1 (ejes 06-08 entre A-J) | 1 | 1 | 2026-05-07 | 5/9/2026 12:00:00 AM | 4"x8" | Concreto | concreto 3000 psi | 2 | 0 | 21 | 15.3 | 2221.6 | 156 | 73 | HOLCIM COLOMBIA S.A. | 3
P-T1 66 | B-19322 VIALE 26 | Placa P12 T1 (ejes 06-08 entre A-J) | 1 | 1 | 2026-05-07 | 5/9/2026 12:00:00 AM | 4"x8" | Concreto | concreto 3000 psi | 2 | 0 | 21 | 16.2 | 2352.5 | 165 | 77 | HOLCIM COLOMBIA S.A. | 3
P-T1 66 | B-19322 VIALE 26 | Placa P12 T1 (ejes 06-08 entre A-J) | 1 | 1 | 2026-05-07 | 5/9/2026 12:00:00 AM | 4"x8" | Concreto | concreto 3000 psi | 2 | 0 | 21 | 15.7 | 2275 | 160 | 75 | HOLCIM COLOMBIA S.A. | 3
M-T291 | B-19322 VIALE 26 | MUROS T2 P13 EJE 5 DEL J-F EJE 2,3 J-F # 29A,9A-32 MURO 15 EJE F | 203.2 | 82684939 | 2026-04-09 | 5/7/2026 12:00:00 AM | 4"x8" | Concreto | 3000 PSI | 28 | 0 | 21 | 36.6 | 5306.3 | 373 | 174 | ARGOS | 3
M-T291 | B-19322 VIALE 26 | MUROS T2 P13 EJE 5 DEL J-F EJE 2,3 J-F # 29A,9A-32 MURO 15 EJE F | 203.2 | 82684939 | 2026-04-09 | 5/7/2026 12:00:00 AM | 4"x8" | Concreto | 3000 PSI | 28 | 0 | 21 | 35.8 | 5194.5 | 365 | 170 | ARGOS | 3
M-T291 | B-19322 VIALE 26 | MUROS T2 P13 EJE 5 DEL J-F EJE 2,3 J-F # 29A,9A-32 MURO 15 EJE F | 203.2 | 82684939 | 2026-04-09 | 5/7/2026 12:00:00 AM | 4"x8" | Concreto | 3000 PSI | 28 | 0 | 21 | 36 | 5221.1 | 367 | 171 | ARGOS | 3
M-T1-63 | B-19322 VIALE 26 | MUROS T1 P9 EJES 7 Y 8 ENTRE A Y J M=2,13,9,22,24,23 | 203.2 | 12307050 | 2026-04-09 | 5/7/2026 12:00:00 AM | 4"x8" | Concreto | 3000 PSI | 28 | 0 | 21 | 34.5 | 5008 | 352 | 164 | ARGOS | 3
M-T1-63 | B-19322 VIALE 26 | MUROS T1 P9 EJES 7 Y 8 ENTRE A Y J M=2,13,9,22,24,23 | 203.2 | 12307050 | 2026-04-09 | 5/7/2026 12:00:00 AM | 4"x8" | Concreto | 3000 PSI | 28 | 0 | 21 | 35.9 | 5206.9 | 366 | 171 | ARGOS | 3
M-T1-63 | B-19322 VIALE 26 | MUROS T1 P9 EJES 7 Y 8 ENTRE A Y J M=2,13,9,22,24,23 | 203.2 | 12307050 | 2026-04-09 | 5/7/2026 12:00:00 AM | 4"x8" | Concreto | 3000 PSI | 28 | 0 | 21 | 36.6 | 5304.9 | 373 | 174 | ARGOS | 3
M-T1 80 | B-19322 VIALE 26 | Muros P11 T1 (EJES 02-03 ENTRE A-J) M=02,09,13,23,24 | 228.6 | 1 | 2026-05-06 | 5/9/2026 12:00:00 AM | 4"x8" | Concreto | concreto 3000 psi | 3 | 0 | 21 | 17.6 | 2550.2 | 179 | 84 | HOLCIM COLOMBIA S.A. | 3
M-T1 80 | B-19322 VIALE 26 | Muros P11 T1 (EJES 02-03 ENTRE A-J) M=02,09,13,23,24 | 228.6 | 1 | 2026-05-06 | 5/9/2026 12:00:00 AM | 4"x8" | Concreto | concreto 3000 psi | 3 | 0 | 21 | 19 | 2751.9 | 193 | 90 | HOLCIM COLOMBIA S.A. | 3
M-T1 80 | B-19322 VIALE 26 | Muros P11 T1 (EJES 02-03 ENTRE A-J) M=02,09,13,23,24 | 228.6 | 1 | 2026-05-06 | 5/9/2026 12:00:00 AM | 4"x8" | Concreto | concreto 3000 psi | 3 | 0 | 21 | 19.1 | 2769.3 | 195 | 91 | HOLCIM COLOMBIA S.A. | 3
P-T1-50 | B-19322 VIALE 26 | PLACA T1 PISO 9 EJES 1 Y 4 ENTRE A Y J | 152.4 | 12307047 | 2026-04-09 | 5/7/2026 12:00:00 AM | 4"x8" | Concreto | 3000 PSI | 28 | 0 | 21 | 37.1 | 5380.9 | 378 | 177 | ARGOS | 3
P-T1-50 | B-19322 VIALE 26 | PLACA T1 PISO 9 EJES 1 Y 4 ENTRE A Y J | 152.4 | 12307047 | 2026-04-09 | 5/7/2026 12:00:00 AM | 4"x8" | Concreto | 3000 PSI | 28 | 0 | 21 | 37 | 5368.4 | 377 | 176 | ARGOS | 3
P-T1-50 | B-19322 VIALE 26 | PLACA T1 PISO 9 EJES 1 Y 4 ENTRE A Y J | 152.4 | 12307047 | 2026-04-09 | 5/7/2026 12:00:00 AM | 4"x8" | Concreto | 3000 PSI | 28 | 0 | 21 | 35 | 5070.2 | 356 | 166 | ARGOS | 3
P-T2-68 | B-19322 VIALE 26 | PLACA T2 PISO 14 EJES 15 AL 11 ENTRE A Y J | 177.8 | 12307039 | 2026-04-09 | 5/7/2026 12:00:00 AM | 4"x8" | Concreto | 3000 PSI | 28 | 0 | 21 | 40.6 | 5890.4 | 414 | 193 | ARGOS | 3
P-T2-68 | B-19322 VIALE 26 | PLACA T2 PISO 14 EJES 15 AL 11 ENTRE A Y J | 177.8 | 12307039 | 2026-04-09 | 5/7/2026 12:00:00 AM | 4"x8" | Concreto | 3000 PSI | 28 | 0 | 21 | 38.4 | 5567.3 | 391 | 183 | ARGOS | 3
P-T2-68 | B-19322 VIALE 26 | PLACA T2 PISO 14 EJES 15 AL 11 ENTRE A Y J | 177.8 | 12307039 | 2026-04-09 | 5/7/2026 12:00:00 AM | 4"x8" | Concreto | 3000 PSI | 28 | 0 | 21 | 36.5 | 5293.9 | 372 | 174 | ARGOS | 3
M-T1-64 | B-19322 VIALE 26 | MUROS T1 P9 EJES 5-6 ENTTE A Y J M=2,9,13,22,23,24 | 228.6 | 82685252 | 2026-04-10 | 5/8/2026 12:00:00 AM | 4"x8" | Concreto | 3000 PSI | 28 | 0 | 21 | 31.4 | 4556.7 | 320 | 150 | ARGOS | 4
M-T1-64 | B-19322 VIALE 26 | MUROS T1 P9 EJES 5-6 ENTTE A Y J M=2,9,13,22,23,24 | 228.6 | 82685252 | 2026-04-10 | 5/8/2026 12:00:00 AM | 4"x8" | Concreto | 3000 PSI | 28 | 0 | 21 | 29.6 | 4293.3 | 302 | 141 | ARGOS | 4
M-T1-64 | B-19322 VIALE 26 | MUROS T1 P9 EJES 5-6 ENTTE A Y J M=2,9,13,22,23,24 | 228.6 | 82685252 | 2026-04-10 | 5/8/2026 12:00:00 AM | 4"x8" | Concreto | 3000 PSI | 28 | 0 | 21 | 29.7 | 4303.1 | 303 | 141 | ARGOS | 4
P-T2-69 | B-19322 VIALE 26 | PLACA T2 P14 EJE 8 AL 10 ENTRE A Y J | 152.4 | 12307097 | 2026-04-11 | 5/9/2026 12:00:00 AM | 4"x8" | Concreto | 3000 PSI | 28 | 0 | 21 | 33.6 | 4866.7 | 342 | 160 | ARGOS | 4
P-T2-69 | B-19322 VIALE 26 | PLACA T2 P14 EJE 8 AL 10 ENTRE A Y J | 152.4 | 12307097 | 2026-04-11 | 5/9/2026 12:00:00 AM | 4"x8" | Concreto | 3000 PSI | 28 | 0 | 21 | 33.1 | 4796.6 | 337 | 157 | ARGOS | 4
P-T2-69 | B-19322 VIALE 26 | PLACA T2 P14 EJE 8 AL 10 ENTRE A Y J | 152.4 | 12307097 | 2026-04-11 | 5/9/2026 12:00:00 AM | 4"x8" | Concreto | 3000 PSI | 28 | 0 | 21 | 37.1 | 5382.3 | 378 | 177 | ARGOS | 4
P-T1-51 | B-19322 VIALE 26 | PLACA T1 PISO 10 EJES 15 Y 12 ENTRE A Y J | 177.8 | 12307104 | 2026-04-11 | 5/9/2026 12:00:00 AM | 4"x8" | Concreto | 3000 PSI | 28 | 0 | 21 | 28.6 | 4144.3 | 291 | 136 | ARGOS | 4
P-T1-51 | B-19322 VIALE 26 | PLACA T1 PISO 10 EJES 15 Y 12 ENTRE A Y J | 177.8 | 12307104 | 2026-04-11 | 5/9/2026 12:00:00 AM | 4"x8" | Concreto | 3000 PSI | 28 | 0 | 21 | 30.5 | 4428.5 | 311 | 145 | ARGOS | 3
P-T1-51 | B-19322 VIALE 26 | PLACA T1 PISO 10 EJES 15 Y 12 ENTRE A Y J | 177.8 | 12307104 | 2026-04-11 | 5/9/2026 12:00:00 AM | 4"x8" | Concreto | 3000 PSI | 28 | 0 | 21 | 26.9 | 3906.9 | 275 | 128 | ARGOS | 4
P-T1-52 | B-19322 VIALE 26 | PLACA T1 PISO 10 EJES 10-12 ENTRE A Y J | 152.4 | 12307124 | 2026-04-13 | 5/11/2026 12:00:00 AM | 4"x8" | Concreto | 3000 PSI | 28 | 0 | 21 | 36.1 | 5233.8 | 368 | 172 | ARGOS | 5
P-T1-52 | B-19322 VIALE 26 | PLACA T1 PISO 10 EJES 10-12 ENTRE A Y J | 152.4 | 12307124 | 2026-04-13 | 5/11/2026 12:00:00 AM | 4"x8" | Concreto | 3000 PSI | 28 | 0 | 21 | 36.4 | 5276.6 | 371 | 173 | ARGOS | 3
P-T1-52 | B-19322 VIALE 26 | PLACA T1 PISO 10 EJES 10-12 ENTRE A Y J | 152.4 | 12307124 | 2026-04-13 | 5/11/2026 12:00:00 AM | 4"x8" | Concreto | 3000 PSI | 28 | 0 | 21 | 36.9 | 5346.7 | 376 | 176 | ARGOS | 4
P-T2-70 | B-19322 VIALE 26 | PLACA T2 PISO 14 EJES 5 AL 8 ENTRE A Y J | 152.4 | 12307144 | 2026-04-13 | 5/11/2026 12:00:00 AM | 4"x8" | Concreto | 3000 PSI | 28 | 0 | 21 | 33.1 | 4796 | 337 | 157 | ARGOS | 4
P-T2-70 | B-19322 VIALE 26 | PLACA T2 PISO 14 EJES 5 AL 8 ENTRE A Y J | 152.4 | 12307144 | 2026-04-13 | 5/11/2026 12:00:00 AM | 4"x8" | Concreto | 3000 PSI | 28 | 0 | 21 | 31.5 | 4575 | 322 | 150 | ARGOS | 4
P-T2-70 | B-19322 VIALE 26 | PLACA T2 PISO 14 EJES 5 AL 8 ENTRE A Y J | 152.4 | 12307144 | 2026-04-13 | 5/11/2026 12:00:00 AM | 4"x8" | Concreto | 3000 PSI | 28 | 0 | 21 | 32.3 | 4691.5 | 330 | 154 | ARGOS | 4
M-T1-65 | B-19322 VIALE 26 | MUROS T1 P10 EJE 3 Y 4 ENTRE A Y J M=2,13,8,21,23,24 | 203.2 | 82685540 | 2026-04-13 | 5/11/2026 12:00:00 AM | 4"x8" | Concreto | 3000 PSI | 28 | 0 | 21 | 27.6 | 3997 | 281 | 131 | ARGOS | 4
M-T1-65 | B-19322 VIALE 26 | MUROS T1 P10 EJE 3 Y 4 ENTRE A Y J M=2,13,8,21,23,24 | 203.2 | 82685540 | 2026-04-13 | 5/11/2026 12:00:00 AM | 4"x8" | Concreto | 3000 PSI | 28 | 0 | 21 | 28.2 | 4084 | 287 | 134 | ARGOS | 3
M-T1-65 | B-19322 VIALE 26 | MUROS T1 P10 EJE 3 Y 4 ENTRE A Y J M=2,13,8,21,23,24 | 203.2 | 82685540 | 2026-04-13 | 5/11/2026 12:00:00 AM | 4"x8" | Concreto | 3000 PSI | 28 | 0 | 21 | 25.8 | 3744.4 | 263 | 123 | ARGOS | 4
P-T1 63 | B-19322 VIALE 26 | Placa P12 T1 (ejes 12-15 entre A-J) | 146.05 | 1 | 2026-05-04 | 5/11/2026 12:00:00 AM | 4"x8" | Concreto | concreto 3000 psi | 7 | 0 | 21 | 20.2 | 2927.5 | 206 | 96 | ARGOS | 4
P-T1 63 | B-19322 VIALE 26 | Placa P12 T1 (ejes 12-15 entre A-J) | 146.05 | 1 | 2026-05-04 | 5/11/2026 12:00:00 AM | 4"x8" | Concreto | concreto 3000 psi | 7 | 0 | 21 | 22.5 | 3262.6 | 229 | 107 | ARGOS | 3
P-T1 63 | B-19322 VIALE 26 | Placa P12 T1 (ejes 12-15 entre A-J) | 146.05 | 1 | 2026-05-04 | 5/11/2026 12:00:00 AM | 4"x8" | Concreto | concreto 3000 psi | 7 | 0 | 21 | 20.2 | 2934.2 | 206 | 96 | ARGOS | 4
M-T1 78 | B-19322 VIALE 26 | Muros P11 T1 (EJES 6-07 ENTRE A-J) M=02,03,13,22,23,24 | 18.15 | 1 | 2026-05-04 | 5/11/2026 12:00:00 AM | 4"x8" | Concreto | concreto 3000 psi | 7 | 0 | 21 | 23.5 | 3401.2 | 239 | 112 | ARGOS | 3
M-T1 78 | B-19322 VIALE 26 | Muros P11 T1 (EJES 6-07 ENTRE A-J) M=02,03,13,22,23,24 | 18.15 | 1 | 2026-05-04 | 5/11/2026 12:00:00 AM | 4"x8" | Concreto | concreto 3000 psi | 7 | 0 | 21 | 26 | 3774.2 | 265 | 124 | ARGOS | 3
M-T1 78 | B-19322 VIALE 26 | Muros P11 T1 (EJES 6-07 ENTRE A-J) M=02,03,13,22,23,24 | 18.15 | 1 | 2026-05-04 | 5/11/2026 12:00:00 AM | 4"x8" | Concreto | concreto 3000 psi | 7 | 0 | 21 | 20.3 | 2937.6 | 207 | 96 | ARGOS | 4
E-T2 08 | B-19322 VIALE 26 | Escalera P-13 a P4 T2 | 177.8 | 1 | 2026-05-05 | 5/12/2026 12:00:00 AM | 4"x8" | Concreto | concreto 3000 psi | 7 | 0 | 21 | 23.4 | 3398.6 | 239 | 112 | ARGOS | 4
E-T2 08 | B-19322 VIALE 26 | Escalera P-13 a P4 T2 | 177.8 | 1 | 2026-05-05 | 5/12/2026 12:00:00 AM | 4"x8" | Concreto | concreto 3000 psi | 7 | 0 | 21 | 21.2 | 3073.1 | 216 | 101 | ARGOS | 4
E-T2 08 | B-19322 VIALE 26 | Escalera P-13 a P4 T2 | 177.8 | 1 | 2026-05-05 | 5/12/2026 12:00:00 AM | 4"x8" | Concreto | concreto 3000 psi | 7 | 0 | 21 | 23.1 | 3353 | 236 | 110 | ARGOS | 4
M-T2 100 | B-19322 VIALE 26 | Muros Cubierta T2 (ejes 14-15 / E-J escalera) | 203.2 | 1 | 2026-05-07 | 5/12/2026 12:00:00 AM | 4"x8" | Concreto | concreto 3000 psi | 5 | 0 | 21 | 7.6 | 1102.6 | 78 | 36 | ARGOS | 3
M-T2 100 | B-19322 VIALE 26 | Muros Cubierta T2 (ejes 14-15 / E-J escalera) | 203.2 | 1 | 2026-05-07 | 5/12/2026 12:00:00 AM | 4"x8" | Concreto | concreto 3000 psi | 5 | 0 | 21 | 8 | 1155.8 | 81 | 38 | ARGOS | 3
M-T2 100 | B-19322 VIALE 26 | Muros Cubierta T2 (ejes 14-15 / E-J escalera) | 203.2 | 1 | 2026-05-07 | 5/12/2026 12:00:00 AM | 4"x8" | Concreto | concreto 3000 psi | 5 | 0 | 21 | 8 | 1160.3 | 82 | 38 | ARGOS | 3
P-T1 67 | B-19322 VIALE 26 | Placa P12 T1 (ejes 04-06 entre A-J) | 165.1 | 1 | 2026-05-08 | 5/12/2026 12:00:00 AM | 4"x8" | Concreto | concreto 3000 psi | 4 | 0 | 21 | 11.2 | 1623.2 | 114 | 53 | ARGOS | 3
P-T1 67 | B-19322 VIALE 26 | Placa P12 T1 (ejes 04-06 entre A-J) | 165.1 | 1 | 2026-05-08 | 5/12/2026 12:00:00 AM | 4"x8" | Concreto | concreto 3000 psi | 4 | 0 | 21 | 12.5 | 1809.9 | 127 | 59 | ARGOS | 5
P-T1 67 | B-19322 VIALE 26 | Placa P12 T1 (ejes 04-06 entre A-J) | 165.1 | 1 | 2026-05-08 | 5/12/2026 12:00:00 AM | 4"x8" | Concreto | concreto 3000 psi | 4 | 0 | 21 | 12.7 | 1836.5 | 129 | 60 | ARGOS | 3
P-T1 64 | B-19322 VIALE 26 | Placa P12 T1 (ejes 10-12 entre A-J) | 1 | 1 | 2026-05-05 | 5/12/2026 12:00:00 AM | 4"x8" | Concreto | concreto 3000 psi | 7 | 0 | 21 | 26.9 | 3899.9 | 274 | 128 | HOLCIM COLOMBIA S.A. | 3
P-T1 64 | B-19322 VIALE 26 | Placa P12 T1 (ejes 10-12 entre A-J) | 1 | 1 | 2026-05-05 | 5/12/2026 12:00:00 AM | 4"x8" | Concreto | concreto 3000 psi | 7 | 0 | 21 | 27.6 | 3999.8 | 281 | 131 | HOLCIM COLOMBIA S.A. | 3
P-T1 64 | B-19322 VIALE 26 | Placa P12 T1 (ejes 10-12 entre A-J) | 1 | 1 | 2026-05-05 | 5/12/2026 12:00:00 AM | 4"x8" | Concreto | concreto 3000 psi | 7 | 0 | 21 | 27.6 | 4009.7 | 282 | 132 | HOLCIM COLOMBIA S.A. | 3
M-T1 79 | B-19322 VIALE 26 | Muros P11 T1 (EJES 04-05 ENTRE A-J) M=02,03,09,22,24,25 | 1 | 1 | 2026-05-05 | 5/12/2026 12:00:00 AM | 4"x8" | Concreto | concreto 3000 psi | 7 | 0 | 21 | 31.2 | 4525 | 318 | 148 | HOLCIM COLOMBIA S.A. | 3
M-T1 79 | B-19322 VIALE 26 | Muros P11 T1 (EJES 04-05 ENTRE A-J) M=02,03,09,22,24,25 | 1 | 1 | 2026-05-05 | 5/12/2026 12:00:00 AM | 4"x8" | Concreto | concreto 3000 psi | 7 | 0 | 21 | 32.6 | 4730.4 | 333 | 155 | HOLCIM COLOMBIA S.A. | 3
M-T1 79 | B-19322 VIALE 26 | Muros P11 T1 (EJES 04-05 ENTRE A-J) M=02,03,09,22,24,25 | 1 | 1 | 2026-05-05 | 5/12/2026 12:00:00 AM | 4"x8" | Concreto | concreto 3000 psi | 7 | 0 | 21 | 29.8 | 4321.8 | 304 | 142 | HOLCIM COLOMBIA S.A. | 4
P-T1-53 | B-19322 VIALE 26 | PLACA T1 PISO 10 EJES 8 Y 10 ENTRE A Y J | 152.4 | 82685734 | 2026-04-14 | 5/12/2026 12:00:00 AM | 4"x8" | Concreto | 3000 PSI | 28 | 0 | 21 | 33.6 | 4870.9 | 342 | 160 | ARGOS | 3
P-T1-53 | B-19322 VIALE 26 | PLACA T1 PISO 10 EJES 8 Y 10 ENTRE A Y J | 152.4 | 82685734 | 2026-04-14 | 5/12/2026 12:00:00 AM | 4"x8" | Concreto | 3000 PSI | 28 | 0 | 21 | 23.5 | 3403.1 | 239 | 112 | ARGOS | 3
P-T1-53 | B-19322 VIALE 26 | PLACA T1 PISO 10 EJES 8 Y 10 ENTRE A Y J | 152.4 | 82685734 | 2026-04-14 | 5/12/2026 12:00:00 AM | 4"x8" | Concreto | 3000 PSI | 28 | 0 | 21 | 25.7 | 3725.7 | 262 | 122 | ARGOS | 3
M-T1-66 | B-19322 VIALE 26 | MUROS T2 P9 EJE 1 Y 2 ENTRE A Y J M=1,18,11,12,17 | 228.6 | 82685698 | 2026-04-14 | 5/12/2026 12:00:00 AM | 4"x8" | Concreto | 3000 PSI | 28 | 0 | 21 | 30 | 4350.4 | 306 | 143 | ARGOS | 3
M-T1-66 | B-19322 VIALE 26 | MUROS T2 P9 EJE 1 Y 2 ENTRE A Y J M=1,18,11,12,17 | 228.6 | 82685698 | 2026-04-14 | 5/12/2026 12:00:00 AM | 4"x8" | Concreto | 3000 PSI | 28 | 0 | 21 | 27.7 | 4015.7 | 282 | 132 | ARGOS | 4
M-T1-66 | B-19322 VIALE 26 | MUROS T2 P9 EJE 1 Y 2 ENTRE A Y J M=1,18,11,12,17 | 228.6 | 82685698 | 2026-04-14 | 5/12/2026 12:00:00 AM | 4"x8" | Concreto | 3000 PSI | 28 | 0 | 21 | 29.8 | 4324 | 304 | 142 | ARGOS | 3
P-T1 65 | B-19322 VIALE 26 | Placa P12 T1 (ejes 08-10 entre A-J) | 228.6 | 1 | 2026-05-06 | 5/13/2026 12:00:00 AM | 4"x8" | Concreto | concreto 3000 psi | 7 | 0 | 21 | 34 | 4932.8 | 347 | 162 | HOLCIM COLOMBIA S.A. | 4
P-T1 65 | B-19322 VIALE 26 | Placa P12 T1 (ejes 08-10 entre A-J) | 228.6 | 1 | 2026-05-06 | 5/13/2026 12:00:00 AM | 4"x8" | Concreto | concreto 3000 psi | 7 | 0 | 21 | 34.8 | 5048.9 | 355 | 166 | HOLCIM COLOMBIA S.A. | 4
P-T1 65 | B-19322 VIALE 26 | Placa P12 T1 (ejes 08-10 entre A-J) | 228.6 | 1 | 2026-05-06 | 5/13/2026 12:00:00 AM | 4"x8" | Concreto | concreto 3000 psi | 7 | 0 | 21 | 34.7 | 5032.6 | 354 | 165 | HOLCIM COLOMBIA S.A. | 4
M-T1 80 | B-19322 VIALE 26 | Muros P11 T1 (EJES 02-03 ENTRE A-J) M=02,09,13,23,24 | 228.6 | 1 | 2026-05-06 | 5/13/2026 12:00:00 AM | 4"x8" | Concreto | concreto 3000 psi | 7 | 0 | 21 | 26.9 | 3906.5 | 275 | 128 | HOLCIM COLOMBIA S.A. | 4
M-T1 80 | B-19322 VIALE 26 | Muros P11 T1 (EJES 02-03 ENTRE A-J) M=02,09,13,23,24 | 228.6 | 1 | 2026-05-06 | 5/13/2026 12:00:00 AM | 4"x8" | Concreto | concreto 3000 psi | 7 | 0 | 21 | 28.9 | 4195.7 | 295 | 138 | HOLCIM COLOMBIA S.A. | 3
M-T1 80 | B-19322 VIALE 26 | Muros P11 T1 (EJES 02-03 ENTRE A-J) M=02,09,13,23,24 | 228.6 | 1 | 2026-05-06 | 5/13/2026 12:00:00 AM | 4"x8" | Concreto | concreto 3000 psi | 7 | 0 | 21 | 27.9 | 4050.8 | 285 | 133 | HOLCIM COLOMBIA S.A. | 4
P-T2 73 | B-19322 VIALE 26 | Placa Cubierta T2 (ejes 08-11 entre A-J) | 228.6 | 1 | 2026-05-06 | 5/13/2026 12:00:00 AM | 4"x8" | Concreto | concreto 3000 psi | 7 | 0 | 21 | 21.7 | 3147.7 | 221 | 103 | ARGOS | 4
P-T2 73 | B-19322 VIALE 26 | Placa Cubierta T2 (ejes 08-11 entre A-J) | 228.6 | 1 | 2026-05-06 | 5/13/2026 12:00:00 AM | 4"x8" | Concreto | concreto 3000 psi | 7 | 0 | 21 | 21.7 | 3145.3 | 221 | 103 | ARGOS | 4
P-T2 73 | B-19322 VIALE 26 | Placa Cubierta T2 (ejes 08-11 entre A-J) | 228.6 | 1 | 2026-05-06 | 5/13/2026 12:00:00 AM | 4"x8" | Concreto | concreto 3000 psi | 7 | 0 | 21 | 19.7 | 2857.4 | 201 | 94 | ARGOS | 3
M-T1 82 | B-19322 VIALE 26 | Muros P12 T1 (EJES 12-15 ENTRE J-G) M=07,31,32,03,04,30,29 | 203.2 | 1 | 2026-05-08 | 5/13/2026 12:00:00 AM | 4"x8" | Concreto | concreto 3000 psi | 5 | 0 | 21 | 16.1 | 2335.2 | 164 | 77 | ARGOS | 4
M-T1 82 | B-19322 VIALE 26 | Muros P12 T1 (EJES 12-15 ENTRE J-G) M=07,31,32,03,04,30,29 | 203.2 | 1 | 2026-05-08 | 5/13/2026 12:00:00 AM | 4"x8" | Concreto | concreto 3000 psi | 5 | 0 | 21 | 16.3 | 2369.2 | 167 | 78 | ARGOS | 4
M-T1 82 | B-19322 VIALE 26 | Muros P12 T1 (EJES 12-15 ENTRE J-G) M=07,31,32,03,04,30,29 | 203.2 | 1 | 2026-05-08 | 5/13/2026 12:00:00 AM | 4"x8" | Concreto | concreto 3000 psi | 5 | 0 | 21 | 14.2 | 2057.8 | 145 | 68 | ARGOS | 5
M-T1-67 | B-19322 VIALE 26 | MUROS T1 P10 EJES 15-11 ENTRE J Y G M=3,7,31,32,4,13 | 228.6 | 82685875 | 2026-04-15 | 5/13/2026 12:00:00 AM | 4"x8" | Concreto | 3000 PSI | 28 | 0 | 21 | 27.8 | 4028.6 | 283 | 132 | ARGOS | 4
M-T1-67 | B-19322 VIALE 26 | MUROS T1 P10 EJES 15-11 ENTRE J Y G M=3,7,31,32,4,13 | 228.6 | 82685875 | 2026-04-15 | 5/13/2026 12:00:00 AM | 4"x8" | Concreto | 3000 PSI | 28 | 0 | 21 | 27.2 | 3951.6 | 278 | 130 | ARGOS | 4
M-T1-67 | B-19322 VIALE 26 | MUROS T1 P10 EJES 15-11 ENTRE J Y G M=3,7,31,32,4,13 | 228.6 | 82685875 | 2026-04-15 | 5/13/2026 12:00:00 AM | 4"x8" | Concreto | 3000 PSI | 28 | 0 | 21 | 27.5 | 3983.4 | 280 | 131 | ARGOS | 4
P-T1-54 | B-19322 VIALE 26 | PLACA T1 P10 EJES 6 AL 8 ENTRE A Y J | 177.8 | 82685897 | 2026-04-15 | 5/13/2026 12:00:00 AM | 4"x8" | Concreto | 3000 PSI | 28 | 0 | 21 | 30.1 | 4371.7 | 307 | 144 | ARGOS | 4
P-T1-54 | B-19322 VIALE 26 | PLACA T1 P10 EJES 6 AL 8 ENTRE A Y J | 177.8 | 82685897 | 2026-04-15 | 5/13/2026 12:00:00 AM | 4"x8" | Concreto | 3000 PSI | 28 | 0 | 21 | 31.1 | 4505.3 | 317 | 148 | ARGOS | 2
P-T1-54 | B-19322 VIALE 26 | PLACA T1 P10 EJES 6 AL 8 ENTRE A Y J | 177.8 | 82685897 | 2026-04-15 | 5/13/2026 12:00:00 AM | 4"x8" | Concreto | 3000 PSI | 28 | 0 | 21 | 27.2 | 3943.7 | 277 | 129 | ARGOS | 4
M-T2 100 | B-19322 VIALE 26 | Muros Cubierta T2 (ejes 14-15 / E-J escalera) | 203.2 | 1 | 2026-05-07 | 5/14/2026 12:00:00 AM | 4"x8" | Concreto | concreto 3000 psi | 7 | 0 | 21 | 8 | 1159.6 | 82 | 38 | ARGOS | 4
M-T2 100 | B-19322 VIALE 26 | Muros Cubierta T2 (ejes 14-15 / E-J escalera) | 203.2 | 1 | 2026-05-07 | 5/14/2026 12:00:00 AM | 4"x8" | Concreto | concreto 3000 psi | 7 | 0 | 21 | 7.7 | 1119.4 | 79 | 37 | ARGOS | 4
M-T2 100 | B-19322 VIALE 26 | Muros Cubierta T2 (ejes 14-15 / E-J escalera) | 203.2 | 1 | 2026-05-07 | 5/14/2026 12:00:00 AM | 4"x8" | Concreto | concreto 3000 psi | 7 | 0 | 21 | 8.6 | 1249.7 | 88 | 41 | ARGOS | 4
P-T2 74 | B-19322 VIALE 26 | Placa Cubierta T2 (ejes 05-08 / A-J) | 165.1 | 1 | 2026-05-11 | 5/14/2026 12:00:00 AM | 4"x8" | Concreto | concreto 3000 psi | 3 | 0 | 21 | 9.9 | 1429.5 | 100 | 47 | ARGOS | 4
P-T2 74 | B-19322 VIALE 26 | Placa Cubierta T2 (ejes 05-08 / A-J) | 165.1 | 1 | 2026-05-11 | 5/14/2026 12:00:00 AM | 4"x8" | Concreto | concreto 3000 psi | 3 | 0 | 21 | 9.5 | 1383.4 | 97 | 45 | ARGOS | 4
P-T2 74 | B-19322 VIALE 26 | Placa Cubierta T2 (ejes 05-08 / A-J) | 165.1 | 1 | 2026-05-11 | 5/14/2026 12:00:00 AM | 4"x8" | Concreto | concreto 3000 psi | 3 | 0 | 21 | 8.3 | 1202.5 | 85 | 39 | ARGOS | 4
P-T1 68 | B-19322 VIALE 26 | Placa P12 T1 (ejes 01-04 entre A-J) | 165.1 | 1 | 2026-05-11 | 5/14/2026 12:00:00 AM | 4"x8" | Concreto | concreto 3000 psi | 3 | 0 | 21 | 19.8 | 2875.7 | 202 | 94 | HOLCIM COLOMBIA S.A. | 4
P-T1 68 | B-19322 VIALE 26 | Placa P12 T1 (ejes 01-04 entre A-J) | 165.1 | 1 | 2026-05-11 | 5/14/2026 12:00:00 AM | 4"x8" | Concreto | concreto 3000 psi | 3 | 0 | 21 | 22.1 | 3202.5 | 225 | 105 | HOLCIM COLOMBIA S.A. | 4
P-T1 68 | B-19322 VIALE 26 | Placa P12 T1 (ejes 01-04 entre A-J) | 165.1 | 1 | 2026-05-11 | 5/14/2026 12:00:00 AM | 4"x8" | Concreto | concreto 3000 psi | 3 | 0 | 21 | 20 | 2904.4 | 204 | 95 | HOLCIM COLOMBIA S.A. | 4
M-T1 83 | B-19322 VIALE 26 | Muros P12 T1 (ejes 12-14 entre A-F) M=01,02,09,13,22,23,25 | 228.6 | 1 | 2026-05-11 | 5/14/2026 12:00:00 AM | 4"x8" | Concreto | concreto 3000 psi | 3 | 0 | 21 | 21.4 | 3103 | 218 | 102 | HOLCIM COLOMBIA S.A. | 4
M-T1 83 | B-19322 VIALE 26 | Muros P12 T1 (ejes 12-14 entre A-F) M=01,02,09,13,22,23,25 | 228.6 | 1 | 2026-05-11 | 5/14/2026 12:00:00 AM | 4"x8" | Concreto | concreto 3000 psi | 3 | 0 | 21 | 24.7 | 3589.2 | 252 | 118 | HOLCIM COLOMBIA S.A. | 4
M-T1 83 | B-19322 VIALE 26 | Muros P12 T1 (ejes 12-14 entre A-F) M=01,02,09,13,22,23,25 | 228.6 | 1 | 2026-05-11 | 5/14/2026 12:00:00 AM | 4"x8" | Concreto | concreto 3000 psi | 3 | 0 | 21 | 20.1 | 2920.4 | 205 | 96 | HOLCIM COLOMBIA S.A. | 4
M-T2-93 | B-19322 VIALE 26 | MUROS T2 P14 EJES 11 AL 15 ENTRE J Y F M=9,29,52 | 203.2 | 82686052 | 2026-04-16 | 5/14/2026 12:00:00 AM | 4"x8" | Concreto | 3000 PSI | 28 | 0 | 21 | 29.7 | 4301.3 | 302 | 141 | ARGOS | 3
M-T2-93 | B-19322 VIALE 26 | MUROS T2 P14 EJES 11 AL 15 ENTRE J Y F M=9,29,52 | 203.2 | 82686052 | 2026-04-16 | 5/14/2026 12:00:00 AM | 4"x8" | Concreto | 3000 PSI | 28 | 0 | 21 | 28.8 | 4179.6 | 294 | 137 | ARGOS | 4
M-T2-93 | B-19322 VIALE 26 | MUROS T2 P14 EJES 11 AL 15 ENTRE J Y F M=9,29,52 | 203.2 | 82686052 | 2026-04-16 | 5/14/2026 12:00:00 AM | 4"x8" | Concreto | 3000 PSI | 28 | 0 | 21 | 28.5 | 4127.7 | 290 | 136 | ARGOS | 3
P-T1-55 | B-19322 VIALE 26 | PLACA T1 PISO 10 EJES 4-6 ENTRE A Y J | 177.8 | 82686076 | 2026-04-16 | 5/14/2026 12:00:00 AM | 4"x8" | Concreto | 3000 PSI | 28 | 0 | 21 | 30.5 | 4416.5 | 311 | 145 | ARGOS | 4
P-T1-55 | B-19322 VIALE 26 | PLACA T1 PISO 10 EJES 4-6 ENTRE A Y J | 177.8 | 82686076 | 2026-04-16 | 5/14/2026 12:00:00 AM | 4"x8" | Concreto | 3000 PSI | 28 | 0 | 21 | 30.2 | 4383.3 | 308 | 144 | ARGOS | 4
P-T1-55 | B-19322 VIALE 26 | PLACA T1 PISO 10 EJES 4-6 ENTRE A Y J | 177.8 | 82686076 | 2026-04-16 | 5/14/2026 12:00:00 AM | 4"x8" | Concreto | 3000 PSI | 28 | 0 | 21 | 31.1 | 4507.9 | 317 | 148 | ARGOS | 2
M-T1 84 | B-19322 VIALE 26 | Muros P12 T1 (ejes 09-10 entre J-G) M=02,09,13,22,23,25 | 215.9 | 1 | 2026-05-12 | 5/15/2026 12:00:00 AM | 4"x8" | Concreto | concreto 3000 psi | 3 | 0 | 21 | 25.8 | 3740.9 | 263 | 123 | HOLCIM COLOMBIA S.A. | 4
M-T1 84 | B-19322 VIALE 26 | Muros P12 T1 (ejes 09-10 entre J-G) M=02,09,13,22,23,25 | 215.9 | 1 | 2026-05-12 | 5/15/2026 12:00:00 AM | 4"x8" | Concreto | concreto 3000 psi | 3 | 0 | 21 | 26.1 | 3780.1 | 266 | 124 | HOLCIM COLOMBIA S.A. | 4
M-T1 84 | B-19322 VIALE 26 | Muros P12 T1 (ejes 09-10 entre J-G) M=02,09,13,22,23,25 | 215.9 | 1 | 2026-05-12 | 5/15/2026 12:00:00 AM | 4"x8" | Concreto | concreto 3000 psi | 3 | 0 | 21 | 26.2 | 3798.1 | 267 | 125 | HOLCIM COLOMBIA S.A. | 3
M-T1 82 | B-19322 VIALE 26 | Muros P12 T1 (EJES 12-15 ENTRE J-G) M=07,31,32,03,04,30,29 | 203.2 | 1 | 2026-05-08 | 5/15/2026 12:00:00 AM | 4"x8" | Concreto | concreto 3000 psi | 7 | 0 | 21 | 17.9 | 2593.3 | 182 | 85 | ARGOS | 3
M-T1 82 | B-19322 VIALE 26 | Muros P12 T1 (EJES 12-15 ENTRE J-G) M=07,31,32,03,04,30,29 | 203.2 | 1 | 2026-05-08 | 5/15/2026 12:00:00 AM | 4"x8" | Concreto | concreto 3000 psi | 7 | 0 | 21 | 17.1 | 2474 | 174 | 81 | ARGOS | 3
M-T1 82 | B-19322 VIALE 26 | Muros P12 T1 (EJES 12-15 ENTRE J-G) M=07,31,32,03,04,30,29 | 203.2 | 1 | 2026-05-08 | 5/15/2026 12:00:00 AM | 4"x8" | Concreto | concreto 3000 psi | 7 | 0 | 21 | 19.2 | 2781.1 | 196 | 91 | ARGOS | 4
P-T1 67 | B-19322 VIALE 26 | Placa P12 T1 (ejes 04-06 entre A-J) | 165.1 | 1 | 2026-05-08 | 5/15/2026 12:00:00 AM | 4"x8" | Concreto | concreto 3000 psi | 7 | 0 | 21 | 16.5 | 2393.4 | 168 | 78 | ARGOS | 3
P-T1 67 | B-19322 VIALE 26 | Placa P12 T1 (ejes 04-06 entre A-J) | 165.1 | 1 | 2026-05-08 | 5/15/2026 12:00:00 AM | 4"x8" | Concreto | concreto 3000 psi | 7 | 0 | 21 | 17.2 | 2487.4 | 175 | 82 | ARGOS | 3
P-T1 67 | B-19322 VIALE 26 | Placa P12 T1 (ejes 04-06 entre A-J) | 165.1 | 1 | 2026-05-08 | 5/15/2026 12:00:00 AM | 4"x8" | Concreto | concreto 3000 psi | 7 | 0 | 21 | 16.3 | 2361.4 | 166 | 78 | ARGOS | 3
M-T1-68 | B-19322 VIALE 26 | MUROS T1 P10 EJE 11-14 ENTRE A YF M=9,22,1,25,2,23 | 215.6 | 82686107 | 2026-04-16 | 5/14/2026 12:00:00 AM | 4"x8" | Concreto | 3000 PSI | 28 | 0 | 21 | 24.3 | 3528.8 | 248 | 116 | ARGOS | 4
M-T1-68 | B-19322 VIALE 26 | MUROS T1 P10 EJE 11-14 ENTRE A YF M=9,22,1,25,2,23 | 215.6 | 82686107 | 2026-04-16 | 5/14/2026 12:00:00 AM | 4"x8" | Concreto | 3000 PSI | 28 | 0 | 21 | 26.7 | 3879.7 | 273 | 127 | ARGOS | 4
M-T1-68 | B-19322 VIALE 26 | MUROS T1 P10 EJE 11-14 ENTRE A YF M=9,22,1,25,2,23 | 215.6 | 82686107 | 2026-04-16 | 5/14/2026 12:00:00 AM | 4"x8" | Concreto | 3000 PSI | 28 | 0 | 21 | 26.2 | 3805.7 | 268 | 125 | ARGOS | 4
M-T1 81 | B-19322 VIALE 26 | Muros P11 T1 (EJES 01-02 ENTRE A-J) M=14,15,12,16,11 | 1 | 1 | 2026-05-07 | 5/14/2026 12:00:00 AM | 4"x8" | Concreto | concreto 3000 psi | 7 | 0 | 21 | 29.1 | 4221.4 | 297 | 138 | HOLCIM COLOMBIA S.A. | 3
M-T1 81 | B-19322 VIALE 26 | Muros P11 T1 (EJES 01-02 ENTRE A-J) M=14,15,12,16,11 | 1 | 1 | 2026-05-07 | 5/14/2026 12:00:00 AM | 4"x8" | Concreto | concreto 3000 psi | 7 | 0 | 21 | 27.2 | 3944.1 | 277 | 129 | HOLCIM COLOMBIA S.A. | 3
M-T1 81 | B-19322 VIALE 26 | Muros P11 T1 (EJES 01-02 ENTRE A-J) M=14,15,12,16,11 | 1 | 1 | 2026-05-07 | 5/14/2026 12:00:00 AM | 4"x8" | Concreto | concreto 3000 psi | 7 | 0 | 21 | 28.7 | 4167.2 | 293 | 137 | HOLCIM COLOMBIA S.A. | 4
P-T1 66 | B-19322 VIALE 26 | Placa P12 T1 (ejes 06-08 entre A-J) | 1 | 1 | 2026-05-07 | 5/14/2026 12:00:00 AM | 4"x8" | Concreto | concreto 3000 psi | 7 | 0 | 21 | 26.1 | 3783.8 | 266 | 124 | HOLCIM COLOMBIA S.A. | 3
P-T1 66 | B-19322 VIALE 26 | Placa P12 T1 (ejes 06-08 entre A-J) | 1 | 1 | 2026-05-07 | 5/14/2026 12:00:00 AM | 4"x8" | Concreto | concreto 3000 psi | 7 | 0 | 21 | 28.5 | 4134.6 | 291 | 136 | HOLCIM COLOMBIA S.A. | 4
P-T1 66 | B-19322 VIALE 26 | Placa P12 T1 (ejes 06-08 entre A-J) | 1 | 1 | 2026-05-07 | 5/14/2026 12:00:00 AM | 4"x8" | Concreto | concreto 3000 psi | 7 | 0 | 21 | 27.4 | 3971.5 | 279 | 130 | HOLCIM COLOMBIA S.A. | 4
P-T2-71 | B-19322 VIALE 26 | PLACA T2 PISO 14 EJE 1 AL 15 ENTRE A Y J | 177.8 | 12307223 | 2026-04-17 | 5/15/2026 12:00:00 AM | 4"x8" | Concreto | 3000 PSI | 28 | 0 | 21 | 29.8 | 4326.8 | 304 | 142 | ARGOS | 4
P-T2-71 | B-19322 VIALE 26 | PLACA T2 PISO 14 EJE 1 AL 15 ENTRE A Y J | 177.8 | 12307223 | 2026-04-17 | 5/15/2026 12:00:00 AM | 4"x8" | Concreto | 3000 PSI | 28 | 0 | 21 | 28.1 | 4069.3 | 286 | 134 | ARGOS | 3
P-T2-71 | B-19322 VIALE 26 | PLACA T2 PISO 14 EJE 1 AL 15 ENTRE A Y J | 177.8 | 12307223 | 2026-04-17 | 5/15/2026 12:00:00 AM | 4"x8" | Concreto | 3000 PSI | 28 | 0 | 21 | 30.2 | 4381 | 308 | 144 | ARGOS | 2
M-T1-69 | B-19322 VIALE 26 | MUROS T1 P10 EJE 9-10 ENTRE A-J M=2,9,23,9,25 | 203.2 | 1 | 2026-04-17 | 5/15/2026 12:00:00 AM | 4"x8" | Concreto | 3000 PSI | 28 | 0 | 21 | 28.2 | 4085.1 | 287 | 134 | ARGOS | 4
M-T1-69 | B-19322 VIALE 26 | MUROS T1 P10 EJE 9-10 ENTRE A-J M=2,9,23,9,25 | 203.2 | 1 | 2026-04-17 | 5/15/2026 12:00:00 AM | 4"x8" | Concreto | 3000 PSI | 28 | 0 | 21 | 39.6 | 5744.1 | 404 | 188 | ARGOS | 4
M-T1-69 | B-19322 VIALE 26 | MUROS T1 P10 EJE 9-10 ENTRE A-J M=2,9,23,9,25 | 203.2 | 1 | 2026-04-17 | 5/15/2026 12:00:00 AM | 4"x8" | Concreto | 3000 PSI | 28 | 0 | 21 | 29.9 | 4335.3 | 305 | 142 | ARGOS | 3
P-T1-56 | B-19322 VIALE 26 | PLACA T1 PISO 10 EJES 1-4 ENTRE A-J | 152.4 | 82686247 | 2026-04-17 | 5/15/2026 12:00:00 AM | 4"x8" | Concreto | 3000 PSI | 28 | 0 | 21 | 21.1 | 3067.5 | 216 | 101 | ARGOS | 4
P-T1-56 | B-19322 VIALE 26 | PLACA T1 PISO 10 EJES 1-4 ENTRE A-J | 152.4 | 82686247 | 2026-04-17 | 5/15/2026 12:00:00 AM | 4"x8" | Concreto | 3000 PSI | 28 | 0 | 21 | 19.5 | 2826.2 | 199 | 93 | ARGOS | 4
P-T1-56 | B-19322 VIALE 26 | PLACA T1 PISO 10 EJES 1-4 ENTRE A-J | 152.4 | 82686247 | 2026-04-17 | 5/15/2026 12:00:00 AM | 4"x8" | Concreto | 3000 PSI | 28 | 0 | 21 | 18 | 2613 | 184 | 86 | ARGOS | 4
P-T2 74 | B-19322 VIALE 26 | Placa Cubierta T2 (ejes 05-08 / A-J) | 165.1 | 1 | 2026-05-11 | 5/18/2026 12:00:00 AM | 4"x8" | Concreto | concreto 3000 psi | 7 | 0 | 21 | 14.3 | 2067.3 | 145 | 68 | ARGOS | 4
P-T2 74 | B-19322 VIALE 26 | Placa Cubierta T2 (ejes 05-08 / A-J) | 165.1 | 1 | 2026-05-11 | 5/18/2026 12:00:00 AM | 4"x8" | Concreto | concreto 3000 psi | 7 | 0 | 21 | 14.6 | 2117 | 149 | 70 | ARGOS | 4
P-T2 74 | B-19322 VIALE 26 | Placa Cubierta T2 (ejes 05-08 / A-J) | 165.1 | 1 | 2026-05-11 | 5/18/2026 12:00:00 AM | 4"x8" | Concreto | concreto 3000 psi | 7 | 0 | 21 | 12.6 | 1828.3 | 129 | 60 | ARGOS | 4
P-T1 68 | B-19322 VIALE 26 | Placa P12 T1 (ejes 01-04 entre A-J) | 165.1 | 1 | 2026-05-11 | 5/18/2026 12:00:00 AM | 4"x8" | Concreto | concreto 3000 psi | 7 | 0 | 21 | 25.8 | 3741.7 | 263 | 123 | HOLCIM COLOMBIA S.A. | 4
P-T1 68 | B-19322 VIALE 26 | Placa P12 T1 (ejes 01-04 entre A-J) | 165.1 | 1 | 2026-05-11 | 5/18/2026 12:00:00 AM | 4"x8" | Concreto | concreto 3000 psi | 7 | 0 | 21 | 27.8 | 4027.7 | 283 | 132 | HOLCIM COLOMBIA S.A. | 4
P-T1 68 | B-19322 VIALE 26 | Placa P12 T1 (ejes 01-04 entre A-J) | 165.1 | 1 | 2026-05-11 | 5/18/2026 12:00:00 AM | 4"x8" | Concreto | concreto 3000 psi | 7 | 0 | 21 | 28.2 | 4087.3 | 287 | 134 | HOLCIM COLOMBIA S.A. | 3
M-T2-94 | B-19322 VIALE 26 | MUROS T2 P14 EJE 15 A AL 11 ENTRE A Y D M=29,10,32 | 228.9 | 12307286 | 2026-04-20 | 5/18/2026 12:00:00 AM | 4"x8" | Concreto | 3000 PSI | 28 | 0 | 21 | 21.3 | 3088.5 | 217 | 101 | ARGOS | 3
M-T2-94 | B-19322 VIALE 26 | MUROS T2 P14 EJE 15 A AL 11 ENTRE A Y D M=29,10,32 | 228.9 | 12307286 | 2026-04-20 | 5/18/2026 12:00:00 AM | 4"x8" | Concreto | 3000 PSI | 28 | 0 | 21 | 23 | 3333.7 | 234 | 109 | ARGOS | 3
M-T2-94 | B-19322 VIALE 26 | MUROS T2 P14 EJE 15 A AL 11 ENTRE A Y D M=29,10,32 | 228.9 | 12307286 | 2026-04-20 | 5/18/2026 12:00:00 AM | 4"x8" | Concreto | 3000 PSI | 28 | 0 | 21 | 21.9 | 3183 | 224 | 104 | ARGOS | 3
M-T1 83 | B-19322 VIALE 26 | Muros P12 T1 (ejes 12-14 entre A-F) M=01,02,09,13,22,23,25 | 228.6 | 1 | 2026-05-11 | 5/18/2026 12:00:00 AM | 4"x8" | Concreto | concreto 3000 psi | 7 | 0 | 21 | 33.3 | 4829.2 | 340 | 158 | HOLCIM COLOMBIA S.A. | 4
M-T1 83 | B-19322 VIALE 26 | Muros P12 T1 (ejes 12-14 entre A-F) M=01,02,09,13,22,23,25 | 228.6 | 1 | 2026-05-11 | 5/18/2026 12:00:00 AM | 4"x8" | Concreto | concreto 3000 psi | 7 | 0 | 21 | 33.6 | 4878.7 | 343 | 160 | HOLCIM COLOMBIA S.A. | 4
M-T1 83 | B-19322 VIALE 26 | Muros P12 T1 (ejes 12-14 entre A-F) M=01,02,09,13,22,23,25 | 228.6 | 1 | 2026-05-11 | 5/18/2026 12:00:00 AM | 4"x8" | Concreto | concreto 3000 psi | 7 | 0 | 21 | 32.2 | 4669.3 | 328 | 153 | HOLCIM COLOMBIA S.A. | 4
M-T1 84 | B-19322 VIALE 26 | Muros P12 T1 (ejes 09-10 entre J-G) M=02,09,13,22,23,25 | 215.9 | 1 | 2026-05-12 | 5/19/2026 12:00:00 AM | 4"x8" | Concreto | concreto 3000 psi | 7 | 0 | 21 | 33.4 | 4848 | 341 | 159 | HOLCIM COLOMBIA S.A. | 4
M-T1 84 | B-19322 VIALE 26 | Muros P12 T1 (ejes 09-10 entre J-G) M=02,09,13,22,23,25 | 215.9 | 1 | 2026-05-12 | 5/19/2026 12:00:00 AM | 4"x8" | Concreto | concreto 3000 psi | 7 | 0 | 21 | 33.1 | 4795.3 | 337 | 157 | HOLCIM COLOMBIA S.A. | 4
M-T1 84 | B-19322 VIALE 26 | Muros P12 T1 (ejes 09-10 entre J-G) M=02,09,13,22,23,25 | 215.9 | 1 | 2026-05-12 | 5/19/2026 12:00:00 AM | 4"x8" | Concreto | concreto 3000 psi | 7 | 0 | 21 | 34.8 | 5046.8 | 355 | 166 | HOLCIM COLOMBIA S.A. | 2
M-T1 86 | B-19322 VIALE 26 | Muros P12 T1 (ejes 06-07 entre A-J) | 228.6 | 1 | 2026-05-14 | 5/20/2026 12:00:00 AM | 4"x8" | Concreto | concreto 3000 psi | 6 | 0 | 21 | 32 | 4644.1 | 327 | 152 | HOLCIM COLOMBIA S.A. | 3
M-T1 86 | B-19322 VIALE 26 | Muros P12 T1 (ejes 06-07 entre A-J) | 228.6 | 1 | 2026-05-14 | 5/20/2026 12:00:00 AM | 4"x8" | Concreto | concreto 3000 psi | 6 | 0 | 21 | 30.8 | 4461.3 | 314 | 146 | HOLCIM COLOMBIA S.A. | 3
M-T1 86 | B-19322 VIALE 26 | Muros P12 T1 (ejes 06-07 entre A-J) | 228.6 | 1 | 2026-05-14 | 5/20/2026 12:00:00 AM | 4"x8" | Concreto | concreto 3000 psi | 6 | 0 | 21 | 31.4 | 4560.7 | 321 | 150 | HOLCIM COLOMBIA S.A. | 3
P-T1 70 | B-19322 VIALE 26 | Placa P13 T1 (ejes 10-12 entre A-J) | 190.5 | 1 | 2026-05-14 | 5/20/2026 12:00:00 AM | 4"x8" | Concreto | concreto 3000 psi | 6 | 0 | 21 | 37.7 | 5462.3 | 384 | 179 | HOLCIM COLOMBIA S.A. | 3
P-T1 70 | B-19322 VIALE 26 | Placa P13 T1 (ejes 10-12 entre A-J) | 190.5 | 1 | 2026-05-14 | 5/20/2026 12:00:00 AM | 4"x8" | Concreto | concreto 3000 psi | 6 | 0 | 21 | 40.4 | 5864.1 | 412 | 192 | HOLCIM COLOMBIA S.A. | 3
P-T1 70 | B-19322 VIALE 26 | Placa P13 T1 (ejes 10-12 entre A-J) | 190.5 | 1 | 2026-05-14 | 5/20/2026 12:00:00 AM | 4"x8" | Concreto | concreto 3000 psi | 6 | 0 | 21 | 37.9 | 5498 | 387 | 180 | HOLCIM COLOMBIA S.A. | 3
P-T1-57 | B-19322 VIALE 26 | PLACA T1 PISO 11 EJES 12 Y 15 ENTRE A Y J | 177.8 | 82686820 | 2026-04-22 | 5/20/2026 12:00:00 AM | 4"x8" | Concreto | 3000 PSI | 28 | 0 | 21 | 25.8 | 3742.1 | 263 | 123 | ARGOS | 3
P-T1-57 | B-19322 VIALE 26 | PLACA T1 PISO 11 EJES 12 Y 15 ENTRE A Y J | 177.8 | 82686820 | 2026-04-22 | 5/20/2026 12:00:00 AM | 4"x8" | Concreto | 3000 PSI | 28 | 0 | 21 | 23.8 | 3448.5 | 242 | 113 | ARGOS | 4
P-T1-57 | B-19322 VIALE 26 | PLACA T1 PISO 11 EJES 12 Y 15 ENTRE A Y J | 177.8 | 82686820 | 2026-04-22 | 5/20/2026 12:00:00 AM | 4"x8" | Concreto | 3000 PSI | 28 | 0 | 21 | 27.3 | 3962.4 | 279 | 130 | ARGOS | 2
M-T1-71 | B-19322 VIALE 26 | MUROS T1 P10 EJES 5-6 ENTRE A Y J M=2,13,23,24,9 | 203.2 | 82686842 | 2026-04-22 | 5/20/2026 12:00:00 AM | 4"x8" | Concreto | 3000 PSI | 28 | 0 | 21 | 27.6 | 4003.1 | 281 | 131 | ARGOS | 4
M-T1-71 | B-19322 VIALE 26 | MUROS T1 P10 EJES 5-6 ENTRE A Y J M=2,13,23,24,9 | 203.2 | 82686842 | 2026-04-22 | 5/20/2026 12:00:00 AM | 4"x8" | Concreto | 3000 PSI | 28 | 0 | 21 | 27.5 | 3993.4 | 281 | 131 | ARGOS | 4
M-T1-71 | B-19322 VIALE 26 | MUROS T1 P10 EJES 5-6 ENTRE A Y J M=2,13,23,24,9 | 203.2 | 82686842 | 2026-04-22 | 5/20/2026 12:00:00 AM | 4"x8" | Concreto | 3000 PSI | 28 | 0 | 21 | 26.5 | 3837.8 | 270 | 126 | ARGOS | 4
P-T1 69 | B-19322 VIALE 26 | Placa P13 T1 (ejes 12-15 entre A-J) | 190.5 | 1 | 2026-05-13 | 5/20/2026 12:00:00 AM | 4"x8" | Concreto | concreto 3000 psi | 7 | 0 | 21 | 30.9 | 4480.8 | 315 | 147 | HOLCIM COLOMBIA S.A. | 3
P-T1 69 | B-19322 VIALE 26 | Placa P13 T1 (ejes 12-15 entre A-J) | 190.5 | 1 | 2026-05-13 | 5/20/2026 12:00:00 AM | 4"x8" | Concreto | concreto 3000 psi | 7 | 0 | 21 | 31.3 | 4537.7 | 319 | 149 | HOLCIM COLOMBIA S.A. | 2
P-T1 69 | B-19322 VIALE 26 | Placa P13 T1 (ejes 12-15 entre A-J) | 190.5 | 1 | 2026-05-13 | 5/20/2026 12:00:00 AM | 4"x8" | Concreto | concreto 3000 psi | 7 | 0 | 21 | 31.7 | 4593.1 | 323 | 151 | HOLCIM COLOMBIA S.A. | 3
M-T1 87 | B-19322 VIALE 26 | Muros P12 T1 (ejes 04-05 entre A-J) | 228.6 | 1 | 2026-05-15 | 5/20/2026 12:00:00 AM | 4"x8" | Concreto | concreto 3000 psi | 5 | 0 | 21 | 25 | 3626.9 | 255 | 119 | HOLCIM COLOMBIA S.A. | 3
M-T1 87 | B-19322 VIALE 26 | Muros P12 T1 (ejes 04-05 entre A-J) | 228.6 | 1 | 2026-05-15 | 5/20/2026 12:00:00 AM | 4"x8" | Concreto | concreto 3000 psi | 5 | 0 | 21 | 25.2 | 3648.9 | 257 | 120 | HOLCIM COLOMBIA S.A. | 2
M-T1 87 | B-19322 VIALE 26 | Muros P12 T1 (ejes 04-05 entre A-J) | 228.6 | 1 | 2026-05-15 | 5/20/2026 12:00:00 AM | 4"x8" | Concreto | concreto 3000 psi | 5 | 0 | 21 | 24.7 | 3579.9 | 252 | 118 | HOLCIM COLOMBIA S.A. | 3
M-T1 85 | B-19322 VIALE 26 | Muros P12 T1 (ejes 08-10 entre A-F, eje 8 entre J-G) M=02,13,25,23,24,09,21 | 228.6 | 1 | 2026-05-13 | 5/20/2026 12:00:00 AM | 4"x8" | Concreto | concreto 3000 psi | 7 | 0 | 21 | 28.9 | 4185.9 | 294 | 137 | HOLCIM COLOMBIA S.A. | 3
M-T1 85 | B-19322 VIALE 26 | Muros P12 T1 (ejes 08-10 entre A-F, eje 8 entre J-G) M=02,13,25,23,24,09,21 | 228.6 | 1 | 2026-05-13 | 5/20/2026 12:00:00 AM | 4"x8" | Concreto | concreto 3000 psi | 7 | 0 | 21 | 26.7 | 3876.5 | 273 | 127 | HOLCIM COLOMBIA S.A. | 3
M-T1 85 | B-19322 VIALE 26 | Muros P12 T1 (ejes 08-10 entre A-F, eje 8 entre J-G) M=02,13,25,23,24,09,21 | 228.6 | 1 | 2026-05-13 | 5/20/2026 12:00:00 AM | 4"x8" | Concreto | concreto 3000 psi | 7 | 0 | 21 | 26.1 | 3792.3 | 267 | 124 | HOLCIM COLOMBIA S.A. | 3
P-T1 71 | B-19322 VIALE 26 | Placa P13 T1 (ejes 08-10 entre A-J) y escalera P9 a P10 T1 | 165.1 | 1 | 2026-05-15 | 5/20/2026 12:00:00 AM | 4"x8" | Concreto | concreto 3000 psi | 5 | 0 | 21 | 36.1 | 5235.4 | 368 | 172 | HOLCIM COLOMBIA S.A. | 3
P-T1 71 | B-19322 VIALE 26 | Placa P13 T1 (ejes 08-10 entre A-J) y escalera P9 a P10 T1 | 165.1 | 1 | 2026-05-15 | 5/20/2026 12:00:00 AM | 4"x8" | Concreto | concreto 3000 psi | 5 | 0 | 21 | 34.5 | 4996.9 | 351 | 164 | HOLCIM COLOMBIA S.A. | 3
P-T1 71 | B-19322 VIALE 26 | Placa P13 T1 (ejes 08-10 entre A-J) y escalera P9 a P10 T1 | 165.1 | 1 | 2026-05-15 | 5/20/2026 12:00:00 AM | 4"x8" | Concreto | concreto 3000 psi | 5 | 0 | 21 | 34.2 | 4958 | 349 | 163 | HOLCIM COLOMBIA S.A. | 3
M-T1 86 | B-19322 VIALE 26 | Muros P12 T1 (ejes 06-07 entre A-J) | 228.6 | 1 | 2026-05-14 | 5/21/2026 12:00:00 AM | 4"x8" | Concreto | concreto 3000 psi | 7 | 0 | 21 | 31.5 | 4562.4 | 321 | 150 | HOLCIM COLOMBIA S.A. | 3
M-T1 86 | B-19322 VIALE 26 | Muros P12 T1 (ejes 06-07 entre A-J) | 228.6 | 1 | 2026-05-14 | 5/21/2026 12:00:00 AM | 4"x8" | Concreto | concreto 3000 psi | 7 | 0 | 21 | 31.2 | 4531.6 | 319 | 149 | HOLCIM COLOMBIA S.A. | 3
M-T1 86 | B-19322 VIALE 26 | Muros P12 T1 (ejes 06-07 entre A-J) | 228.6 | 1 | 2026-05-14 | 5/21/2026 12:00:00 AM | 4"x8" | Concreto | concreto 3000 psi | 7 | 0 | 21 | 32.6 | 4732.3 | 333 | 155 | HOLCIM COLOMBIA S.A. | 3
P-T1 70 | B-19322 VIALE 26 | Placa P13 T1 (ejes 10-12 entre A-J) | 190.5 | 1 | 2026-05-14 | 5/21/2026 12:00:00 AM | 4"x8" | Concreto | concreto 3000 psi | 7 | 0 | 21 | 36.8 | 5333.2 | 375 | 175 | HOLCIM COLOMBIA S.A. | 3
P-T1 70 | B-19322 VIALE 26 | Placa P13 T1 (ejes 10-12 entre A-J) | 190.5 | 1 | 2026-05-14 | 5/21/2026 12:00:00 AM | 4"x8" | Concreto | concreto 3000 psi | 7 | 0 | 21 | 39.2 | 5684.8 | 400 | 187 | HOLCIM COLOMBIA S.A. | 3
P-T1 70 | B-19322 VIALE 26 | Placa P13 T1 (ejes 10-12 entre A-J) | 190.5 | 1 | 2026-05-14 | 5/21/2026 12:00:00 AM | 4"x8" | Concreto | concreto 3000 psi | 7 | 0 | 21 | 38.3 | 5551.4 | 390 | 182 | HOLCIM COLOMBIA S.A. | 2
M-T1 88 | B-19322 VIALE 26 | Muros P12 T1 (eje 03 entre A-J)M=08,21,23 | 228.6 | 1 | 2026-05-16 | 5/21/2026 12:00:00 AM | 4"x8" | Concreto | concreto 3000 psi | 5 | 0 | 21 | 22.7 | 3292.5 | 231 | 108 | HOLCIM COLOMBIA S.A. | 4
M-T1 88 | B-19322 VIALE 26 | Muros P12 T1 (eje 03 entre A-J)M=08,21,23 | 228.6 | 1 | 2026-05-16 | 5/21/2026 12:00:00 AM | 4"x8" | Concreto | concreto 3000 psi | 5 | 0 | 21 | 30.1 | 4367 | 307 | 143 | HOLCIM COLOMBIA S.A. | 3
M-T1 88 | B-19322 VIALE 26 | Muros P12 T1 (eje 03 entre A-J)M=08,21,23 | 228.6 | 1 | 2026-05-16 | 5/21/2026 12:00:00 AM | 4"x8" | Concreto | concreto 3000 psi | 5 | 0 | 21 | 31.1 | 4505.7 | 317 | 148 | HOLCIM COLOMBIA S.A. | 3
P-T2 75 | B-19322 VIALE 26 | Placa cubierta T2 (ejes 01-05-10 entre A-J) | 165.1 | 1 | 2026-05-16 | 5/21/2026 12:00:00 AM | 4"x8" | Concreto | concreto 3000 psi | 5 | 0 | 21 | 16 | 2320.1 | 163 | 76 | ARGOS | 3
P-T2 75 | B-19322 VIALE 26 | Placa cubierta T2 (ejes 01-05-10 entre A-J) | 165.1 | 1 | 2026-05-16 | 5/21/2026 12:00:00 AM | 4"x8" | Concreto | concreto 3000 psi | 5 | 0 | 21 | 18.8 | 2723.3 | 191 | 89 | ARGOS | 4
P-T2 75 | B-19322 VIALE 26 | Placa cubierta T2 (ejes 01-05-10 entre A-J) | 165.1 | 1 | 2026-05-16 | 5/21/2026 12:00:00 AM | 4"x8" | Concreto | concreto 3000 psi | 5 | 0 | 21 | 17.4 | 2519.5 | 177 | 83 | ARGOS | 4
M-T1 72 | B-19322 VIALE 26 | Muros P10 T1 (EJES 3-4 ENTRE A-J) M=2,13,8,21,23 | 228.6 | 1 | 2026-04-23 | 5/21/2026 12:00:00 AM | 4"x8" | Concreto | concreto 3000 psi | 28 | 0 | 21 | 26.2 | 3793.1 | 267 | 124 | CEMEX | 3
M-T1 72 | B-19322 VIALE 26 | Muros P10 T1 (EJES 3-4 ENTRE A-J) M=2,13,8,21,23 | 228.6 | 1 | 2026-04-23 | 5/21/2026 12:00:00 AM | 4"x8" | Concreto | concreto 3000 psi | 28 | 0 | 21 | 26 | 3769 | 265 | 124 | CEMEX | 4
M-T1 72 | B-19322 VIALE 26 | Muros P10 T1 (EJES 3-4 ENTRE A-J) M=2,13,8,21,23 | 228.6 | 1 | 2026-04-23 | 5/21/2026 12:00:00 AM | 4"x8" | Concreto | concreto 3000 psi | 28 | 0 | 21 | 26.8 | 3885.2 | 273 | 128 | CEMEX | 2
P-T1 58 | B-19322 VIALE 26 | Placa P11 T1 (ejes 10-12 entre A-J) | 177.8 | 1 | 2026-04-23 | 5/21/2026 12:00:00 AM | 4"x8" | Concreto | concreto 3000 psi | 28 | 0 | 21 | 26 | 3763.9 | 265 | 124 | CEMEX | 2
P-T1 58 | B-19322 VIALE 26 | Placa P11 T1 (ejes 10-12 entre A-J) | 177.8 | 1 | 2026-04-23 | 5/21/2026 12:00:00 AM | 4"x8" | Concreto | concreto 3000 psi | 28 | 0 | 21 | 27.1 | 3924.6 | 276 | 129 | CEMEX | 3
P-T1 58 | B-19322 VIALE 26 | Placa P11 T1 (ejes 10-12 entre A-J) | 177.8 | 1 | 2026-04-23 | 5/21/2026 12:00:00 AM | 4"x8" | Concreto | concreto 3000 psi | 28 | 0 | 21 | 28 | 4056.2 | 285 | 133 | CEMEX | 3
M-T1 87 | B-19322 VIALE 26 | Muros P12 T1 (ejes 04-05 entre A-J) | 228.6 | 1 | 2026-05-15 | 5/22/2026 12:00:00 AM | 4"x8" | Concreto | concreto 3000 psi | 7 | 0 | 21 | 26.3 | 3815.5 | 268 | 125 | HOLCIM COLOMBIA S.A. | 4
M-T1 87 | B-19322 VIALE 26 | Muros P12 T1 (ejes 04-05 entre A-J) | 228.6 | 1 | 2026-05-15 | 5/22/2026 12:00:00 AM | 4"x8" | Concreto | concreto 3000 psi | 7 | 0 | 21 | 26 | 3772.8 | 265 | 124 | HOLCIM COLOMBIA S.A. | 3
M-T1 87 | B-19322 VIALE 26 | Muros P12 T1 (ejes 04-05 entre A-J) | 228.6 | 1 | 2026-05-15 | 5/22/2026 12:00:00 AM | 4"x8" | Concreto | concreto 3000 psi | 7 | 0 | 21 | 26.9 | 3902.1 | 274 | 128 | HOLCIM COLOMBIA S.A. | 4
P-T1 71 | B-19322 VIALE 26 | Placa P13 T1 (ejes 08-10 entre A-J) y escalera P9 a P10 T1 | 165.1 | 1 | 2026-05-15 | 5/22/2026 12:00:00 AM | 4"x8" | Concreto | concreto 3000 psi | 7 | 0 | 21 | 36 | 5227.6 | 368 | 172 | HOLCIM COLOMBIA S.A. | 4
P-T1 71 | B-19322 VIALE 26 | Placa P13 T1 (ejes 08-10 entre A-J) y escalera P9 a P10 T1 | 165.1 | 1 | 2026-05-15 | 5/22/2026 12:00:00 AM | 4"x8" | Concreto | concreto 3000 psi | 7 | 0 | 21 | 35.5 | 5153.4 | 362 | 169 | HOLCIM COLOMBIA S.A. | 4
P-T1 71 | B-19322 VIALE 26 | Placa P13 T1 (ejes 08-10 entre A-J) y escalera P9 a P10 T1 | 165.1 | 1 | 2026-05-15 | 5/22/2026 12:00:00 AM | 4"x8" | Concreto | concreto 3000 psi | 7 | 0 | 21 | 36.9 | 5356.7 | 377 | 176 | HOLCIM COLOMBIA S.A. | 4
M-T2 96 | B-19322 VIALE 26 | Muros P14 T2 (EJES 7 Y 8 (E/J), EJES 8 Y 9 (A/D) M=2,31,14 | 203.2 | 1 | 2026-04-23 | 5/21/2026 12:00:00 AM | 4"x8" | Concreto | concreto 3000 psi | 28 | 0 | 21 | 29.7 | 4314.8 | 303 | 142 | CEMEX | 3
M-T2 96 | B-19322 VIALE 26 | Muros P14 T2 (EJES 7 Y 8 (E/J), EJES 8 Y 9 (A/D) M=2,31,14 | 203.2 | 1 | 2026-04-23 | 5/21/2026 12:00:00 AM | 4"x8" | Concreto | concreto 3000 psi | 28 | 0 | 21 | 28.8 | 4181.7 | 294 | 137 | CEMEX | 3
M-T2 96 | B-19322 VIALE 26 | Muros P14 T2 (EJES 7 Y 8 (E/J), EJES 8 Y 9 (A/D) M=2,31,14 | 203.2 | 1 | 2026-04-23 | 5/21/2026 12:00:00 AM | 4"x8" | Concreto | concreto 3000 psi | 28 | 0 | 21 | 26 | 3778.1 | 266 | 124 | CEMEX | 2
P-T1 59 | B-19322 VIALE 26 | Placa P11 T1 (ejes 08-10 entre A-J) | 146.05 | 1 | 2026-04-24 | 5/22/2026 12:00:00 AM | 4"x8" | Concreto | concreto 3000 psi | 28 | 0 | 21 | 31.3 | 4545.2 | 320 | 149 | CEMEX | 3
P-T1 59 | B-19322 VIALE 26 | Placa P11 T1 (ejes 08-10 entre A-J) | 146.05 | 1 | 2026-04-24 | 5/22/2026 12:00:00 AM | 4"x8" | Concreto | concreto 3000 psi | 28 | 0 | 21 | 30.2 | 4379.2 | 308 | 144 | CEMEX | 3
P-T1 59 | B-19322 VIALE 26 | Placa P11 T1 (ejes 08-10 entre A-J) | 146.05 | 1 | 2026-04-24 | 5/22/2026 12:00:00 AM | 4"x8" | Concreto | concreto 3000 psi | 28 | 0 | 21 | 28.9 | 4196.1 | 295 | 138 | CEMEX | 3
M-T1 73 | B-19322 VIALE 26 | Muros P10 T1 (EJES 1-2 ENTRE A-J) M=1,12,11,15,17,14,20 | 203.2 | 1 | 2026-04-24 | 5/22/2026 12:00:00 AM | 4"x8" | Concreto | concreto 3000 psi | 28 | 0 | 21 | 24.8 | 3599 | 253 | 118 | CEMEX | 3
M-T1 73 | B-19322 VIALE 26 | Muros P10 T1 (EJES 1-2 ENTRE A-J) M=1,12,11,15,17,14,20 | 203.2 | 1 | 2026-04-24 | 5/22/2026 12:00:00 AM | 4"x8" | Concreto | concreto 3000 psi | 28 | 0 | 21 | 26 | 3767.8 | 265 | 124 | CEMEX | 4
M-T1 73 | B-19322 VIALE 26 | Muros P10 T1 (EJES 1-2 ENTRE A-J) M=1,12,11,15,17,14,20 | 203.2 | 1 | 2026-04-24 | 5/22/2026 12:00:00 AM | 4"x8" | Concreto | concreto 3000 psi | 28 | 0 | 21 | 24.2 | 3515.7 | 247 | 115 | CEMEX | 3
P-T1 72 | B-19322 VIALE 26 | Placa P13 T1 (ejes 06-08 entre A-J) | 184.15 | 1 | 2026-05-19 | 5/23/2026 12:00:00 AM | 4"x8" | Concreto | concreto 3000 psi | 4 | 0 | 21 | 33.1 | 4800.8 | 338 | 158 | HOLCIM COLOMBIA S.A. | 4
P-T1 72 | B-19322 VIALE 26 | Placa P13 T1 (ejes 06-08 entre A-J) | 184.15 | 1 | 2026-05-19 | 5/23/2026 12:00:00 AM | 4"x8" | Concreto | concreto 3000 psi | 4 | 0 | 21 | 33.7 | 4882.1 | 343 | 160 | HOLCIM COLOMBIA S.A. | 2
P-T1 72 | B-19322 VIALE 26 | Placa P13 T1 (ejes 06-08 entre A-J) | 184.15 | 1 | 2026-05-19 | 5/23/2026 12:00:00 AM | 4"x8" | Concreto | concreto 3000 psi | 4 | 0 | 21 | 34.5 | 4999.2 | 351 | 164 | HOLCIM COLOMBIA S.A. | 3
M-T1 90 | B-19322 VIALE 26 | Muros P13 T1 (ejes 12-15 entre J-G) M=07,03,04,31,32,30,29 | 228.6 | 1 | 2026-05-20 | 5/23/2026 12:00:00 AM | 4"x8" | Concreto | concreto 3000 psi | 3 | 0 | 21 | 27.7 | 4014.1 | 282 | 132 | HOLCIM COLOMBIA S.A. | 2
M-T1 90 | B-19322 VIALE 26 | Muros P13 T1 (ejes 12-15 entre J-G) M=07,03,04,31,32,30,29 | 228.6 | 1 | 2026-05-20 | 5/23/2026 12:00:00 AM | 4"x8" | Concreto | concreto 3000 psi | 3 | 0 | 21 | 28.2 | 4087 | 287 | 134 | HOLCIM COLOMBIA S.A. | 4
M-T1 90 | B-19322 VIALE 26 | Muros P13 T1 (ejes 12-15 entre J-G) M=07,03,04,31,32,30,29 | 228.6 | 1 | 2026-05-20 | 5/23/2026 12:00:00 AM | 4"x8" | Concreto | concreto 3000 psi | 3 | 0 | 21 | 28.4 | 4119.5 | 290 | 135 | HOLCIM COLOMBIA S.A. | 2
M-T1 89 | B-19322 VIALE 26 | Muros P12 T1 (ejes 01-02 entre B-I)M=08,21,2305,11,12,15,14 | 228.6 | 1 | 2026-05-19 | 5/23/2026 12:00:00 AM | 4"x8" | Concreto | concreto 3000 psi | 4 | 0 | 21 | 38.5 | 5589.1 | 393 | 184 | HOLCIM COLOMBIA S.A. | 4
M-T1 89 | B-19322 VIALE 26 | Muros P12 T1 (ejes 01-02 entre B-I)M=08,21,2305,11,12,15,14 | 228.6 | 1 | 2026-05-19 | 5/23/2026 12:00:00 AM | 4"x8" | Concreto | concreto 3000 psi | 4 | 0 | 21 | 39.8 | 5767.3 | 405 | 189 | HOLCIM COLOMBIA S.A. | 2
M-T1 89 | B-19322 VIALE 26 | Muros P12 T1 (ejes 01-02 entre B-I)M=08,21,2305,11,12,15,14 | 228.6 | 1 | 2026-05-19 | 5/23/2026 12:00:00 AM | 4"x8" | Concreto | concreto 3000 psi | 4 | 0 | 21 | 36.4 | 5280.5 | 371 | 173 | HOLCIM COLOMBIA S.A. | 4
P-T1 73 | B-19322 VIALE 26 | Placa P13 T1 (ejes 04-06 entre A-J) | 165.1 | 1 | 2026-05-20 | 5/23/2026 12:00:00 AM | 4"x8" | Concreto | concreto 3000 psi | 3 | 0 | 21 | 18.7 | 2707.2 | 190 | 89 | HOLCIM COLOMBIA S.A. | 4
P-T1 73 | B-19322 VIALE 26 | Placa P13 T1 (ejes 04-06 entre A-J) | 165.1 | 1 | 2026-05-20 | 5/23/2026 12:00:00 AM | 4"x8" | Concreto | concreto 3000 psi | 3 | 0 | 21 | 17.9 | 2589.2 | 182 | 85 | HOLCIM COLOMBIA S.A. | 3
P-T1 73 | B-19322 VIALE 26 | Placa P13 T1 (ejes 04-06 entre A-J) | 165.1 | 1 | 2026-05-20 | 5/23/2026 12:00:00 AM | 4"x8" | Concreto | concreto 3000 psi | 3 | 0 | 21 | 18.8 | 2728.2 | 192 | 90 | HOLCIM COLOMBIA S.A. | 3
P-T2 75 | B-19322 VIALE 26 | Placa cubierta T2 (ejes 01-05-10 entre A-J) | 165.1 | 1 | 2026-05-16 | 5/23/2026 12:00:00 AM | 4"x8" | Concreto | concreto 3000 psi | 7 | 0 | 21 | 21 | 3047.3 | 214 | 100 | ARGOS | 3
P-T2 75 | B-19322 VIALE 26 | Placa cubierta T2 (ejes 01-05-10 entre A-J) | 165.1 | 1 | 2026-05-16 | 5/23/2026 12:00:00 AM | 4"x8" | Concreto | concreto 3000 psi | 7 | 0 | 21 | 21.3 | 3096 | 218 | 102 | ARGOS | 3
P-T2 75 | B-19322 VIALE 26 | Placa cubierta T2 (ejes 01-05-10 entre A-J) | 165.1 | 1 | 2026-05-16 | 5/23/2026 12:00:00 AM | 4"x8" | Concreto | concreto 3000 psi | 7 | 0 | 21 | 21.2 | 3077 | 216 | 101 | ARGOS | 3
M-T1 88 | B-19322 VIALE 26 | Muros P12 T1 (eje 03 entre A-J)M=08,21,23 | 228.6 | 1 | 2026-05-16 | 5/23/2026 12:00:00 AM | 4"x8" | Concreto | concreto 3000 psi | 7 | 0 | 21 | 34.2 | 4966 | 349 | 163 | HOLCIM COLOMBIA S.A. | 3
M-T1 88 | B-19322 VIALE 26 | Muros P12 T1 (eje 03 entre A-J)M=08,21,23 | 228.6 | 1 | 2026-05-16 | 5/23/2026 12:00:00 AM | 4"x8" | Concreto | concreto 3000 psi | 7 | 0 | 21 | 33.8 | 4903 | 345 | 161 | HOLCIM COLOMBIA S.A. | 3
M-T1 88 | B-19322 VIALE 26 | Muros P12 T1 (eje 03 entre A-J)M=08,21,23 | 228.6 | 1 | 2026-05-16 | 5/23/2026 12:00:00 AM | 4"x8" | Concreto | concreto 3000 psi | 7 | 0 | 21 | 33.7 | 4883.8 | 343 | 160 | HOLCIM COLOMBIA S.A. | 3
M-T2 97 | B-19322 VIALE 26 | Muros P14 T2 EJES 5 Y 6 (E/J), EJES 6 Y 7 (A/D) | 203.2 | 1 | 2026-04-25 | 5/23/2026 12:00:00 AM | 4"x8" | Concreto | concreto 3000 psi | 28 | 0 | 21 | 28.8 | 4173.9 | 293 | 137 | CEMEX | 3
M-T2 97 | B-19322 VIALE 26 | Muros P14 T2 EJES 5 Y 6 (E/J), EJES 6 Y 7 (A/D) | 203.2 | 1 | 2026-04-25 | 5/23/2026 12:00:00 AM | 4"x8" | Concreto | concreto 3000 psi | 28 | 0 | 21 | 28.3 | 4099.1 | 288 | 134 | CEMEX | 4
M-T2 97 | B-19322 VIALE 26 | Muros P14 T2 EJES 5 Y 6 (E/J), EJES 6 Y 7 (A/D) | 203.2 | 1 | 2026-04-25 | 5/23/2026 12:00:00 AM | 4"x8" | Concreto | concreto 3000 psi | 28 | 0 | 21 | 27.1 | 3934.7 | 277 | 129 | CEMEX | 3
P-T1 60 | B-19322 VIALE 26 | Placa P11 T1 (ejes 06-08 entre A-J) | 152.4 | 1 | 2026-04-25 | 5/23/2026 12:00:00 AM | 4"x8" | Concreto | concreto 3000 psi | 28 | 0 | 21 | 26.9 | 3901.7 | 274 | 128 | CEMEX | 3
P-T1 60 | B-19322 VIALE 26 | Placa P11 T1 (ejes 06-08 entre A-J) | 152.4 | 1 | 2026-04-25 | 5/23/2026 12:00:00 AM | 4"x8" | Concreto | concreto 3000 psi | 28 | 0 | 21 | 28.8 | 4176.9 | 294 | 137 | CEMEX | 4
P-T1 60 | B-19322 VIALE 26 | Placa P11 T1 (ejes 06-08 entre A-J) | 152.4 | 1 | 2026-04-25 | 5/23/2026 12:00:00 AM | 4"x8" | Concreto | concreto 3000 psi | 28 | 0 | 21 | 26.2 | 3794.8 | 267 | 124 | CEMEX | 3
M-T1 89 | B-19322 VIALE 26 | Muros P12 T1 (ejes 01-02 entre B-I)M=08,21,2305,11,12,15,14 | 228.6 | 1 | 2026-05-19 | 5/26/2026 12:00:00 AM | 4"x8" | Concreto | concreto 3000 psi | 7 | 0 | 21 | 41 | 5939.7 | 418 | 195 | HOLCIM COLOMBIA S.A. | 3
M-T1 89 | B-19322 VIALE 26 | Muros P12 T1 (ejes 01-02 entre B-I)M=08,21,2305,11,12,15,14 | 228.6 | 1 | 2026-05-19 | 5/26/2026 12:00:00 AM | 4"x8" | Concreto | concreto 3000 psi | 7 | 0 | 21 | 40.3 | 5839.2 | 411 | 192 | HOLCIM COLOMBIA S.A. | 2
M-T1 89 | B-19322 VIALE 26 | Muros P12 T1 (ejes 01-02 entre B-I)M=08,21,2305,11,12,15,14 | 228.6 | 1 | 2026-05-19 | 5/26/2026 12:00:00 AM | 4"x8" | Concreto | concreto 3000 psi | 7 | 0 | 21 | 40.2 | 5833.5 | 410 | 192 | HOLCIM COLOMBIA S.A. | 3
P-T1 72 | B-19322 VIALE 26 | Placa P13 T1 (ejes 06-08 entre A-J) | 184.15 | 1 | 2026-05-19 | 5/26/2026 12:00:00 AM | 4"x8" | Concreto | concreto 3000 psi | 7 | 0 | 21 | 35.5 | 5142.3 | 362 | 169 | HOLCIM COLOMBIA S.A. | 3
P-T1 72 | B-19322 VIALE 26 | Placa P13 T1 (ejes 06-08 entre A-J) | 184.15 | 1 | 2026-05-19 | 5/26/2026 12:00:00 AM | 4"x8" | Concreto | concreto 3000 psi | 7 | 0 | 21 | 35.3 | 5118.8 | 360 | 168 | HOLCIM COLOMBIA S.A. | 3
P-T1 72 | B-19322 VIALE 26 | Placa P13 T1 (ejes 06-08 entre A-J) | 184.15 | 1 | 2026-05-19 | 5/26/2026 12:00:00 AM | 4"x8" | Concreto | concreto 3000 psi | 7 | 0 | 21 | 37.6 | 5449.1 | 383 | 179 | HOLCIM COLOMBIA S.A. | 3
P-T2-67. | B-19322 VIALE 26 | PLACA T2 PISO 13 EJES 3 AL 6 ENTRE A Y J | 152.4 | N/A | 2026-03-31 | 5/26/2026 12:00:00 AM | 4"x8" | Concreto | 3000 PSI | 56 | 0 | 21 | 28.5 | 4136.2 | 291 | 136 | ARGOS | 3
P-T2-67. | B-19322 VIALE 26 | PLACA T2 PISO 13 EJES 3 AL 6 ENTRE A Y J | 152.4 | N/A | 2026-03-31 | 5/26/2026 12:00:00 AM | 4"x8" | Concreto | 3000 PSI | 56 | 0 | 21 | 27.4 | 3970 | 279 | 130 | ARGOS | 4
P-T2-67. | B-19322 VIALE 26 | PLACA T2 PISO 13 EJES 3 AL 6 ENTRE A Y J | 152.4 | N/A | 2026-03-31 | 5/26/2026 12:00:00 AM | 4"x8" | Concreto | 3000 PSI | 56 | 0 | 21 | 25.5 | 3704.7 | 260 | 122 | ARGOS | 3
P-T2 72 | B-19322 VIALE 26 | Placa Cubierta T2 (ejes 11-15 entre A-J) | 152.4 | 1 | 2026-04-28 | 5/26/2026 12:00:00 AM | 4"x8" | Concreto | concreto 3000 psi | 28 | 0 | 21 | 25.6 | 3720.1 | 262 | 122 | CEMEX | 3
P-T2 72 | B-19322 VIALE 26 | Placa Cubierta T2 (ejes 11-15 entre A-J) | 152.4 | 1 | 2026-04-28 | 5/26/2026 12:00:00 AM | 4"x8" | Concreto | concreto 3000 psi | 28 | 0 | 21 | 29.3 | 4245.8 | 299 | 139 | CEMEX | 3
P-T2 72 | B-19322 VIALE 26 | Placa Cubierta T2 (ejes 11-15 entre A-J) | 152.4 | 1 | 2026-04-28 | 5/26/2026 12:00:00 AM | 4"x8" | Concreto | concreto 3000 psi | 28 | 0 | 21 | 28.1 | 4068.7 | 286 | 134 | CEMEX | 4
M-T2-87. | B-19322 VIALE 26 | MUROS P13 T2 EJE 12 AL 15 ENTRE A Y D M=3,4,35,36,37,38,39 | 203.2 | N/A | 2026-03-31 | 5/26/2026 12:00:00 AM | 4"x8" | Concreto | 3000 PSI | 56 | 0 | 21 | 28.2 | 4088.4 | 287 | 134 | ARGOS | 3
M-T2-87. | B-19322 VIALE 26 | MUROS P13 T2 EJE 12 AL 15 ENTRE A Y D M=3,4,35,36,37,38,39 | 203.2 | N/A | 2026-03-31 | 5/26/2026 12:00:00 AM | 4"x8" | Concreto | 3000 PSI | 56 | 0 | 21 | 31.4 | 4547.4 | 320 | 149 | ARGOS | 3
M-T2-87. | B-19322 VIALE 26 | MUROS P13 T2 EJE 12 AL 15 ENTRE A Y D M=3,4,35,36,37,38,39 | 203.2 | N/A | 2026-03-31 | 5/26/2026 12:00:00 AM | 4"x8" | Concreto | 3000 PSI | 56 | 0 | 21 | 26 | 3768.1 | 265 | 124 | ARGOS | 3
P-T1 61 | B-19322 VIALE 26 | Placa P11 T1 (ejes 04-06 entre A-J) y escalera T1 P7 a P8 | 165.1 | 1 | 2026-04-28 | 5/26/2026 12:00:00 AM | 4"x8" | Concreto | concreto 3000 psi | 28 | 0 | 21 | 22.4 | 3244.1 | 228 | 106 | CEMEX | 4
P-T1 61 | B-19322 VIALE 26 | Placa P11 T1 (ejes 04-06 entre A-J) y escalera T1 P7 a P8 | 165.1 | 1 | 2026-04-28 | 5/26/2026 12:00:00 AM | 4"x8" | Concreto | concreto 3000 psi | 28 | 0 | 21 | 22.2 | 3220.3 | 226 | 106 | CEMEX | 3
P-T1 61 | B-19322 VIALE 26 | Placa P11 T1 (ejes 04-06 entre A-J) y escalera T1 P7 a P8 | 165.1 | 1 | 2026-04-28 | 5/26/2026 12:00:00 AM | 4"x8" | Concreto | concreto 3000 psi | 28 | 0 | 21 | 21.6 | 3137.5 | 221 | 103 | CEMEX | 3
M-T1 74 | B-19322 VIALE 26 | Muros P11 T1 (EJES 11-15 ENTRE J-G) M=31,32,07,04,28,29 | 228.6 | 1 | 2026-04-28 | 5/26/2026 12:00:00 AM | 4"x8" | Concreto | concreto 3000 psi | 28 | 0 | 21 | 25.4 | 3682.5 | 259 | 121 | CEMEX | 3
M-T1 74 | B-19322 VIALE 26 | Muros P11 T1 (EJES 11-15 ENTRE J-G) M=31,32,07,04,28,29 | 228.6 | 1 | 2026-04-28 | 5/26/2026 12:00:00 AM | 4"x8" | Concreto | concreto 3000 psi | 28 | 0 | 21 | 23.1 | 3346 | 235 | 110 | CEMEX | 3
M-T1 74 | B-19322 VIALE 26 | Muros P11 T1 (EJES 11-15 ENTRE J-G) M=31,32,07,04,28,29 | 228.6 | 1 | 2026-04-28 | 5/26/2026 12:00:00 AM | 4"x8" | Concreto | concreto 3000 psi | 28 | 0 | 21 | 24.3 | 3522.5 | 248 | 116 | CEMEX | 3
M-T1 75 | B-19322 VIALE 26 | Muros P11 T1 (EJES 12-14 ENTRE A-F) M=01,02,23,25,09 | 228.6 | 1 | 2026-04-29 | 5/27/2026 12:00:00 AM | 4"x8" | Concreto | concreto 3000 psi | 28 | 0 | 21 | 28.6 | 4147 | 292 | 136 | CEMEX | 4
M-T1 75 | B-19322 VIALE 26 | Muros P11 T1 (EJES 12-14 ENTRE A-F) M=01,02,23,25,09 | 228.6 | 1 | 2026-04-29 | 5/27/2026 12:00:00 AM | 4"x8" | Concreto | concreto 3000 psi | 28 | 0 | 21 | 28.6 | 4151.5 | 292 | 136 | CEMEX | 3
M-T1 75 | B-19322 VIALE 26 | Muros P11 T1 (EJES 12-14 ENTRE A-F) M=01,02,23,25,09 | 228.6 | 1 | 2026-04-29 | 5/27/2026 12:00:00 AM | 4"x8" | Concreto | concreto 3000 psi | 28 | 0 | 21 | 29.1 | 4222.6 | 297 | 139 | CEMEX | 3
M-T2 98 | B-19322 VIALE 26 | Muros P14 T2 (EJES 3 Y 4 (E/J), EJES 4 Y 5 (A/D) | 196.85 | 1 | 2026-04-28 | 5/26/2026 12:00:00 AM | 4"x8" | Concreto | concreto 3000 psi | 28 | 0 | 21 | 32.2 | 4673.8 | 329 | 153 | CEMEX | 3
M-T2 98 | B-19322 VIALE 26 | Muros P14 T2 (EJES 3 Y 4 (E/J), EJES 4 Y 5 (A/D) | 196.85 | 1 | 2026-04-28 | 5/26/2026 12:00:00 AM | 4"x8" | Concreto | concreto 3000 psi | 28 | 0 | 21 | 32.5 | 4717.8 | 332 | 155 | CEMEX | 3
M-T2 98 | B-19322 VIALE 26 | Muros P14 T2 (EJES 3 Y 4 (E/J), EJES 4 Y 5 (A/D) | 196.85 | 1 | 2026-04-28 | 5/26/2026 12:00:00 AM | 4"x8" | Concreto | concreto 3000 psi | 28 | 0 | 21 | 31.8 | 4608.2 | 324 | 151 | CEMEX | 2
P-T1 73 | B-19322 VIALE 26 | Placa P13 T1 (ejes 04-06 entre A-J) | 165.1 | 1 | 2026-05-20 | 5/27/2026 12:00:00 AM | 4"x8" | Concreto | concreto 3000 psi | 7 | 0 | 21 | 20.2 | 2924 | 206 | 96 | HOLCIM COLOMBIA S.A. | 3
P-T1 73 | B-19322 VIALE 26 | Placa P13 T1 (ejes 04-06 entre A-J) | 165.1 | 1 | 2026-05-20 | 5/27/2026 12:00:00 AM | 4"x8" | Concreto | concreto 3000 psi | 7 | 0 | 21 | 20.3 | 2937.2 | 206 | 96 | HOLCIM COLOMBIA S.A. | 3
P-T1 73 | B-19322 VIALE 26 | Placa P13 T1 (ejes 04-06 entre A-J) | 165.1 | 1 | 2026-05-20 | 5/27/2026 12:00:00 AM | 4"x8" | Concreto | concreto 3000 psi | 7 | 0 | 21 | 19.3 | 2806.2 | 197 | 92 | HOLCIM COLOMBIA S.A. | 3
M-T1 90 | B-19322 VIALE 26 | Muros P13 T1 (ejes 12-15 entre J-G) M=07,03,04,31,32,30,29 | 228.6 | 1 | 2026-05-20 | 5/27/2026 12:00:00 AM | 4"x8" | Concreto | concreto 3000 psi | 7 | 0 | 21 | 32.2 | 4663 | 328 | 153 | HOLCIM COLOMBIA S.A. | 3
M-T1 90 | B-19322 VIALE 26 | Muros P13 T1 (ejes 12-15 entre J-G) M=07,03,04,31,32,30,29 | 228.6 | 1 | 2026-05-20 | 5/27/2026 12:00:00 AM | 4"x8" | Concreto | concreto 3000 psi | 7 | 0 | 21 | 30 | 4345.5 | 306 | 143 | HOLCIM COLOMBIA S.A. | 3
M-T1 90 | B-19322 VIALE 26 | Muros P13 T1 (ejes 12-15 entre J-G) M=07,03,04,31,32,30,29 | 228.6 | 1 | 2026-05-20 | 5/27/2026 12:00:00 AM | 4"x8" | Concreto | concreto 3000 psi | 7 | 0 | 21 | 31 | 4503 | 317 | 148 | HOLCIM COLOMBIA S.A. | 3
P-T1 62 | B-19322 VIALE 26 | Placa P11 T1 (ejes 01-04 entre A-J) | 190.5 | 1 | 2026-04-29 | 5/27/2026 12:00:00 AM | 4"x8" | Concreto | concreto 3000 psi | 28 | 0 | 21 | 19.4 | 2816.2 | 198 | 92 | CEMEX | 3
P-T1 62 | B-19322 VIALE 26 | Placa P11 T1 (ejes 01-04 entre A-J) | 190.5 | 1 | 2026-04-29 | 5/27/2026 12:00:00 AM | 4"x8" | Concreto | concreto 3000 psi | 28 | 0 | 21 | 19.1 | 2771.6 | 195 | 91 | CEMEX | 3
P-T1 62 | B-19322 VIALE 26 | Placa P11 T1 (ejes 01-04 entre A-J) | 190.5 | 1 | 2026-04-29 | 5/27/2026 12:00:00 AM | 4"x8" | Concreto | concreto 3000 psi | 28 | 0 | 21 | 18.8 | 2733.5 | 192 | 90 | CEMEX | 4
E-T2 90 | B-19322 VIALE 26 | Escalera T2 (Piso 14 a Cubierta) | 152.4 | 1 | 2026-05-21 | 5/26/2026 12:00:00 AM | 4"x8" | Concreto | concreto 3000 psi | 5 | 0 | 21 | 14.4 | 2087.1 | 147 | 68 | ARGOS | 4
E-T2 90 | B-19322 VIALE 26 | Escalera T2 (Piso 14 a Cubierta) | 152.4 | 1 | 2026-05-21 | 5/26/2026 12:00:00 AM | 4"x8" | Concreto | concreto 3000 psi | 5 | 0 | 21 | 14.6 | 2120.2 | 149 | 70 | ARGOS | 3
E-T2 90 | B-19322 VIALE 26 | Escalera T2 (Piso 14 a Cubierta) | 152.4 | 1 | 2026-05-21 | 5/26/2026 12:00:00 AM | 4"x8" | Concreto | concreto 3000 psi | 5 | 0 | 21 | 14.7 | 2133.1 | 150 | 70 | ARGOS | 3
M-T1 91 | B-19322 VIALE 26 | Muros P13 T1 (ejes 12-14 entre A-F) M=01,25,22,09,23,02,13 | 215.9 | 1 | 2026-05-21 | 5/26/2026 12:00:00 AM | 4"x8" | Concreto | concreto 3000 psi | 5 | 0 | 21 | 32.4 | 4701.5 | 331 | 154 | HOLCIM COLOMBIA S.A. | 4
M-T1 91 | B-19322 VIALE 26 | Muros P13 T1 (ejes 12-14 entre A-F) M=01,25,22,09,23,02,13 | 215.9 | 1 | 2026-05-21 | 5/26/2026 12:00:00 AM | 4"x8" | Concreto | concreto 3000 psi | 5 | 0 | 21 | 27.7 | 4024.5 | 283 | 132 | HOLCIM COLOMBIA S.A. | 4
M-T1 91 | B-19322 VIALE 26 | Muros P13 T1 (ejes 12-14 entre A-F) M=01,25,22,09,23,02,13 | 215.9 | 1 | 2026-05-21 | 5/26/2026 12:00:00 AM | 4"x8" | Concreto | concreto 3000 psi | 5 | 0 | 21 | 32.8 | 4764.1 | 335 | 156 | HOLCIM COLOMBIA S.A. | 4
P-T1 74 | B-19322 VIALE 26 | Placa P13 T1 (ejes 01-04 entre A-J) | 165.1 | 1 | 2026-05-21 | 5/26/2026 12:00:00 AM | 4"x8" | Concreto | concreto 3000 psi | 5 | 0 | 21 | 40.3 | 5840 | 411 | 192 | HOLCIM COLOMBIA S.A. | 4
P-T1 74 | B-19322 VIALE 26 | Placa P13 T1 (ejes 01-04 entre A-J) | 165.1 | 1 | 2026-05-21 | 5/26/2026 12:00:00 AM | 4"x8" | Concreto | concreto 3000 psi | 5 | 0 | 21 | 41.8 | 6059.7 | 426 | 199 | HOLCIM COLOMBIA S.A. | 4
P-T1 74 | B-19322 VIALE 26 | Placa P13 T1 (ejes 01-04 entre A-J) | 165.1 | 1 | 2026-05-21 | 5/26/2026 12:00:00 AM | 4"x8" | Concreto | concreto 3000 psi | 5 | 0 | 21 | 37 | 5368.6 | 377 | 176 | HOLCIM COLOMBIA S.A. | 4
M-T1 92 | B-19322 VIALE 26 | Muros P13 T1 (ejes 10-11 entre A-J) M=02,09,22,13,25,23 | 196.85 | 1 | 2026-05-21 | 5/26/2026 12:00:00 AM | 4"x8" | Concreto | concreto 3000 psi | 5 | 0 | 21 | 25.6 | 3715.9 | 261 | 122 | HOLCIM COLOMBIA S.A. | 3
M-T1 92 | B-19322 VIALE 26 | Muros P13 T1 (ejes 10-11 entre A-J) M=02,09,22,13,25,23 | 196.85 | 1 | 2026-05-21 | 5/26/2026 12:00:00 AM | 4"x8" | Concreto | concreto 3000 psi | 5 | 0 | 21 | 23.9 | 3460.6 | 243 | 114 | HOLCIM COLOMBIA S.A. | 4
M-T1 92 | B-19322 VIALE 26 | Muros P13 T1 (ejes 10-11 entre A-J) M=02,09,22,13,25,23 | 196.85 | 1 | 2026-05-21 | 5/26/2026 12:00:00 AM | 4"x8" | Concreto | concreto 3000 psi | 5 | 0 | 21 | 26.3 | 3820.2 | 269 | 125 | HOLCIM COLOMBIA S.A. | 4
M-T1 93 | B-19322 VIALE 26 | Muros P13 T1 (ejes 08-09 entre J-G) M=02,13,09,22,23,24 | 184.15 | 1 | 2026-05-23 | 5/27/2026 12:00:00 AM | 4"x8" | Concreto | concreto 3000 psi | 4 | 0 | 21 | 32.2 | 4671.7 | 328 | 153 | HOLCIM COLOMBIA S.A. | 3
M-T1 93 | B-19322 VIALE 26 | Muros P13 T1 (ejes 08-09 entre J-G) M=02,13,09,22,23,24 | 184.15 | 1 | 2026-05-23 | 5/27/2026 12:00:00 AM | 4"x8" | Concreto | concreto 3000 psi | 4 | 0 | 21 | 29.1 | 4214.9 | 296 | 138 | HOLCIM COLOMBIA S.A. | 2
M-T1 93 | B-19322 VIALE 26 | Muros P13 T1 (ejes 08-09 entre J-G) M=02,13,09,22,23,24 | 184.15 | 1 | 2026-05-23 | 5/27/2026 12:00:00 AM | 4"x8" | Concreto | concreto 3000 psi | 4 | 0 | 21 | 30.3 | 4388.5 | 309 | 144 | HOLCIM COLOMBIA S.A. | 4
M-T2-95 | B-19322 VIALE 26 | MUROS T1 P14 EJE 10 DEL A-J EJE 9 ENTRE J Y F M=2,31,14 | 203.2 | 82686673 | 2026-04-21 | 5/19/2026 12:00:00 AM | 4"x8" | Concreto | 3000 PSI | 28 | 0 | 21 | 24.6 | 3565.2 | 251 | 117 | ARGOS | 4
M-T2-95 | B-19322 VIALE 26 | MUROS T1 P14 EJE 10 DEL A-J EJE 9 ENTRE J Y F M=2,31,14 | 203.2 | 82686673 | 2026-04-21 | 5/19/2026 12:00:00 AM | 4"x8" | Concreto | 3000 PSI | 28 | 0 | 21 | 23.1 | 3347.4 | 235 | 110 | ARGOS | 4
M-T2-95 | B-19322 VIALE 26 | MUROS T1 P14 EJE 10 DEL A-J EJE 9 ENTRE J Y F M=2,31,14 | 203.2 | 82686673 | 2026-04-21 | 5/19/2026 12:00:00 AM | 4"x8" | Concreto | 3000 PSI | 28 | 0 | 21 | 24.8 | 3591.8 | 253 | 118 | ARGOS | 4
M-T1-70 | B-19322 VIALE 26 | MUROS T1 P10 EJES 7-8 ENTRE A Y J M=2,13,9,22,23,24 | 228.6 | 12307323 | 2026-04-21 | 5/19/2026 12:00:00 AM | 4"x8" | Concreto | 3000 PSI | 28 | 0 | 21 | 25.8 | 3744.5 | 263 | 123 | ARGOS | 4
M-T1-70 | B-19322 VIALE 26 | MUROS T1 P10 EJES 7-8 ENTRE A Y J M=2,13,9,22,23,24 | 228.6 | 12307323 | 2026-04-21 | 5/19/2026 12:00:00 AM | 4"x8" | Concreto | 3000 PSI | 28 | 0 | 21 | 24.2 | 3504.5 | 246 | 115 | ARGOS | 4
M-T1-70 | B-19322 VIALE 26 | MUROS T1 P10 EJES 7-8 ENTRE A Y J M=2,13,9,22,23,24 | 228.6 | 12307323 | 2026-04-21 | 5/19/2026 12:00:00 AM | 4"x8" | Concreto | 3000 PSI | 28 | 0 | 21 | 25.4 | 3685.5 | 259 | 121 | ARGOS | 4
M-T1 85 | B-19322 VIALE 26 | Muros P12 T1 (ejes 08-10 entre A-F, eje 8 entre J-G) M=02,13,25,23,24,09,21 | 228.6 | 1 | 2026-05-13 | 5/27/2026 12:00:00 AM | 4"x8" | Concreto | concreto 3000 psi | 14 | 0 | 21 | 30.9 | 4484.7 | 315 | 147 | HOLCIM COLOMBIA S.A. | 3
M-T1 85 | B-19322 VIALE 26 | Muros P12 T1 (ejes 08-10 entre A-F, eje 8 entre J-G) M=02,13,25,23,24,09,21 | 228.6 | 1 | 2026-05-13 | 5/27/2026 12:00:00 AM | 4"x8" | Concreto | concreto 3000 psi | 14 | 0 | 21 | 31.1 | 4515.8 | 317 | 148 | HOLCIM COLOMBIA S.A. | 3
M-T1 85 | B-19322 VIALE 26 | Muros P12 T1 (ejes 08-10 entre A-F, eje 8 entre J-G) M=02,13,25,23,24,09,21 | 228.6 | 1 | 2026-05-13 | 5/27/2026 12:00:00 AM | 4"x8" | Concreto | concreto 3000 psi | 14 | 0 | 21 | 32.9 | 4770.3 | 335 | 157 | HOLCIM COLOMBIA S.A. | 4
P-T1 69 | B-19322 VIALE 26 | Placa P13 T1 (ejes 12-15 entre A-J) | 190.5 | 1 | 2026-05-13 | 5/27/2026 12:00:00 AM | 4"x8" | Concreto | concreto 3000 psi | 14 | 0 | 21 | 34.7 | 5038.4 | 354 | 165 | HOLCIM COLOMBIA S.A. | 3
P-T1 69 | B-19322 VIALE 26 | Placa P13 T1 (ejes 12-15 entre A-J) | 190.5 | 1 | 2026-05-13 | 5/27/2026 12:00:00 AM | 4"x8" | Concreto | concreto 3000 psi | 14 | 0 | 21 | 39.4 | 5709.1 | 401 | 187 | HOLCIM COLOMBIA S.A. | 3
P-T1 69 | B-19322 VIALE 26 | Placa P13 T1 (ejes 12-15 entre A-J) | 190.5 | 1 | 2026-05-13 | 5/27/2026 12:00:00 AM | 4"x8" | Concreto | concreto 3000 psi | 14 | 0 | 21 | 35.6 | 5166.2 | 363 | 170 | HOLCIM COLOMBIA S.A. | 2
M-T2 101 | B-19322 VIALE 26 | Muros Cubierta T2 (ejes 1-3 ascensores y ductos) | 152.4 | 1 | 2026-05-23 | 5/27/2026 12:00:00 AM | 4"x8" | Concreto | concreto 3000 psi | 4 | 0 | 21 | 11.3 | 1642.2 | 115 | 54 | ARGOS | 5
M-T2 101 | B-19322 VIALE 26 | Muros Cubierta T2 (ejes 1-3 ascensores y ductos) | 152.4 | 1 | 2026-05-23 | 5/27/2026 12:00:00 AM | 4"x8" | Concreto | concreto 3000 psi | 4 | 0 | 21 | 11.5 | 1668.9 | 117 | 55 | ARGOS | 3
M-T2 101 | B-19322 VIALE 26 | Muros Cubierta T2 (ejes 1-3 ascensores y ductos) | 152.4 | 1 | 2026-05-23 | 5/27/2026 12:00:00 AM | 4"x8" | Concreto | concreto 3000 psi | 4 | 0 | 21 | 12.7 | 1844.5 | 130 | 60 | ARGOS | 3
M-T1 94 | B-19322 VIALE 26 | Muros P13 T1 (ejes 07-08 entre A-F) M=02,13,09,22,23,24 | 203.2 | 1 | 2026-05-25 | 5/28/2026 12:00:00 AM | 4"x8" | Concreto | concreto 3000 psi | 3 | 0 | 21 | 23.5 | 3410.2 | 240 | 112 | HOLCIM COLOMBIA S.A. | 4
M-T1 94 | B-19322 VIALE 26 | Muros P13 T1 (ejes 07-08 entre A-F) M=02,13,09,22,23,24 | 203.2 | 1 | 2026-05-25 | 5/28/2026 12:00:00 AM | 4"x8" | Concreto | concreto 3000 psi | 3 | 0 | 21 | 35.6 | 5156.7 | 363 | 169 | HOLCIM COLOMBIA S.A. | 3
M-T1 94 | B-19322 VIALE 26 | Muros P13 T1 (ejes 07-08 entre A-F) M=02,13,09,22,23,24 | 203.2 | 1 | 2026-05-25 | 5/28/2026 12:00:00 AM | 4"x8" | Concreto | concreto 3000 psi | 3 | 0 | 21 | 25.6 | 3719.2 | 261 | 122 | HOLCIM COLOMBIA S.A. | 3
P-T1 75 | B-19322 VIALE 26 | Placa T1 P14 (ejes 12-15 entre A-J) | 190.5 | 1 | 2026-05-25 | 5/28/2026 12:00:00 AM | 4"x8" | Concreto | concreto 3000 psi | 3 | 0 | 21 | 35.4 | 5129.5 | 361 | 168 | HOLCIM COLOMBIA S.A. | 3
P-T1 75 | B-19322 VIALE 26 | Placa T1 P14 (ejes 12-15 entre A-J) | 190.5 | 1 | 2026-05-25 | 5/28/2026 12:00:00 AM | 4"x8" | Concreto | concreto 3000 psi | 3 | 0 | 21 | 35.8 | 5197.9 | 365 | 171 | HOLCIM COLOMBIA S.A. | 2
P-T1 75 | B-19322 VIALE 26 | Placa T1 P14 (ejes 12-15 entre A-J) | 190.5 | 1 | 2026-05-25 | 5/28/2026 12:00:00 AM | 4"x8" | Concreto | concreto 3000 psi | 3 | 0 | 21 | 34.1 | 4945.4 | 348 | 162 | HOLCIM COLOMBIA S.A. | 3
E-T2 90 | B-19322 VIALE 26 | Escalera T2 (Piso 14 a Cubierta) | 152.4 | 1 | 2026-05-21 | 5/28/2026 12:00:00 AM | 4"x8" | Concreto | concreto 3000 psi | 7 | 0 | 21 | 16.5 | 2386 | 168 | 78 | ARGOS | 3
E-T2 90 | B-19322 VIALE 26 | Escalera T2 (Piso 14 a Cubierta) | 152.4 | 1 | 2026-05-21 | 5/28/2026 12:00:00 AM | 4"x8" | Concreto | concreto 3000 psi | 7 | 0 | 21 | 16.3 | 2359.1 | 166 | 77 | ARGOS | 3
E-T2 90 | B-19322 VIALE 26 | Escalera T2 (Piso 14 a Cubierta) | 152.4 | 1 | 2026-05-21 | 5/28/2026 12:00:00 AM | 4"x8" | Concreto | concreto 3000 psi | 7 | 0 | 21 | 16.3 | 2362.6 | 166 | 78 | ARGOS | 2
M-T1 91 | B-19322 VIALE 26 | Muros P13 T1 (ejes 12-14 entre A-F) M=01,25,22,09,23,02,13 | 215.9 | 1 | 2026-05-21 | 5/28/2026 12:00:00 AM | 4"x8" | Concreto | concreto 3000 psi | 7 | 0 | 21 | 36.8 | 5333.8 | 375 | 175 | HOLCIM COLOMBIA S.A. | 2
M-T1 91 | B-19322 VIALE 26 | Muros P13 T1 (ejes 12-14 entre A-F) M=01,25,22,09,23,02,13 | 215.9 | 1 | 2026-05-21 | 5/28/2026 12:00:00 AM | 4"x8" | Concreto | concreto 3000 psi | 7 | 0 | 21 | 33 | 4785.3 | 336 | 157 | HOLCIM COLOMBIA S.A. | 3
M-T1 91 | B-19322 VIALE 26 | Muros P13 T1 (ejes 12-14 entre A-F) M=01,25,22,09,23,02,13 | 215.9 | 1 | 2026-05-21 | 5/28/2026 12:00:00 AM | 4"x8" | Concreto | concreto 3000 psi | 7 | 0 | 21 | 35 | 5069.7 | 356 | 166 | HOLCIM COLOMBIA S.A. | 3
P-T1 74 | B-19322 VIALE 26 | Placa P13 T1 (ejes 01-04 entre A-J) | 165.1 | 1 | 2026-05-21 | 5/28/2026 12:00:00 AM | 4"x8" | Concreto | concreto 3000 psi | 7 | 0 | 21 | 47.2 | 6846.3 | 481 | 225 | HOLCIM COLOMBIA S.A. | 2
P-T1 74 | B-19322 VIALE 26 | Placa P13 T1 (ejes 01-04 entre A-J) | 165.1 | 1 | 2026-05-21 | 5/28/2026 12:00:00 AM | 4"x8" | Concreto | concreto 3000 psi | 7 | 0 | 21 | 43.9 | 6361 | 447 | 209 | HOLCIM COLOMBIA S.A. | 2
P-T1 74 | B-19322 VIALE 26 | Placa P13 T1 (ejes 01-04 entre A-J) | 165.1 | 1 | 2026-05-21 | 5/28/2026 12:00:00 AM | 4"x8" | Concreto | concreto 3000 psi | 7 | 0 | 21 | 44.2 | 6417.2 | 451 | 211 | HOLCIM COLOMBIA S.A. | 4
M-T1 92 | B-19322 VIALE 26 | Muros P13 T1 (ejes 10-11 entre A-J) M=02,09,22,13,25,23 | 196.85 | 1 | 2026-05-21 | 5/28/2026 12:00:00 AM | 4"x8" | Concreto | concreto 3000 psi | 7 | 0 | 21 | 30.3 | 4390.1 | 309 | 144 | HOLCIM COLOMBIA S.A. | 3
M-T1 92 | B-19322 VIALE 26 | Muros P13 T1 (ejes 10-11 entre A-J) M=02,09,22,13,25,23 | 196.85 | 1 | 2026-05-21 | 5/28/2026 12:00:00 AM | 4"x8" | Concreto | concreto 3000 psi | 7 | 0 | 21 | 29.2 | 4241.6 | 298 | 139 | HOLCIM COLOMBIA S.A. | 4
M-T1 92 | B-19322 VIALE 26 | Muros P13 T1 (ejes 10-11 entre A-J) M=02,09,22,13,25,23 | 196.85 | 1 | 2026-05-21 | 5/28/2026 12:00:00 AM | 4"x8" | Concreto | concreto 3000 psi | 7 | 0 | 21 | 28.6 | 4146.2 | 292 | 136 | HOLCIM COLOMBIA S.A. | 3
M-T1 76 | B-19322 VIALE 26 | Muros P11 T1 (EJES 08-11 ENTRE A-F) M=09,22,13,23,25 | 203.2 | 1 | 2026-04-30 | 5/28/2026 12:00:00 AM | 4"x8" | Concreto | concreto 3000 psi | 28 | 0 | 21 | 26.7 | 3870.3 | 272 | 127 | ARGOS | 3
M-T1 76 | B-19322 VIALE 26 | Muros P11 T1 (EJES 08-11 ENTRE A-F) M=09,22,13,23,25 | 203.2 | 1 | 2026-04-30 | 5/28/2026 12:00:00 AM | 4"x8" | Concreto | concreto 3000 psi | 28 | 0 | 21 | 26.5 | 3846.4 | 270 | 126 | ARGOS | 3
M-T1 76 | B-19322 VIALE 26 | Muros P11 T1 (EJES 08-11 ENTRE A-F) M=09,22,13,23,25 | 203.2 | 1 | 2026-04-30 | 5/28/2026 12:00:00 AM | 4"x8" | Concreto | concreto 3000 psi | 28 | 0 | 21 | 27.1 | 3937 | 277 | 129 | ARGOS | 3
P-T1 76 | B-19322 VIALE 26 | Placa P14 T1 (ejes 10-12 entre A-J) | 184.15 | 1 | 2026-05-27 | 5/30/2026 12:00:00 AM | 4"x8" | Concreto | concreto 3000 psi | 3 | 0 | 21 | 31.3 | 4542.5 | 319 | 149 | HOLCIM COLOMBIA S.A. | 3
P-T1 76 | B-19322 VIALE 26 | Placa P14 T1 (ejes 10-12 entre A-J) | 184.15 | 1 | 2026-05-27 | 5/30/2026 12:00:00 AM | 4"x8" | Concreto | concreto 3000 psi | 3 | 0 | 21 | 30 | 4349.4 | 306 | 143 | HOLCIM COLOMBIA S.A. | 4
P-T1 76 | B-19322 VIALE 26 | Placa P14 T1 (ejes 10-12 entre A-J) | 184.15 | 1 | 2026-05-27 | 5/30/2026 12:00:00 AM | 4"x8" | Concreto | concreto 3000 psi | 3 | 0 | 21 | 30.6 | 4443.8 | 312 | 146 | HOLCIM COLOMBIA S.A. | 3
M-T1 96 | B-19322 VIALE 26 | Muros P13 T1 (ejes 03-04 entre A-J) M=02,08,21,13,23,24 | 215.9 | 1 | 2026-05-27 | 5/30/2026 12:00:00 AM | 4"x8" | Concreto | concreto 3000 psi | 3 | 0 | 21 | 23.4 | 3398.1 | 239 | 112 | HOLCIM COLOMBIA S.A. | 3
M-T1 96 | B-19322 VIALE 26 | Muros P13 T1 (ejes 03-04 entre A-J) M=02,08,21,13,23,24 | 215.9 | 1 | 2026-05-27 | 5/30/2026 12:00:00 AM | 4"x8" | Concreto | concreto 3000 psi | 3 | 0 | 21 | 21.8 | 3160.3 | 222 | 104 | HOLCIM COLOMBIA S.A. | 4
M-T1 96 | B-19322 VIALE 26 | Muros P13 T1 (ejes 03-04 entre A-J) M=02,08,21,13,23,24 | 215.9 | 1 | 2026-05-27 | 5/30/2026 12:00:00 AM | 4"x8" | Concreto | concreto 3000 psi | 3 | 0 | 21 | 23.9 | 3467.8 | 244 | 114 | HOLCIM COLOMBIA S.A. | 3
M-T1 95 | B-19322 VIALE 26 | Muros P13 T1 (ejes 05-06 entre A-J) M=02,13,09,22,23,24 | 190.5 | 1 | 2026-05-26 | 5/29/2026 12:00:00 AM | 4"x8" | Concreto | concreto 3000 psi | 3 | 0 | 21 | 28.4 | 4115.2 | 289 | 135 | HOLCIM COLOMBIA S.A. | 4
M-T1 95 | B-19322 VIALE 26 | Muros P13 T1 (ejes 05-06 entre A-J) M=02,13,09,22,23,24 | 190.5 | 1 | 2026-05-26 | 5/29/2026 12:00:00 AM | 4"x8" | Concreto | concreto 3000 psi | 3 | 0 | 21 | 25.9 | 3751.4 | 264 | 123 | HOLCIM COLOMBIA S.A. | 4
M-T1 95 | B-19322 VIALE 26 | Muros P13 T1 (ejes 05-06 entre A-J) M=02,13,09,22,23,24 | 190.5 | 1 | 2026-05-26 | 5/29/2026 12:00:00 AM | 4"x8" | Concreto | concreto 3000 psi | 3 | 0 | 21 | 30.8 | 4461.4 | 314 | 146 | HOLCIM COLOMBIA S.A. | 4
M-T2 101 | B-19322 VIALE 26 | Muros Cubierta T2 (ejes 1-3 ascensores y ductos) | 152.4 | 1 | 2026-05-23 | 5/30/2026 12:00:00 AM | 4"x8" | Concreto | concreto 3000 psi | 7 | 0 | 21 | 11.9 | 1719.5 | 121 | 56 | ARGOS | 4
M-T2 101 | B-19322 VIALE 26 | Muros Cubierta T2 (ejes 1-3 ascensores y ductos) | 152.4 | 1 | 2026-05-23 | 5/30/2026 12:00:00 AM | 4"x8" | Concreto | concreto 3000 psi | 7 | 0 | 21 | 13.8 | 1994.8 | 140 | 65 | ARGOS | 4
M-T2 101 | B-19322 VIALE 26 | Muros Cubierta T2 (ejes 1-3 ascensores y ductos) | 152.4 | 1 | 2026-05-23 | 5/30/2026 12:00:00 AM | 4"x8" | Concreto | concreto 3000 psi | 7 | 0 | 21 | 14.1 | 2050.6 | 144 | 67 | ARGOS | 3
M-T1 93 | B-19322 VIALE 26 | Muros P13 T1 (ejes 08-09 entre J-G) M=02,13,09,22,23,24 | 184.15 | 1 | 2026-05-23 | 5/30/2026 12:00:00 AM | 4"x8" | Concreto | concreto 3000 psi | 7 | 0 | 21 | 32.8 | 4751.2 | 334 | 156 | HOLCIM COLOMBIA S.A. | 3
M-T1 93 | B-19322 VIALE 26 | Muros P13 T1 (ejes 08-09 entre J-G) M=02,13,09,22,23,24 | 184.15 | 1 | 2026-05-23 | 5/30/2026 12:00:00 AM | 4"x8" | Concreto | concreto 3000 psi | 7 | 0 | 21 | 35.7 | 5179 | 364 | 170 | HOLCIM COLOMBIA S.A. | 3
M-T1 93 | B-19322 VIALE 26 | Muros P13 T1 (ejes 08-09 entre J-G) M=02,13,09,22,23,24 | 184.15 | 1 | 2026-05-23 | 5/30/2026 12:00:00 AM | 4"x8" | Concreto | concreto 3000 psi | 7 | 0 | 21 | 33.4 | 4849.4 | 341 | 159 | HOLCIM COLOMBIA S.A. | 3
M-T1 77 | B-19322 VIALE 26 | Muros P12 T1 (EJES 08-10 ENTRE J-G) M=02,13,09,22,23,24,25 | 203.2 | 1 | 2026-05-02 | 5/30/2026 12:00:00 AM | 4"x8" | Concreto | concreto 3000 psi | 28 | 0 | 21 | 22.3 | 3228 | 227 | 106 | ARGOS | 4
M-T1 77 | B-19322 VIALE 26 | Muros P12 T1 (EJES 08-10 ENTRE J-G) M=02,13,09,22,23,24,25 | 203.2 | 1 | 2026-05-02 | 5/30/2026 12:00:00 AM | 4"x8" | Concreto | concreto 3000 psi | 28 | 0 | 21 | 20 | 2897.3 | 204 | 95 | ARGOS | 4
M-T1 77 | B-19322 VIALE 26 | Muros P12 T1 (EJES 08-10 ENTRE J-G) M=02,13,09,22,23,24,25 | 203.2 | 1 | 2026-05-02 | 5/30/2026 12:00:00 AM | 4"x8" | Concreto | concreto 3000 psi | 28 | 0 | 21 | 23.1 | 3345.9 | 235 | 110 | ARGOS | 4
M-T1 94 | B-19322 VIALE 26 | Muros P13 T1 (ejes 07-08 entre A-F) M=02,13,09,22,23,24 | 203.2 | 1 | 2026-05-25 | 6/1/2026 12:00:00 AM | 4"x8" | Concreto | concreto 3000 psi | 7 | 0 | 21 | 25.7 | 3725.4 | 262 | 122 | HOLCIM COLOMBIA S.A. | 4
M-T1 94 | B-19322 VIALE 26 | Muros P13 T1 (ejes 07-08 entre A-F) M=02,13,09,22,23,24 | 203.2 | 1 | 2026-05-25 | 6/1/2026 12:00:00 AM | 4"x8" | Concreto | concreto 3000 psi | 7 | 0 | 21 | 31.2 | 4531 | 319 | 149 | HOLCIM COLOMBIA S.A. | 4
M-T1 94 | B-19322 VIALE 26 | Muros P13 T1 (ejes 07-08 entre A-F) M=02,13,09,22,23,24 | 203.2 | 1 | 2026-05-25 | 6/1/2026 12:00:00 AM | 4"x8" | Concreto | concreto 3000 psi | 7 | 0 | 21 | 27.5 | 3985.5 | 280 | 131 | HOLCIM COLOMBIA S.A. | 4
P-T1 75 | B-19322 VIALE 26 | Placa T1 P14 (ejes 12-15 entre A-J) | 190.5 | 1 | 2026-05-25 | 6/1/2026 12:00:00 AM | 4"x8" | Concreto | concreto 3000 psi | 7 | 0 | 21 | 45.7 | 6634.9 | 466 | 218 | HOLCIM COLOMBIA S.A. | 4
P-T1 75 | B-19322 VIALE 26 | Placa T1 P14 (ejes 12-15 entre A-J) | 190.5 | 1 | 2026-05-25 | 6/1/2026 12:00:00 AM | 4"x8" | Concreto | concreto 3000 psi | 7 | 0 | 21 | 45.1 | 6534 | 459 | 214 | HOLCIM COLOMBIA S.A. | 4
P-T1 75 | B-19322 VIALE 26 | Placa T1 P14 (ejes 12-15 entre A-J) | 190.5 | 1 | 2026-05-25 | 6/1/2026 12:00:00 AM | 4"x8" | Concreto | concreto 3000 psi | 7 | 0 | 21 | 37.9 | 5490.1 | 386 | 180 | HOLCIM COLOMBIA S.A. | 4
P-T1 63 | B-19322 VIALE 26 | Placa P12 T1 (ejes 12-15 entre A-J) | 146.05 | 1 | 2026-05-04 | 6/1/2026 12:00:00 AM | 4"x8" | Concreto | concreto 3000 psi | 28 | 0 | 21 | 27.9 | 4051.1 | 285 | 133 | ARGOS | 4
P-T1 63 | B-19322 VIALE 26 | Placa P12 T1 (ejes 12-15 entre A-J) | 146.05 | 1 | 2026-05-04 | 6/1/2026 12:00:00 AM | 4"x8" | Concreto | concreto 3000 psi | 28 | 0 | 21 | 28 | 4058.3 | 285 | 133 | ARGOS | 4
P-T1 63 | B-19322 VIALE 26 | Placa P12 T1 (ejes 12-15 entre A-J) | 146.05 | 1 | 2026-05-04 | 6/1/2026 12:00:00 AM | 4"x8" | Concreto | concreto 3000 psi | 28 | 0 | 21 | 27.6 | 4005.7 | 282 | 132 | ARGOS | 4
M-T1 78 | B-19322 VIALE 26 | Muros P11 T1 (EJES 6-07 ENTRE A-J) M=02,03,13,22,23,24 | 18.15 | 1 | 2026-05-04 | 6/1/2026 12:00:00 AM | 4"x8" | Concreto | concreto 3000 psi | 28 | 0 | 21 | 33.8 | 4906.5 | 345 | 161 | ARGOS | 4
M-T1 78 | B-19322 VIALE 26 | Muros P11 T1 (EJES 6-07 ENTRE A-J) M=02,03,13,22,23,24 | 18.15 | 1 | 2026-05-04 | 6/1/2026 12:00:00 AM | 4"x8" | Concreto | concreto 3000 psi | 28 | 0 | 21 | 31.1 | 4511.2 | 317 | 148 | ARGOS | 4
M-T1 78 | B-19322 VIALE 26 | Muros P11 T1 (EJES 6-07 ENTRE A-J) M=02,03,13,22,23,24 | 18.15 | 1 | 2026-05-04 | 6/1/2026 12:00:00 AM | 4"x8" | Concreto | concreto 3000 psi | 28 | 0 | 21 | 31.3 | 4546.4 | 320 | 149 | ARGOS | 4
M-T1 95 | B-19322 VIALE 26 | Muros P13 T1 (ejes 05-06 entre A-J) M=02,13,09,22,23,24 | 190.5 | 1 | 2026-05-26 | 6/2/2026 12:00:00 AM | 4"x8" | Concreto | concreto 3000 psi | 7 | 0 | 21 | 34.6 | 5015 | 353 | 165 | HOLCIM COLOMBIA S.A. | 4
M-T1 95 | B-19322 VIALE 26 | Muros P13 T1 (ejes 05-06 entre A-J) M=02,13,09,22,23,24 | 190.5 | 1 | 2026-05-26 | 6/2/2026 12:00:00 AM | 4"x8" | Concreto | concreto 3000 psi | 7 | 0 | 21 | 35.7 | 5182.1 | 364 | 170 | HOLCIM COLOMBIA S.A. | 4
M-T1 95 | B-19322 VIALE 26 | Muros P13 T1 (ejes 05-06 entre A-J) M=02,13,09,22,23,24 | 190.5 | 1 | 2026-05-26 | 6/2/2026 12:00:00 AM | 4"x8" | Concreto | concreto 3000 psi | 7 | 0 | 21 | 40.2 | 5834.2 | 410 | 192 | HOLCIM COLOMBIA S.A. | 3
M-T1 97 | B-19322 VIALE 26 | Muros P13 T1 (ejes 01-02 entre A-J) M=01,18,20,17,05,16,11,14 | 234.95 | 1 | 2026-05-28 | 6/2/2026 12:00:00 AM | 4"x8" | Concreto | concreto 3000 psi | 5 | 0 | 21 | 40.6 | 5888.8 | 414 | 193 | HOLCIM COLOMBIA S.A. | 3
M-T1 97 | B-19322 VIALE 26 | Muros P13 T1 (ejes 01-02 entre A-J) M=01,18,20,17,05,16,11,14 | 234.95 | 1 | 2026-05-28 | 6/2/2026 12:00:00 AM | 4"x8" | Concreto | concreto 3000 psi | 5 | 0 | 21 | 36.8 | 5341.4 | 376 | 175 | HOLCIM COLOMBIA S.A. | 4
M-T1 97 | B-19322 VIALE 26 | Muros P13 T1 (ejes 01-02 entre A-J) M=01,18,20,17,05,16,11,14 | 234.95 | 1 | 2026-05-28 | 6/2/2026 12:00:00 AM | 4"x8" | Concreto | concreto 3000 psi | 5 | 0 | 21 | 37.2 | 5397.3 | 379 | 177 | HOLCIM COLOMBIA S.A. | 3
P-T1 77 | B-19322 VIALE 26 | Placa P14 T1 (ejes 08-10 entre A-J) | 177.8 | 1 | 2026-05-28 | 6/2/2026 12:00:00 AM | 4"x8" | Concreto | concreto 3000 psi | 5 | 0 | 21 | 39 | 5660.8 | 398 | 186 | HOLCIM COLOMBIA S.A. | 3
P-T1 77 | B-19322 VIALE 26 | Placa P14 T1 (ejes 08-10 entre A-J) | 177.8 | 1 | 2026-05-28 | 6/2/2026 12:00:00 AM | 4"x8" | Concreto | concreto 3000 psi | 5 | 0 | 21 | 37.5 | 5443.9 | 383 | 179 | HOLCIM COLOMBIA S.A. | 2
P-T1 77 | B-19322 VIALE 26 | Placa P14 T1 (ejes 08-10 entre A-J) | 177.8 | 1 | 2026-05-28 | 6/2/2026 12:00:00 AM | 4"x8" | Concreto | concreto 3000 psi | 5 | 0 | 21 | 36.9 | 5346.1 | 376 | 176 | HOLCIM COLOMBIA S.A. | 3
P-T1 78 | B-19322 VIALE 26 | Placa P14 T1 (ejes 06-08 entre A-J) | 203.2 | 1 | 2026-05-29 | 6/2/2026 12:00:00 AM | 4"x8" | Concreto | concreto 3000 psi | 4 | 0 | 21 | 33.4 | 4843.9 | 341 | 159 | HOLCIM COLOMBIA S.A. | 3
P-T1 78 | B-19322 VIALE 26 | Placa P14 T1 (ejes 06-08 entre A-J) | 203.2 | 1 | 2026-05-29 | 6/2/2026 12:00:00 AM | 4"x8" | Concreto | concreto 3000 psi | 4 | 0 | 21 | 33.7 | 4889.7 | 344 | 160 | HOLCIM COLOMBIA S.A. | 3
P-T1 78 | B-19322 VIALE 26 | Placa P14 T1 (ejes 06-08 entre A-J) | 203.2 | 1 | 2026-05-29 | 6/2/2026 12:00:00 AM | 4"x8" | Concreto | concreto 3000 psi | 4 | 0 | 21 | 31.5 | 4567.4 | 321 | 150 | HOLCIM COLOMBIA S.A. | 2
M-T1 79 | B-19322 VIALE 26 | Muros P11 T1 (EJES 04-05 ENTRE A-J) M=02,03,09,22,24,25 | 1 | 1 | 2026-05-05 | 6/2/2026 12:00:00 AM | 4"x8" | Concreto | concreto 3000 psi | 28 | 0 | 21 | 39.8 | 5779.7 | 406 | 190 | HOLCIM COLOMBIA S.A. | 4
M-T1 79 | B-19322 VIALE 26 | Muros P11 T1 (EJES 04-05 ENTRE A-J) M=02,03,09,22,24,25 | 1 | 1 | 2026-05-05 | 6/2/2026 12:00:00 AM | 4"x8" | Concreto | concreto 3000 psi | 28 | 0 | 21 | 40.7 | 5904.6 | 415 | 194 | HOLCIM COLOMBIA S.A. | 4
M-T1 79 | B-19322 VIALE 26 | Muros P11 T1 (EJES 04-05 ENTRE A-J) M=02,03,09,22,24,25 | 1 | 1 | 2026-05-05 | 6/2/2026 12:00:00 AM | 4"x8" | Concreto | concreto 3000 psi | 28 | 0 | 21 | 38 | 5510.3 | 387 | 181 | HOLCIM COLOMBIA S.A. | 3
P-T1 64 | B-19322 VIALE 26 | Placa P12 T1 (ejes 10-12 entre A-J) | 1 | 1 | 2026-05-05 | 6/2/2026 12:00:00 AM | 4"x8" | Concreto | concreto 3000 psi | 28 | 0 | 21 | 34.8 | 5053.3 | 355 | 166 | HOLCIM COLOMBIA S.A. | 3
P-T1 64 | B-19322 VIALE 26 | Placa P12 T1 (ejes 10-12 entre A-J) | 1 | 1 | 2026-05-05 | 6/2/2026 12:00:00 AM | 4"x8" | Concreto | concreto 3000 psi | 28 | 0 | 21 | 34.2 | 4966.2 | 349 | 163 | HOLCIM COLOMBIA S.A. | 4
P-T1 64 | B-19322 VIALE 26 | Placa P12 T1 (ejes 10-12 entre A-J) | 1 | 1 | 2026-05-05 | 6/2/2026 12:00:00 AM | 4"x8" | Concreto | concreto 3000 psi | 28 | 0 | 21 | 35.3 | 5119.1 | 360 | 168 | HOLCIM COLOMBIA S.A. | 3
E-T2 08 | B-19322 VIALE 26 | Escalera P-13 a P4 T2 | 177.8 | 1 | 2026-05-05 | 6/2/2026 12:00:00 AM | 4"x8" | Concreto | concreto 3000 psi | 28 | 0 | 21 | 27.9 | 4040.9 | 284 | 133 | ARGOS | 3
E-T2 08 | B-19322 VIALE 26 | Escalera P-13 a P4 T2 | 177.8 | 1 | 2026-05-05 | 6/2/2026 12:00:00 AM | 4"x8" | Concreto | concreto 3000 psi | 28 | 0 | 21 | 27.9 | 4044 | 284 | 133 | ARGOS | 3
E-T2 08 | B-19322 VIALE 26 | Escalera P-13 a P4 T2 | 177.8 | 1 | 2026-05-05 | 6/2/2026 12:00:00 AM | 4"x8" | Concreto | concreto 3000 psi | 28 | 0 | 21 | 28.4 | 4114.5 | 289 | 135 | ARGOS | 3
M-T1 96 | B-19322 VIALE 26 | Muros P13 T1 (ejes 03-04 entre A-J) M=02,08,21,13,23,24 | 215.9 | 1 | 2026-05-27 | 6/3/2026 12:00:00 AM | 4"x8" | Concreto | concreto 3000 psi | 7 | 0 | 21 | 27.6 | 4004.6 | 282 | 131 | HOLCIM COLOMBIA S.A. | 4
M-T1 96 | B-19322 VIALE 26 | Muros P13 T1 (ejes 03-04 entre A-J) M=02,08,21,13,23,24 | 215.9 | 1 | 2026-05-27 | 6/3/2026 12:00:00 AM | 4"x8" | Concreto | concreto 3000 psi | 7 | 0 | 21 | 28 | 4067.6 | 286 | 134 | HOLCIM COLOMBIA S.A. | 3
M-T1 96 | B-19322 VIALE 26 | Muros P13 T1 (ejes 03-04 entre A-J) M=02,08,21,13,23,24 | 215.9 | 1 | 2026-05-27 | 6/3/2026 12:00:00 AM | 4"x8" | Concreto | concreto 3000 psi | 7 | 0 | 21 | 30.9 | 4486.3 | 315 | 147 | HOLCIM COLOMBIA S.A. | 4
P-T2 73 | B-19322 VIALE 26 | Placa Cubierta T2 (ejes 08-11 entre A-J) | 228.6 | 1 | 2026-05-06 | 6/3/2026 12:00:00 AM | 4"x8" | Concreto | concreto 3000 psi | 28 | 0 | 21 | 24.9 | 3608.3 | 254 | 118 | ARGOS | 4
P-T2 73 | B-19322 VIALE 26 | Placa Cubierta T2 (ejes 08-11 entre A-J) | 228.6 | 1 | 2026-05-06 | 6/3/2026 12:00:00 AM | 4"x8" | Concreto | concreto 3000 psi | 28 | 0 | 21 | 31.8 | 4613.6 | 324 | 151 | ARGOS | 4
P-T2 73 | B-19322 VIALE 26 | Placa Cubierta T2 (ejes 08-11 entre A-J) | 228.6 | 1 | 2026-05-06 | 6/3/2026 12:00:00 AM | 4"x8" | Concreto | concreto 3000 psi | 28 | 0 | 21 | 25.4 | 3680.9 | 259 | 121 | ARGOS | 3
P-T1 76 | B-19322 VIALE 26 | Placa P14 T1 (ejes 10-12 entre A-J) | 184.15 | 1 | 2026-05-27 | 6/3/2026 12:00:00 AM | 4"x8" | Concreto | concreto 3000 psi | 7 | 0 | 21 | 38 | 5508.5 | 387 | 181 | HOLCIM COLOMBIA S.A. | 4
P-T1 76 | B-19322 VIALE 26 | Placa P14 T1 (ejes 10-12 entre A-J) | 184.15 | 1 | 2026-05-27 | 6/3/2026 12:00:00 AM | 4"x8" | Concreto | concreto 3000 psi | 7 | 0 | 21 | 36.4 | 5284.7 | 372 | 174 | HOLCIM COLOMBIA S.A. | 4
P-T1 76 | B-19322 VIALE 26 | Placa P14 T1 (ejes 10-12 entre A-J) | 184.15 | 1 | 2026-05-27 | 6/3/2026 12:00:00 AM | 4"x8" | Concreto | concreto 3000 psi | 7 | 0 | 21 | 33.4 | 4841.6 | 340 | 159 | HOLCIM COLOMBIA S.A. | 4
P-T1 65 | B-19322 VIALE 26 | Placa P12 T1 (ejes 08-10 entre A-J) | 228.6 | 1 | 2026-05-06 | 6/3/2026 12:00:00 AM | 4"x8" | Concreto | concreto 3000 psi | 28 | 0 | 21 | 41.6 | 6035.7 | 424 | 198 | HOLCIM COLOMBIA S.A. | 4
P-T1 65 | B-19322 VIALE 26 | Placa P12 T1 (ejes 08-10 entre A-J) | 228.6 | 1 | 2026-05-06 | 6/3/2026 12:00:00 AM | 4"x8" | Concreto | concreto 3000 psi | 28 | 0 | 21 | 41.2 | 5973.9 | 420 | 196 | HOLCIM COLOMBIA S.A. | 4
P-T1 65 | B-19322 VIALE 26 | Placa P12 T1 (ejes 08-10 entre A-J) | 228.6 | 1 | 2026-05-06 | 6/3/2026 12:00:00 AM | 4"x8" | Concreto | concreto 3000 psi | 28 | 0 | 21 | 43.7 | 6336.2 | 445 | 208 | HOLCIM COLOMBIA S.A. | 3
M-T1 80 | B-19322 VIALE 26 | Muros P11 T1 (EJES 02-03 ENTRE A-J) M=02,09,13,23,24 | 228.6 | 1 | 2026-05-06 | 6/3/2026 12:00:00 AM | 4"x8" | Concreto | concreto 3000 psi | 28 | 0 | 21 | 36.9 | 5357.5 | 377 | 176 | HOLCIM COLOMBIA S.A. | 3
M-T1 80 | B-19322 VIALE 26 | Muros P11 T1 (EJES 02-03 ENTRE A-J) M=02,09,13,23,24 | 228.6 | 1 | 2026-05-06 | 6/3/2026 12:00:00 AM | 4"x8" | Concreto | concreto 3000 psi | 28 | 0 | 21 | 29.6 | 4291 | 302 | 141 | HOLCIM COLOMBIA S.A. | 3
M-T1 80 | B-19322 VIALE 26 | Muros P11 T1 (EJES 02-03 ENTRE A-J) M=02,09,13,23,24 | 228.6 | 1 | 2026-05-06 | 6/3/2026 12:00:00 AM | 4"x8" | Concreto | concreto 3000 psi | 28 | 0 | 21 | 33.8 | 4902.4 | 345 | 161 | HOLCIM COLOMBIA S.A. | 4
M-T1 97 | B-19322 VIALE 26 | Muros P13 T1 (ejes 01-02 entre A-J) M=01,18,20,17,05,16,11,14 | 234.95 | 1 | 2026-05-28 | 6/4/2026 12:00:00 AM | 4"x8" | Concreto | concreto 3000 psi | 7 | 0 | 21 | 38.3 | 5547.7 | 390 | 182 | HOLCIM COLOMBIA S.A. | 3
M-T1 97 | B-19322 VIALE 26 | Muros P13 T1 (ejes 01-02 entre A-J) M=01,18,20,17,05,16,11,14 | 234.95 | 1 | 2026-05-28 | 6/4/2026 12:00:00 AM | 4"x8" | Concreto | concreto 3000 psi | 7 | 0 | 21 | 38.1 | 5524.9 | 388 | 181 | HOLCIM COLOMBIA S.A. | 3
M-T1 97 | B-19322 VIALE 26 | Muros P13 T1 (ejes 01-02 entre A-J) M=01,18,20,17,05,16,11,14 | 234.95 | 1 | 2026-05-28 | 6/4/2026 12:00:00 AM | 4"x8" | Concreto | concreto 3000 psi | 7 | 0 | 21 | 41.2 | 5982.5 | 421 | 196 | HOLCIM COLOMBIA S.A. | 4
P-T1 77 | B-19322 VIALE 26 | Placa P14 T1 (ejes 08-10 entre A-J) | 177.8 | 1 | 2026-05-28 | 6/4/2026 12:00:00 AM | 4"x8" | Concreto | concreto 3000 psi | 7 | 0 | 21 | 43.3 | 6286.2 | 442 | 206 | HOLCIM COLOMBIA S.A. | 4
P-T1 77 | B-19322 VIALE 26 | Placa P14 T1 (ejes 08-10 entre A-J) | 177.8 | 1 | 2026-05-28 | 6/4/2026 12:00:00 AM | 4"x8" | Concreto | concreto 3000 psi | 7 | 0 | 21 | 41.2 | 5978 | 420 | 196 | HOLCIM COLOMBIA S.A. | 3
P-T1 77 | B-19322 VIALE 26 | Placa P14 T1 (ejes 08-10 entre A-J) | 177.8 | 1 | 2026-05-28 | 6/4/2026 12:00:00 AM | 4"x8" | Concreto | concreto 3000 psi | 7 | 0 | 21 | 42 | 6093.8 | 428 | 200 | HOLCIM COLOMBIA S.A. | 3
P-T1 66 | B-19322 VIALE 26 | Placa P12 T1 (ejes 06-08 entre A-J) | 1 | 1 | 2026-05-07 | 6/4/2026 12:00:00 AM | 4"x8" | Concreto | concreto 3000 psi | 28 | 0 | 21 | 39.4 | 5707.4 | 401 | 187 | HOLCIM COLOMBIA S.A. | 3
P-T1 66 | B-19322 VIALE 26 | Placa P12 T1 (ejes 06-08 entre A-J) | 1 | 1 | 2026-05-07 | 6/4/2026 12:00:00 AM | 4"x8" | Concreto | concreto 3000 psi | 28 | 0 | 21 | 38.9 | 5639.3 | 396 | 185 | HOLCIM COLOMBIA S.A. | 3
P-T1 66 | B-19322 VIALE 26 | Placa P12 T1 (ejes 06-08 entre A-J) | 1 | 1 | 2026-05-07 | 6/4/2026 12:00:00 AM | 4"x8" | Concreto | concreto 3000 psi | 28 | 0 | 21 | 39.4 | 5715.7 | 402 | 188 | HOLCIM COLOMBIA S.A. | 3
M-T2 100 | B-19322 VIALE 26 | Muros Cubierta T2 (ejes 14-15 / E-J escalera) | 203.2 | 1 | 2026-05-07 | 6/4/2026 12:00:00 AM | 4"x8" | Concreto | concreto 3000 psi | 28 | 0 | 21 | 13 | 1880.9 | 132 | 62 | ARGOS | 3
M-T2 100 | B-19322 VIALE 26 | Muros Cubierta T2 (ejes 14-15 / E-J escalera) | 203.2 | 1 | 2026-05-07 | 6/4/2026 12:00:00 AM | 4"x8" | Concreto | concreto 3000 psi | 28 | 0 | 21 | 14 | 2031.1 | 143 | 67 | ARGOS | 3
M-T2 100 | B-19322 VIALE 26 | Muros Cubierta T2 (ejes 14-15 / E-J escalera) | 203.2 | 1 | 2026-05-07 | 6/4/2026 12:00:00 AM | 4"x8" | Concreto | concreto 3000 psi | 28 | 0 | 21 | 13.6 | 1970.6 | 139 | 65 | ARGOS | 3
M-T1 81 | B-19322 VIALE 26 | Muros P11 T1 (EJES 01-02 ENTRE A-J) M=14,15,12,16,11 | 1 | 1 | 2026-05-07 | 6/4/2026 12:00:00 AM | 4"x8" | Concreto | concreto 3000 psi | 28 | 0 | 21 | 40.7 | 5902.6 | 415 | 194 | HOLCIM COLOMBIA S.A. | 4
M-T1 81 | B-19322 VIALE 26 | Muros P11 T1 (EJES 01-02 ENTRE A-J) M=14,15,12,16,11 | 1 | 1 | 2026-05-07 | 6/4/2026 12:00:00 AM | 4"x8" | Concreto | concreto 3000 psi | 28 | 0 | 21 | 40.7 | 5898.6 | 415 | 194 | HOLCIM COLOMBIA S.A. | 3
M-T1 81 | B-19322 VIALE 26 | Muros P11 T1 (EJES 01-02 ENTRE A-J) M=14,15,12,16,11 | 1 | 1 | 2026-05-07 | 6/4/2026 12:00:00 AM | 4"x8" | Concreto | concreto 3000 psi | 28 | 0 | 21 | 40.6 | 5892.4 | 414 | 193 | HOLCIM COLOMBIA S.A. | 3
M-T1 82 | B-19322 VIALE 26 | Muros P12 T1 (EJES 12-15 ENTRE J-G) M=07,31,32,03,04,30,29 | 203.2 | 1 | 2026-05-08 | 6/5/2026 12:00:00 AM | 4"x8" | Concreto | concreto 3000 psi | 28 | 0 | 21 | 28.1 | 4073 | 286 | 134 | ARGOS | 4
M-T1 82 | B-19322 VIALE 26 | Muros P12 T1 (EJES 12-15 ENTRE J-G) M=07,31,32,03,04,30,29 | 203.2 | 1 | 2026-05-08 | 6/5/2026 12:00:00 AM | 4"x8" | Concreto | concreto 3000 psi | 28 | 0 | 21 | 26.9 | 3902.7 | 274 | 128 | ARGOS | 4
M-T1 82 | B-19322 VIALE 26 | Muros P12 T1 (EJES 12-15 ENTRE J-G) M=07,31,32,03,04,30,29 | 203.2 | 1 | 2026-05-08 | 6/5/2026 12:00:00 AM | 4"x8" | Concreto | concreto 3000 psi | 28 | 0 | 21 | 27.3 | 3966.3 | 279 | 130 | ARGOS | 4
P-T1 67 | B-19322 VIALE 26 | Placa P12 T1 (ejes 04-06 entre A-J) | 165.1 | 1 | 2026-05-08 | 6/5/2026 12:00:00 AM | 4"x8" | Concreto | concreto 3000 psi | 28 | 0 | 21 | 24.8 | 3598.8 | 253 | 118 | ARGOS | 3
P-T1 67 | B-19322 VIALE 26 | Placa P12 T1 (ejes 04-06 entre A-J) | 165.1 | 1 | 2026-05-08 | 6/5/2026 12:00:00 AM | 4"x8" | Concreto | concreto 3000 psi | 28 | 0 | 21 | 26.6 | 3862.1 | 272 | 127 | ARGOS | 3
P-T1 67 | B-19322 VIALE 26 | Placa P12 T1 (ejes 04-06 entre A-J) | 165.1 | 1 | 2026-05-08 | 6/5/2026 12:00:00 AM | 4"x8" | Concreto | concreto 3000 psi | 28 | 0 | 21 | 25.2 | 3658.8 | 257 | 120 | ARGOS | 3
P-T1 78 | B-19322 VIALE 26 | Placa P14 T1 (ejes 06-08 entre A-J) | 203.2 | 1 | 2026-05-29 | 6/5/2026 12:00:00 AM | 4"x8" | Concreto | concreto 3000 psi | 7 | 0 | 21 | 38.4 | 5572.1 | 392 | 183 | HOLCIM COLOMBIA S.A. | 4
P-T1 78 | B-19322 VIALE 26 | Placa P14 T1 (ejes 06-08 entre A-J) | 203.2 | 1 | 2026-05-29 | 6/5/2026 12:00:00 AM | 4"x8" | Concreto | concreto 3000 psi | 7 | 0 | 21 | 40.2 | 5826 | 410 | 191 | HOLCIM COLOMBIA S.A. | 4
P-T1 78 | B-19322 VIALE 26 | Placa P14 T1 (ejes 06-08 entre A-J) | 203.2 | 1 | 2026-05-29 | 6/5/2026 12:00:00 AM | 4"x8" | Concreto | concreto 3000 psi | 7 | 0 | 21 | 40.2 | 5835.7 | 410 | 192 | HOLCIM COLOMBIA S.A. | 4
M-T2 102 | B-19322 VIALE 26 | Muros Cubierta T2 (ejes 1-3 ascensores y ductos tramo superior / pórtico costado norte hasta viga intermedia) | 1 | 1 | 2026-06-02 | 6/6/2026 12:00:00 AM | 4"x8" | Concreto | concreto 3000 psi | 4 | 0 | 21 | 21 | 3045.7 | 214 | 100 | ARGOS | 3
M-T2 102 | B-19322 VIALE 26 | Muros Cubierta T2 (ejes 1-3 ascensores y ductos tramo superior / pórtico costado norte hasta viga intermedia) | 1 | 1 | 2026-06-02 | 6/6/2026 12:00:00 AM | 4"x8" | Concreto | concreto 3000 psi | 4 | 0 | 21 | 20.5 | 2971.9 | 209 | 98 | ARGOS | 3
M-T2 102 | B-19322 VIALE 26 | Muros Cubierta T2 (ejes 1-3 ascensores y ductos tramo superior / pórtico costado norte hasta viga intermedia) | 1 | 1 | 2026-06-02 | 6/6/2026 12:00:00 AM | 4"x8" | Concreto | concreto 3000 psi | 4 | 0 | 21 | 21.4 | 3108 | 219 | 102 | ARGOS | 3
P-T1 79 | B-19322 VIALE 26 | Placa P14 T1 (ejes 04-06 entre A-J) y escalera P11 a P12 | 1 | 1 | 2026-06-03 | 6/6/2026 12:00:00 AM | 4"x8" | Concreto | concreto 3000 psi | 3 | 0 | 21 | 31.5 | 4573.5 | 322 | 150 | HOLCIM COLOMBIA S.A. | 3
P-T1 79 | B-19322 VIALE 26 | Placa P14 T1 (ejes 04-06 entre A-J) y escalera P11 a P12 | 1 | 1 | 2026-06-03 | 6/6/2026 12:00:00 AM | 4"x8" | Concreto | concreto 3000 psi | 3 | 0 | 21 | 28.5 | 4138.8 | 291 | 136 | HOLCIM COLOMBIA S.A. | 3
P-T1 79 | B-19322 VIALE 26 | Placa P14 T1 (ejes 04-06 entre A-J) y escalera P11 a P12 | 1 | 1 | 2026-06-03 | 6/6/2026 12:00:00 AM | 4"x8" | Concreto | concreto 3000 psi | 3 | 0 | 21 | 34.4 | 4986 | 351 | 164 | HOLCIM COLOMBIA S.A. | 3
P-T1 80 | B-19322 VIALE 26 | Placa P14 T1 (ejes 01-04 entre A-J) | 158.75 | 1 | 2026-06-04 | 6/7/2026 12:00:00 AM | 4"x8" | Concreto | concreto 3000 psi | 3 | 0 | 21 | 27.7 | 4010.9 | 282 | 132 | HOLCIM COLOMBIA S.A. | 3
P-T1 80 | B-19322 VIALE 26 | Placa P14 T1 (ejes 01-04 entre A-J) | 158.75 | 1 | 2026-06-04 | 6/7/2026 12:00:00 AM | 4"x8" | Concreto | concreto 3000 psi | 3 | 0 | 21 | 28 | 4055.4 | 285 | 133 | HOLCIM COLOMBIA S.A. | 3
P-T1 80 | B-19322 VIALE 26 | Placa P14 T1 (ejes 01-04 entre A-J) | 158.75 | 1 | 2026-06-04 | 6/7/2026 12:00:00 AM | 4"x8" | Concreto | concreto 3000 psi | 3 | 0 | 21 | 29.9 | 4329.7 | 304 | 142 | HOLCIM COLOMBIA S.A. | 3
M-T1 98 | B-19322 VIALE 26 | Muros P14 T1 (ejes 12-15 entre J-G) M=07,04,28,29,31,23,02,13 | 203.2 | 1 | 2026-06-04 | 6/7/2026 12:00:00 AM | 4"x8" | Concreto | concreto 3000 psi | 3 | 0 | 21 | 27.2 | 3952 | 278 | 130 | HOLCIM COLOMBIA S.A. | 3
M-T1 98 | B-19322 VIALE 26 | Muros P14 T1 (ejes 12-15 entre J-G) M=07,04,28,29,31,23,02,13 | 203.2 | 1 | 2026-06-04 | 6/7/2026 12:00:00 AM | 4"x8" | Concreto | concreto 3000 psi | 3 | 0 | 21 | 25.7 | 3730.7 | 262 | 122 | HOLCIM COLOMBIA S.A. | 3
M-T1 98 | B-19322 VIALE 26 | Muros P14 T1 (ejes 12-15 entre J-G) M=07,04,28,29,31,23,02,13 | 203.2 | 1 | 2026-06-04 | 6/7/2026 12:00:00 AM | 4"x8" | Concreto | concreto 3000 psi | 3 | 0 | 21 | 28.4 | 4124.4 | 290 | 135 | HOLCIM COLOMBIA S.A. | 3
P-T2 74 | B-19322 VIALE 26 | Placa Cubierta T2 (ejes 05-08 / A-J) | 165.1 | 1 | 2026-05-11 | 6/8/2026 12:00:00 AM | 4"x8" | Concreto | concreto 3000 psi | 28 | 0 | 21 | 18.6 | 2697.4 | 190 | 88 | ARGOS | 4
P-T2 74 | B-19322 VIALE 26 | Placa Cubierta T2 (ejes 05-08 / A-J) | 165.1 | 1 | 2026-05-11 | 6/8/2026 12:00:00 AM | 4"x8" | Concreto | concreto 3000 psi | 28 | 0 | 21 | 20 | 2904.9 | 204 | 95 | ARGOS | 4
P-T2 74 | B-19322 VIALE 26 | Placa Cubierta T2 (ejes 05-08 / A-J) | 165.1 | 1 | 2026-05-11 | 6/8/2026 12:00:00 AM | 4"x8" | Concreto | concreto 3000 psi | 28 | 0 | 21 | 20.6 | 2983.3 | 210 | 98 | ARGOS | 3
P-T1 68 | B-19322 VIALE 26 | Placa P12 T1 (ejes 01-04 entre A-J) | 165.1 | 1 | 2026-05-11 | 6/8/2026 12:00:00 AM | 4"x8" | Concreto | concreto 3000 psi | 28 | 0 | 21 | 38.6 | 5593 | 393 | 184 | HOLCIM COLOMBIA S.A. | 3
P-T1 68 | B-19322 VIALE 26 | Placa P12 T1 (ejes 01-04 entre A-J) | 165.1 | 1 | 2026-05-11 | 6/8/2026 12:00:00 AM | 4"x8" | Concreto | concreto 3000 psi | 28 | 0 | 21 | 39.6 | 5740 | 404 | 188 | HOLCIM COLOMBIA S.A. | 4
P-T1 68 | B-19322 VIALE 26 | Placa P12 T1 (ejes 01-04 entre A-J) | 165.1 | 1 | 2026-05-11 | 6/8/2026 12:00:00 AM | 4"x8" | Concreto | concreto 3000 psi | 28 | 0 | 21 | 36.6 | 5310.3 | 373 | 174 | HOLCIM COLOMBIA S.A. | 4